## Hoja1
Servicio Nacional de Geología y Minería; Departamento de Evaluación de Proyectos Mineros
Programa de Caracterización de Depósitos de Relaves de Chile
Entrega de Datos al 23 de Marzo 2023, sujeta a actualizaciones permanentes
IDQ | Empresa o Dueno | Faena | Deposito | Recurso | masa (t) | Estado | Origen | Region | Comuna | Coord. N | Coord. E | Cu(g/t) | V(g/t) | Cr(g/t) | Co(g/t) | Ni(g/t) | Zn(g/t) | Rb(g/t) | Sr(g/t) | Y(g/t) | Zr(g/t) | Nb(g/t) | Ba(g/t) | Pb(g/t) | Sc(g/t) | Cs(g/t) | Hf(g/t) | Ta(g/t) | Th(g/t) | U(g/t) | As(g/t) | Mo(g/t) | Sb(g/t) | Sn(g/t) | Ag(g/t) | Cd(g/t) | Bi(g/t) | W(g/t) | S Total(%) | SiO2(%) | Al2O3(%) | TiO2(%) | Fe2O3(%) | CaO(%) | MgO(%) | MnO(%) | Na2O(%) | K2O(%) | P2O5(%) | PPC(%) | SO3(%) | SUMA(%) | La(g/t) | Ce(g/t) | Pr(g/t) | Nd(g/t) | Sm(g/t) | Eu(g/t) | Gd(g/t) | Tb(g/t) | Dy(g/t) | Ho(g/t) | Er(g/t) | Tm(g/t) | Yb(g/t) | Lu(g/t) | Au(g/t) | Hg(g/t)
247 | CIA. MINERA CHILENO RUMANA | PLANTA CHILENO RUMANA DE CHANCON | CHANCON 1 | COBRE | 44457 | INACTIVO | CUBETA | OHIGGINS | RANCAGUA | 6227652 | 332661 | 1329 | 103 | 157 | 17 | 155 | 5703 | 34 | 32 | 17 | 123 | <5 | 2591 | 1189 | 11 | 2.53 | 3.59 | 0.65 | 2.1 | 1.04 | 1374 | 12.95 | 23.29 | <20 | 2.73 | 33.72 | <10 | <10 | 0.66 | 59 | 9.34 | 0.4 | 9 | 8.82 | 2.78 | 0.77 | 0.6 | 1.44 | 0.17 | 6.38 | - | 98.68 | 11.56 | 22.8 | 3.07 | 12.44 | 2.5 | 0.68 | 2.24 | 0.2 | 1.18 | 0.26 | 0.64 | 0.08 | 0.56 | 0.06 | <0,02 | 2.45
246 | CIA. MINERA CHILENO RUMANA | PLANTA CHILENO RUMANA DE CHANCON | CHANCON 2 | COBRE | 345100 | INACTIVO | CUBETA | OHIGGINS | RANCAGUA | 6227513 | 332636 | 2401 | 175 | 100 | 10 | 91 | 79 | 171 | 284 | 57 | 327 | 22 | 334 | 206 | 23 | 5.67 | 4.3 | 2.74 | 3.42 | 1.25 | 29.41 | 131.56 | 21.99 | 22.3 | <1 | 6.08 | 60.49 | <10 | 0.81 | 58.48 | 18.01 | 0.81 | 5.29 | 2.67 | 3.94 | 0.04 | 1.66 | 3.89 | 0.2 | 4.49 | - | 99.47 | 11 | 21.76 | 2.72 | 11.77 | 1.95 | 0.41 | 1.91 | 0.22 | 0.97 | 0.15 | 0.37 | 0.07 | 0.3 | 0.03 | <0,02 | 0.04
1400 | JOSE NARA | PLANTA SAN CRISTOBAL | JOSE NARA NORTE | COBRE | 1687 | INACTIVO | CUBETA | ATACAMA | COPIAPO | 6962899 | 370284.735 | 1700 | 39 | 186 | 30 | 5 | 762 | 56 | 33 | <10 | 254 | <5 | 153 | 80 | <5 | 0.41 | 1.62 | 0.38 | 0.93 | 2.44 | <20 | 914.61 | <10 | <20 | <1 | 4.79 | <10 | 506.81 | 0.81 | 54.48 | 9.87 | 0.29 | 11.8 | 13.6 | 2.28 | 0.59 | 0.33 | 1.88 | 0.23 | 3.79 | <0,01 | 99.14 | 2.42 | 6.13 | 0.78 | 3.19 | 0.72 | 0.17 | 0.68 | 0.08 | 0.55 | 0.1 | 0.25 | 0.05 | 0.34 | 0.05 | <0,02 | 0.18
1990 | JOSE NARA | PLANTA SAN CRISTOBAL | JOSE NARA NORTE | COBRE | N/A | INACTIVO | SEDIMENTOS | ATACAMA | COPIAPO | 6963068 | 370127 | 2556 | 181 | 303 | <5 | 15 | 1190 | 69 | 288 | 19 | 304 | 11 | 572 | 1296 | 14 | 3.89 | 2.93 | 0.85 | 5.74 | 1.54 | 988.37 | 23.54 | 54.63 | 25.16 | 26.22 | 2.11 | 101.2 | <10 | 0.25 | 51.61 | 15.49 | 0.88 | 11.47 | 4.33 | 3.75 | 0.14 | 1.97 | 2.64 | 0.36 | 6.45 | <0,01 | 99.88 | 18.54 | 38.67 | 4.51 | 18.74 | 3.86 | 0.89 | 3.36 | 0.51 | 2.54 | 0.55 | 1.61 | 0.22 | 1.48 | 0.24 | <0,02 | 1.76
1472 | VICTOR JENSEN | PLANTA LA FLORIDA | LA FLORIDA 1 | ORO | N/A | INACTIVO | MURO | ATACAMA | TIERRA AMARILLA | 6965900 | 374921 | 355 | 122 | 71 | <5 | 37 | 314 | 85 | 409 | 29 | 204 | 11 | 611 | 156 | 21 | 2.19 | 3.14 | 0.23 | 4.47 | 1.17 | <20 | 6.59 | 23 | 28.14 | 4.19 | 2.3 | <10 | <10 | 0.16 | 47.78 | 15.67 | 0.51 | 7 | 8.55 | 4.64 | 0.13 | 1.82 | 2.17 | 0.29 | 10.73 | <0,01 | 99.28 | 12.84 | 28.37 | 3.79 | 16.15 | 3.41 | 1.18 | 2.85 | 0.38 | 2.15 | 0.42 | 1.22 | 0.18 | 1.23 | 0.21 | <0,02 | 1.05
1473 | VICTOR JENSEN | PLANTA LA FLORIDA | LA FLORIDA 1 | ORO | 4500 | INACTIVO | CUBETA | ATACAMA | TIERRA AMARILLA | 6965899 | 374936 | 3072 | 411 | 264 | <5 | 20 | 747 | 57 | 211 | <10 | 112 | 8 | 260 | 1551 | 24 | 2.5 | 1.34 | 0.93 | 1.31 | 0.48 | 1075.23 | 31.62 | <10 | <20 | 13.58 | 3.67 | 320.78 | <10 | 0.96 | 45.75 | 15.27 | 0.52 | 18.85 | 2.1 | 2.67 | 0.12 | 0.72 | 2.86 | 0.28 | 9.98 | <0,01 | 99.12 | 9.16 | 19.85 | 2.75 | 12.02 | 2.65 | 0.92 | 2.35 | 0.29 | 1.64 | 0.31 | 0.82 | 0.11 | 0.65 | 0.1 | <0,02 | 0.09
1474 | VICTOR JENSEN | PLANTA LA FLORIDA | LA FLORIDA 1 | ORO | 4500 | INACTIVO | CUBETA | ATACAMA | TIERRA AMARILLA | 6965880 | 374966 | 4431 | 142 | 78 | <5 | 10 | 1492 | 42 | 116 | 54 | 162 | 7 | 470 | 1267 | 17 | 1.59 | 2.44 | 0.44 | 1.45 | 0.83 | 818.84 | 70.57 | 18.47 | <20 | 9.73 | 4.63 | 133.69 | 26.97 | 0.39 | 54.57 | 11.23 | 0.57 | 15.82 | 5.29 | 2.05 | 0.27 | 0.65 | 2.32 | 0.24 | 5.82 | <0,01 | 98.84 | 9.22 | 19.38 | 2.65 | 11.75 | 2.65 | 0.89 | 2.66 | 0.41 | 2.09 | 0.41 | 1.04 | 0.14 | 0.82 | 0.11 | <0,02 | 0.12
1475 | VICTOR JENSEN | PLANTA LA FLORIDA | LA FLORIDA 1 | ORO | 4500 | INACTIVO | CUBETA | ATACAMA | TIERRA AMARILLA | 6965876 | 375011 | 2954 | 181 | 124 | <5 | 15 | 1481 | 34 | 111 | <10 | 224 | 6 | 486 | 1748 | 17 | 1.73 | 2.81 | 0.17 | 1.59 | 0.67 | 1258.61 | 41.32 | 69.35 | <20 | 11.42 | 2.43 | 113.08 | 29.73 | 0.44 | 57.21 | 9.05 | 0.38 | 17.61 | 3.44 | 1.99 | 0.15 | 0.81 | 1.68 | 0.28 | 6.4 | <0,01 | 99 | 12.85 | 21.13 | 2.8 | 11.88 | 2.6 | 0.81 | 2.57 | 0.3 | 1.85 | 0.36 | 1.2 | 0.11 | 0.84 | 0.12 | <0,02 | 0.06
157 | CODELCO | SALVADOR | POTRERILLOS | COBRE-MOLIBDENO | 74974350 | INACTIVO | CUBETA | ATACAMA | DIEGO DE ALMAGRO | 7075406 | 450357 | 2673 | 143 | 36 | 7 | 79 | 103 | 82 | 380 | 64 | 603 | 44 | 359 | 120 | 17 | 2.43 | 6.49 | 1.27 | 5.52 | 0.8 | <20 | 78.66 | <10 | <20 | 3.83 | 11.7 | <10 | <10 | 0.28 | 66.7 | 17.33 | 0.63 | 2.73 | 1.27 | 1.45 | 0.02 | 1.75 | 3.4 | 0.16 | 3.65 | - | 99.08 | 23.54 | 49.48 | 5.14 | 21.42 | 4.11 | 1 | 3.49 | 0.28 | 2.13 | 0.32 | 0.92 | 0.12 | 0.68 | 0.09 | <0,02 | <0,01
2067 | UNIVERSIDAD DE ATACAMA | PLANTA UNIVERSIDAD DE ATACAMA | 1-2A-2B | S/I | N/A | INACTIVO | MURO | ATACAMA | COPIAPO | 6972432 | 366627 | 4576 | 103 | 37 | 135 | 80 | 38413 | 64 | 192 | <10 | 91 | <5 | 5555 | 23820 | 11 | 0.89 | 6.46 | 0.49 | 6.29 | 1.91 | 17457.68 | 35.56 | 1023.11 | <20 | 29.32 | 13.26 | <10 | <10 | 0.77 | 41.21 | 11.62 | 0.34 | 7.2 | 10.67 | 3.28 | 0.79 | 2.13 | 2.32 | 0.15 | 10.78 | 1.8 | 90.48 | 20.56 | 52.87 | 7.31 | 30.94 | 7.75 | 2.15 | 8.82 | 1.41 | 8.07 | 1.72 | 5.04 | 0.7 | 4.59 | 0.69 | 0.02 | 0.15
2068 | UNIVERSIDAD DE ATACAMA | PLANTA UNIVERSIDAD DE ATACAMA | 1-2A-2B | S/I | 5090 | INACTIVO | CUBETA | ATACAMA | COPIAPO | 6972426 | 366640 | 2023 | 107 | 54 | <5 | 34 | 156 | 13 | 61 | <10 | 104 | <5 | 223 | 269 | 15 | 1.75 | 6.07 | 0.44 | 6.09 | 2.13 | <20 | 15.32 | 17.41 | <20 | 6.24 | 2.54 | <10 | <10 | 1.34 | 42.68 | 9.11 | 0.35 | 26.23 | 8.52 | 3.9 | 0.14 | 2.37 | 1 | 0.27 | 4.65 | <0,01 | 99.21 | 19.73 | 48.91 | 7.49 | 28.8 | 7.11 | 1.97 | 8.34 | 1.26 | 7.32 | 1.54 | 4.5 | 0.73 | 4.06 | 0.63 | <0,02 | 0.17
2069 | UNIVERSIDAD DE ATACAMA | PLANTA UNIVERSIDAD DE ATACAMA | 1-2A-2B | S/I | 5090 | INACTIVO | CUBETA | ATACAMA | COPIAPO | 6972412 | 366646 | 2032 | 130 | 62 | <5 | 37 | 45 | 14 | 56 | <10 | 124 | <5 | 394 | 215 | 28 | 0.47 | 6.58 | 0.52 | 6.23 | 1.93 | <20 | 16.73 | <10 | <20 | 3.08 | 2.74 | <10 | <10 | 1.03 | 41.58 | 9.15 | 0.36 | 29.67 | 6.65 | 3.63 | 0.12 | 2.25 | 1.08 | 0.26 | 4.61 | <0,01 | 99.36 | 21.36 | 54.01 | 7.22 | 29.6 | 7.36 | 1.88 | 8.09 | 1.31 | 7.34 | 1.55 | 4.55 | 0.62 | 4.18 | 0.58 | <0,02 | 0.17
2070 | UNIVERSIDAD DE ATACAMA | PLANTA UNIVERSIDAD DE ATACAMA | 1-2A-2B | S/I | 5090 | INACTIVO | CUBETA | ATACAMA | COPIAPO | 6972422 | 366658 | 2234 | 104 | 51 | <5 | 38 | 1048 | 15 | 70 | <10 | 111 | <5 | 473 | 791 | 30 | 0.57 | 6.35 | 0.47 | 6.13 | 1.86 | 487.53 | 15.75 | 42.41 | 27.78 | 4.16 | 3.62 | <10 | <10 | 1.3 | 43.91 | 9.29 | 0.35 | 24.08 | 9.07 | 3.67 | 0.17 | 2.44 | 1.05 | 0.28 | 4.89 | <0,01 | 99.2 | 20 | 49.32 | 7.16 | 28.72 | 7.06 | 1.91 | 7.8 | 1.26 | 7.25 | 1.54 | 4.6 | 0.65 | 4.05 | 0.67 | 0.02 | 0.41
2071 | UNIVERSIDAD DE ATACAMA | PLANTA UNIVERSIDAD DE ATACAMA | 1-2A-2B | S/I | N/A | INACTIVO | SEDIMENTOS | ATACAMA | COPIAPO | 6972475 | 366661 | 777 | 130 | 52 | 31 | 58 | 4564 | 68 | 416 | 20 | 343 | 8 | 2884 | 2806 | 22 | 0.51 | 6.07 | 0.52 | 6.06 | 1.83 | 2617.68 | 11.06 | 141.9 | <20 | 6.7 | 3.16 | <10 | <10 | 0.4 | 53.37 | 14.62 | 0.41 | 6.3 | 6.38 | 3.9 | 0.18 | 3.7 | 2.02 | 0.21 | 7.75 | <0,01 | 98.83 | 20.28 | 52.64 | 7.57 | 30.14 | 7.6 | 2.08 | 8.34 | 1.33 | 7.59 | 1.62 | 4.73 | 0.69 | 4.24 | 0.62 | 0.02 | 0.27
1703 | TRAPICHES | 3 TRANQUES | 3 TRANQUES | ORO | 21657 | INACTIVO | CUBETA | VALPARAISO | PETORCA | 6429539 | 316698 | 2283 | 142 | 96 | <5 | 8 | 1390 | 57 | 88 | 11 | 186 | <5 | 1636 | 365 | 19 | 0.67 | 0.88 | 0.23 | 1.17 | 0.56 | 179.9 | 6.67 | 100.26 | 21.97 | <1 | <1 | <10 | <10 | 0.24 | 57.83 | 13.88 | 0.48 | 11.16 | 3.8 | 2.1 | 0.39 | 0.41 | 2.58 | 0.15 | 6.56 | 0.1 | 99.44 | 3.11 | 10.95 | 1.4 | 5.8 | 1.26 | 0.37 | 1.41 | 0.2 | 1.28 | 0.25 | 0.75 | 0.11 | 0.66 | 0.09 | <0,02 | 0.2
1927 | TRAPICHES | 3 TRANQUES | 3 TRANQUES | ORO | N/A | INACTIVO | SEDIMENTOS | VALPARAISO | PETORCA | 6429340 | 316237 | 207 | 162 | 47 | <5 | 11 | 475 | 46 | 363 | 17 | 157 | 7 | 502 | 63 | 21 | 5.04 | 2.91 | 20.99 | 3.1 | 0.88 | <20 | <5 | 21.92 | <20 | 7.2 | 2.27 | <10 | <10 | <0,01 | 46.84 | 18.82 | 0.87 | 8.73 | 4.78 | 3.53 | 0.22 | 2.1 | 1.76 | 0.25 | 11.91 | <0,01 | 99.81 | 14.39 | 32.1 | 4.31 | 17.95 | 4.15 | 1.23 | 3.5 | 0.58 | 3.4 | 0.68 | 1.68 | 0.28 | 1.63 | 0.24 | <0,02 | 0.01
1175 | DUEÑO DESCONOCIDO, QUEBRADA AGUA GRANDE. RUTA D 137 | SIN NOMBRE | ACOPIO | COBRE | 900 | ABANDONADO | CUBETA | COQUIMBO | LA HIGUERA | 6736948 | 298884 | 1810 | 214 | 44 | <5 | <5 | 178 | 56 | 188 | 17 | 208 | 9 | 583 | 110 | 23 | 5.01 | 1.77 | 0.26 | 1.09 | 0.33 | <20 | 16.28 | 21.87 | 40.67 | 3.55 | 1.76 | 13.45 | <10 | 0.02 | 52.05 | 14.58 | 0.35 | 14.3 | 3.61 | 4.02 | 0.12 | 1.55 | 2.31 | 0.17 | 6.16 | - | 99.23 | 6.31 | 13.54 | 2.07 | 8.59 | 1.98 | 0.71 | 1.95 | 0.21 | 1.49 | 0.3 | 0.86 | 0.14 | 0.71 | 0.09 | <0,02 | 0.21
1176 | DUEÑO DESCONOCIDO, QUEBRADA AGUA GRANDE. RUTA D 137 | SIN NOMBRE | ACOPIO | COBRE | N/A | ABANDONADO | SEDIMENTOS | COQUIMBO | LA HIGUERA | 6736968 | 298876 | 1009 | 252 | 58 | <5 | 5 | 47 | 69 | 228 | 23 | 330 | 16 | 417 | 48 | 31 | 2.89 | 1.88 | 0.22 | 1.44 | 1.03 | <20 | 10.89 | <10 | 64.83 | 7.32 | 2.42 | 16.72 | <10 | 0.11 | 51.38 | 16.02 | 0.37 | 13.41 | 3.5 | 3.93 | 0.12 | 2.46 | 2.72 | 0.16 | 5.28 | - | 99.35 | 6.45 | 12.97 | 1.87 | 7.66 | 1.74 | 0.76 | 1.85 | 0.21 | 1.67 | 0.28 | 0.88 | 0.11 | 0.68 | 0.16 | <0,02 | 0.05
865 | TALCA GOLD (EN ARRIENDO D.TELLO) | PLANTA TELLO HERMANOS Y MONICA | ACOPIO 5 (EX MONICA 1) | ORO | 44225 | INACTIVO | CUBETA | COQUIMBO | OVALLE | 6578717 | 244317 | 184 | 192 | 132 | 12 | 96 | 165 | 110 | 117 | 59 | 381 | 24 | 255 | 159 | 16 | 3.2 | 5.56 | <0,01 | 7.75 | 1.6 | <20 | <5 | 16.04 | 55.52 | 12.22 | 1.7 | <10 | <10 | 0.01 | 62.89 | 12.19 | 0.96 | 6.76 | 3.69 | 4.79 | 0.08 | 2.94 | 2.36 | 0.18 | 2.73 | - | 99.59 | 20.86 | 46.39 | 5.66 | 24.4 | 5.71 | 1.37 | 5.17 | 0.83 | 4.94 | 1.03 | 2.71 | 0.38 | 2.39 | 0.38 | 0.02 | 5.86
55 | CAN CAN (EX CIA. MINERA BRONCE DE PETORCA) | BRONCE DE PETORCA | ACOPIO DE ARENAS | ORO | 1220571 | INACTIVO | CUBETA | VALPARAISO | PETORCA | 6436521 | 316858 | 191 | 142 | 58 | 13 | 67 | 1493 | 82 | 131 | 37 | 102 | 9 | 2015 | 199 | 7 | 5.35 | 1.99 | 1.44 | 0.99 | 0.44 | <20 | 7 | 38 | 24 | 8 | 8 | <10 | <10 | 0.76 | 47.04 | 15.56 | 0.61 | 8.24 | 8.65 | 2.68 | 0.62 | 0.33 | 3.52 | 0.16 | 10.22 | 1.89 | 99.51 | 9 | 31.65 | 3.1 | 11.96 | 2.68 | 0.85 | 2.34 | 0.29 | 1.73 | 0.36 | 0.97 | 0.14 | 0.81 | 0.1 | <0,02 | <0,01
2184 | CASANOVA Y SOTO LIMITADA | PUERTO CRISTAL | ACOPIO DE RELAVE PUERTO CRISTAL | ZINC-PLOMO | S/I | INACTIVO | CUBETA | AYSEN | CHILE CHICO | 4840327 | 699668 | 986 | 89 | 60 | 13 | <5 | 709 | 18 | 27 | <10 | 127 | 6 | 174 | 4106 | <5 | 1.35 | 4.17 | 2.23 | 3.38 | 0.74 | 3304.01 | <5 | 21.26 | 65.3 | 32.81 | <1 | <10 | <10 | 1.1 | 45.1 | 6.24 | 0.45 | 32.41 | 0.46 | 1.19 | 0.04 | 0.86 | 0.86 | 0.12 | 10.88 | 0.17 | 98.77 | 13.01 | 25.36 | 3.38 | 12.05 | 1.99 | 0.62 | 2.12 | 0.3 | 1.45 | 0.3 | 0.59 | 0.1 | 0.71 | 0.08 | <0,02 | 2.43
2185 | CASANOVA Y SOTO LIMITADA | PUERTO CRISTAL | ACOPIO DE RELAVE PUERTO CRISTAL | ZINC-PLOMO | S/I | INACTIVO | CUBETA | AYSEN | CHILE CHICO | 4840345 | 699669 | 1792 | 32 | 44 | 23 | <5 | 379713 | 6 | <5 | <10 | 53 | <5 | <20 | 23953 | <5 | 2.05 | 0.79 | 0.39 | 1.59 | 0.69 | 16396.03 | <5 | 329.33 | 297.64 | 127.9 | 178.6 | <10 | <10 | 5.52 | 11.11 | 5.14 | 0.18 | 12.73 | 0.14 | 0.44 | <0,01 | 2.31 | 0.57 | 0.08 | 24.53 | 0.55 | 57.78 | 6.69 | 8.06 | 0.87 | 2.47 | 0.49 | 0.08 | 0.28 | 0.04 | 0.2 | 0.04 | 0.21 | 0.01 | 0.09 | 0.03 | <0,02 | 2.2
661 | MINERA FLORIDA | ALHUE | ADOSADO | ORO-ZINC | N/A | INACTIVO | MURO | METROPOLITANA | ALHUE | 6231378 | 312045 | 415 | 95 | 62 | 10 | 71 | 1495 | 121 | 140 | 54 | 319 | 20 | 658 | 2101 | 10 | 3.08 | 5.22 | <0,01 | 4.62 | 1.23 | 603.77 | <5 | 35.37 | 70.78 | 26.96 | 11.77 | <10 | <10 | 0.17 | 71.42 | 9.11 | 0.36 | 5.27 | 3.58 | 2.04 | 0.63 | 1.26 | 3.54 | 0.12 | 2.09 | <0,01 | 99.43 | 15.15 | 29.18 | 3.74 | 14.87 | 3.18 | 0.95 | 2.96 | 0.36 | 2.48 | 0.48 | 1.4 | 0.21 | 1.28 | 0.19 | <0,02 | 0.2
662 | MINERA FLORIDA | ALHUE | ADOSADO | ORO-ZINC | 8100000 | INACTIVO | CUBETA | METROPOLITANA | ALHUE | 6231349 | 312089 | 552 | 95 | 57 | 10 | 71 | 5039 | 101 | 127 | 48 | 280 | 14 | 567 | 3181 | 25 | 2.45 | 4.86 | <0,01 | 3.13 | 0.81 | 1186.13 | <5 | 37.91 | 33.94 | 21.1 | 24.3 | <10 | <10 | 0.34 | 70.54 | 8.44 | 0.36 | 5.59 | 3.63 | 2.62 | 0.77 | 1.31 | 3.06 | 0.12 | 2.24 | <0,01 | 98.67 | 11.25 | 21.84 | 2.82 | 11.21 | 2.29 | 1.15 | 2.33 | 0.36 | 2.01 | 0.39 | 1.15 | 0.17 | 0.98 | 0.14 | <0,02 | 0.21
1169 | FELIPE CARVAJAL RIVERA | PLANTA AGUA GRANDE | AGUA GRANDE | ORO | 22500 | INACTIVO | CUBETA | COQUIMBO | LA HIGUERA | 6734980 | 299990 | 1621 | 196 | 46 | <5 | <5 | 128 | 37 | 143 | 11 | 282 | 6 | 264 | 131 | 27 | 0.96 | 3.49 | 0.14 | 1.11 | 0.6 | <20 | 11.17 | 29.59 | 64.21 | 4.39 | 1.62 | <10 | 22.56 | 0.26 | 58.16 | 14.21 | 0.33 | 11.92 | 1.96 | 3.84 | 0.11 | 2.49 | 1.53 | 0.16 | 4.7 | - | 99.41 | 4.06 | 8.1 | 1.22 | 4.76 | 1.11 | 0.23 | 1.06 | 0.15 | 0.79 | 0.14 | 0.41 | 0.06 | 0.39 | 0.05 | <0,02 | 0.34
1170 | FELIPE CARVAJAL RIVERA | PLANTA AGUA GRANDE | AGUA GRANDE | ORO | 22500 | INACTIVO | CUBETA | COQUIMBO | LA HIGUERA | 6734959 | 299989 | 1569 | 162 | 37 | <5 | <5 | 59 | 42 | 133 | 13 | 350 | 8 | 384 | 65 | 21 | 1.39 | 3.52 | 0.44 | 1.19 | 0.55 | <20 | 9.13 | 23.65 | 47 | 7.06 | 1.56 | <10 | <10 | 0.04 | 60.35 | 14.24 | 0.35 | 10.59 | 1.75 | 3.48 | 0.09 | 2.93 | 1.71 | 0.16 | 3.95 | - | 99.58 | 4.4 | 9.39 | 1.59 | 5.74 | 1.28 | 0.31 | 1.24 | 0.18 | 0.87 | 0.19 | 0.51 | 0.09 | 0.45 | 0.06 | <0,02 | 0.21
1171 | FELIPE CARVAJAL RIVERA | PLANTA AGUA GRANDE | AGUA GRANDE | ORO | N/A | INACTIVO | SEDIMENTOS | COQUIMBO | LA HIGUERA | 6735010 | 299972 | 227 | 173 | 34 | <5 | 7 | 52 | 42 | 304 | 21 | 348 | 9 | 259 | 24 | 16 | 0.87 | 3.54 | 0.72 | 1.25 | 0.6 | <20 | 5.15 | 28.59 | 80.59 | 1.91 | 1.33 | <10 | 12.36 | 0.15 | 56.47 | 16.51 | 0.5 | 8.33 | 4.12 | 4.02 | 0.11 | 4.52 | 1.37 | 0.26 | 3.53 | - | 99.71 | 4.8 | 9.3 | 1.43 | 5.6 | 1.27 | 0.33 | 0.93 | 0.16 | 1.34 | 0.19 | 0.57 | 0.07 | 0.44 | 0.08 | 0.02 | 0.25
1172 | NICOLAS KRIUKOV | TRAPICHE AGUA GRANDE | AGUA GRANDE | ORO | 22500 | INACTIVO | CUBETA | COQUIMBO | LA HIGUERA | 6735442 | 299681 | 895 | 150 | 29 | <5 | <5 | 208 | 28 | 130 | 12 | 323 | 9 | 107 | 103 | 28 | 2.56 | 2.52 | 0.14 | 1.64 | 0.82 | <20 | 13.19 | 21.14 | 63.76 | 3.52 | <1 | <10 | 15.34 | <0,01 | 64.07 | 14.07 | 0.34 | 8.74 | 1.66 | 1.5 | 0.05 | 5.04 | 0.95 | 0.1 | 3.16 | - | 99.69 | 7.25 | 13.49 | 2.23 | 8.48 | 1.8 | 0.61 | 1.66 | 0.2 | 1.2 | 0.22 | 0.64 | 0.1 | 0.58 | 0.14 | 0.03 | 0.3
1173 | NICOLAS KRIUKOV | TRAPICHE AGUA GRANDE | AGUA GRANDE | ORO | 22500 | INACTIVO | CUBETA | COQUIMBO | LA HIGUERA | 6735470 | 299677 | 2762 | 217 | 42 | <5 | <5 | 237 | 28 | 91 | <10 | 233 | <5 | 209 | 136 | 7 | 2.37 | 2.09 | 0.33 | 2.26 | 0.64 | <20 | 22.42 | 13.28 | 44.14 | 4.7 | 1.44 | <10 | 13.5 | 0.9 | 56.69 | 11.27 | 0.34 | 16.61 | 2.42 | 2.55 | 0.09 | 1.89 | 1.29 | 0.13 | 5.93 | - | 99.2 | 10.87 | 20.81 | 3.07 | 12.08 | 2.67 | 0.8 | 2.25 | 0.34 | 2.22 | 0.4 | 1.17 | 0.15 | 1.02 | 0.21 | 0.02 | 0.01
1174 | NICOLAS KRIUKOV | TRAPICHE AGUA GRANDE | AGUA GRANDE | ORO | N/A | INACTIVO | SEDIMENTOS | COQUIMBO | LA HIGUERA | 6735491 | 299682 | 166 | 256 | 56 | <5 | 6 | 32 | 65 | 287 | 31 | 547 | 17 | 469 | 21 | 22 | 0.82 | 3.07 | 0.98 | 2.67 | 0.49 | <20 | 5.03 | 15.59 | 56.59 | 2.76 | 1.49 | 16.06 | <10 | 0.46 | 55.8 | 15.97 | 0.77 | 10.87 | 4.51 | 3.21 | 0.13 | 3.54 | 2.47 | 0.26 | 2.05 | - | 99.59 | 6.32 | 12.13 | 1.71 | 6.27 | 1.38 | 0.41 | 1.31 | 0.21 | 1 | 0.18 | 0.66 | 0.09 | 0.5 | 0.07 | 0.02 | 0.03
1021 | M.R.C MINERIA | DON ALDO | ALDO LETTURA | ORO | N/A | INACTIVO | MURO | COQUIMBO | LA HIGUERA | 6749015 | 296084 | 1364 | 304 | 88 | <5 | 19 | <5 | 10 | 32 | 10 | 90 | <5 | 67 | 41 | 38 | 0.66 | 1.5 | 2.66 | 0.81 | 0.55 | <20 | 10.14 | <10 | 38.29 | 5.7 | 2.25 | <10 | 22.94 | 0.58 | 46.62 | 7.39 | 0.25 | 27.5 | 5.64 | 7.13 | 0.11 | 1.26 | 0.99 | 0.23 | 2.34 | <0,01 | 99.45 | 3.31 | 4.7 | 0.56 | 1.99 | 0.41 | 0.1 | 0.37 | 0.05 | 0.34 | 0.07 | 0.23 | 0.03 | 0.19 | 0.03 | <0,02 | 0.18
1022 | M.R.C MINERIA | DON ALDO | ALDO LETTURA | ORO | 9360 | INACTIVO | CUBETA | COQUIMBO | LA HIGUERA | 6749032 | 296107 | 615 | 152 | 84 | <5 | 10 | <5 | 12 | 26 | <10 | 51 | <5 | 203 | 21 | 26 | 1.05 | 1.33 | 0.12 | 2.03 | 0.75 | <20 | 9.9 | <10 | 60.04 | 2.48 | <1 | <10 | 45.87 | 0.55 | 37.97 | 10.7 | 0.25 | 34.95 | 2.5 | 7.9 | 0.12 | 1.52 | 1.87 | 0.13 | 1.48 | <0,01 | 99.38 | 6.96 | 14.29 | 1.85 | 7.57 | 1.56 | 0.42 | 1.56 | 0.23 | 1.27 | 0.25 | 0.77 | 0.1 | 0.71 | 0.1 | 0.02 | 0.08
1023 | M.R.C MINERIA | DON ALDO | ALDO LETTURA | ORO | 9360 | INACTIVO | CUBETA | COQUIMBO | LA HIGUERA | 6749040 | 296078 | 689 | 151 | 59 | <5 | 11 | <5 | 20 | 58 | <10 | 92 | <5 | 309 | 68 | 30 | 0.57 | 1.23 | 4.52 | 1.55 | 0.55 | <20 | 9.24 | <10 | 55.24 | 5.53 | 1.71 | <10 | 34.39 | 0.69 | 37.82 | 12.52 | 0.4 | 32.11 | 2.45 | 7.37 | 0.13 | 1.92 | 2.17 | 0.13 | 2.55 | <0,01 | 99.55 | 6.93 | 13.42 | 1.79 | 7.37 | 1.64 | 0.45 | 1.49 | 0.22 | 1.28 | 0.26 | 0.75 | 0.11 | 0.73 | 0.11 | 0.02 | 0.8
1024 | M.R.C MINERIA | DON ALDO | ALDO LETTURA | ORO | 9360 | INACTIVO | CUBETA | COQUIMBO | LA HIGUERA | 6749050 | 296060 | 433 | 115 | 79 | <5 | <5 | <5 | 8 | 10 | <10 | 46 | <5 | 132 | <5 | <5 | 0.42 | 2.01 | <0,01 | 1.02 | 1.15 | <20 | 9.52 | <10 | 63.28 | 3.92 | <1 | <10 | 65.92 | 0.68 | 19.42 | 9.5 | 0.2 | 57.18 | 1.25 | 7.98 | 0.1 | 1.45 | 1.51 | 0.1 | 1.11 | <0,01 | 99.8 | 4.85 | 8.3 | 0.99 | 3.84 | 0.79 | 0.2 | 0.77 | 0.11 | 0.64 | 0.12 | 0.37 | 0.05 | 0.37 | 0.05 | <0,02 | 2.47
1025 | M.R.C MINERIA | DON ALDO | ALDO LETTURA | ORO | N/A | INACTIVO | SEDIMENTOS | COQUIMBO | LA HIGUERA | 6749004 | 296068 | 1795 | 147 | 47 | <5 | 13 | 69 | 35 | 105 | <10 | 262 | <5 | 183 | 943 | 17 | 0.74 | 2.54 | 1.02 | 1.44 | 1.38 | 171.09 | 5.63 | 40.62 | 47.19 | 3.95 | <1 | <10 | <10 | <0,01 | 69.08 | 8.97 | 0.29 | 8.04 | 3.6 | 3.33 | 0.12 | 1.75 | 1.32 | 0.13 | 3.04 | <0,01 | 99.66 | 4.69 | 10.16 | 1.34 | 5.31 | 1.08 | 0.26 | 0.95 | 0.13 | 0.73 | 0.13 | 0.42 | 0.06 | 0.45 | 0.06 | <0,02 | 1.5
2106 | ALTO ADIGIO SpA | ALDO LETTURA | ALDO LETTURA | COBRE | N/A | INACTIVO | SEDIMENTOS | COQUIMBO | LA HIGUERA | 6752169 | 291391 | 717 | 150 | 85 | 22 | 12 | 27 | 50 | 135 | 15 | 187 | 5 | 362 | 42 | 23 | 2.05 | 3.35 | 1.08 | 4.37 | 1.8 | <20 | 13.6 | <10 | <20 | <1 | <1 | <10 | 11.19 | <0,01 | 50.24 | 15.04 | 0.88 | 15.74 | 5.01 | 3.82 | 0.15 | 2 | 2.59 | 0.18 | 3.79 | <0,01 | 99.43 | 25.04 | 43.86 | 5.27 | 20.87 | 4.19 | 1.23 | 4.1 | 0.58 | 3.34 | 0.65 | 1.9 | 0.26 | 1.65 | 0.24 | <0,02 | 0.53
1091 | ABEL AGUIRRE | PLANTA ALGARROBAL | ALGARROBAL | ORO | N/A | INACTIVO | SEDIMENTOS | COQUIMBO | LA HIGUERA | 6750737 | 293144 | 66 | 309 | 112 | <5 | 12 | 87 | 63 | 293 | 20 | 376 | 10 | 538 | 49 | 10 | 1.39 | 4.12 | 0.24 | 4.58 | 3.09 | <20 | 5.25 | 16.15 | 40.51 | 4.28 | 4.62 | <10 | <10 | <0,01 | 57.76 | 14.88 | 0.84 | 10.23 | 4.73 | 3.47 | 0.16 | 2.98 | 2.41 | 0.18 | 1.72 | <0,01 | 99.38 | 17.63 | 34.15 | 4.22 | 16.41 | 3.47 | 0.88 | 3.35 | 0.47 | 2.7 | 0.55 | 1.62 | 0.26 | 1.59 | 0.25 | <0,02 | 0.04
1092 | ABEL AGUIRRE | PLANTA ALGARROBAL | ALGARROBAL | ORO | 59950 | INACTIVO | CUBETA | COQUIMBO | LA HIGUERA | 6750777 | 293316 | 1502 | 267 | 94 | <5 | 11 | <5 | 18 | 49 | <10 | 77 | <5 | <20 | 33 | 24 | 2.42 | 2.9 | 5.33 | 3.77 | 1.92 | <20 | 31.01 | <10 | 34.16 | 2.41 | 4.44 | <10 | <10 | 0.26 | 38.81 | 9.4 | 0.39 | 28.17 | 7.17 | 3.95 | 0.82 | 0.57 | 1.27 | 0.19 | 8.72 | <0,01 | 99.45 | 18.26 | 36.31 | 4.65 | 18.23 | 3.67 | 0.99 | 3.58 | 0.47 | 2.78 | 0.53 | 1.55 | 0.22 | 1.43 | 0.22 | <0,02 | 0.96
1093 | ABEL AGUIRRE | PLANTA ALGARROBAL | ALGARROBAL | ORO | 59950 | INACTIVO | CUBETA | COQUIMBO | LA HIGUERA | 6750794 | 293293 | 2244 | 194 | 38 | <5 | 5 | <5 | 34 | 53 | 14 | 108 | <5 | 57 | 129 | 15 | 1.44 | 3.04 | 0.02 | 1.62 | 2.03 | <20 | 22.84 | 33.84 | 40.83 | 4.89 | 2.98 | <10 | <10 | 0.55 | 37.04 | 11.05 | 0.35 | 19.65 | 11.73 | 3.19 | 0.73 | 0.56 | 1.85 | 0.15 | 13.23 | <0,01 | 99.52 | 9 | 16.07 | 1.99 | 7.7 | 1.58 | 0.41 | 1.37 | 0.18 | 1.03 | 0.22 | 0.57 | 0.09 | 0.58 | 0.09 | <0,02 | 0.51
1094 | ABEL AGUIRRE | PLANTA ALGARROBAL | ALGARROBAL | ORO | 59950 | INACTIVO | CUBETA | COQUIMBO | LA HIGUERA | 6750784 | 293269 | 2440 | 198 | 36 | 60 | 5 | <5 | 29 | 45 | 11 | 184 | <5 | 35 | 108 | 12 | 0.84 | 5.94 | 0.04 | 1.64 | 1.57 | <20 | 25.94 | 37.83 | 42.63 | 5.1 | 3.04 | <10 | <10 | 0.25 | 50.22 | 9.26 | 0.44 | 14.92 | 11.27 | 2.34 | 0.4 | 0.46 | 1.55 | 0.13 | 8.29 | <0,01 | 99.29 | 6.58 | 11.2 | 1.36 | 5.23 | 0.97 | 0.38 | 0.81 | 0.11 | 0.57 | 0.11 | 0.31 | 0.04 | 0.32 | 0.04 | <0,02 | 0.29
983 | JUAN ALIAGA | PLANTA ALIAGA | ALIAGA | COBRE-ORO-PLATA | 900 | INACTIVO | CUBETA | COQUIMBO | LA SERENA | 6677737 | 303590 | 1150 | 165 | 38 | <5 | 7 | 115 | 71 | 320 | 27 | 300 | 8 | 930 | 35 | 7 | 0.24 | 1.65 | <0,01 | 2.4 | 1.77 | <20 | <5 | 37.27 | 58.51 | 2.73 | 1.88 | <10 | <10 | <0,01 | 57.51 | 16.76 | 0.47 | 7.18 | 3.94 | 3.74 | 0.16 | 3.85 | 2.93 | 0.23 | 2.84 | <0,01 | 99.61 | 53.28 | 63.69 | 5.3 | 15.77 | 2.17 | 0.55 | 2.25 | 0.27 | 1.47 | 0.31 | 0.94 | 0.13 | 0.93 | 0.12 | <0,02 | 0.07
984 | JUAN ALIAGA | PLANTA ALIAGA | ALIAGA | COBRE-ORO-PLATA | 900 | INACTIVO | CUBETA | COQUIMBO | LA SERENA | 6677747 | 303593 | 1964 | 202 | 31 | <5 | <5 | 613 | 76 | 189 | 15 | 243 | 9 | 3383 | 1425 | 17 | 0.44 | 1.87 | <0,01 | 2.24 | 2.26 | 2266.44 | 11.78 | 2037.73 | <20 | 5.94 | 5.96 | 110.75 | 13.9 | 0.2 | 55.65 | 16.55 | 0.4 | 12.14 | 1.14 | 2.1 | 0.16 | 1.06 | 3.05 | 0.31 | 6.08 | <0,01 | 98.64 | 44.4 | 58.63 | 4.58 | 14.11 | 2.07 | 0.56 | 2.08 | 0.28 | 1.41 | 0.31 | 0.91 | 0.13 | 0.84 | 0.13 | <0,02 | 0.06
985 | JUAN ALIAGA | PLANTA ALIAGA | ALIAGA | COBRE-ORO-PLATA | N/A | INACTIVO | SEDIMENTOS | COQUIMBO | LA SERENA | 6677741 | 303579 | 4630 | 325 | 61 | <5 | <5 | 3525 | 32 | 70 | <10 | 256 | 7 | 5031 | 2420 | 17 | 6.02 | 7.5 | 1.64 | 9.68 | 2.12 | 1714.76 | 12.7 | 466.95 | <20 | 4.55 | 5.17 | <10 | <10 | 0.44 | 52.61 | 12.74 | 0.39 | 19.74 | 1.06 | 2.24 | 0.16 | 0.88 | 1.93 | 0.29 | 5.81 | <0,01 | 97.83 | 31.28 | 64.97 | 8.28 | 31.43 | 7.61 | 0.59 | 6.56 | 1.12 | 5.64 | 1.1 | 3.09 | 0.51 | 3.07 | 0.53 | <0,02 | 0.25
506 | R. MARTIAN J. (SLM EL INCA) | PLANTA EL ALMENDRAL | ALMENDRAL 1-2-3 | COBRE | 13500 | INACTIVO | CUBETA | COQUIMBO | VICUÑA | 6681600 | 316317 | 3687 | 833 | 78 | 15 | 74 | 430 | 78 | 2386 | 20 | 211 | <5 | 169571 | 393 | 12 | 11.55 | 1.51 | <0,01 | 1.96 | 1.62 | 266.94 | 10.22 | 123.56 | <20 | 45.67 | 20.33 | <10 | <10 | 2.35 | 32.86 | 10.4 | <0,01 | 3.92 | 9.96 | 1.91 | 0.22 | 2.03 | 2.85 | 0.09 | 8.69 | 8.86 | 81.81 | 3.28 | 23.15 | 3.07 | 11.9 | 2.64 | 1.19 | 2.6 | 0.35 | 2.03 | 0.43 | 1.07 | 0.15 | 1.13 | 0.12 | <0,02 | 1.75 | Barita, calcita, cristobalita, albita, micropertita, argentopirita, pollucita, romboclasa.
507 | R. MARTIAN J. (SLM EL INCA) | PLANTA EL ALMENDRAL | ALMENDRAL 1-2-3 | COBRE | N/A | INACTIVO | MURO | COQUIMBO | VICUÑA | 6681609 | 316318 | 2861 | 183 | 35 | 12 | 68 | 466 | 189 | 416 | 51 | 131 | 11 | 7544 | 208 | 30 | 89.01 | 2.83 | <0,01 | 3.41 | 0.95 | <20 | 5.15 | 20.96 | 45.7 | 34.34 | 3.61 | <10 | <10 | 0.09 | 47.84 | 16.09 | 0.54 | 7.35 | 7.27 | 2.64 | 0.36 | 4.44 | 4.67 | 0.11 | 7.04 | 0.23 | 98.59 | 2.45 | 24.59 | 3.28 | 13.09 | 2.69 | 1.14 | 2.87 | 0.39 | 2.6 | 0.54 | 1.51 | 0.22 | 1.4 | 0.21 | <0,02 | 0.17
508 | R. MARTIAN J. (SLM EL INCA) | PLANTA EL ALMENDRAL | ALMENDRAL 1-2-3 | COBRE | N/A | INACTIVO | SEDIMENTOS | COQUIMBO | VICUÑA | 6681624 | 316315 | 210 | 185 | 49 | 12 | 75 | 130 | 100 | 302 | 58 | 536 | 26 | 952 | 100 | 23 | 6.49 | 5.31 | <0,01 | 8.65 | 1.93 | <20 | <5 | 24.21 | 58.71 | 14.03 | 5.87 | <10 | <10 | <0,01 | 64.38 | 14.06 | 0.85 | 6.47 | 3.33 | 1.81 | 0.11 | 3.45 | 2.53 | 0.17 | 2.47 | <0,01 | 99.63 | 18.51 | 57.56 | 7.1 | 25.97 | 5.28 | 1.08 | 4.86 | 0.74 | 4.11 | 0.83 | 2.18 | 0.27 | 2.2 | 0.3 | <0,02 | 0.05
509 | R. MARTIAN J. (SLM EL INCA) | PLANTA EL ALMENDRAL | ALMENDRAL 1-2-3 | COBRE | N/A | INACTIVO | SEDIMENTOS | COQUIMBO | VICUÑA | 6681606 | 316298 | 1574 | 136 | 26 | 11 | 70 | 361 | 73 | 221 | 44 | 205 | 16 | 2532 | 261 | 19 | 4.65 | 3.47 | 3.14 | 2.06 | 0.96 | 38.69 | 6.76 | 29.9 | 58.63 | 20.44 | 2.81 | <10 | <10 | 1.18 | 47.78 | 12.58 | 0.54 | 6.42 | 8.1 | 6.25 | 0.47 | 2.87 | 2.06 | 0.16 | 8.94 | 2.95 | 99.13 | <0,01 | 18.3 | 2.59 | 11.05 | 3.15 | 0.82 | 2.41 | 0.39 | 2.16 | 0.43 | 1.23 | 0.16 | 1.11 | 0.12 | <0,02 | 0.22
1464 | COBREX | PLANTA AMOLANAS | AMOLANAS | COBRE | N/A | INACTIVO | MURO | ATACAMA | TIERRA AMARILLA | 6901676 | 400267 | 4427 | <10 | 11 | 49 | 7 | 13 | 191 | 119 | 100 | 356 | 16 | 2812 | 49 | 21 | 0.84 | 2.18 | 0.01 | 2.51 | 0.81 | <20 | <5 | 40.99 | 31.48 | 11.22 | 2.69 | <10 | <10 | 0.15 | 72.63 | 12.8 | 0.09 | 1.35 | 3.13 | 0.37 | 0.04 | 0.16 | 5.03 | 0.03 | 3.17 | 0.14 | 98.92 | 10.85 | 22.27 | 2.86 | 11.79 | 2.21 | 0.56 | 1.94 | 0.26 | 1.37 | 0.27 | 0.8 | 0.11 | 0.79 | 0.09 | <0,02 | 0.7
1465 | COBREX | PLANTA AMOLANAS | AMOLANAS | COBRE | 276622 | INACTIVO | CUBETA | ATACAMA | TIERRA AMARILLA | 6901563 | 400245 | 1758 | <10 | 26 | 47 | 6 | 16 | 187 | 125 | 105 | 281 | 17 | 3320 | 50 | 22 | 1.29 | 2.75 | 0.03 | 1.86 | 0.3 | <20 | <5 | 10.21 | <20 | 6.74 | 3.71 | <10 | <10 | 0.14 | 70.97 | 13.64 | 0.08 | 1.33 | 3.96 | 0.35 | 0.04 | 0.13 | 5.12 | 0.02 | 3.41 | 0.17 | 99.22 | 9.54 | 19.42 | 2.53 | 10.53 | 2.15 | 0.65 | 1.9 | 0.26 | 1.23 | 0.25 | 0.71 | 0.1 | 0.71 | 0.11 | <0,02 | 0.16
1466 | COBREX | PLANTA AMOLANAS | AMOLANAS | COBRE | 276622 | INACTIVO | CUBETA | ATACAMA | TIERRA AMARILLA | 6901609 | 400228 | 3183 | <10 | 12 | 47 | 6 | 19 | 186 | 137 | 101 | 309 | 16 | 3349 | 42 | 13 | 0.58 | 3.4 | 0.37 | 2.1 | 0.49 | <20 | <5 | 28.36 | <20 | 6.07 | 6.16 | <10 | <10 | 0.18 | 71.63 | 13.17 | 0.08 | 1.35 | 3.54 | 0.37 | 0.04 | 0.15 | 5.04 | 0.03 | 3.48 | 0.17 | 99.02 | 9.06 | 19.17 | 2.52 | 10.11 | 1.88 | 0.47 | 1.58 | 0.22 | 0.97 | 0.19 | 0.54 | 0.1 | 0.51 | 0.09 | <0,02 | 0.35
1467 | COBREX | PLANTA AMOLANAS | AMOLANAS | COBRE | 276622 | INACTIVO | CUBETA | ATACAMA | TIERRA AMARILLA | 6901702 | 400220 | 2599 | <10 | 21 | 47 | 5 | 17 | 183 | 123 | 103 | 307 | 16 | 3122 | 42 | 17 | 1.14 | 4.15 | 0.62 | 3.14 | 0.91 | <20 | <5 | 22.1 | 20.48 | 6.94 | 2.92 | <10 | <10 | 0.09 | 71.47 | 13.19 | 0.08 | 1.37 | 4.02 | 0.35 | 0.05 | 0.11 | 4.99 | 0.02 | 3.23 | 0.16 | 99.04 | 11.13 | 23.17 | 3.05 | 13.1 | 2.53 | 0.62 | 2.14 | 0.3 | 1.47 | 0.29 | 0.96 | 0.12 | 0.82 | 0.1 | <0,02 | 1.51
1972 | COBREX | PLANTA AMOLANAS | AMOLANAS | COBRE | N/A | INACTIVO | SEDIMENTOS | ATACAMA | TIERRA AMARILLA | 6901706 | 400370 | 422 | 88 | 87 | 13 | 31 | 101 | 85 | 374 | 32 | 243 | 9 | 1482 | 60 | 23 | 7.97 | 3.57 | 1.76 | 7.04 | 1.97 | <20 | <5 | 20.36 | <20 | 2.08 | <1 | <10 | <10 | 0.11 | 49.02 | 14.7 | 0.76 | 5.95 | 11.17 | 2.86 | 0.08 | 2.01 | 2.33 | 0.24 | 10.02 | 0.28 | 99.42 | 24.54 | 49.68 | 5.92 | 23.3 | 5.04 | 0.97 | 4.54 | 0.63 | 3.83 | 0.76 | 2.02 | 0.3 | 1.83 | 0.28 | <0,02 | <0,01
1973 | COBREX | PLANTA AMOLANAS | AMOLANAS | COBRE | N/A | INACTIVO | SEDIMENTOS | ATACAMA | TIERRA AMARILLA | 6901712 | 400355 | 590 | 84 | 95 | 19 | 34 | 145 | 75 | 406 | 30 | 176 | 8 | 975 | 57 | 16 | 8.77 | 3.52 | 1.5 | 6.12 | 1.99 | <20 | <5 | <10 | <20 | 7.4 | <1 | <10 | <10 | 0.62 | 42.66 | 14.41 | 0.77 | 6.22 | 13.62 | 3.34 | 0.09 | 1.96 | 2.05 | 0.27 | 12.41 | 1.55 | 99.36 | 23.02 | 47.98 | 5.88 | 23.83 | 5.24 | 1.13 | 4.9 | 0.8 | 4.08 | 0.79 | 2.35 | 0.31 | 2.12 | 0.31 | <0,02 | <0,01
2099 | YAMANA GOLD - MINERA MERIDIAN | EL PEÑON | AMPLIACION EL PEÑON | ORO-PLATA | N/A | ACTIVO | SEDIMENTOS | ANTOFAGASTA | ANTOFAGASTA | 7299636 | 449367 | 105 | 37 | 29 | 31 | 16 | 257 | 115 | 462 | 32 | 248 | 12 | 1068 | 162 | 28 | 7.78 | 4.19 | 1.33 | 9.67 | 2.5 | <20 | <5 | 19.62 | <20 | <1 | 1.7 | <10 | <10 | 2.28 | 55.79 | 13.04 | 0.44 | 3.7 | 4.93 | 3.08 | 0.16 | 4.92 | 2.68 | 0.14 | 10.41 | 0.06 | 99.61 | 32.32 | 55.55 | 6.02 | 22.54 | 4.26 | 1.04 | 3.76 | 0.51 | 2.82 | 0.53 | 1.57 | 0.22 | 1.44 | 0.22 | <0,02 | 0.31
1353 | SCM TAMBILLOS | TAMBILLOS | AMPLIACION TRANQUE DE RELAVES 4 | COBRE | N/A | INACTIVO | MURO | COQUIMBO | COQUIMBO | 6656815 | 284088 | 689 | 108 | 61 | <5 | 8 | 4434 | 8 | 20 | <10 | 51 | <5 | <20 | 269 | 12 | 1.23 | 3.67 | 1.28 | 6.79 | 2.45 | <20 | 15.49 | <10 | <20 | 13.09 | 2.85 | <10 | <10 | 1.03 | 38.95 | 6.78 | 0.31 | 24.28 | 17.1 | 5.91 | 0.46 | 0.92 | 0.64 | 0.87 | 2.9 | <0,01 | 99.68 | 17.52 | 39.66 | 5.71 | 26.47 | 6.22 | 1.82 | 6.04 | 0.84 | 4.89 | 1 | 2.83 | 0.42 | 2.49 | 0.42 | <0,02 | 0.55
1354 | SCM TAMBILLOS | TAMBILLOS | AMPLIACION TRANQUE DE RELAVES 4 | COBRE | 376200 | INACTIVO | CUBETA | COQUIMBO | COQUIMBO | 6656802 | 284084 | 741 | 103 | 52 | <5 | 11 | 5707 | 9 | 33 | <10 | 54 | <5 | <20 | 1050 | 26 | 1.3 | 3.39 | 0.26 | 4.49 | 1.77 | 277.26 | 24.96 | <10 | <20 | 12.68 | 3.82 | <10 | <10 | 1.07 | 41.43 | 7.06 | 0.31 | 22.4 | 14.42 | 6.54 | 0.46 | 0.98 | 0.68 | 0.74 | 4.34 | <0,01 | 100.09 | 18.05 | 37.41 | 4.98 | 20.67 | 4.2 | 1.63 | 3.58 | 0.47 | 2.64 | 0.5 | 1.47 | 0.26 | 1.38 | 0.16 | <0,02 | 0.53
1355 | SCM TAMBILLOS | TAMBILLOS | AMPLIACION TRANQUE DE RELAVES 4 | COBRE | 376200 | INACTIVO | CUBETA | COQUIMBO | COQUIMBO | 6656705 | 284166 | 554 | 103 | 58 | <5 | 11 | 5053 | 10 | 32 | <10 | 56 | <5 | <20 | 255 | 14 | 0.92 | 2.93 | 0.22 | 3.55 | 0.97 | <20 | 26.69 | <10 | <20 | 19.17 | 2.16 | <10 | <10 | 1.14 | 41.91 | 7.34 | 0.31 | 22.48 | 13.55 | 6.52 | 0.43 | 1.16 | 0.72 | 0.74 | 3.99 | <0,01 | 99.77 | 15.08 | 32.71 | 4.21 | 17.3 | 3.53 | 1.03 | 2.9 | 0.32 | 1.91 | 0.46 | 1.06 | 0.18 | 1.02 | 0.18 | <0,02 | 0.58
1356 | SCM TAMBILLOS | TAMBILLOS | AMPLIACION TRANQUE DE RELAVES 4 | COBRE | 376200 | INACTIVO | CUBETA | COQUIMBO | COQUIMBO | 6656685 | 284124 | 1264 | 108 | 50 | <5 | 9 | 5354 | 12 | 50 | <10 | 50 | <5 | 36 | 966 | 17 | 1.5 | 3.71 | 0.31 | 7.43 | 1.95 | 201.67 | 42.18 | <10 | <20 | 19.58 | 4.92 | <10 | <10 | 0.86 | 44.72 | 8.15 | 0.37 | 19.8 | 12.83 | 6.33 | 0.43 | 1.34 | 0.85 | 0.66 | 3.72 | <0,01 | 99.92 | 17.39 | 41.48 | 5 | 21 | 4.34 | 1.2 | 3.5 | 0.42 | 2.38 | 0.47 | 1.44 | 0.23 | 1.55 | 0.21 | <0,02 | 1.64
756 | GERARDO TORO | PLANTA ANA MARIA | ANA MARÍA 1 | COBRE-ORO | N/A | INACTIVO | MURO | COQUIMBO | ILLAPEL | 6520948 | 308760 | 5800 | 149 | 44 | 13 | 73 | 65 | 99 | 101 | 46 | 195 | 16 | 561 | 40 | 21 | 7.22 | 2.67 | <0,01 | 1.97 | 0.61 | <20 | <5 | 33.51 | 68.3 | 13.3 | <1 | <10 | <10 | 0.28 | 54.1 | 16.57 | 0.68 | 7.64 | 5.8 | 3.03 | 0.24 | 1.03 | 3.32 | 0.25 | 6.28 | - | 99.66 | 10.27 | 25.13 | 3.51 | 15.81 | 3.88 | 1.13 | 2.95 | 0.47 | 2.33 | 0.42 | 1.35 | 0.18 | 1.26 | 0.16 | <0,02 | 0.46
757 | GERARDO TORO | PLANTA ANA MARIA | ANA MARÍA 1 | COBRE-ORO | 299400 | INACTIVO | CUBETA | COQUIMBO | ILLAPEL | 6520907 | 308735 | 5014 | 149 | 48 | 13 | 73 | 63 | 107 | 101 | 46 | 176 | 14 | 828 | 65 | 24 | 7.29 | 2.56 | <0,01 | 2.03 | 0.65 | <20 | <5 | 40.82 | 45.14 | 19.91 | 13.42 | <10 | <10 | 0.12 | 52.31 | 16.91 | 0.69 | 7.96 | 6.14 | 2.83 | 0.28 | 0.9 | 3.56 | 0.27 | 7.12 | - | 99.64 | 10.94 | 26.69 | 3.71 | 16.77 | 4.16 | 1.26 | 3.49 | 0.48 | 2.62 | 0.5 | 1.41 | 0.19 | 1.09 | 0.18 | <0,02 | 0.94
758 | GERARDO TORO | PLANTA ANA MARIA | ANA MARÍA 1 | COBRE-ORO | 299400 | INACTIVO | CUBETA | COQUIMBO | ILLAPEL | 6520888 | 308754 | 3781 | 149 | 48 | 13 | 72 | 66 | 107 | 118 | 47 | 166 | 16 | 1036 | 101 | 25 | 8.15 | 3.09 | <0,01 | 2.12 | 0.63 | <20 | <5 | 18.18 | 48.76 | 11.09 | 4.18 | <10 | <10 | 0.1 | 52.25 | 16.83 | 0.67 | 8.05 | 6.32 | 2.96 | 0.28 | 0.95 | 3.51 | 0.26 | 7.13 | - | 99.79 | 11.94 | 28.64 | 4.03 | 17.92 | 4.15 | 1.34 | 3.47 | 0.51 | 2.81 | 0.5 | 1.41 | 0.2 | 1.38 | 0.19 | <0,02 | 1.03
759 | GERARDO TORO | PLANTA ANA MARIA | ANA MARÍA 1 | COBRE-ORO | 299400 | INACTIVO | CUBETA | COQUIMBO | ILLAPEL | 6520859 | 308746 | 3745 | 148 | 54 | 13 | 73 | 66 | 109 | 116 | 47 | 160 | 15 | 911 | 61 | 9 | 8.55 | 2.65 | <0,01 | 2.07 | 0.63 | <20 | <5 | 39.44 | 66.54 | 17.72 | 8.37 | <10 | <10 | 0.13 | 51.62 | 17.19 | 0.67 | 8.04 | 6.47 | 3 | 0.28 | 0.94 | 3.58 | 0.26 | 7.15 | - | 99.74 | 11.4 | 27.27 | 3.81 | 16.84 | 3.81 | 1.28 | 4.14 | 0.53 | 2.75 | 0.5 | 1.28 | 0.2 | 1.2 | 0.2 | <0,02 | 1.11
760 | GERARDO TORO | PLANTA ANA MARIA | ANA MARÍA 1 | COBRE-ORO | N/A | INACTIVO | SEDIMENTOS | COQUIMBO | ILLAPEL | 6520996 | 308789 | 434 | 213 | 88 | 18 | 71 | 93 | 48 | 376 | 37 | 187 | 13 | 306 | 55 | 13 | 5.03 | 3.29 | <0,01 | 2.87 | 1.04 | <20 | <5 | 46.41 | 55.18 | 24.87 | 4.68 | <10 | <10 | <0,01 | 51.55 | 16.26 | 0.99 | 11.36 | 4.6 | 4.04 | 0.18 | 2.66 | 1.83 | 0.24 | 5.86 | - | 99.76 | 14.2 | 32.9 | 4.57 | 19.8 | 4.44 | 1.39 | 3.67 | 0.57 | 3.07 | 0.58 | 1.72 | 0.25 | 1.43 | 0.22 | <0,02 | 0.26
751 | GERARDO TORO | PLANTA ANA MARIA | ANA MARÍA 2 | COBRE-ORO | N/A | INACTIVO | MURO | COQUIMBO | ILLAPEL | 6521346 | 308557 | 6629 | 158 | 57 | 13 | 74 | 66 | 93 | 142 | 46 | 166 | 16 | 518 | 63 | 15 | 5.99 | 2.37 | <0,01 | 2.33 | 0.65 | <20 | <5 | 21.8 | 56.3 | 16.23 | 9.5 | <10 | <10 | 0.36 | 53.02 | 16.4 | 0.74 | 8.15 | 6.26 | 3.24 | 0.28 | 1.59 | 3.13 | 0.27 | 6.2 | - | 100.08 | 11.64 | 28.27 | 4.01 | 17.4 | 4.03 | 1.19 | 3.69 | 0.53 | 2.62 | 0.55 | 1.52 | 0.2 | 1.29 | 0.17 | <0,02 | 0.44
752 | GERARDO TORO | PLANTA ANA MARIA | ANA MARÍA 2 | COBRE-ORO | 143820 | INACTIVO | CUBETA | COQUIMBO | ILLAPEL | 6521256 | 308498 | 5093 | 162 | 50 | 13 | 73 | 65 | 98 | 136 | 50 | 168 | 22 | 377 | 34 | 8 | 7.33 | 2.39 | <0,01 | 2.63 | 0.69 | <20 | <5 | 19.3 | 68.34 | 17.21 | 7.32 | <10 | <10 | 0.15 | 52.12 | 16.85 | 0.77 | 8.11 | 6.33 | 3.33 | 0.28 | 1.51 | 3.25 | 0.27 | 6.3 | - | 99.76 | 13.39 | 32.37 | 4.45 | 19.69 | 4.05 | 1.33 | 3.37 | 0.61 | 2.78 | 0.56 | 1.79 | 0.21 | 1.51 | 0.19 | <0,02 | 0.64
753 | GERARDO TORO | PLANTA ANA MARIA | ANA MARÍA 2 | COBRE-ORO | 143820 | INACTIVO | CUBETA | COQUIMBO | ILLAPEL | 6521314 | 308474 | 2569 | 172 | 57 | 15 | 73 | 75 | 91 | 183 | 46 | 177 | 14 | 628 | 49 | 12 | 6.57 | 2.43 | <0,01 | 2.67 | 0.72 | <20 | <5 | 27.28 | 54.95 | 17.9 | 11.1 | <10 | <10 | 0.11 | 49.51 | 17.89 | 0.82 | 8.66 | 5.71 | 4.03 | 0.29 | 1.91 | 3.07 | 0.26 | 7.24 | - | 99.81 | 14.42 | 34.74 | 4.82 | 21.09 | 5.23 | 1.47 | 4.39 | 0.63 | 3.16 | 0.67 | 1.69 | 0.22 | 1.57 | 0.2 | <0,02 | 0.38
754 | GERARDO TORO | PLANTA ANA MARIA | ANA MARÍA 2 | COBRE-ORO | 143820 | INACTIVO | CUBETA | COQUIMBO | ILLAPEL | 6521350 | 308511 | 7175 | 150 | 30 | 11 | 74 | 57 | 92 | 117 | 54 | 293 | 21 | 587 | 132 | 22 | 5.26 | 2.85 | <0,01 | 6.32 | 1.34 | <20 | <5 | 12.63 | 70.8 | 15.6 | 8.55 | <10 | <10 | 0.04 | 56.86 | 16.79 | 0.69 | 6.3 | 4.16 | 2.36 | 0.18 | 2.87 | 3.09 | 0.26 | 5.07 | - | 99.5 | 19.26 | 45.9 | 6.14 | 25.7 | 5.76 | 1.46 | 5 | 0.67 | 3.43 | 0.76 | 1.86 | 0.25 | 1.95 | 0.23 | <0,02 | 0.32
755 | GERARDO TORO | PLANTA ANA MARIA | ANA MARÍA 2 | COBRE-ORO | N/A | INACTIVO | SEDIMENTOS | COQUIMBO | ILLAPEL | 6521230 | 308590 | 218 | 203 | 78 | 17 | 74 | 100 | 54 | 370 | 41 | 190 | 16 | 308 | 52 | 33 | 3.05 | 3.44 | <0,01 | 3.38 | 1 | <20 | <5 | 22.28 | 39.79 | 10.24 | 8.58 | <10 | <10 | <0,01 | 52.29 | 16.78 | 0.93 | 10.47 | 4.12 | 4.61 | 0.23 | 2.72 | 1.93 | 0.23 | 5.41 | - | 99.88 | 14.63 | 32.91 | 4.54 | 19.93 | 4.44 | 1.37 | 4.66 | 0.55 | 3.24 | 0.66 | 2.12 | 0.27 | 1.71 | 0.25 | <0,02 | 0.11
1363 | S. PIZARRO | PLANTA ANDACOLLO | ANDACOLLO 1 | COBRE | N/A | INACTIVO | MURO | ATACAMA | COPIAPO | 6966493.703 | 362856.045 | 3677 | 121 | 49 | <5 | 18 | 49 | 34 | 125 | <10 | 247 | <5 | 259 | 896 | <5 | 0.64 | 5 | 0.39 | 1.23 | 0.34 | 44.04 | 13.21 | <10 | <20 | <1 | 5.13 | 81.53 | <10 | 0.03 | 63.76 | 11.05 | 0.39 | 11.7 | 2.53 | 2.72 | 0.09 | 1.05 | 1.76 | 0.13 | 4.1 | <0,01 | 99.28 | 2.24 | 4.32 | 0.57 | 2.23 | 0.54 | 0.11 | 0.38 | 0.07 | 0.31 | 0.07 | 0.3 | 0.02 | 0.31 | 0.08 | <0,02 | 0.08
1364 | S. PIZARRO | PLANTA ANDACOLLO | ANDACOLLO 1 | COBRE | 3840 | INACTIVO | CUBETA | ATACAMA | COPIAPO | 6966491.773 | 362842.026 | 3117 | 122 | 46 | <5 | 15 | 50 | 33 | 134 | <10 | 202 | <5 | 286 | 913 | 7 | 0.21 | 1.64 | 1.38 | 0.81 | 0.4 | 27.63 | 15.36 | 18.62 | <20 | <1 | <1 | 45.45 | <10 | <0,01 | 61.7 | 10.87 | 0.44 | 14.31 | 2.51 | 2.6 | 0.08 | 0.89 | 1.73 | 0.15 | 3.82 | <0,01 | 99.08 | 9.23 | 23.86 | 3.01 | 12.71 | 2.73 | 0.59 | 2.12 | 0.26 | 1.5 | 0.29 | 0.87 | 0.14 | 0.95 | 0.17 | <0,02 | 0.19
1365 | S. PIZARRO | PLANTA ANDACOLLO | ANDACOLLO 1 | COBRE | 3840 | INACTIVO | CUBETA | ATACAMA | COPIAPO | 6966484.837 | 362845 | 3348 | 123 | 55 | <5 | 16 | 48 | 31 | 105 | <10 | 240 | <5 | 235 | 865 | <5 | 0.2 | 1.7 | 1 | 0.85 | 0.43 | 32.16 | 17.55 | 21.37 | <20 | <1 | 1.67 | 46.15 | <10 | 0.04 | 63.05 | 9.82 | 0.41 | 14.35 | 2.36 | 2.23 | 0.07 | 0.68 | 1.63 | 0.14 | 4.35 | <0,01 | 99.09 | 9.89 | 25.96 | 3.53 | 14.32 | 2.69 | 0.75 | 2.38 | 0.34 | 1.84 | 0.37 | 1.13 | 0.2 | 1.24 | 0.21 | <0,02 | 0.34
1366 | S. PIZARRO | PLANTA ANDACOLLO | ANDACOLLO 2 | ORO | N/A | INACTIVO | MURO | ATACAMA | COPIAPO | 6966517 | 362851 | 3683 | 119 | 53 | <5 | 20 | 50 | 36 | 115 | <10 | 272 | <5 | 224 | 900 | <5 | 0.86 | 1.14 | 0.3 | 1.5 | 0.72 | 33.23 | 14.86 | 19.16 | <20 | 13.06 | 4.33 | 44.38 | <10 | 0.1 | 64.28 | 10.49 | 0.43 | 11.13 | 2.78 | 2.79 | 0.09 | 1.04 | 1.71 | 0.17 | 4.13 | <0,01 | 99.03 | 4.01 | 14.13 | 1.81 | 7.48 | 1.63 | 0.48 | 1.82 | 0.26 | 1.64 | 0.32 | 0.97 | 0.14 | 0.85 | 0.12 | <0,02 | 0.46
1367 | S. PIZARRO | PLANTA ANDACOLLO | ANDACOLLO 2 | ORO | 4640 | INACTIVO | CUBETA | ATACAMA | COPIAPO | 6966503 | 362837 | 2629 | 107 | 40 | <5 | 11 | 101 | 24 | 67 | <10 | 269 | <5 | 137 | 899 | 9 | 0.74 | 1.3 | 0.53 | 1.53 | 0.6 | 30.71 | 11.75 | 19.14 | 92.99 | 3.72 | 4.36 | 43.18 | <10 | <0,01 | 63.62 | 7.61 | 0.4 | 18.66 | 2.12 | 1.57 | 0.05 | 0.65 | 1.26 | 0.13 | 3.2 | <0,01 | 99.25 | 4.32 | 11.55 | 1.28 | 4.83 | 0.89 | 0.31 | 0.85 | 0.13 | 0.9 | 0.16 | 0.47 | 0.08 | 0.52 | 0.07 | 0.02 | 0.2
1368 | S. PIZARRO | PLANTA ANDACOLLO | ANDACOLLO 2 | ORO | 4640 | INACTIVO | CUBETA | ATACAMA | COPIAPO | 6966512 | 362833 | 4560 | 128 | 45 | <5 | 17 | 51 | 44 | 95 | <10 | 67 | 14 | 214 | 913 | 14 | 5.36 | 1.54 | 1.96 | 3.01 | 1.62 | 43.03 | 21.18 | 27.23 | 113.09 | 1.76 | 4.41 | 31.49 | <10 | 0.14 | 49.32 | 12.55 | 0.36 | 17.65 | 5.65 | 3.55 | 0.2 | 0.55 | 2.23 | 0.11 | 6.75 | <0,01 | 98.91 | 4.1 | 13.05 | 1.66 | 5.94 | 1.11 | 0.22 | 1.04 | 0.14 | 0.87 | 0.16 | 0.54 | 0.06 | 0.43 | 0.1 | 0.02 | 0.27
1369 | S. PIZARRO | PLANTA ANDACOLLO | ANDACOLLO 2 | ORO | N/A | INACTIVO | SEDIMENTOS | ATACAMA | COPIAPO | 6966507.743 | 362892.966 | 320 | 133 | 55 | <5 | 27 | 60 | 50 | 390 | <10 | 243 | <5 | 294 | 911 | <5 | 3.5 | 1.67 | 0.56 | 2.89 | 1.45 | <20 | <5 | <10 | 49.07 | 2.07 | 7 | <10 | <10 | <0,01 | 54.18 | 15.41 | 0.72 | 8.07 | 6.49 | 6.33 | 0.13 | 2.57 | 1.6 | 0.39 | 3.54 | <0,01 | 99.43 | 4.2 | 11.69 | 1.37 | 5.23 | 1.04 | 0.21 | 0.94 | 0.13 | 0.63 | 0.15 | 0.44 | 0.07 | 0.55 | 0.08 | 0.02 | 0.44
1671 | LUIS DONOSO SARMIENTO | PLANTA ANITA | ANITA 1-2 | ORO | N/A | INACTIVO | MURO | METROPOLITANA | TIL TIL | 6338564 | 318538 | 789 | 154 | 75 | <5 | 6 | 58 | 59 | 236 | 11 | 206 | 9 | 479 | 885 | 24 | 0.2 | 1.76 | 1.04 | 0.88 | 0.45 | 46.85 | 25.24 | 16.64 | 33.03 | <1 | <1 | <10 | 28.18 | 0.54 | 56.2 | 14.48 | 0.78 | 12.16 | 2.61 | 3.52 | 0.08 | 1.26 | 2.67 | 0.26 | 5.55 | <0,01 | 99.55 | 10.24 | 26.87 | 3.65 | 14.82 | 2.79 | 0.78 | 2.46 | 0.35 | 1.9 | 0.38 | 1.17 | 0.21 | 1.28 | 0.22 | 0.03 | 0.38
1672 | LUIS DONOSO SARMIENTO | PLANTA ANITA | ANITA 1-2 | ORO | 5242 | INACTIVO | CUBETA | METROPOLITANA | TIL TIL | 6338541 | 318520 | 2241 | 153 | 71 | <5 | 15 | 968 | 60 | 151 | 13 | 225 | 6 | 652 | 1009 | 16 | 0.9 | 1.18 | 0.31 | 1.56 | 0.74 | 260.03 | 16.06 | <10 | 170.84 | 9.73 | <1 | <10 | <10 | 0.41 | 57.88 | 14.24 | 0.61 | 11.84 | 1.78 | 2.91 | 0.15 | 0.72 | 2.42 | 0.24 | 6.28 | <0,01 | 99.06 | 4.15 | 14.63 | 1.87 | 7.75 | 1.69 | 0.5 | 1.89 | 0.27 | 1.7 | 0.34 | 1 | 0.14 | 0.88 | 0.12 | 0.02 | 0.52
1673 | LUIS DONOSO SARMIENTO | PLANTA ANITA | ANITA 1-2 | ORO | 5242 | INACTIVO | CUBETA | METROPOLITANA | TIL TIL | 6338542 | 318528 | 2603 | 148 | 62 | <5 | <5 | 463 | 113 | 117 | 20 | 151 | 6 | 1889 | 1157 | 22 | 0.77 | 1.34 | 0.55 | 1.58 | 0.63 | 497.41 | 52.8 | <10 | 234.17 | 20.38 | 4.08 | <10 | <10 | 0.3 | 48.54 | 21.08 | 0.59 | 13.17 | 1.19 | 1.94 | 0.06 | 0.52 | 4.95 | 0.16 | 6.93 | 0.1 | 99.14 | 4.47 | 11.96 | 1.32 | 5 | 0.92 | 0.32 | 0.88 | 0.13 | 0.93 | 0.16 | 0.49 | 0.08 | 0.54 | 0.08 | 0.02 | 0.22
1674 | LUIS DONOSO SARMIENTO | PLANTA ANITA | ANITA 1-2 | ORO | 5242 | INACTIVO | CUBETA | METROPOLITANA | TIL TIL | 6338565 | 318514 | 293 | 126 | 96 | <5 | <5 | 43 | 51 | 190 | 13 | 353 | 5 | 229 | 928 | 10 | 5.55 | 1.6 | 2.03 | 3.11 | 1.68 | 42.28 | 6.04 | 39.54 | <20 | 8.26 | 1.67 | <10 | 16.86 | 1.37 | 59.53 | 11.83 | 0.58 | 10.76 | 3.61 | 2.83 | 0.1 | 0.81 | 1.9 | 0.34 | 7.07 | <0,01 | 99.36 | 4.24 | 13.51 | 1.71 | 6.14 | 1.15 | 0.22 | 1.07 | 0.14 | 0.9 | 0.16 | 0.56 | 0.06 | 0.45 | 0.1 | <0,02 | 0.3
1675 | LUIS DONOSO SARMIENTO | PLANTA ANITA | ANITA 1-2 | ORO | N/A | INACTIVO | SEDIMENTOS | METROPOLITANA | TIL TIL | 6338577 | 318546 | 1274 | 195 | 91 | <5 | 7 | 186 | 74 | 133 | 21 | 76 | <5 | 337 | 895 | 26 | 3.62 | 1.73 | 0.58 | 2.99 | 1.5 | 35.48 | 8.47 | <10 | <20 | <1 | <1 | <10 | <10 | 0.58 | 39.19 | 18.35 | 0.61 | 17.36 | 3.92 | 4.5 | 0.26 | 0.69 | 2.87 | 0.26 | 11.61 | <0,01 | 99.62 | 4.34 | 12.1 | 1.41 | 5.41 | 1.08 | 0.21 | 0.97 | 0.13 | 0.65 | 0.15 | 0.46 | 0.07 | 0.57 | 0.08 | <0,02 | 0.49
430 | SLM ANTA COLLA | ANTA COLLA | ANTA COLLA 1 | COBRE-ORO | 870000 | INACTIVO | CUBETA | COQUIMBO | ILLAPEL | 6499829 | 296645 | 3983 | 142 | 65 | 17 | 76 | 64 | 133 | 232 | 51 | 297 | 16 | 648 | 1566 | 16 | 5.84 | 3.54 | 51.69 | 5.54 | 2.85 | 2010.91 | 17.26 | 83.08 | <20 | 7.25 | 2.39 | <10 | 83.9 | 0.18 | 60.3 | 15.68 | 0.61 | 8.24 | 1.1 | 2.16 | 0.08 | 2.05 | 4.45 | 0.23 | 3.99 | - | 98.88 | 33.73 | 60.61 | 6.47 | 23.77 | 4.75 | 1.27 | 3.92 | 0.48 | 2.86 | 0.55 | 1.32 | 0.18 | 1.14 | 0.17 | <0,02 | 0.89
431 | SLM ANTA COLLA | ANTA COLLA | ANTA COLLA 1 | COBRE-ORO | N/A | INACTIVO | MURO | COQUIMBO | ILLAPEL | 6499848 | 296700 | 525 | 155 | 22 | 9 | 75 | 32 | 122 | 312 | 64 | 673 | 35 | 359 | 443 | 15 | 3.41 | 8.71 | 7.33 | 4.75 | 1.36 | 380.94 | 31.12 | 14.51 | 30.48 | 14.81 | <1 | <10 | 114.87 | 0.69 | 68.21 | 14.01 | 0.71 | 4.34 | 0.44 | 0.91 | 0.01 | 3.29 | 3.68 | 0.22 | 3.74 | - | 99.56 | 22.8 | 44.02 | 4.56 | 18.88 | 3.55 | 0.9 | 2.82 | 0.3 | 1.69 | 0.26 | 0.68 | 0.09 | 0.58 | 0.08 | <0,02 | <0,01
434 | SLM ANTA COLLA | ANTA COLLA | ANTA COLLA 1 | COBRE-ORO | N/A | INACTIVO | SEDIMENTOS | COQUIMBO | ILLAPEL | 6499842 | 296764 | 738 | 174 | 84 | 18 | 74 | 116 | 62 | 310 | 45 | 194 | 18 | 393 | 84 | 27 | 4.23 | 2.9 | 4.71 | 3.85 | 1.26 | <20 | 5.71 | 23.78 | 27.58 | 7.15 | 1.63 | <10 | <10 | <0,01 | 48.82 | 16 | 0.79 | 10.18 | 5.13 | 4.9 | 0.29 | 2.28 | 1.97 | 0.21 | 9.04 | - | 99.61 | 18.51 | 37.04 | 4.76 | 20.49 | 4.65 | 1.28 | 4.29 | 0.66 | 3.74 | 0.71 | 2.04 | 0.28 | 1.79 | 0.26 | <0,02 | 0.22
428 | SLM ANTA COLLA | ANTA COLLA | ANTA COLLA 2 | COBRE-ORO | N/A | INACTIVO | MURO | COQUIMBO | ILLAPEL | 6499953 | 296602 | 1891 | 128 | 45 | 9 | 82 | 56 | 152 | 417 | 65 | 483 | 34 | 418 | 803 | 21 | 5.43 | 5.96 | 0.58 | 5.7 | 2.36 | 915.85 | 14.55 | 18.96 | 21.92 | 16.58 | 4.75 | <10 | 53.66 | <0,01 | 68.02 | 15.51 | 0.56 | 3.4 | 0.94 | 2.04 | 0.03 | 2.91 | 3.77 | 0.2 | 1.8 | - | 99.17 | 23.59 | 47.68 | 5.82 | 19.75 | 3.76 | 1.01 | 2.92 | 0.36 | 1.98 | 0.31 | 0.83 | 0.1 | 0.68 | 0.1 | <0,02 | 0.04
429 | SLM ANTA COLLA | ANTA COLLA | ANTA COLLA 2 | COBRE-ORO | 858000 | INACTIVO | CUBETA | COQUIMBO | ILLAPEL | 6499922 | 296603 | 1709 | 123 | 48 | 10 | 80 | 50 | 160 | 511 | 64 | 401 | 30 | 382 | 1283 | 10 | 5.18 | 5.15 | 0.39 | 7.14 | 2.54 | 1617.44 | 46.12 | 27.65 | 30.06 | 9.53 | 7.01 | <10 | 50.65 | 0.25 | 64.71 | 16.25 | 0.53 | 4.15 | 1.28 | 2.1 | 0.02 | 2.68 | 3.95 | 0.22 | 3.17 | - | 99.07 | 30.95 | 64.86 | 6.85 | 26.4 | 4.92 | 1.25 | 3.74 | 0.46 | 2.23 | 0.38 | 0.88 | 0.11 | 0.78 | 0.11 | <0,02 | 0.05
433 | SLM ANTA COLLA | ANTA COLLA | ANTA COLLA 2 | COBRE-ORO | N/A | INACTIVO | SEDIMENTOS | COQUIMBO | ILLAPEL | 6499929 | 296733 | 717 | 176 | 81 | 18 | 72 | 117 | 59 | 304 | 40 | 232 | 13 | 532 | 91 | 23 | 4.53 | 3.23 | 5.17 | 3.72 | 1.12 | <20 | 6.45 | 10.72 | 21.67 | 18.59 | 8.93 | <10 | <10 | <0,01 | 53.03 | 15.75 | 0.8 | 10.19 | 4.63 | 4.68 | 0.24 | 2.57 | 1.99 | 0.19 | 5.57 | - | 99.63 | 19.01 | 36.8 | 4.65 | 20.06 | 4.58 | 1.26 | 4.2 | 0.57 | 3.76 | 0.7 | 2.06 | 0.3 | 1.85 | 0.27 | <0,02 | 0.14
543 | SOC GUERRERO HERMANOS Y CIA. LTDA | PLANTA ARCADIO | ARCADIO | COBRE-ORO | N/A | ACTIVO | MURO | ATACAMA | COPIAPO | 6967672 | 366050 | 1436 | 142 | 82 | 22 | 72 | 462 | 38 | 184 | 30 | 327 | 8 | 561 | 1362 | 13 | 2.21 | 5.5 | 2.23 | 4.27 | 2.32 | 701.58 | 15.82 | 205.42 | <20 | 13.4 | 3.16 | 21.91 | <10 | 0.82 | 59.82 | 9.94 | 0.58 | 13 | 3.98 | 1.33 | 0.23 | 1.35 | 1.7 | 0.23 | 6.96 | - | 99.57 | 15.75 | 31.27 | 3.93 | 15 | 3.08 | 0.73 | 2.68 | 0.4 | 2.07 | 0.44 | 1.38 | 0.2 | 1.36 | 0.2 | 0.02 | 2.58
544 | SOC GUERRERO HERMANOS Y CIA. LTDA | PLANTA ARCADIO | ARCADIO | COBRE-ORO | 42610 | ACTIVO | CUBETA | ATACAMA | COPIAPO | 6967690 | 366041 | 1268 | 135 | 42 | 17 | 67 | 114 | 53 | 88 | 34 | 276 | 10 | 365 | 101 | 14 | 1.72 | 5.11 | 0.3 | 5.68 | 3.83 | <20 | 22.08 | 36.16 | 55.32 | 10.78 | 9.69 | <10 | <10 | 0.07 | 55.74 | 11.93 | 0.63 | 11.33 | 6.58 | 2.92 | 0.14 | 2.22 | 2.97 | 0.23 | 4.73 | - | 99.68 | 21.86 | 42.33 | 5.23 | 20.35 | 4.3 | 1.09 | 4.15 | 0.58 | 3.35 | 0.69 | 2.01 | 0.32 | 1.98 | 0.31 | <0,02 | 0.22
545 | SOC GUERRERO HERMANOS Y CIA. LTDA | PLANTA ARCADIO | ARCADIO | COBRE-ORO | N/A | ACTIVO | SEDIMENTOS | ATACAMA | COPIAPO | 6967638 | 366127 | 2861 | 154 | 96 | 20 | 74 | 169 | 45 | 247 | 33 | 247 | 10 | 265 | 1053 | 17 | 3 | 3.59 | 6.61 | 4.67 | 2.38 | 140.94 | 12.53 | 49.77 | 53.94 | 5.88 | 9.94 | <10 | <10 | 0.15 | 53.02 | 13.65 | 0.68 | 12.36 | 5.76 | 3.64 | 0.12 | 2.45 | 1.89 | 0.34 | 5.44 | - | 99.79 | 22.64 | 45.02 | 5.77 | 22.6 | 4.55 | 1.23 | 4.44 | 0.59 | 3.45 | 0.65 | 1.92 | 0.27 | 1.77 | 0.27 | 0.03 | 4.81
1382 | SOC GUERRERO HERMANOS Y CIA. LTDA | PLANTA ARCADIO | ARCADIO 1 | ORO | 375 | INACTIVO | CUBETA | ATACAMA | COPIAPO | 6969547 | 367566.544 | 360 | 56 | 44 | 39 | <5 | 778 | 70 | 152 | <10 | 483 | <5 | 2020 | 364 | 24 | 1.45 | 1.98 | 0.35 | 1.45 | 0.59 | 161.3 | 16.83 | 62.3 | <20 | <1 | <1 | <10 | <10 | 0.01 | 84.16 | 7.76 | 0.28 | 2.11 | 0.84 | 0.65 | 0.11 | 0.07 | 1.42 | 0.08 | 1.96 | <0,01 | 99.44 | 6.03 | 17.1 | 2.14 | 7.9 | 1.66 | 0.34 | 1.58 | 0.23 | 1.55 | 0.28 | 0.9 | 0.16 | 0.99 | 0.15 | <0,02 | 0.03
1383 | SOC GUERRERO HERMANOS Y CIA. LTDA | PLANTA ARCADIO | ARCADIO 1 | ORO | 375 | INACTIVO | CUBETA | ATACAMA | COPIAPO | 6969823.152 | 367816.856 | 879 | 65 | 190 | 42 | 7 | 1088 | 71 | 119 | <10 | 302 | <5 | 1391 | 331 | 13 | 0.66 | 5.11 | 0.4 | 1.26 | 0.35 | 143.97 | 13.83 | 39.59 | <20 | <1 | 4.15 | <10 | <10 | 0.14 | 82.13 | 8.56 | 0.26 | 2.35 | 1.06 | 0.8 | 0.12 | 0.12 | 1.55 | 0.08 | 2.31 | <0,01 | 99.34 | 2.29 | 4.41 | 0.59 | 2.28 | 0.55 | 0.11 | 0.39 | 0.08 | 0.31 | 0.07 | 0.31 | 0.03 | 0.32 | 0.08 | <0,02 | 0.04
2045 | SOC GUERRERO HERMANOS Y CIA. LTDA | PLANTA ARCADIO | ARCADIO 1 | ORO | N/A | INACTIVO | SEDIMENTOS | ATACAMA | COPIAPO | 6969578 | 367607 | 2387 | 83 | 419 | <5 | 12 | 771 | 46 | 350 | 14 | 310 | 6 | 496 | 332 | 20 | 2.46 | 4.6 | 0.77 | 4.2 | 1.49 | 94.13 | 38.13 | 20.4 | 20.51 | 3.42 | <1 | <10 | <10 | 0.09 | 56.44 | 15.02 | 0.66 | 8.08 | 6.19 | 3.38 | 0.11 | 3.44 | 1.7 | 0.2 | 4.03 | <0,01 | 99.25 | 19.38 | 33.27 | 4.53 | 17.6 | 3.66 | 0.96 | 3.64 | 0.53 | 3.21 | 0.56 | 2.01 | 0.2 | 1.41 | 0.26 | <0,02 | 1
1879 | CODELCO | EL TENIENTE | ARENAS | COBRE-MOLIBDENO | 2175000 | INACTIVO | CUBETA | OHIGGINS | MACHALI | 6226810 | 371144 | 592 | 231 | 136 | <5 | 34 | 153 | 169 | 171 | 35 | 204 | <5 | 464 | 543 | 33 | 9.58 | 3.72 | 3.53 | 4.53 | 0.99 | 329.76 | 108.67 | 32.27 | <20 | <1 | <1 | <10 | 28.28 | 0.13 | 55.43 | 20.78 | 0.85 | 6.75 | 0.83 | 5.55 | 0.06 | 0.8 | 3.38 | 0.19 | 5.12 | <0,01 | 99.73 | 18.37 | 21.3 | 2.73 | 11.22 | 2.42 | 0.7 | 2.09 | 0.26 | 1.46 | 0.34 | 0.84 | 0.09 | 0.71 | 0.09 | <0,02 | 0.02
1880 | CODELCO | EL TENIENTE | ARENAS | COBRE-MOLIBDENO | 2175000 | INACTIVO | CUBETA | OHIGGINS | MACHALI | 6226804 | 371144 | 1030 | 222 | 134 | <5 | 37 | 245 | 165 | 164 | 34 | 150 | <5 | 445 | 545 | 16 | 8.19 | 2.13 | 19.49 | 2.89 | 1.19 | 328.73 | 79.99 | 39.06 | <20 | <1 | <1 | <10 | 29.05 | 0.34 | 53.09 | 20.55 | 0.82 | 6.97 | 0.93 | 6.06 | 0.07 | 0.69 | 3.36 | 0.19 | 6.53 | <0,01 | 99.26 | 10.17 | 20.54 | 2.61 | 10.8 | 2.29 | 0.63 | 1.73 | 0.25 | 1.21 | 2.59 | 0.56 | 0.12 | 0.59 | 0.08 | <0,02 | 0.34
1881 | CODELCO | EL TENIENTE | ARENAS | COBRE-MOLIBDENO | 2175000 | INACTIVO | CUBETA | OHIGGINS | MACHALI | 6226811 | 371136 | 569 | 225 | 139 | <5 | 41 | 165 | 180 | 162 | 37 | 192 | <5 | 456 | 467 | 31 | 9.69 | 3.32 | 3.15 | 2.44 | 1.28 | 254.06 | 129.93 | 41.82 | <20 | 3.94 | <1 | <10 | 28 | 0.11 | 54.04 | 21.27 | 0.85 | 6.23 | 0.84 | 6.3 | 0.07 | 0.7 | 3.54 | 0.19 | 5.21 | <0,01 | 99.24 | 10.04 | 21.36 | 2.66 | 10.79 | 2.2 | 0.64 | 1.72 | 0.23 | 1.17 | 0.24 | 0.69 | 0.08 | 0.67 | 0.09 | <0,02 | 0.03
1882 | CODELCO | EL TENIENTE | ARENAS | COBRE-MOLIBDENO | 2175000 | INACTIVO | CUBETA | OHIGGINS | MACHALI | 6226792 | 371071 | 643 | 217 | 130 | <5 | 41 | 154 | 180 | 168 | 38 | 239 | <5 | 511 | 628 | 19 | 8.48 | 4.15 | 3.67 | 3.01 | 1.24 | 415.05 | 105.64 | 55.27 | <20 | <1 | <1 | <10 | 34.68 | 0.05 | 55.5 | 21.11 | 0.85 | 5.81 | 0.68 | 5.67 | 0.05 | 0.75 | 3.6 | 0.23 | 5.01 | <0,01 | 99.27 | 11.25 | 23.02 | 2.89 | 11.92 | 2.51 | 0.69 | 1.95 | 0.24 | 1.46 | 0.24 | 0.97 | 0.11 | 0.7 | 0.1 | <0,02 | 0.8
1883 | CODELCO | EL TENIENTE | ARENAS | COBRE-MOLIBDENO | 2175000 | INACTIVO | CUBETA | OHIGGINS | MACHALI | 6226785 | 371068 | 3557 | 202 | 111 | <5 | 35 | 256 | 142 | 242 | 31 | 175 | <5 | 492 | 687 | 19 | 9.57 | 2.69 | 4.32 | 4.21 | 1.62 | 472.16 | 75.06 | 58.4 | <20 | <1 | <1 | <10 | 19.66 | 0.16 | 50.31 | 23 | 0.79 | 6.89 | 1.21 | 5.32 | 0.1 | 1.18 | 3.28 | 0.32 | 6.55 | <0,01 | 98.93 | 13.34 | 29.29 | 3.77 | 15.24 | 3.38 | 0.93 | 2.66 | 0.37 | 1.74 | 0.39 | 0.8 | 0.13 | 0.97 | 0.12 | <0,02 | 1.28
1884 | CODELCO | EL TENIENTE | ARENAS | COBRE-MOLIBDENO | 2175000 | INACTIVO | CUBETA | OHIGGINS | MACHALI | 6226722 | 370711 | 2002 | 206 | 152 | <5 | 48 | 154 | 183 | 139 | 37 | 260 | <5 | 389 | 481 | 23 | 8.29 | 3.45 | 2.6 | 2.76 | 1.03 | 266.2 | 83.82 | 44.23 | <20 | 1.59 | <1 | <10 | 29.11 | 0.04 | 56.54 | 20.42 | 0.82 | 5.32 | 0.65 | 6.67 | 0.06 | 0.7 | 3.7 | 0.19 | 4.61 | <0,01 | 99.65 | 8.12 | 20.73 | 2.21 | 8.92 | 1.88 | 0.53 | 1.55 | 0.21 | 1.23 | 0.26 | 0.76 | 0.1 | 0.52 | 0.08 | <0,02 | 0.31
136 | JOSE ALVAREZ A., EXPLOR. Y EXPLOT. MINERA EIRL | LAS ROJAS | ARENAS 1 | COBRE | 56154 | INACTIVO | CUBETA | COQUIMBO | LA SERENA | 6681551 | 301839 | 4456 | 468 | 314 | 14 | 119 | 1411 | 46 | 1209 | 29 | 177 | 7 | 39876 | 459 | <5 | 15.93 | 2.73 | 0.45 | 1.1 | 0.37 | 281.19 | 6.45 | 10.27 | 41.92 | 27.94 | 26.9 | <10 | <10 | 0.95 | 44.5 | 14.3 | 0.7 | 5.71 | 9.13 | 6.87 | 0.24 | 4.47 | 1.25 | 0.21 | 5.92 | 2.32 | 95.63 | 12.32 | 22.01 | 2.77 | 12.44 | 3.56 | 4.74 | 4.02 | 0.57 | 2.64 | 0.57 | 1.36 | 0.21 | 1.11 | 0.14 | <0,02 | 0.55
137 | JOSE ALVAREZ A., EXPLOR. Y EXPLOT. MINERA EIRL | LAS ROJAS | ARENAS 1 | ORO-PLATA | N/A | INACTIVO | MURO | COQUIMBO | LA SERENA | 6681526 | 301826 | 1174 | 435 | 305 | 13 | 113 | 614 | 55 | 1166 | 35 | 185 | 12 | 32323 | 226 | 10 | 19.27 | 2.88 | 1.01 | 1.2 | 0.37 | <20 | 5.35 | 17.22 | 42.26 | 6.28 | 18.01 | <10 | <10 | 0.62 | 45.76 | 14.84 | 0.85 | 5.43 | 8.82 | 6.21 | 0.24 | 4.83 | 1.47 | 0.2 | 5.43 | 1.88 | 95.96 | 11.97 | 23.09 | 2.85 | 12.98 | 3.65 | 6.14 | 4.54 | 0.6 | 3.31 | 0.61 | 1.47 | 0.24 | 1.19 | 0.22 | <0,02 | 0.16
140 | JOSE ALVAREZ A., EXPLOR. Y EXPLOT. MINERA EIRL | LAS ROJAS | ARENAS 1 | COBRE | N/A | INACTIVO | SEDIMENTOS | COQUIMBO | LA SERENA | 6681600 | 301758 | 343 | 153 | 77 | 11 | 81 | 124 | 52 | 564 | 46 | 171 | 18 | 4586 | 48 | 6 | 4.33 | 1.56 | 0.67 | 7.44 | 1.5 | <20 | 5.98 | 18.63 | 66.31 | 4.23 | 12.02 | <10 | <10 | 0.02 | 57.58 | 16.87 | 0.53 | 5.4 | 6.11 | 4.28 | 0.16 | 3.59 | 1.54 | 0.19 | 2.51 | 0.27 | 99.04 | 14.36 | 28.27 | 3.75 | 15.67 | 3.61 | 1.74 | 3.71 | 0.58 | 3.32 | 0.73 | 2.06 | 0.29 | 2.23 | 0.32 | <0,02 | 0.03
135 | JOSE ALVAREZ A., EXPLOR. Y EXPLOT. MINERA EIRL | LAS ROJAS | ARENAS 2 | COBRE | N/A | INACTIVO | MURO | COQUIMBO | LA SERENA | 6681597 | 301844 | 1808 | 398 | 265 | 15 | 112 | 471 | 58 | 1131 | 35 | 181 | 10 | 30893 | 216 | 8 | 13.7 | 2.31 | 0.62 | 1.26 | 0.45 | <20 | 6.36 | 16.27 | 49.71 | 18.33 | 6.76 | <10 | <10 | 0.6 | 46.53 | 14.9 | 0.75 | 6 | 8 | 6.2 | 0.23 | 4.47 | 1.51 | 0.19 | 5.67 | 1.8 | 96.23 | 10 | 30.56 | 2.68 | 12.27 | 3.43 | 5.27 | 3.75 | 0.55 | 3.46 | 0.56 | 1.37 | 0.21 | 1.15 | 0.1 | <0,02 | 0.2
138 | JOSE ALVAREZ A., EXPLOR. Y EXPLOT. MINERA EIRL | LAS ROJAS | ARENAS 2 | COBRE | 56154 | INACTIVO | CUBETA | COQUIMBO | LA SERENA | 6681548 | 301792 | 1129 | 363 | 303 | 17 | 137 | 377 | 62 | 849 | 34 | 157 | 11 | 19316 | 149 | 18 | 20.47 | 2.73 | 0.83 | 1.33 | 0.44 | <20 | 5.43 | <10 | 45.61 | 13.82 | 3.95 | <10 | <10 | 0.38 | 43.65 | 14.73 | 0.99 | 7.96 | 8.37 | 9.21 | 0.26 | 4.04 | 1.5 | 0.2 | 5.39 | 1.12 | 97.43 | 11.34 | 20.8 | 2.75 | 12.54 | 3.83 | 4.63 | 4.1 | 0.6 | 3.42 | 0.59 | 1.51 | 0.18 | 1.27 | 0.2 | <0,02 | 0.07
25 | MINERA LUMINA COPPER CHILE LTDA. | CASERONES | ARENAS EL TAMBO | COBRE | N/A | ACTIVO | MURO | ATACAMA | TIERRA AMARILLA | 6881674 | 445709 | 1572 | 107 | 18 | 5 | 78 | 51 | 151 | 441 | 71 | 371 | 44 | 762 | 31 | 10 | 3.01 | 0.84 | 2.54 | 5.72 | 2.37 | <20 | 39.35 | <10 | 72.9 | 22.78 | <1 | <10 | 12.61 | 0.03 | 69.16 | 17.82 | 0.43 | 1.65 | 0.81 | 0.89 | 0.02 | 2.2 | 3.8 | 0.11 | 2.31 | 0.07 | 99.27 | 21.92 | 40.59 | 4.04 | 16.24 | 2.84 | 0.82 | 1.78 | 0.23 | 1.04 | 0.16 | 0.27 | 0.07 | 0.28 | 0.06 | <0,02 | 0.04
2097 | MINERA LUMINA COPPER CHILE LTDA. | CASERONES | ARENAS EL TAMBO | COBRE | N/A | ACTIVO | SEDIMENTOS | ATACAMA | TIERRA AMARILLA | 6881703 | 445042 | 190 | 23 | 26 | 41 | 12 | 184 | 194 | 174 | 55 | 516 | 13 | 891 | 67 | 13 | 7.56 | 8.37 | 1.99 | 10.58 | 2.42 | <20 | <5 | <10 | <20 | 1.16 | <1 | <10 | <10 | <0,01 | 68.81 | 14.5 | 0.37 | 2.9 | 1.56 | 1.34 | 0.1 | 3.4 | 3.91 | 0.11 | 2.47 | <0,01 | 99.46 | 25.79 | 52.05 | 5.88 | 21.33 | 3.86 | 0.86 | 3.55 | 0.45 | 2.74 | 0.49 | 1.47 | 0.21 | 1.4 | 0.21 | <0,02 | 0.67
300 | CIA. MINERA ARENILLAS | MINERA ARENILLAS | ARENILLAS 1 | ORO | 54000 | INACTIVO | CUBETA | COQUIMBO | ANDACOLLO | 6656811 | 299233 | 1002 | 183 | 32 | 15 | 69 | 74 | 72 | 98 | 48 | 348 | 19 | 292 | 163 | 19 | 1.27 | 5.61 | <0,01 | 9.28 | 2.86 | <20 | 7.54 | 14.43 | 20.16 | 3.45 | 11.84 | <10 | <10 | 0.03 | 60.56 | 15.37 | 0.85 | 8.52 | 1.24 | 0.76 | 0.26 | 4.38 | 3.8 | 0.39 | 3.61 | <0,01 | 99.84 | 11.39 | 52.65 | 6.25 | 25.87 | 5.28 | 1.28 | 4.58 | 0.64 | 3.36 | 0.69 | 1.98 | 0.29 | 1.64 | 0.21 | 0.02 | <0,01
301 | CIA. MINERA ARENILLAS | MINERA ARENILLAS | ARENILLAS 1 | ORO | N/A | INACTIVO | MURO | COQUIMBO | ANDACOLLO | 6656818 | 299240 | 1922 | 172 | 55 | 15 | 74 | 43 | 90 | 183 | 81 | 228 | 22 | 465 | 15 | 28 | 2.5 | 3.07 | <0,01 | 2.29 | 2.84 | <20 | 47.8 | <10 | 23.75 | 15.77 | 5.57 | <10 | 18.89 | 1.81 | 46.08 | 19.41 | 0.73 | 7.89 | 1.66 | 1.35 | 0.02 | 2.31 | 2.78 | 0.13 | 10.83 | <0,01 | 99.51 | 1.11 | 22.53 | 3.29 | 15.26 | 4.92 | 2.14 | 8.43 | 1.58 | 9.57 | 2.06 | 5.6 | 0.72 | 4.49 | 0.71 | <0,02 | 0.79
296 | CIA. MINERA ARENILLAS | MINERA ARENILLAS | ARENILLAS 2 | ORO | 81000 | INACTIVO | CUBETA | COQUIMBO | ANDACOLLO | 6656849 | 299192 | 3046 | 165 | 59 | 18 | 74 | 57 | 67 | 153 | 50 | 239 | 15 | 507 | 36 | 31 | 1.51 | 3.62 | <0,01 | 4.4 | 2.17 | <20 | 24.83 | 20.75 | <20 | 11.55 | 7.86 | <10 | 12.98 | 0.82 | 50.55 | 17.54 | 0.71 | 8.66 | 2.15 | 1.97 | 0.09 | 2.99 | 3.22 | 0.23 | 6.19 | 2.05 | 99.21 | 6.55 | 43.08 | 4.42 | 18.81 | 4.52 | 1.46 | 5.11 | 0.81 | 4.51 | 0.96 | 2.6 | 0.36 | 2.39 | 0.36 | 0.02 | 5.04
299 | CIA. MINERA ARENILLAS | MINERA ARENILLAS | ARENILLAS 2 | ORO | N/A | INACTIVO | MURO | COQUIMBO | ANDACOLLO | 6656856 | 299199 | 156 | 208 | 231 | 46 | 61 | 35 | <5 | <5 | <10 | 25 | <5 | <20 | 26 | <5 | 0.67 | 1.77 | <0,01 | 18.7 | 9.14 | <20 | 10.15 | <10 | <20 | 8.69 | <1 | <10 | <10 | <0,01 | 22.07 | 6.94 | 0.42 | 44.11 | 12.28 | 5.17 | 0.12 | 2.23 | 0.21 | 6.45 | <0,01 | <0,01 | 99.81 | 151.11 | 310.43 | 38.42 | 141.36 | 23.05 | 2.52 | 21.63 | 2.62 | 12.55 | 2.61 | 7.68 | 1 | 5.67 | 0.8 | 0.02 | <0,01
297 | CIA. MINERA ARENILLAS | MINERA ARENILLAS | ARENILLAS 3 | ORO | N/A | INACTIVO | MURO | COQUIMBO | ANDACOLLO | 6657103 | 299052 | 7079 | 148 | 48 | 16 | 86 | 50 | 89 | 243 | 91 | 263 | 28 | 266 | 12 | 27 | 2.12 | 3.6 | <0,01 | 2.58 | 3.84 | <20 | 49.39 | <10 | 21.01 | 10.36 | 9.49 | <10 | 12.67 | 2.32 | 44.12 | 17.68 | 0.63 | 4.78 | 2.89 | 3.18 | 0.05 | 3.4 | 2.66 | 0.12 | 11.29 | <0,01 | 98.9 | 1.08 | 22.61 | 3.24 | 14.69 | 4.64 | 2.05 | 8.11 | 1.59 | 9.53 | 2.09 | 5.59 | 0.74 | 4.31 | 0.62 | <0,02 | 0.15
298 | CIA. MINERA ARENILLAS | MINERA ARENILLAS | ARENILLAS 3 | ORO | N/A | INACTIVO | SEDIMENTOS | COQUIMBO | ANDACOLLO | 6657138 | 299031 | 916 | 131 | 60 | 26 | 72 | 39 | 43 | 188 | 32 | 384 | 6 | 244 | 11 | 20 | 1.48 | 7.95 | <0,01 | 3.55 | 1.71 | <20 | 37.27 | 14.74 | 26.58 | 11.01 | 6.65 | <10 | <10 | 2.31 | 48.02 | 16.17 | 0.52 | 10.22 | 1.66 | 1.58 | 0.04 | 4.36 | 1.9 | 0.16 | 6.95 | <0,01 | 99.7 | 5.57 | 29.32 | 3.82 | 15.35 | 3.26 | 1.16 | 3.78 | 0.58 | 3.28 | 0.68 | 1.85 | 0.25 | 1.83 | 0.27 | 0.02 | 0.51
126 | CIA. MINERA ARENILLAS | MINERA ARENILLAS | ARENILLAS 4 | ORO | 285000 | ACTIVO | CUBETA | COQUIMBO | ANDACOLLO | 6656443 | 299040 | 114 | 162 | 45 | 13 | 67 | 39 | 30 | 167 | 40 | 116 | 15 | <20 | 13 | 15 | 1.02 | 1.25 | 0.62 | 2.4 | 0.75 | <20 | 7.69 | 31.63 | <20 | 9 | 3.74 | <10 | 16.8 | 0.69 | 53.87 | 15.75 | 0.74 | 7.7 | 6.28 | 2.58 | 0.1 | 5.36 | 1.02 | 0.22 | 4.29 | 1.74 | 99.62 | 11.22 | 25.7 | 3.62 | 15.14 | 3.41 | 0.98 | 3.33 | 0.47 | 2.47 | 0.52 | 1.44 | 0.2 | 1.33 | 0.23 | <0,02 | 1.06
127 | CIA. MINERA ARENILLAS | MINERA ARENILLAS | ARENILLAS 4 | ORO | N/A | ACTIVO | MURO | COQUIMBO | ANDACOLLO | 6656936 | 299026 | 1074 | 159 | 57 | 16 | 67 | 58 | 31 | 88 | 36 | 115 | 14 | 31 | 15 | 14 | 1.08 | 1.22 | 0.91 | 2.95 | 1.17 | <20 | 22.79 | 29.05 | <20 | <1 | <1 | <10 | <10 | 0.27 | 56.94 | 13.86 | 0.71 | 9.11 | 5.35 | 2.19 | 0.24 | 4.19 | 1.14 | 0.26 | 4.74 | 0.69 | 99.43 | 12.13 | 26.63 | 3.62 | 14.94 | 3.19 | 0.82 | 2.94 | 0.4 | 2.04 | 0.43 | 1.24 | 0.13 | 1.13 | 0.24 | <0,02 | 0.58
312 | LUIS DONOSO GARCIA HUIDOBRO | PLANTA ARIZONA | ARIZONA 1 | ORO-COBRE-PLATA | N/A | INACTIVO | SEDIMENTOS | COQUIMBO | ANDACOLLO | 6654497 | 299913 | 838 | 221 | 226 | 16 | 118 | 45 | 57 | 431 | 39 | 234 | 21 | 115 | 19 | 12 | 2.14 | 3.51 | <0,01 | 4.23 | 1.68 | <20 | 16.56 | <10 | 32.03 | 11.43 | 11.03 | <10 | <10 | 0.32 | 51.33 | 14.89 | 1.12 | 9.64 | 4.38 | 5.11 | 0.06 | 2.66 | 2.05 | 0.29 | 6.1 | 0.81 | 99.57 | 11.74 | 40.39 | 5.3 | 21.9 | 4.67 | 1.53 | 4.2 | 0.59 | 2.73 | 0.54 | 1.39 | 0.18 | 1.17 | 0.18 | 0.02 | 1.78
309 | LUIS DONOSO GARCIA HUIDOBRO | PLANTA ARIZONA | ARIZONA 1 | ORO-COBRE-PLATA | N/A | INACTIVO | MURO | COQUIMBO | ANDACOLLO | 6654499 | 299918 | 648 | 248 | 242 | 17 | 122 | 167 | 45 | 239 | 35 | 182 | 17 | <20 | 132 | 27 | 2.03 | 3.06 | <0,01 | 3.26 | 1.38 | <20 | 11.75 | 17.52 | 21.64 | 3.49 | 12.03 | <10 | <10 | 0.57 | 44.35 | 15.35 | 1.31 | 10.89 | 6.31 | 5.03 | 0.12 | 2.65 | 1.49 | 0.24 | 8.36 | 1.42 | 99.52 | 10.96 | 37.67 | 4.91 | 20.7 | 4.7 | 1.48 | 4.46 | 0.63 | 3.23 | 0.64 | 1.62 | 0.21 | 1.09 | 0.18 | <0,02 | 0.49
310 | LUIS DONOSO GARCIA HUIDOBRO | PLANTA ARIZONA | ARIZONA 1 | ORO-COBRE-PLATA | 65055 | INACTIVO | CUBETA | COQUIMBO | ANDACOLLO | 6654492 | 299927 | 415 | 171 | 76 | 17 | 79 | 541 | 53 | 116 | 40 | 296 | 17 | 79 | 418 | 27 | 1.36 | 5.27 | <0,01 | 3.55 | 1.28 | 333.43 | 7.61 | 11.82 | 24.63 | 15.45 | 7.65 | <10 | <10 | 0.7 | 54.24 | 14.59 | 0.77 | 9.39 | 2.18 | 1.92 | 0.13 | 3.67 | 2.08 | 0.23 | 5.88 | 1.75 | 99.28 | 2.8 | 26.17 | 3.58 | 15.31 | 3.28 | 0.88 | 2.94 | 0.42 | 2.2 | 0.44 | 1.32 | 0.17 | 1.19 | 0.14 | <0,02 | 0.3
308 | LUIS DONOSO GARCIA HUIDOBRO | PLANTA ARIZONA | ARIZONA 2 | ORO-COBRE-PLATA | 9360 | INACTIVO | CUBETA | COQUIMBO | ANDACOLLO | 6654495 | 299986 | 86 | 146 | 32 | 13 | 73 | 50 | 31 | 138 | 45 | 270 | 22 | <20 | 30 | 17 | 1.28 | 4.11 | <0,01 | 1.79 | 0.78 | <20 | <5 | <10 | 27.69 | 15.97 | 3.09 | <10 | <10 | 0.55 | 54.83 | 14.43 | 0.67 | 6.71 | 5.5 | 2.06 | 0.1 | 5.09 | 0.87 | 0.2 | 5.79 | 1.39 | 99.58 | 0.63 | 21.9 | 3.02 | 12.72 | 2.83 | 0.85 | 2.65 | 0.38 | 2 | 0.43 | 1.2 | 0.17 | 1.03 | 0.16 | <0,02 | 0.09
311 | LUIS DONOSO GARCIA HUIDOBRO | PLANTA ARIZONA | ARIZONA 2 | ORO-COBRE-PLATA | N/A | INACTIVO | MURO | COQUIMBO | ANDACOLLO | 6654487 | 299930 | 311 | 140 | 37 | 16 | 70 | 814 | 43 | 85 | 38 | 259 | 18 | <20 | 617 | 23 | 1.17 | 4.62 | <0,01 | 2.96 | 1.1 | 611.92 | 6.45 | 19.23 | 21.46 | 6.95 | 7.22 | <10 | <10 | 2.19 | 48.17 | 13.74 | 0.62 | 8.75 | 4.58 | 1.16 | 0.13 | 3.88 | 1.62 | 0.19 | 9.15 | <0,01 | 99.65 | 1.55 | 22.84 | 3.14 | 13.93 | 2.85 | 0.72 | 2.57 | 0.36 | 1.89 | 0.39 | 1.73 | 0.17 | 1.12 | 0.15 | 0.02 | 1.51
449 | GUILLERMO DELGADO | PLANTA ASIENTO VIEJO | ASIENTO VIEJO 1 | ORO | N/A | INACTIVO | MURO | COQUIMBO | ILLAPEL | 6501600 | 298526 | 3842 | 113 | 99 | 33 | 64 | 51 | 24 | <5 | 19 | 274 | <5 | 650 | 205 | 18 | 1.68 | 6.81 | 0.86 | 1.43 | 0.96 | 36.44 | 16.8 | 39.2 | <20 | 4.9 | 2.46 | <10 | 19.82 | 0.03 | 67.06 | 7.25 | 0.35 | 17.91 | 0.63 | 0.66 | 0.16 | 0.29 | 1.03 | 0.14 | 3.76 | - | 99.24 | 6.4 | 13.99 | 2.11 | 8.41 | 1.74 | 0.73 | 1.72 | 0.33 | 1.8 | 0.31 | 0.91 | 0.19 | 0.85 | 0.08 | 0.04 | 6.89
450 | GUILLERMO DELGADO | PLANTA ASIENTO VIEJO | ASIENTO VIEJO 1 | ORO | N/A | INACTIVO | SEDIMENTOS | COQUIMBO | ILLAPEL | 6501596 | 298530 | 4341 | 127 | 107 | 35 | 64 | 64 | 34 | 11 | 20 | 219 | <5 | 971 | 216 | 13 | 1.55 | 5.06 | 1.07 | 2.18 | 1.11 | 45.71 | 18.18 | 61.43 | <20 | 7.18 | 7.05 | <10 | 16.1 | 0.01 | 63.18 | 9.5 | 0.4 | 17.75 | 0.82 | 0.91 | 0.2 | 0.44 | 1.37 | 0.14 | 4.33 | - | 99.05 | 8.54 | 18.67 | 2.3 | 10.68 | 2.87 | 0.57 | 2.26 | 0.31 | 2.54 | 0.43 | 1.19 | 0.14 | 1.02 | 0.13 | 0.04 | 7.19
451 | GUILLERMO DELGADO | PLANTA ASIENTO VIEJO | ASIENTO VIEJO 1 | ORO | 19200 | INACTIVO | CUBETA | COQUIMBO | ILLAPEL | 6501598 | 298508 | 7495 | 114 | 98 | 43 | 67 | 115 | 33 | 26 | 24 | 175 | <5 | 411 | 306 | 19 | 1.45 | 3.99 | 3.8 | 2.13 | 2.13 | 181.77 | 37.12 | 48.02 | <20 | 12.29 | 2.16 | <10 | <10 | <0,01 | 61.18 | 8.95 | 0.34 | 17.17 | 2.63 | 0.74 | 0.29 | 0.69 | 1.3 | 0.14 | 5.25 | - | 98.67 | 10.7 | 23.11 | 3.14 | 13.37 | 4.4 | 1.07 | 3.85 | 0.68 | 4.22 | 0.67 | 1.93 | 0.27 | 1.58 | 0.23 | 0.03 | 5.65
452 | GUILLERMO DELGADO | PLANTA ASIENTO VIEJO | ASIENTO VIEJO 2 | ORO | 8250 | INACTIVO | CUBETA | COQUIMBO | ILLAPEL | 6501663 | 298469 | 11121 | 139 | 135 | 43 | 62 | 146 | 26 | <5 | 18 | 98 | <5 | 77 | 320 | 20 | 2.62 | 2.77 | 2.41 | 1.33 | 2.76 | 202.62 | 37.83 | 110.65 | <20 | 7.67 | 2.86 | <10 | 41.69 | <0,01 | 57.08 | 9.68 | 0.39 | 21.8 | 0.95 | 1.04 | 0.47 | 0.77 | 1.06 | 0.18 | 5.09 | - | 98.5 | 13.93 | 33.28 | 3.97 | 18.66 | 4.47 | 1.46 | 5.54 | 0.87 | 5.18 | 1 | 2.87 | 0.33 | 2.48 | 0.31 | 0.05 | 15.45
453 | GUILLERMO DELGADO | PLANTA ASIENTO VIEJO | ASIENTO VIEJO 2 | ORO | N/A | INACTIVO | MURO | COQUIMBO | ILLAPEL | 6501655 | 298450 | 11105 | 115 | 91 | 39 | 65 | 148 | 29 | <5 | 21 | 173 | <5 | 59 | 295 | 25 | 2.45 | 4.41 | 4.74 | 1.5 | 3.16 | 159.25 | 38.63 | 70.5 | <20 | 9.23 | 1.46 | <10 | 26.82 | <0,01 | 61.57 | 7.71 | 0.35 | 17.47 | 3.39 | 0.6 | 0.24 | 0.05 | 1.17 | 0.14 | 6.03 | - | 98.71 | 10.86 | 19.87 | 3 | 12.94 | 4.11 | 1.15 | 4.07 | 0.55 | 3.55 | 0.87 | 2.15 | 0.28 | 1.47 | 0.22 | 0.05 | 25.96
454 | GUILLERMO DELGADO | PLANTA ASIENTO VIEJO | ASIENTO VIEJO 2 | ORO | N/A | INACTIVO | SEDIMENTOS | COQUIMBO | ILLAPEL | 6501650 | 298448 | 7664 | 128 | 117 | 38 | 64 | 91 | 21 | <5 | 16 | 195 | <5 | 724 | 238 | 15 | 1.48 | 5.23 | 0.24 | 1.46 | 2.43 | 76.48 | 32.15 | 19.48 | <20 | 7.75 | 4.2 | <10 | <10 | 0.05 | 62.11 | 6.97 | 0.37 | 19.69 | 2.27 | 0.78 | 0.17 | 0.17 | 0.95 | 0.14 | 5.28 | - | 98.89 | 8.92 | 15.7 | 2.32 | 10.11 | 2.64 | 0.85 | 3.01 | 0.46 | 2.54 | 0.6 | 1.85 | 0.22 | 1.57 | 0.15 | 0.03 | 11.66
455 | GUILLERMO DELGADO | PLANTA ASIENTO VIEJO | ASIENTO VIEJO 3 | ORO | N/A | INACTIVO | MURO | COQUIMBO | ILLAPEL | 6501684 | 298463 | 8351 | 108 | 125 | 51 | 64 | 161 | 18 | <5 | 18 | 162 | <5 | 67 | 472 | 12 | 2.28 | 5.34 | 0.49 | 1.01 | 2.94 | 411.94 | 47.97 | 79.55 | <20 | 22.01 | 7.28 | <10 | 20.02 | <0,01 | 62.13 | 5.73 | 0.26 | 22.11 | 1.93 | 0.39 | 0.34 | 0.04 | 0.79 | 0.14 | 4.99 | <0,01 | 98.84 | 9.47 | 19.56 | 3.01 | 13.34 | 4.72 | 1.31 | 5.95 | 0.77 | 4.87 | 0.98 | 2.53 | 0.4 | 2.07 | 0.32 | <0,02 | 8.77
456 | GUILLERMO DELGADO | PLANTA ASIENTO VIEJO | ASIENTO VIEJO 3 | ORO | 2700 | INACTIVO | CUBETA | COQUIMBO | ILLAPEL | 6501694 | 298470 | 11839 | 108 | 80 | 31 | 70 | 130 | 35 | 6 | 31 | 225 | 6 | <20 | 277 | 21 | 2.55 | 5.19 | 1.62 | 2.44 | 4.67 | 134.7 | 56.51 | 28.81 | 41.99 | 22.52 | 2.44 | <10 | <10 | <0,01 | 63.06 | 8.15 | 0.31 | 11.99 | 5.17 | 0.73 | 0.24 | 0.45 | 1.35 | 0.11 | 6.65 | <0,01 | 98.22 | 10.14 | 19.87 | 3.03 | 13.35 | 3.49 | 1.19 | 4.3 | 0.68 | 3.87 | 0.78 | 2.45 | 0.32 | 1.58 | 0.11 | <0,02 | 13.97
457 | GUILLERMO DELGADO | PLANTA ASIENTO VIEJO | ASIENTO VIEJO 3 | ORO | N/A | INACTIVO | SEDIMENTOS | COQUIMBO | ILLAPEL | 6501682 | 298434 | 8869 | 125 | 107 | 29 | 68 | 93 | 30 | 13 | 23 | 319 | <5 | 222 | 164 | 19 | 0.76 | 7.42 | 1.5 | 1.73 | 1.5 | <20 | 12.56 | 38.98 | 38.7 | 10 | 5.52 | <10 | <10 | 0.18 | 62.69 | 9.38 | 0.43 | 16.4 | 0.6 | 0.77 | 0.16 | 0.51 | 1.28 | 0.14 | 5.8 | 0.46 | 98.61 | 7.53 | 15.65 | 1.73 | 8.04 | 2.13 | 0.36 | 1.99 | 0.29 | 2.16 | 0.35 | 0.79 | 0.17 | 0.77 | 0.16 | <0,02 | 7.74
871 | DUEÑO DESCONOCIDO | SIN NOMBRE | ATELCURA | ORO | N/A | ABANDONADO | MURO | COQUIMBO | CANELA | 6504879 | 278803 | 187 | 153 | 235 | 13 | 127 | 71 | 49 | 169 | 52 | 373 | 29 | 651 | 872 | 16 | 0.92 | 5.32 | <0,01 | 4.43 | 0.6 | 158.59 | <5 | 12.45 | 73.81 | 15.68 | 1.93 | <10 | 17.51 | <0,01 | 62.38 | 10.61 | 0.7 | 6.49 | 4.32 | 5.03 | 0.08 | 2.76 | 1.22 | 0.15 | 5.59 | - | 99.32 | 14.94 | 32.41 | 3.9 | 17.43 | 4.12 | 1.29 | 3.66 | 0.48 | 2.59 | 0.46 | 1.22 | 0.2 | 1.23 | 0.22 | 0.06 | 2.03
872 | DUEÑO DESCONOCIDO | SIN NOMBRE | ATELCURA | ORO | 1500 | ABANDONADO | CUBETA | COQUIMBO | CANELA | 6504869 | 278819 | 1803 | 159 | 151 | 26 | 79 | 52 | 52 | 35 | 37 | 186 | <5 | 87 | 943 | 22 | 2.46 | 4.23 | <0,01 | 4.1 | 1.86 | 664.07 | 8.97 | 11.11 | 48.08 | 12.25 | 2.15 | <10 | 29.48 | 0.12 | 49.54 | 12.99 | 0.67 | 17.01 | 2.56 | 7.1 | 0.19 | 0.9 | 2.28 | 0.33 | 5.6 | - | 99.18 | 22.47 | 54.93 | 7.47 | 32.83 | 7.91 | 1.92 | 7.8 | 1.24 | 6.7 | 1.26 | 3.44 | 0.5 | 3.51 | 0.47 | 0.04 | 1.08
873 | DUEÑO DESCONOCIDO | SIN NOMBRE | ATELCURA | ORO | 1500 | ABANDONADO | CUBETA | COQUIMBO | CANELA | 6504873 | 278812 | 1084 | 161 | 157 | 22 | 79 | 53 | 62 | 79 | 38 | 188 | 6 | 77 | 891 | 20 | 2.4 | 3.04 | <0,01 | 4.87 | 1.58 | 297.89 | 6.99 | <10 | 52.58 | 20.45 | 1.01 | <10 | 31.74 | 0.14 | 52.18 | 12.91 | 0.72 | 14.74 | 3.85 | 6.99 | 0.15 | 1.3 | 2.47 | 0.25 | 4 | - | 99.56 | 21.99 | 51.2 | 6.8 | 31.4 | 7.45 | 1.78 | 7.08 | 0.93 | 5.35 | 1.09 | 2.77 | 0.45 | 2.6 | 0.37 | <0,02 | 0.44
874 | DUEÑO DESCONOCIDO | SIN NOMBRE | ATELCURA | ORO | 1500 | ABANDONADO | CUBETA | COQUIMBO | CANELA | 6504865 | 278803 | 1209 | 161 | 165 | 25 | 77 | 53 | 52 | 45 | 37 | 168 | <5 | 61 | 73 | 32 | 2.35 | 2.43 | <0,01 | 3.32 | 1.46 | <20 | 6.74 | 12.28 | 41.18 | 11.64 | 1.83 | <10 | <10 | 0.16 | 49.68 | 12.71 | 0.7 | 16.97 | 3.18 | 8.01 | 0.17 | 1.01 | 2.26 | 0.3 | 4.67 | - | 99.64 | 17.68 | 42.49 | 6.15 | 26.12 | 7.62 | 1.75 | 7.25 | 1.06 | 5.94 | 1.2 | 3.14 | 0.46 | 2.85 | 0.37 | <0,02 | 0.34
875 | DUEÑO DESCONOCIDO | SIN NOMBRE | ATELCURA | ORO | N/A | ABANDONADO | SEDIMENTOS | COQUIMBO | CANELA | 6504910 | 278805 | 468 | 145 | 202 | 16 | 105 | 59 | 72 | 96 | 52 | 360 | 21 | 238 | 910 | 21 | 2.26 | 5.44 | <0,01 | 5.24 | 0.99 | 180.96 | 5.28 | 15.27 | 47.39 | 13.13 | 1.84 | <10 | 13.59 | <0,01 | 62.7 | 11.89 | 0.64 | 9 | 2.78 | 4.26 | 0.09 | 1.61 | 1.94 | 0.17 | 4.56 | - | 99.65 | 18.37 | 39.89 | 5.19 | 22.44 | 4.94 | 1.18 | 4.67 | 0.69 | 3.86 | 0.75 | 1.98 | 0.26 | 2.05 | 0.34 | 0.04 | 2.06
416 | SLM AUCO (EX ODE AGUAD MONTENEGRO) | PLANTA AUCO | AUCO | COBRE-ORO | 49260 | INACTIVO | CUBETA | COQUIMBO | ILLAPEL | 6505233 | 300542 | 12301 | 126 | 103 | 34 | 64 | 131 | 27 | 14 | 15 | 126 | <5 | 414 | 274 | 29 | 1.98 | 2.32 | 2.16 | 1.63 | 1.3 | 123.35 | 24.65 | 28.29 | <20 | 6.53 | 11.96 | <10 | 22.76 | 0.06 | 57.74 | 10.39 | 0.44 | 18.95 | 2.65 | 1.5 | 0.14 | 1 | 1.14 | 0.14 | 4.55 | - | 98.65 | 7.95 | 17.47 | 2.26 | 10.76 | 2.8 | 0.9 | 2.72 | 0.4 | 1.87 | 0.46 | 1.13 | 0.16 | 1.01 | 0.15 | 0.03 | 2.9
417 | SLM AUCO (EX ODE AGUAD MONTENEGRO) | PLANTA AUCO | AUCO | COBRE-ORO | 49260 | INACTIVO | CUBETA | COQUIMBO | ILLAPEL | 6505195 | 300548 | 11220 | 110 | 108 | 30 | 67 | 228 | 65 | 10 | 33 | 103 | <5 | 808 | 298 | 27 | 5.29 | 2.11 | 1.73 | 3.51 | 1.42 | 163.9 | 16.56 | 62.42 | <20 | 16.53 | 3.92 | <10 | <10 | 0.31 | 50.42 | 13.93 | 0.31 | 17.94 | 1.83 | 2.31 | 0.71 | 0.24 | 2.63 | 0.17 | 8.23 | - | 98.72 | 29.25 | 77.07 | 10.7 | 44.37 | 11.56 | 3.91 | 11.17 | 1.61 | 9.8 | 1.55 | 3.32 | 0.43 | 2.48 | 0.35 | 0.03 | 20.96
418 | SLM AUCO (EX ODE AGUAD MONTENEGRO) | PLANTA AUCO | AUCO | COBRE-ORO | N/A | INACTIVO | MURO | COQUIMBO | ILLAPEL | 6505161 | 300548 | 11949 | 119 | 122 | 23 | 77 | 58 | 50 | 45 | 27 | 217 | 5 | 88 | 279 | 18 | 3.05 | 4.49 | 0.19 | 1.17 | 1.37 | 132.32 | 13.03 | 50.56 | <20 | 3.56 | 1.37 | <10 | <10 | <0,01 | 64.12 | 11.35 | 0.44 | 12.2 | 2.01 | 1.6 | 0.12 | 0.7 | 1.79 | 0.12 | 4.18 | - | 98.62 | 6.93 | 13.98 | 1.86 | 8.55 | 2.11 | 0.7 | 2.18 | 0.34 | 2.14 | 0.39 | 1.12 | 0.15 | 0.97 | 0.14 | 0.05 | 25.53
419 | SLM AUCO (EX ODE AGUAD MONTENEGRO) | PLANTA AUCO | AUCO | COBRE-ORO | N/A | INACTIVO | SEDIMENTOS | COQUIMBO | ILLAPEL | 6505200 | 300476 | 379 | 186 | 77 | 16 | 71 | 104 | 60 | 364 | 40 | 246 | 12 | 409 | 54 | 18 | 4.32 | 3.68 | 0.53 | 3.22 | 0.98 | <20 | 5.43 | 16.96 | 21.15 | 4.33 | 9.3 | <10 | <10 | <0,01 | 53.3 | 16 | 0.85 | 9.78 | 4.44 | 4.56 | 0.18 | 2.77 | 2.21 | 0.25 | 5.55 | - | 99.89 | 18.02 | 39.51 | 4.93 | 21.26 | 4.6 | 1.28 | 4.24 | 0.53 | 3.34 | 0.63 | 1.84 | 0.25 | 1.62 | 0.24 | <0,02 | 0.24
244 | CODELCO | EL TENIENTE | BARAHONA 1 | COBRE-MOLIBDENO | 20000000 | INACTIVO | CUBETA | OHIGGINS | MACHALI | 6227594 | 361205 | 384 | 210 | 147 | 11 | 101 | 67 | 209 | 168 | 67 | 323 | 30 | 189 | 305 | 39 | 7.63 | 3.75 | 0.52 | 3.69 | 1.75 | 172.54 | 251.75 | 17.21 | 25.51 | 3.01 | 8.73 | 79.98 | <10 | 0.01 | 58.28 | 19.24 | 0.98 | 5.99 | 0.88 | 4.75 | 0.03 | 1.25 | 4.18 | 0.24 | 3.58 | - | 99.4 | 9.77 | 21.38 | 2.82 | 11.76 | 1.58 | 0.68 | 1.57 | 0.21 | 1.46 | 0.25 | 0.6 | 0.05 | 0.35 | 0.07 | <0,02 | <0,01
245 | CODELCO | EL TENIENTE | BARAHONA 1 | COBRE-MOLIBDENO | N/A | INACTIVO | MURO | OHIGGINS | MACHALI | 6227594 | 361205 | 207 | 215 | 116 | 10 | 96 | 62 | 195 | 123 | 72 | 293 | 38 | 105 | 132 | 33 | 4.31 | 2.72 | 13.71 | 3.38 | 1.63 | <20 | 215.25 | 16.9 | 30.38 | 3.32 | 4.19 | 87.04 | <10 | <0,01 | 59.61 | 20.74 | 1 | 4.86 | 0.45 | 3.8 | 0.03 | 1 | 4.24 | 0.18 | 3.59 | - | 99.51 | 12.55 | 24.82 | 3.28 | 13.52 | 2.19 | 0.53 | 2.02 | 0.28 | 1.08 | 0.27 | 0.56 | 0.07 | 0.47 | 0.03 | <0,02 | <0,01
1890 | CODELCO | EL TENIENTE | BARAHONA 1 | COBRE-MOLIBDENO | N/A | INACTIVO | SEDIMENTOS | OHIGGINS | MACHALI | 6225757 | 360948 | 518 | 266 | 146 | <5 | 26 | 106 | 82 | 254 | 17 | 231 | 6 | 376 | 113 | 27 | 4.99 | 3.63 | 2.77 | 6.02 | 2.14 | <20 | 83.36 | 15.7 | <20 | 6.88 | 1.05 | <10 | 19.16 | <0,01 | 52.85 | 22.02 | 1.2 | 8.29 | 1.65 | 2.18 | 0.12 | 1.36 | 2.15 | 0.19 | 7.46 | <0,01 | 99.46 | 14.19 | 28.01 | 3.65 | 14.1 | 2.87 | 0.83 | 2.76 | 0.38 | 1.63 | 0.36 | 1.04 | 0.14 | 0.9 | 0.13 | <0,02 | 0.01
1891 | CODELCO | EL TENIENTE | BARAHONA 1 | COBRE-MOLIBDENO | N/A | INACTIVO | SEDIMENTOS | OHIGGINS | MACHALI | 6225732 | 360868 | 642 | 246 | 137 | <5 | 23 | 84 | 82 | 297 | 18 | 197 | 6 | 404 | 136 | 25 | 4.88 | 3.8 | 3.1 | 5.53 | 2.2 | <20 | 84.84 | 12.8 | <20 | <1 | <1 | <10 | 27.4 | <0,01 | 53.96 | 21.47 | 1.14 | 7.47 | 1.82 | 2.31 | 0.12 | 1.45 | 2.16 | 0.18 | 7.51 | <0,01 | 99.57 | 14.99 | 30.35 | 3.75 | 15.35 | 3.13 | 0.95 | 2.86 | 0.39 | 1.87 | 0.41 | 1.21 | 0.13 | 0.96 | 0.15 | <0,02 | 0.05
240 | CODELCO | EL TENIENTE | BARAHONA 2 | COBRE-MOLIBDENO | N/A | INACTIVO | MURO | OHIGGINS | MACHALI | 6229073 | 360748 | 537 | 98 | 85 | 11 | 74 | 3068 | 62 | 13 | 45 | 402 | 19 | 303 | 983 | 15 | 1.67 | 7.57 | 7.88 | 1.65 | 0.62 | 853.63 | 7.74 | 26.68 | <20 | 1.88 | 21.77 | <10 | <10 | 0.41 | 76.02 | 7.62 | 0.36 | 5.52 | 2.16 | 1.77 | 0.33 | 0.13 | 1.73 | 0.12 | 3.64 | - | 99.41 | 12.56 | 23.69 | 2.91 | 13.52 | 2.31 | 0.67 | 1.69 | 0.35 | 1.43 | 0.27 | 1.11 | 0.06 | 0.52 | 0.04 | 0.02 | 0.06
241 | CODELCO | EL TENIENTE | BARAHONA 2 | COBRE-MOLIBDENO | 51900000 | INACTIVO | CUBETA | OHIGGINS | MACHALI | 6227847 | 360472 | 997 | 188 | 108 | 12 | 89 | 85 | 199 | 282 | 58 | 215 | 18 | 384 | 364 | 33 | 10.33 | 2.55 | 0.85 | 4.03 | 1.84 | 253.41 | 120.67 | 16.72 | 20.03 | 2.02 | 2.39 | 62.31 | <10 | 1.21 | 49.82 | 19.68 | 0.87 | 7.06 | 3.52 | 4.66 | 0.05 | 1.05 | 4.16 | 0.24 | 8.1 | - | 99.22 | 5.71 | 14.29 | 1.59 | 6.77 | 2.04 | 0.38 | 1.77 | 0.24 | 1.2 | 0.23 | 0.89 | 0.08 | 0.75 | 0.17 | <0,02 | 0.1
242 | CODELCO | EL TENIENTE | BARAHONA 2 | COBRE-MOLIBDENO | 51900000 | INACTIVO | CUBETA | OHIGGINS | MACHALI | 6227470 | 361233 | 18880 | 180 | 114 | 14 | 104 | 75 | 143 | 175 | 47 | 271 | 15 | 259 | 133 | 26 | 5.08 | 3.55 | 0.33 | 2.71 | 1.46 | <20 | 97.54 | <10 | <20 | 3.46 | 2.67 | 40.1 | <10 | 1.75 | 54.66 | 17.27 | 0.78 | 6.02 | 1.61 | 4.24 | 0.04 | 0.96 | 3.42 | 0.19 | 8.62 | - | 97.8 | 15.8 | 31.14 | 3.96 | 16.16 | 4.67 | 0.91 | 3.43 | 0.49 | 2.14 | 0.36 | 0.72 | 0.11 | 0.98 | 0.09 | <0,02 | 0.01
243 | CODELCO | EL TENIENTE | BARAHONA 2 | COBRE-MOLIBDENO | 51900000 | INACTIVO | CUBETA | OHIGGINS | MACHALI | 6227594 | 361205 | 1636 | 189 | 133 | 12 | 96 | 66 | 177 | 228 | 57 | 317 | 22 | 331 | 293 | 30 | 6.77 | 3.57 | 0.4 | 3.25 | 1.3 | 152.59 | 103.34 | 10.65 | 27.76 | 2.1 | 3.65 | 62.48 | <10 | 0.22 | 58.76 | 18.81 | 0.87 | 6 | 1.29 | 4.39 | 0.03 | 1.28 | 3.95 | 0.24 | 3.78 | - | 99.39 | 17.75 | 18.62 | 2.33 | 10.88 | 2.37 | 0.56 | 2.21 | 0.26 | 1.14 | 0.22 | 0.61 | 0.06 | 0.47 | 0.05 | <0,02 | <0,01
1889 | CODELCO | EL TENIENTE | BARAHONA 2 | COBRE-MOLIBDENO | N/A | INACTIVO | SEDIMENTOS | OHIGGINS | MACHALI | 6226082 | 360178 | 425 | 217 | 91 | <5 | 18 | 88 | 89 | 324 | 17 | 218 | 6 | 476 | 141 | 10 | 7.53 | 4.25 | 2.5 | 5.37 | 1.78 | <20 | 66.93 | 24.94 | <20 | 2.51 | <1 | <10 | 20.53 | <0,01 | 53.59 | 21.39 | 1.01 | 7.51 | 1.94 | 2.75 | 0.1 | 1.57 | 2.41 | 0.17 | 6.94 | <0,01 | 99.37 | 15.68 | 30.3 | 3.59 | 14.3 | 2.89 | 0.9 | 2.1 | 0.37 | 1.95 | 0.36 | 0.99 | 0.14 | 1.04 | 0.16 | <0,02 | <0,01
376 | HUMBERTO RIVERA C. | EPV | BARRAZA | COBRE | 29700 | INACTIVO | CUBETA | COQUIMBO | OVALLE | 6600658 | 259783 | 2554 | 110 | 60 | 35 | 55 | 39 | 13 | 29 | <10 | 85 | <5 | <20 | 196 | <5 | 1.19 | 3.31 | 0.13 | 2.71 | 3.6 | <20 | 37.21 | <10 | 23.77 | 13.16 | 2.71 | <10 | 63.33 | 1.05 | 28.43 | 9.03 | 0.47 | 24.38 | 17.44 | 4.37 | 0.15 | 1.73 | 0.62 | 0.31 | 11.65 | 1.03 | 99.62 | 346.81 | 45.24 | 5.77 | 23.22 | 4.66 | 1.08 | 3.87 | 0.44 | 2.03 | 0.4 | 1.1 | 0.16 | 1.06 | 0.15 | <0,02 | 0.45
377 | HUMBERTO RIVERA C. | EPV | BARRAZA | COBRE | 29700 | INACTIVO | CUBETA | COQUIMBO | OVALLE | 6600617 | 259795 | 662 | 204 | 329 | 35 | 85 | 74 | 9 | <5 | 14 | 173 | <5 | <20 | 14 | 18 | 1.63 | 5.09 | 0.28 | 1.4 | 1.81 | <20 | 9.74 | <10 | 38.99 | 15.94 | 4.12 | <10 | <10 | 2.17 | 41.6 | 10.7 | 0.85 | 22.89 | 2.38 | 10.13 | 0.09 | 0.76 | 0.25 | 0.15 | 9.88 | <0,01 | 99.67 | 241 | 16.64 | 2.28 | 10.86 | 2.78 | 0.49 | 2.29 | 0.33 | 1.84 | 0.38 | 0.96 | 0.14 | 1.04 | 0.15 | <0,02 | 0.14
378 | HUMBERTO RIVERA C. | EPV | BARRAZA | COBRE | N/A | INACTIVO | MURO | COQUIMBO | OVALLE | 6600724 | 259714 | 970 | 153 | 380 | 34 | 91 | 78 | 14 | <5 | 15 | 158 | <5 | <20 | 13 | 35 | 2.56 | 4.82 | 0.27 | 1.71 | 1.36 | <20 | 12.87 | <10 | 26.5 | <1 | 5.03 | <10 | 13.49 | 2.76 | 37.66 | 10.56 | 0.57 | 24.81 | 2.56 | 9.57 | 0.08 | 0.65 | 0.37 | 0.12 | 12.36 | <0,01 | 99.31 | 112.27 | 20.27 | 2.86 | 11.7 | 2.8 | 0.56 | 2.39 | 0.34 | 1.98 | 0.38 | 1.11 | 0.15 | 1.04 | 0.14 | <0,02 | 0.2
379 | HUMBERTO RIVERA C. | EPV | BARRAZA | COBRE | N/A | INACTIVO | SEDIMENTOS | COQUIMBO | OVALLE | 6600950 | 259912 | 3563 | 124 | 91 | 36 | 61 | 43 | 13 | 24 | 10 | 99 | <5 | <20 | 90 | <5 | 1.01 | 3.3 | 0.24 | 2.75 | 3.15 | <20 | 23.01 | <10 | <20 | 38.99 | 7.47 | <10 | 64.26 | 1.04 | 37.19 | 10.13 | 0.54 | 21.32 | 13.7 | 4.79 | 0.12 | 2.16 | 0.61 | 0.31 | 5.71 | 2.6 | 99.18 | 47.77 | 42.6 | 5.38 | 24.18 | 4.73 | 1.02 | 3.68 | 0.43 | 2.38 | 0.43 | 1.14 | 0.15 | 1.04 | 0.15 | <0,02 | 0.37
380 | HUMBERTO RIVERA C. | EPV | BARRAZA | COBRE | N/A | INACTIVO | SEDIMENTOS | COQUIMBO | OVALLE | 6600808 | 259798 | 2609 | 130 | 103 | 41 | 63 | 47 | 13 | 24 | <10 | 92 | <5 | <20 | 72 | 26 | 1.05 | 2.93 | 0.45 | 2.79 | 2.89 | <20 | 24.88 | <10 | 30.55 | 20.23 | 4.23 | <10 | 71.17 | 2.83 | 34.51 | 9.75 | 0.55 | 23.84 | 11.24 | 4.23 | 0.1 | 2.06 | 0.56 | 0.27 | 5.25 | 7.07 | 99.41 | 17.45 | 35.56 | 4.86 | 20.15 | 3.84 | 0.87 | 3.3 | 0.42 | 2.12 | 0.43 | 1.24 | 0.15 | 0.99 | 0.15 | 0.02 | 0.36
1018 | SOC. COM. BELLAVISTA | BELLAVISTA | BELLAVISTA 1 | ORO-COBRE | 64800 | INACTIVO | CUBETA | COQUIMBO | ANDACOLLO | 6651286 | 300294 | 389 | 172 | 33 | <5 | <5 | 940 | 81 | 123 | 22 | 223 | 7 | 1394 | 166 | 14 | 6.17 | 2.68 | <0,01 | 1.79 | 0.92 | <20 | 8.84 | 124.3 | <20 | 3.41 | 2.08 | <10 | <10 | 0.45 | 59.79 | 14.83 | 0.46 | 10.27 | 0.71 | 1.01 | 0.15 | 2.53 | 4.84 | 0.26 | 4.33 | <0,01 | 99.17 | 15.49 | 30.16 | 3.81 | 15.47 | 3.34 | 1.01 | 3.15 | 0.46 | 2.73 | 0.45 | 1.48 | 0.18 | 1.21 | 0.18 | <0,02 | 0.04
674 | CIA. MINERA CLARA S.A. | PLANTA BELLAVISTA | BELLAVISTA 1-2 | COBRE-ORO | 320049 | INACTIVO | CUBETA | VALPARAISO | SAN FELIPE | 6381586 | 332079 | 613 | 142 | 63 | 20 | 51 | 520 | 53 | 79 | 12 | 122 | <5 | 8730 | 147 | 22 | 1.8 | 4.03 | <0,01 | 2.26 | 0.98 | <20 | 17.01 | 24.46 | 38.12 | 39.23 | 8.03 | <10 | <10 | 0.53 | 60.57 | 8.87 | 0.2 | 11.8 | 4.24 | 3.63 | 0.2 | 0.59 | 3.4 | 0.11 | 3.76 | <0,01 | 97.38 | 8.7 | 18.38 | 2.57 | 11.14 | 2.39 | 1.95 | 2.38 | 0.32 | 1.91 | 0.36 | 1.08 | 0.13 | 0.88 | 0.13 | <0,02 | 0.06 | Magnetita, pirita, nimita, calcita, cuarzo, diópsido férrico, titanita, lanthanita, actinolita, feldespato potásico.
1015 | SOC. COM. BELLAVISTA | BELLAVISTA | BELLAVISTA 4 | ORO-COBRE | N/A | INACTIVO | MURO | COQUIMBO | ANDACOLLO | 6651364 | 300263 | 521 | 159 | 31 | <5 | <5 | 536 | 96 | 106 | 31 | 240 | 9 | 1737 | 151 | 15 | 1.88 | 4.26 | <0,01 | 4.7 | 1.58 | <20 | 8.79 | 46.04 | <20 | 1.84 | 3.76 | <10 | <10 | 0.4 | 58.69 | 15.82 | 0.46 | 9.17 | 1.14 | 0.92 | 0.32 | 2.55 | 6.33 | 0.25 | 3.6 | <0,01 | 99.26 | 17.53 | 35.52 | 4.73 | 19.18 | 4.01 | 1.17 | 3.77 | 0.54 | 3.16 | 0.61 | 1.88 | 0.28 | 1.76 | 0.26 | 0.03 | 0.45
1016 | SOC. COM. BELLAVISTA | BELLAVISTA | BELLAVISTA 4 | ORO-COBRE | 7200 | INACTIVO | CUBETA | COQUIMBO | ANDACOLLO | 6651335 | 300251 | 871 | 168 | 41 | <5 | <5 | 838 | 76 | 97 | 24 | 220 | 10 | 1215 | 1517 | 11 | 1.9 | 5.66 | <0,01 | 4.25 | 2.2 | 351.34 | 12.33 | 51.97 | 48.18 | 3.16 | 2.48 | <10 | <10 | 0.24 | 58.95 | 15.24 | 0.5 | 9.96 | 1.52 | 0.93 | 0.24 | 2.98 | 4.73 | 0.23 | 3.88 | <0,01 | 99.13 | 30.18 | 50.96 | 5.86 | 20.22 | 3.5 | 0.7 | 3.33 | 0.42 | 2.15 | 0.42 | 1.2 | 0.16 | 1.16 | 0.15 | 0.03 | 0.57
1017 | SOC. COM. BELLAVISTA | BELLAVISTA | BELLAVISTA 4 | ORO-COBRE | 7200 | INACTIVO | CUBETA | COQUIMBO | ANDACOLLO | 6651314 | 300258 | 1106 | 167 | 44 | <5 | <5 | 1057 | 85 | 108 | 27 | 215 | 8 | 1552 | 1335 | 26 | 2.23 | 4.04 | <0,01 | 3.02 | 1.33 | 307.15 | 12.25 | 53 | 31.94 | 2.38 | 2.42 | <10 | <10 | 0.13 | 60.16 | 15.27 | 0.46 | 8.5 | 1.93 | 0.96 | 0.21 | 2.66 | 5.25 | 0.23 | 3.6 | <0,01 | 99.24 | 19.09 | 54.32 | 6.71 | 29.21 | 7.18 | 1.72 | 7.19 | 1.1 | 6.11 | 1.11 | 3.28 | 0.43 | 2.6 | 0.37 | <0,02 | 0.09
1019 | SOC. COM. BELLAVISTA | BELLAVISTA | BELLAVISTA 4 | ORO-COBRE | N/A | INACTIVO | SEDIMENTOS | COQUIMBO | ANDACOLLO | 6651378 | 300235 | 558 | 194 | 78 | <5 | 16 | 49 | 61 | 320 | 17 | 220 | 5 | 944 | 35 | 9 | 2.41 | 3.69 | <0,01 | 5.33 | 1.24 | <20 | 12.1 | 29.72 | 54.57 | <1 | 3.36 | <10 | <10 | <0,01 | 57.86 | 16.19 | 0.42 | 7.59 | 2.02 | 5.45 | 0.12 | 1.81 | 2.45 | 0.13 | 5.36 | <0,01 | 99.4 | 19.13 | 38.56 | 5.04 | 20.97 | 4.13 | 1.2 | 4.3 | 0.61 | 3.36 | 0.69 | 2 | 0.27 | 1.86 | 0.27 | <0,02 | 0.07
1040 | SOC. COM. BELLAVISTA | BELLAVISTA | BELLAVISTA 5 | ORO-COBRE | 88245 | INACTIVO | CUBETA | COQUIMBO | ANDACOLLO | 6651288 | 300150 | 478 | 207 | 68 | <5 | 10 | 2714 | 104 | 207 | 21 | 169 | 5 | 611 | 232 | 31 | 0.82 | 1.04 | 0.05 | 1.65 | 0.86 | 30 | 13.13 | 427.65 | <20 | 4.42 | 2.26 | <10 | 17.11 | 0.48 | 59.43 | 16.66 | 0.43 | 8.39 | 1.12 | 1.54 | 0.58 | 0.76 | 3.84 | 0.16 | 6.14 | <0,01 | 99.04 | 6.1 | 12.02 | 1.49 | 5.99 | 1.23 | 0.36 | 1.12 | 0.16 | 1 | 0.19 | 0.56 | 0.07 | 0.55 | 0.08 | <0,02 | 0.41
290 | HECTOR GAHONA | PLANTA BLANQUITA | BLANQUITA | COBRE-ORO | 4950 | INACTIVO | CUBETA | COQUIMBO | LA HIGUERA | 6733299 | 285047 | 9682 | 127 | 79 | 18 | 158 | 29 | 10 | 161 | 21 | 158 | <5 | <20 | 23 | <5 | 0.9 | 3.27 | <0,01 | 5.52 | 6.34 | <20 | 41.15 | 15.55 | 27.94 | 11.09 | 9.02 | <10 | <10 | 0.19 | 46.95 | 7.16 | 0.45 | 14 | 13.58 | 6.31 | 0.09 | 0.42 | 0.34 | 0.41 | 8.4 | 0.47 | 98.57 | 119.87 | 136.47 | 11.48 | 34.13 | 4.95 | 1.27 | 4.89 | 0.64 | 3.28 | 0.69 | 2.07 | 0.29 | 1.93 | 0.28 | <0,02 | 0.08
291 | HECTOR GAHONA | PLANTA BLANQUITA | BLANQUITA | COBRE-ORO | 4950 | INACTIVO | CUBETA | COQUIMBO | LA HIGUERA | 6733338 | 285030 | 3599 | 107 | 42 | 13 | 155 | 31 | 7 | 150 | 27 | 173 | 7 | <20 | 19 | <5 | 0.48 | 3.37 | <0,01 | 4.91 | 3.61 | <20 | 27.81 | <10 | 22.86 | 4.86 | 7.09 | <10 | <10 | <0,01 | 49.62 | 5.21 | 0.37 | 10.07 | 17.32 | 6.84 | 0.13 | 0.42 | 0.2 | 0.38 | 9.05 | <0,01 | 99.62 | 108.82 | 130.09 | 10.82 | 32.21 | 4.44 | 1.12 | 4.59 | 0.56 | 3.01 | 0.63 | 1.91 | 0.27 | 1.9 | 0.25 | <0,02 | 0.05
292 | HECTOR GAHONA | PLANTA BLANQUITA | BLANQUITA | COBRE-ORO | N/A | INACTIVO | SEDIMENTOS | COQUIMBO | LA HIGUERA | 6733435 | 285017 | 5810 | 124 | 67 | 17 | 127 | 57 | 15 | 194 | 26 | 211 | 5 | <20 | 165 | 12 | 0.89 | 3.81 | <0,01 | 4.58 | 4.62 | <20 | 46.22 | 110.73 | <20 | 6.58 | <1 | <10 | <10 | 0.01 | 52.94 | 8.1 | 0.46 | 11.89 | 11.83 | 5.01 | 0.11 | 1.14 | 0.5 | 0.39 | 6.59 | 0.02 | 98.98 | 90.69 | 119.75 | 9.35 | 28.83 | 4.22 | 1.14 | 4.26 | 0.56 | 2.88 | 0.63 | 1.86 | 0.26 | 1.72 | 0.28 | <0,02 | 0.85
22 | CMC SALI HOCHSCHILD S.A | BODEGA ALTO | BODEGA ALTO 3 | COBRE-ORO | 4673812 | INACTIVO | CUBETA | ATACAMA | COPIAPO | 6973655 | 364366 | 1401 | 99 | 95 | 36 | 68 | 56 | 10 | 23 | <10 | 52 | <5 | 34 | 106 | <5 | 1.96 | 3.29 | 0.44 | 1.99 | 5.77 | <20 | 10.96 | <10 | 34.45 | <1 | 2.28 | <10 | <10 | 1.69 | 37.82 | 7.4 | 0.39 | 24.28 | 14.06 | 2.99 | 0.18 | 2.95 | 0.74 | 0.33 | 4.52 | 4.22 | 99.87 | 14.06 | 26.81 | 3 | 12.67 | 2.6 | 0.75 | 2.77 | 0.34 | 2.29 | 0.6 | 1.81 | 0.32 | 2.29 | 0.34 | <0,02 | <0,01
1392 | CMC SALI HOCHSCHILD S.A | BODEGA ALTO | BODEGA ALTO 3 | COBRE-ORO | 4673812 | INACTIVO | CUBETA | ATACAMA | COPIAPO | 6973703 | 365444 | 619 | 83 | 57 | 43 | 43 | <5 | 10 | 35 | <10 | 100 | <5 | 36 | 93 | 21 | 0.4 | 2.49 | 1.28 | 2.24 | 1.18 | <20 | 6.21 | <10 | <20 | <1 | <1 | <10 | <10 | 2.21 | 41.34 | 9.31 | 0.3 | 27.51 | 6.68 | 4.46 | 0.13 | 2.3 | 0.8 | 0.29 | 6.31 | <0,01 | 99.42 | 4.18 | 12.96 | 1.58 | 6.06 | 1.22 | 0.26 | 1.11 | 0.13 | 0.68 | 0.12 | 0.32 | 0.05 | 0.25 | 0.05 | <0,02 | <0,01
1393 | CMC SALI HOCHSCHILD S.A | BODEGA ALTO | BODEGA ALTO 3 | COBRE-ORO | 4673812 | INACTIVO | CUBETA | ATACAMA | COPIAPO | 6973737.694 | 365473.623 | 909 | 67 | 57 | 26 | 33 | 124 | 15 | 60 | <10 | 86 | <5 | 334 | 123 | 13 | 2.38 | 4.17 | 0.99 | 2.66 | 0.85 | <20 | 9.14 | <10 | <20 | <1 | 4.52 | <10 | <10 | 1.78 | 42.69 | 8.83 | 0.3 | 22.33 | 11.01 | 4.83 | 0.19 | 2.36 | 1.13 | 0.31 | 5.45 | <0,01 | 99.43 | 8.41 | 17.71 | 2.13 | 8.32 | 2.19 | 0.45 | 1.74 | 0.2 | 1.29 | 0.26 | 0.61 | 0.12 | 0.73 | 0.1 | <0,02 | 0.01
1394 | CMC SALI HOCHSCHILD S.A | BODEGA ALTO | BODEGA ALTO 3 | COBRE-ORO | 4673812 | INACTIVO | CUBETA | ATACAMA | COPIAPO | 6973753.496 | 365246.502 | 695 | 80 | 57 | 48 | 48 | <5 | 12 | 63 | <10 | 117 | <5 | 63 | 85 | 9 | 3.24 | 4.13 | 1.34 | 3.1 | 1.14 | <20 | <5 | <10 | <20 | 5.39 | <1 | <10 | <10 | 1.92 | 45.07 | 10.22 | 0.36 | 19.04 | 8.08 | 6.48 | 0.18 | 2.8 | 0.83 | 0.33 | 6.31 | <0,01 | 99.69 | 11.03 | 23.47 | 2.97 | 13.02 | 2.81 | 0.74 | 2.77 | 0.42 | 1.95 | 0.41 | 1.06 | 0.14 | 0.91 | 0.11 | <0,02 | 0.41
2062 | CMC SALI HOCHSCHILD S.A | BODEGA ALTO | BODEGA ALTO 3 | COBRE-ORO | N/A | INACTIVO | SEDIMENTOS | ATACAMA | COPIAPO | 6973893 | 365181 | 314 | 103 | 66 | 12 | 27 | 294 | 80 | 479 | 26 | 276 | 9 | 662 | 268 | 25 | 0.66 | 6.68 | 0.52 | 6.85 | 2.17 | <20 | <5 | 46.25 | <20 | 5.66 | 3.85 | <10 | <10 | 0.02 | 52.55 | 14.14 | 0.44 | 5.92 | 8.52 | 4.08 | 0.12 | 2.26 | 2.19 | 0.52 | 9.02 | <0,01 | 99.75 | 22.6 | 56.83 | 8.06 | 32.65 | 8.19 | 2.09 | 8.55 | 1.41 | 8.16 | 1.72 | 5.04 | 0.76 | 4.48 | 0.68 | 0.02 | 0.15
23 | CMC SALI HOCHSCHILD S.A | BODEGA ALTO | BODEGA ALTO 4 | COBRE-ORO | 773398 | INACTIVO | CUBETA | ATACAMA | COPIAPO | 6973797 | 364522 | 530 | 85 | 94 | 41 | 97 | 27 | <5 | <5 | <10 | 26 | <5 | <20 | 12 | 13 | 0.63 | 2.44 | 1.19 | 2.19 | 4.48 | <20 | 10.25 | <10 | 55.55 | 6.15 | <1 | <10 | <10 | 1.42 | 47.3 | 6.83 | 0.23 | 26.98 | 3.39 | 3.94 | 0.07 | 3.25 | 0.1 | 0.31 | 3.19 | 3.55 | 99.13 | 35.62 | 64.08 | 6.99 | 28.84 | 4.48 | 0.92 | 3.36 | 0.47 | 2.78 | 0.75 | 2.12 | 0.32 | 2.15 | 0.3 | <0,02 | <0,01
1395 | CMC SALI HOCHSCHILD S.A | BODEGA ALTO | BODEGA ALTO 4 | COBRE-ORO | N/A | INACTIVO | MURO | ATACAMA | COPIAPO | 6973830.412 | 364611.306 | 460 | 83 | 77 | 10 | 30 | <5 | 11 | 36 | <10 | 110 | <5 | 82 | 71 | 6 | 2.82 | 3.96 | 0.51 | 1.51 | 0.74 | <20 | 6.35 | <10 | <20 | <1 | 1.87 | <10 | <10 | 1.38 | 47.61 | 9.52 | 0.31 | 25.79 | 4.99 | 3.82 | 0.11 | 2.95 | 1 | 0.29 | 3.28 | <0,01 | 99.66 | 5.69 | 12.66 | 1.81 | 6.98 | 1.57 | 0.38 | 1.43 | 0.19 | 1.17 | 0.23 | 0.68 | 0.12 | 0.69 | 0.06 | <0,02 | 0.5
2061 | CMC SALI HOCHSCHILD S.A | BODEGA ALTO | BODEGA ALTO 4 | COBRE-ORO | N/A | INACTIVO | SEDIMENTOS | ATACAMA | COPIAPO | 6973922 | 364552 | 193 | 97 | 57 | 16 | 22 | 164 | 82 | 448 | 24 | 308 | 10 | 739 | 160 | 23 | 2.23 | 6.13 | 0.47 | 5.92 | 3.59 | <20 | <5 | 38.25 | 32.17 | 5.43 | 2.83 | <10 | <10 | 0.12 | 57.7 | 14.05 | 0.44 | 5.48 | 7.66 | 3.11 | 0.12 | 2.74 | 2.13 | 0.22 | 5.95 | <0,01 | 99.6 | 19.92 | 49.78 | 6.96 | 28.85 | 7.22 | 2.07 | 7.96 | 1.28 | 7.41 | 1.57 | 4.62 | 0.69 | 4.28 | 0.65 | 0.02 | 0.18
1624 | ARMANDO ORTIZ | PLANTA SAN IGNACIO | BORRAS DE RELAVE | COBRE | 42399 | INACTIVO | CUBETA | ANTOFAGASTA | ANTOFAGASTA | 7405094 | 383304 | 1147 | 92 | 54 | <5 | 35 | 263 | 96 | 327 | 30 | 144 | 9 | 495 | 121 | 32 | 2.94 | 4.22 | 0.31 | 5.99 | 1.57 | <20 | 9.97 | 33.06 | 32.11 | 25.76 | 21.24 | <10 | <10 | 3.44 | 42.92 | 14.49 | 0.5 | 6.32 | 5.87 | 5 | 0.12 | 4.55 | 1.93 | 0.22 | 17.66 | <0,01 | 99.59 | 17.24 | 38.08 | 5.09 | 21.68 | 4.58 | 1.59 | 3.82 | 0.51 | 2.88 | 0.56 | 1.64 | 0.24 | 1.65 | 0.29 | 0.02 | 0.21
1625 | ARMANDO ORTIZ | PLANTA SAN IGNACIO | BORRAS DE RELAVE | COBRE | 42399 | INACTIVO | CUBETA | ANTOFAGASTA | ANTOFAGASTA | 7405184 | 383308 | 10543 | 66 | 75 | 116 | 145 | 416 | 57 | 227 | 21 | 97 | 6 | 256 | 77 | 7 | 3.36 | 1.8 | 1.25 | 1.76 | 0.65 | <20 | 7.29 | 31.74 | <20 | 36.83 | 8.66 | <10 | <10 | 9.57 | 25.12 | 13.12 | 0.28 | 5.07 | 3.57 | 9.55 | 0.32 | 3.89 | 1.01 | 0.19 | 36.26 | <0,01 | 98.38 | 12.3 | 26.64 | 3.69 | 16.13 | 3.55 | 1.24 | 3.15 | 0.39 | 2.2 | 0.42 | 1.1 | 0.15 | 0.87 | 0.13 | <0,02 | 0.01
1865 | ARMANDO ORTIZ | PLANTA SAN IGNACIO | BORRAS DE RELAVE | COBRE | N/A | INACTIVO | SEDIMENTOS | ANTOFAGASTA | ANTOFAGASTA | 7405280 | 382355 | 913 | 76 | 71 | 28 | 43 | 517 | 53 | 254 | 23 | 170 | 6 | 335 | 73 | 8 | 7.33 | 4.62 | 3.31 | 7.93 | 9.18 | <20 | <5 | <10 | 27.64 | 16.81 | <1 | <10 | <10 | 5.08 | 39.16 | 9.75 | 0.34 | 7.21 | 3.95 | 6.9 | 0.3 | 6.89 | 1.2 | 0.34 | 23.62 | <0,01 | 99.65 | 19.54 | 41.24 | 4.37 | 17.43 | 3.83 | 0.86 | 4.17 | 0.67 | 3.99 | 0.85 | 3.03 | 0.39 | 2.42 | 0.38 | 0.04 | 0.21
1536 | DUEÑO DESCONOCIDO | PLANTA CACHIYUYO | CACHIYUYO 1-2 | S/I | 2418 | ABANDONADO | CUBETA | ATACAMA | VALLENAR | 6785270 | 316190 | 2794 | 155 | 48 | <5 | 10 | 133 | 78 | 247 | 24 | 336 | 8 | 568 | 965 | 18 | 1.22 | 1.84 | 0.52 | 2.06 | 0.9 | 906.27 | 5.01 | 119.47 | <20 | <1 | 1.7 | 15.11 | <10 | 0.04 | 62.07 | 14.2 | 0.43 | 7.43 | 3.33 | 2.64 | 0.13 | 1.83 | 2.69 | 0.11 | 4.47 | <0,01 | 99.33 | 4.45 | 13.32 | 1.69 | 7.4 | 1.52 | 0.44 | 1.45 | 0.21 | 1.13 | 0.24 | 0.7 | 0.11 | 0.64 | 0.08 | 0.03 | 2.63
1537 | DUEÑO DESCONOCIDO | PLANTA CACHIYUYO | CACHIYUYO 1-2 | S/I | 2418 | ABANDONADO | CUBETA | ATACAMA | VALLENAR | 6785262 | 316204 | 4205 | 204 | 54 | <5 | <5 | 352 | 59 | 118 | 15 | 101 | 5 | 425 | 2376 | 11 | 1.18 | 0.67 | 0.36 | 2.37 | 1.1 | 3148.82 | 13.01 | 280.15 | <20 | 4 | 3.36 | 26.64 | <10 | 0.4 | 54.38 | 13.96 | 0.35 | 14.38 | 2.03 | 1.62 | 0.23 | 0.65 | 2.83 | 0.16 | 7.83 | <0,01 | 98.43 | 3.93 | 12.38 | 1.61 | 6.11 | 1.22 | 0.3 | 1.09 | 0.16 | 0.98 | 0.19 | 0.57 | 0.09 | 0.54 | 0.08 | 0.2 | 8.3
1538 | DUEÑO DESCONOCIDO | PLANTA CACHIYUYO | CACHIYUYO 1-2 | S/I | 2418 | ABANDONADO | CUBETA | ATACAMA | VALLENAR | 6785241 | 316177 | 5746 | 217 | 47 | <5 | 5 | 216 | 41 | 129 | <10 | 193 | <5 | 331 | 1614 | <5 | 0.73 | 1.31 | 1.03 | 1.14 | 0.76 | 1652.32 | 9.63 | 196.27 | <20 | 2.2 | 5.01 | 17.16 | <10 | 0.39 | 63.43 | 10.43 | 0.44 | 12.35 | 1.61 | 1.62 | 0.17 | 0.77 | 1.83 | 0.12 | 5.89 | <0,01 | 98.66 | 3.43 | 8.11 | 1.06 | 4.59 | 0.92 | 0.26 | 0.9 | 0.13 | 0.85 | 0.15 | 0.45 | 0.06 | 0.42 | 0.07 | 0.2 | 15.14
2025 | DIUEÑO DESCONOCIDO | PLANTA CACHIYUYO | CACHIYUYO 1-2 | S/I | N/A | ABANDONADO | SEDIMENTOS | ATACAMA | VALLENAR | 6785375 | 316075 | 52 | 74 | 39 | 6 | <5 | 78 | 97 | 280 | 30 | 461 | 9 | 631 | 44 | 20 | 2.82 | 6.08 | 1.36 | 6.04 | 1.22 | <20 | <5 | <10 | <20 | <1 | <1 | <10 | <10 | <0,01 | 64.4 | 14.45 | 0.74 | 5.63 | 3.1 | 2.08 | 0.12 | 2.38 | 3.19 | 0.18 | 3.14 | <0,01 | 99.39 | 24.93 | 38.21 | 4.88 | 19.81 | 3.96 | 0.82 | 3.72 | 0.53 | 3.12 | 0.62 | 1.74 | 0.24 | 1.67 | 0.31 | <0,02 | <0,01
2103 | HORACIO PASTEN PASTEN | PLANTA CALETONES | CALETONES | COBRE-ORO | 5400 | ACTIVO | CUBETA | COQUIMBO | ANDACOLLO | 6654380 | 300315 | 1384 | 99 | 48 | <5 | <5 | 139 | 28 | 98 | <10 | 200 | 7 | 600 | 169 | 12 | 1.47 | 4.71 | 0.9 | 4.56 | 1.77 | <20 | 21.64 | <10 | <20 | 11.21 | <1 | 16.93 | 23.9 | 0.67 | 60.29 | 12.99 | 0.69 | 11.96 | 1.9 | 0.93 | 0.16 | 4.31 | 1.41 | 0.21 | 4.81 | <0,01 | 99.64 | 13.85 | 28.45 | 3.72 | 15.36 | 3.18 | 0.78 | 2.45 | 0.32 | 1.76 | 0.34 | 1.02 | 0.15 | 1.02 | 0.16 | 0.03 | 0.87
2104 | HORACIO PASTEN PASTEN | PLANTA CALETONES | CALETONES | COBRE-ORO | N/A | ACTIVO | MURO | COQUIMBO | ANDACOLLO | 6654401 | 300328 | 1186 | 92 | 41 | <5 | <5 | 117 | 30 | 142 | <10 | 188 | 6 | 538 | 126 | 18 | 1.13 | 4.19 | 1.36 | 4.52 | 1.41 | <20 | 7.14 | 48.79 | <20 | <1 | <1 | <10 | 13.16 | 0.35 | 57.61 | 14.51 | 0.67 | 10.47 | 2.89 | 1.84 | 0.16 | 4.69 | 1.41 | 0.22 | 4.81 | <0,01 | 99.29 | 14.3 | 29.61 | 3.87 | 16.05 | 3.26 | 0.86 | 2.77 | 0.36 | 1.94 | 0.39 | 1.12 | 0.16 | 1.09 | 0.16 | 0.02 | 1
2105 | HORACIO PASTEN PASTEN | PLANTA CALETONES | CALETONES | COBRE-ORO | N/A | ACTIVO | SEDIMENTOS | COQUIMBO | ANDACOLLO | 6654399 | 300358 | 2711 | 124 | 49 | <5 | 6 | 623 | 26 | 103 | <10 | 194 | 6 | 776 | 172 | 18 | 1.63 | 4.94 | 0.61 | 4.72 | 1.79 | <20 | 15.2 | 98.16 | <20 | 9.74 | <1 | <10 | 21.21 | 0.51 | 53.13 | 13.61 | 0.76 | 14.9 | 2.49 | 1.52 | 0.18 | 4.42 | 1.4 | 0.26 | 6.66 | <0,01 | 99.32 | 16.27 | 33.89 | 4.42 | 18.62 | 4.04 | 1.08 | 3.43 | 0.44 | 2.5 | 0.48 | 1.37 | 0.2 | 1.32 | 0.18 | 0.02 | 0.58
402 | WALTER NAZER ESBIR (EX VICTOR NAZER ESBIR) | PLANTA CALIFORNIA | CALIFORNIA 0 | COBRE-ORO | N/A | INACTIVO | MURO | COQUIMBO | ILLAPEL | 6498135 | 296390 | 4419 | 113 | 168 | 21 | 70 | 159 | 42 | 42 | 28 | 270 | 6 | 460 | 452 | 33 | 1.58 | 5.38 | 1.98 | 1.94 | 1.2 | 381.4 | 14.44 | 115.61 | <20 | 6.61 | <1 | <10 | <10 | 0.34 | 67.25 | 9.48 | 0.39 | 12.45 | 1.79 | 1.54 | 0.15 | 0.52 | 1.6 | 0.14 | 3.92 | - | 99.22 | 8.3 | 17.26 | 2.57 | 10.16 | 2.54 | 0.55 | 2.17 | 0.29 | 1.93 | 0.4 | 0.98 | 0.18 | 1.14 | 0.12 | <0,02 | 7.19
403 | WALTER NAZER ESBIR (EX VICTOR NAZER ESBIR) | PLANTA CALIFORNIA | CALIFORNIA 0 | COBRE-ORO | 1500 | INACTIVO | CUBETA | COQUIMBO | ILLAPEL | 6498139 | 296401 | 4555 | 102 | 151 | 20 | 72 | 53 | 31 | 53 | 30 | 352 | 9 | 119 | 392 | 12 | 1.19 | 7.58 | 0.38 | 1.7 | 1.06 | 302.63 | 13.37 | 103.77 | <20 | 5.13 | 6.5 | <10 | <10 | 0.12 | 73.63 | 7.02 | 0.36 | 11.06 | 1.62 | 0.75 | 0.11 | 0.54 | 1.12 | 0.13 | 2.99 | - | 99.32 | 6.91 | 14.6 | 1.9 | 9.06 | 2.24 | 0.46 | 1.62 | 0.28 | 1.33 | 0.36 | 0.9 | 0.13 | 0.97 | 0.08 | <0,02 | 5.54
404 | WALTER NAZER ESBIR (EX VICTOR NAZER ESBIR) | PLANTA CALIFORNIA | CALIFORNIA 0 | COBRE-ORO | N/A | INACTIVO | SEDIMENTOS | COQUIMBO | ILLAPEL | 6498179 | 296399 | 439 | 150 | 62 | 12 | 75 | 124 | 77 | 500 | 51 | 292 | 20 | 561 | 40 | 24 | 2.15 | 3.33 | 0.64 | 2.58 | 0.77 | <20 | <5 | 10.8 | 25.39 | 7.97 | 2.71 | <10 | <10 | <0,01 | 56.97 | 16.46 | 0.67 | 6.65 | 4.26 | 4.31 | 0.2 | 2.44 | 2.38 | 0.18 | 4.77 | - | 99.28 | 12.33 | 23.67 | 3.27 | 16.04 | 3.69 | 1 | 3.16 | 0.51 | 2.88 | 0.53 | 1.59 | 0.22 | 1.56 | 0.19 | <0,02 | 0.71
407 | WALTER NAZER ESBIR (EX VICTOR NAZER ESBIR) | PLANTA CALIFORNIA | CALIFORNIA 1 | COBRE-ORO | 7800 | INACTIVO | CUBETA | COQUIMBO | ILLAPEL | 6497996 | 296457 | 2492 | 102 | 101 | 23 | 67 | 49 | 40 | 8 | 30 | 417 | 8 | 100 | 476 | 22 | 1.11 | 9.62 | 0.61 | 2.45 | 1.27 | 407.39 | 14.49 | 56.97 | <20 | 3.17 | 4.56 | <10 | 10.53 | 0.01 | 73.89 | 7 | 0.34 | 12.24 | 0.41 | 0.75 | 0.06 | 0.22 | 1.45 | 0.12 | 2.81 | - | 99.29 | 13.48 | 23.54 | 2.7 | 10.46 | 2.96 | 0.46 | 1.53 | 0.23 | 0.98 | 0.28 | 0.69 | 0.09 | 0.5 | 0.07 | 0.02 | 2.92
408 | WALTER NAZER ESBIR (EX VICTOR NAZER ESBIR) | PLANTA CALIFORNIA | CALIFORNIA 1 | COBRE-ORO | N/A | INACTIVO | MURO | COQUIMBO | ILLAPEL | 6497997 | 296463 | 3283 | 104 | 112 | 17 | 72 | 53 | 37 | 85 | 35 | 417 | 14 | 199 | 322 | 12 | 0.99 | 8.02 | 0.47 | 1.59 | 0.87 | 203.9 | 10.61 | 91.17 | <20 | 8.44 | 4.25 | <10 | <10 | 0.12 | 73.61 | 8.29 | 0.37 | 9.08 | 1.87 | 0.92 | 0.09 | 0.7 | 1.37 | 0.12 | 2.8 | - | 99.21 | 6.41 | 14.24 | 1.96 | 8.83 | 1.88 | 0.55 | 1.8 | 0.3 | 1.49 | 0.31 | 0.91 | 0.13 | 0.78 | 0.11 | 0.02 | 2.22
409 | WALTER NAZER ESBIR (EX VICTOR NAZER ESBIR) | PLANTA CALIFORNIA | CALIFORNIA 1 | COBRE-ORO | N/A | INACTIVO | SEDIMENTOS | COQUIMBO | ILLAPEL | 6498009 | 296480 | 4047 | 115 | 129 | 19 | 72 | 89 | 51 | 121 | 34 | 303 | 12 | 503 | 501 | 28 | 1.74 | 5.24 | 0.24 | 2.5 | 1.38 | 448.82 | 12.45 | 89.22 | <20 | 9.02 | 7.16 | <10 | <10 | 0.06 | 68.28 | 10.36 | 0.42 | 10.33 | 2.07 | 1.42 | 0.12 | 0.99 | 1.76 | 0.14 | 3.42 | - | 99.32 | 9.84 | 19.42 | 3.03 | 10.84 | 3.09 | 0.57 | 2.83 | 0.34 | 2.14 | 0.37 | 0.95 | 0.17 | 1.06 | 0.09 | 0.03 | 2.68
400 | WALTER NAZER ESBIR (EX VICTOR NAZER ESBIR) | PLANTA CALIFORNIA | CALIFORNIA 2A | COBRE-ORO | N/A | INACTIVO | MURO | COQUIMBO | ILLAPEL | 6498044 | 296436 | 2481 | 99 | 63 | 18 | 66 | 37 | 59 | 23 | 36 | 464 | 13 | 31 | 393 | 12 | 2.01 | 8.87 | 55.57 | 2.61 | 1.09 | 304.97 | 9.05 | 44.21 | <20 | 6.71 | 9.11 | <10 | <10 | 0.82 | 69.98 | 9.99 | 0.35 | 10.12 | 0.8 | 1.12 | 0.11 | 0.03 | 2.3 | 0.13 | 4.25 | - | 99.18 | 8.5 | 17.37 | 2.4 | 9.61 | 2.19 | 0.43 | 1.71 | 0.23 | 1.37 | 0.32 | 0.75 | 0.16 | 0.85 | 0.1 | 0.04 | 2.8
401 | WALTER NAZER ESBIR (EX VICTOR NAZER ESBIR) | PLANTA CALIFORNIA | CALIFORNIA 2A | COBRE-ORO | 65700 | INACTIVO | CUBETA | COQUIMBO | ILLAPEL | 6498040 | 296423 | 461 | 82 | 55 | 30 | 58 | 36 | 46 | <5 | 22 | 168 | <5 | 182 | 41 | <5 | 0.76 | 3.11 | 0.38 | 1.51 | 0.52 | <20 | 9.79 | <10 | 21.65 | 7.79 | 3.66 | <10 | <10 | 5.02 | 48.99 | 12.38 | 0.24 | 17.93 | 0.73 | 1.37 | 0.08 | <0,01 | 2.17 | 0.09 | 15.5 | - | 99.47 | 5.15 | 10.42 | 1.43 | 5.3 | 0.87 | 0.21 | 0.99 | 0.14 | 0.77 | 0.24 | 0.5 | 0.09 | 0.6 | 0.12 | 0.03 | 0.1
406 | WALTER NAZER ESBIR (EX VICTOR NAZER ESBIR) | PLANTA CALIFORNIA | CALIFORNIA 2A | COBRE-ORO | N/A | INACTIVO | SEDIMENTOS | COQUIMBO | ILLAPEL | 6498028 | 296483 | 2598 | 118 | 83 | 17 | 71 | 87 | 58 | 164 | 39 | 366 | 15 | 432 | 470 | 22 | 1.39 | 6.59 | 0.39 | 3.03 | 1.33 | 393.55 | 10.43 | 77.23 | <20 | 7.05 | 4.08 | <10 | <10 | 0.05 | 66.99 | 11 | 0.43 | 9.33 | 2.19 | 1.73 | 0.11 | 1.5 | 1.97 | 0.16 | 3.66 | - | 99.07 | 12.44 | 23.74 | 3.53 | 12.68 | 2.37 | 0.54 | 2.57 | 0.32 | 1.65 | 0.4 | 1.53 | 0.15 | 1.09 | 0.11 | <0,02 | 2.31
398 | WALTER NAZER ESBIR (EX VICTOR NAZER ESBIR) | PLANTA CALIFORNIA | CALIFORNIA 2B | COBRE-ORO | N/A | INACTIVO | MURO | COQUIMBO | ILLAPEL | 6498103 | 296421 | 402 | 80 | 67 | 24 | 58 | 32 | 43 | <5 | 23 | 266 | 5 | 113 | 40 | 14 | 0.62 | 5.34 | 0.19 | 2.02 | 0.45 | <20 | 9.41 | <10 | <20 | 7.81 | 7.38 | <10 | <10 | 4.54 | 56.82 | 9.94 | 0.24 | 14.22 | 1.07 | 0.91 | 0.05 | 0.18 | 2.09 | 0.1 | 14.04 | - | 99.67 | 5.97 | 12.07 | 1.67 | 6.12 | 1.15 | 0.1 | 0.81 | 0.12 | 0.48 | 0.11 | 0.39 | 0.06 | 0.41 | 0.07 | <0,02 | 0.02
399 | WALTER NAZER ESBIR (EX VICTOR NAZER ESBIR) | PLANTA CALIFORNIA | CALIFORNIA 2B | COBRE-ORO | 51450 | INACTIVO | CUBETA | COQUIMBO | ILLAPEL | 6498076 | 296414 | 156 | 74 | 56 | 19 | 61 | 29 | 43 | <5 | 30 | 413 | 12 | <20 | 33 | 16 | 0.51 | 7.37 | 0.21 | 1.92 | 0.34 | <20 | 8.53 | 23.08 | 29.77 | 3.93 | 8.85 | <10 | <10 | 3.41 | 67.15 | 7.83 | 0.22 | 10.6 | 0.89 | 0.6 | 0.03 | 0.01 | 1.82 | 0.09 | 10.38 | - | 99.62 | 5.05 | 10.68 | 1.41 | 5.4 | 0.95 | 0.19 | 0.6 | 0.11 | 0.58 | 0.1 | 0.33 | 0.07 | 0.42 | 0.06 | <0,02 | <0,01
405 | WALTER NAZER ESBIR (EX VICTOR NAZER ESBIR) | PLANTA CALIFORNIA | CALIFORNIA 2B | COBRE-ORO | N/A | INACTIVO | SEDIMENTOS | COQUIMBO | ILLAPEL | 6498111 | 296469 | 375 | 158 | 91 | 13 | 72 | 93 | 70 | 446 | 46 | 384 | 18 | 542 | 41 | 30 | 1.49 | 4.65 | 0.93 | 4.19 | 1.33 | <20 | 5.03 | 18.64 | 26.18 | 2.04 | 4.25 | <10 | <10 | <0,01 | 57.83 | 15.47 | 0.68 | 7.36 | 4.1 | 3.08 | 0.17 | 3.23 | 2.36 | 0.22 | 4.89 | - | 99.38 | 15.88 | 29.92 | 4.52 | 18.84 | 4.13 | 1.15 | 3.76 | 0.51 | 2.72 | 0.64 | 2.39 | 0.22 | 1.66 | 0.26 | <0,02 | 0.23
491 | SOC. SANTA CAMILA | SANTA CAMILA | CAMILA 1-2 | ORO | 8298 | INACTIVO | CUBETA | COQUIMBO | PUNITAQUI | 6583416 | 285094 | 3472 | 156 | 85 | 34 | 75 | 68 | 33 | 39 | 42 | 249 | 11 | <20 | 114 | 31 | 1.33 | 4.14 | 0.07 | 4.55 | 3.29 | <20 | 11 | <10 | 63.42 | 9.04 | 2.6 | <10 | 42.79 | <0,01 | 60.51 | 12.87 | 0.6 | 12.65 | 2.49 | 1.53 | 0.09 | 2.94 | 1.54 | 0.53 | 3.8 | <0,01 | 99.54 | 13.6 | 25.31 | 4.09 | 17.4 | 3.92 | 0.89 | 4.31 | 0.64 | 4.52 | 0.95 | 2.9 | 0.39 | 4.4 | 0.4 | <0,02 | 0.01
492 | SOC. SANTA CAMILA | SANTA CAMILA | CAMILA 1-2 | ORO | N/A | INACTIVO | MURO | COQUIMBO | PUNITAQUI | 6583464 | 285077 | 6747 | 154 | 86 | 22 | 72 | 32 | 35 | 54 | 29 | 287 | 9 | <20 | 61 | 19 | 1.24 | 5.2 | 5.72 | 2.64 | 1.98 | <20 | 7.75 | <10 | 54.56 | 22.45 | 3.05 | <10 | 37 | <0,01 | 66.51 | 10.41 | 0.6 | 11.68 | 1.95 | 2.03 | 0.06 | 1.11 | 1.65 | 0.28 | 2.68 | <0,01 | 98.96 | 12.29 | 19.02 | 2.81 | 12.27 | 2.75 | 0.78 | 2.51 | 0.33 | 2.05 | 0.41 | 1.19 | 0.18 | 1.18 | 0.15 | 0.02 | 0.03
493 | SOC. SANTA CAMILA | SANTA CAMILA | CAMILA 1-2 | ORO | N/A | INACTIVO | SEDIMENTOS | COQUIMBO | PUNITAQUI | 6583479 | 285078 | 934 | 209 | 52 | 17 | 53 | 37 | 22 | 210 | 19 | 150 | <5 | 71 | 31 | 25 | 0.99 | 2.52 | 2 | 4.15 | 1.72 | <20 | 5.98 | <10 | 29.92 | 36.77 | 3.57 | <10 | <10 | <0,01 | 51.98 | 16.96 | 1.16 | 13.04 | 5.75 | 2.62 | 0.12 | 2.26 | 0.97 | 0.26 | 4.53 | <0,01 | 99.63 | 22.71 | 33.26 | 4.89 | 23.46 | 4.84 | 1.34 | 4.82 | 0.65 | 3.66 | 0.9 | 2.96 | 0.34 | 2.07 | 0.28 | 0.02 | 0.06
16 | CIA. CONTRACTUAL MINERA CANDELARIA | CANDELARIA | CANDELARIA | COBRE | 498609000 | ACTIVO | CUBETA | ATACAMA | TIERRA AMARILLA | 6955253 | 370404 | 225 | 166 | 129 | 29 | 72 | 113 | 74 | <5 | 18 | 100 | <5 | 1020 | 49 | 13 | 5.15 | 3.24 | 1.58 | 3.43 | 3.18 | <20 | 8.61 | <10 | 33.42 | <1 | <1 | <10 | <10 | 0.48 | 47.39 | 12.42 | 0.73 | 19.84 | 3.55 | 5.87 | 0.23 | 0.91 | 5.46 | 0.23 | 2.09 | 1.21 | 99.92 | 87.67 | 153.55 | 15.9 | 55.2 | 6.92 | 1.69 | 5.78 | 0.58 | 2.98 | 0.66 | 2.03 | 0.26 | 2.18 | 0.31 | <0,02 | 0.01 | Cuarzo, pirita, nimita, muscovita, actinolita, aegirina-augita, albita, magnetita, ortoclasa, hedenbergita, berlinita.
17 | CIA. CONTRACTUAL MINERA CANDELARIA | CANDELARIA | CANDELARIA | COBRE | 498609000 | ACTIVO | CUBETA | ATACAMA | TIERRA AMARILLA | 6955240 | 370387 | 277 | 167 | 103 | 26 | 76 | 123 | 83 | 19 | 25 | 117 | <5 | 1086 | 54 | 15 | 4.86 | 3.52 | 0.88 | 4.04 | 3.36 | <20 | 7.82 | <10 | 27.4 | 1.3 | <1 | <10 | <10 | 0.47 | 49.05 | 12.59 | 0.75 | 16.7 | 3.7 | 6.36 | 0.24 | 0.97 | 5.48 | 0.25 | 2.18 | 1.18 | 99.43 | 77.51 | 132.58 | 13.7 | 45.65 | 6.7 | 1.58 | 4.81 | 0.61 | 3.39 | 0.96 | 2.77 | 0.32 | 1.99 | 0.44 | <0,02 | <0,01
1407 | SLM ESCONDIDA UNA DE LAS SIERRAS RAJO DE ORO | PLANTA CANDELARIA | CANDELARIA 1 | COBRE | N/A | INACTIVO | MURO | ATACAMA | COPIAPO | 6965789.015 | 370014.283 | 565 | 115 | 65 | 320 | 20 | <5 | 45 | 119 | 13 | 199 | <5 | 129 | 2603 | 13 | 0.8 | 1.4 | 0.57 | 1.64 | 0.65 | 1734.31 | 6 | 14.12 | 27.52 | <1 | <1 | <10 | <10 | 2.61 | 43.95 | 11.47 | 0.53 | 19.87 | 10.14 | 4.01 | 0.26 | 1.17 | 1.68 | 0.13 | 6 | <0,01 | 99.21 | 4.64 | 12.42 | 1.38 | 5.19 | 0.95 | 0.33 | 0.91 | 0.14 | 0.97 | 0.17 | 0.5 | 0.08 | 0.56 | 0.08 | <0,02 | 0.05
1408 | SLM ESCONDIDA UNA DE LAS SIERRAS RAJO DE ORO | PLANTA CANDELARIA | CANDELARIA 1 | COBRE | 5976 | INACTIVO | CUBETA | ATACAMA | COPIAPO | 6965788.734 | 369998.171 | 495 | 116 | 89 | 457 | 32 | <5 | 62 | 112 | 18 | 262 | <5 | 126 | 3432 | 19 | 5.77 | 1.66 | 2.11 | 3.23 | 1.74 | 2307.28 | 9 | 30.53 | <20 | <1 | <1 | <10 | <10 | 2.46 | 44.68 | 11.95 | 0.61 | 15.77 | 9.55 | 4.54 | 0.25 | 1.15 | 1.94 | 0.15 | 8.69 | <0,01 | 99.29 | 4.41 | 14.04 | 1.78 | 6.38 | 1.19 | 0.23 | 1.11 | 0.15 | 0.93 | 0.17 | 0.58 | 0.07 | 0.47 | 0.1 | <0,02 | 0.07
1409 | SLM ESCONDIDA UNA DE LAS SIERRAS RAJO DE ORO | PLANTA CANDELARIA | CANDELARIA 1 | COBRE | 5976 | INACTIVO | CUBETA | ATACAMA | COPIAPO | 6965785.069 | 369976.459 | 437 | 101 | 60 | 232 | 18 | <5 | 74 | 123 | 24 | 272 | <5 | 103 | 2125 | 18 | 3.76 | 1.79 | 0.6 | 3.1 | 1.56 | 1407.49 | 11.61 | 33.39 | <20 | 3 | <1 | <10 | <10 | 1.7 | 45.58 | 12.32 | 0.58 | 12.71 | 11.91 | 4.19 | 0.23 | 1.12 | 2.16 | 0.13 | 8.54 | <0,01 | 99.47 | 4.51 | 12.58 | 1.47 | 5.62 | 1.12 | 0.22 | 1.01 | 0.14 | 0.68 | 0.16 | 0.48 | 0.08 | 0.59 | 0.09 | <0,02 | 0.12
1993 | SLM ESCONDIDA UNA DE LAS SIERRAS RAJO DE ORO | PLANTA CANDELARIA | CANDELARIA 1 | COBRE | N/A | INACTIVO | SEDIMENTOS | ATACAMA | COPIAPO | 6965930 | 369940 | 265 | 102 | 72 | <5 | 6 | 56 | 259 | 19 | 22 | 208 | 8 | 510 | 148 | 25 | 3 | 2.42 | 1.24 | 7.48 | 2 | <20 | <5 | <10 | <20 | 5.02 | <1 | <10 | <10 | 0.38 | 50.87 | 12.7 | 0.79 | 11.29 | 8.07 | 3.97 | 0.24 | 2.21 | 2.13 | 0.2 | 7.29 | <0,01 | 99.76 | 23.73 | 48.93 | 6.09 | 24.69 | 4.57 | 0.99 | 4.63 | 0.63 | 3.69 | 0.74 | 2.12 | 0.32 | 2.16 | 0.31 | <0,02 | 0.06
1410 | SLM ESCONDIDA UNA DE LAS SIERRAS RAJO DE ORO | PLANTA CANDELARIA | CANDELARIA 2 | COBRE | N/A | INACTIVO | MURO | ATACAMA | COPIAPO | 6965855.493 | 370035.331 | 157 | 61 | 68 | <5 | 7 | <5 | 17 | 27 | <10 | 101 | <5 | <20 | 595 | 14 | 5.13 | 1.49 | 0.67 | 2.89 | 1.37 | 348.62 | 6.08 | <10 | 68.16 | 5.03 | <1 | <10 | <10 | 1.43 | 29.42 | 6.22 | 0.26 | 34.28 | 5.01 | 3.74 | 1.64 | 0.47 | 0.93 | 0.08 | 17.59 | <0,01 | 99.64 | 5.94 | 16.65 | 2.06 | 7.81 | 1.57 | 0.37 | 1.29 | 0.19 | 1.18 | 0.21 | 0.62 | 0.1 | 0.65 | 0.11 | <0,02 | 0.14
1411 | SLM ESCONDIDA UNA DE LAS SIERRAS RAJO DE ORO | PLANTA CANDELARIA | CANDELARIA 2 | COBRE | 16137 | INACTIVO | CUBETA | ATACAMA | COPIAPO | 6965854 | 369984.428 | 677 | 89 | 50 | <5 | 12 | <5 | 39 | 34 | 18 | 76 | <5 | <20 | 848 | 19 | 0.5 | 1.44 | 1.45 | 0.83 | 1.2 | 522.72 | 9.82 | <10 | 70.34 | <1 | <1 | <10 | <10 | 0.84 | 23.55 | 9.61 | 0.33 | 33.92 | 6.76 | 4.17 | 1.38 | 0.39 | 1.76 | 0.09 | 17.38 | <0,01 | 99.34 | 10.42 | 20.26 | 1.88 | 6.84 | 1.16 | 0.38 | 1.26 | 0.24 | 1.38 | 0.34 | 1.19 | 0.19 | 1.34 | 0.2 | <0,02 | <0,01
1412 | SLM ESCONDIDA UNA DE LAS SIERRAS RAJO DE ORO | PLANTA CANDELARIA | CANDELARIA 2 | COBRE | 16137 | INACTIVO | CUBETA | ATACAMA | COPIAPO | 6965849.154 | 370001.685 | 784 | 87 | 75 | <5 | 7 | <5 | 25 | 32 | <10 | 101 | <5 | 33 | 773 | <5 | 0.42 | 2.62 | 1.35 | 2.36 | 1.24 | 471.09 | 9.02 | 11.08 | 74.21 | 5.71 | 3.15 | <10 | <10 | 0.79 | 28.65 | 8.09 | 0.33 | 36.4 | 5.39 | 3.46 | 1.51 | 0.47 | 1.31 | 0.1 | 14.01 | <0,01 | 99.7 | 4.39 | 13.64 | 1.66 | 6.37 | 1.28 | 0.27 | 1.17 | 0.14 | 0.71 | 0.13 | 0.34 | 0.05 | 0.26 | 0.05 | <0,02 | <0,01
1413 | SLM ESCONDIDA UNA DE LAS SIERRAS RAJO DE ORO | PLANTA CANDELARIA | CANDELARIA 2 | COBRE | 16137 | INACTIVO | CUBETA | ATACAMA | COPIAPO | 6965835.575 | 370027.237 | 833 | 92 | 79 | 70 | 10 | <5 | 24 | 37 | <10 | 105 | <5 | <20 | 1032 | 9 | 2.5 | 4.39 | 1.04 | 2.8 | 0.89 | 642.25 | 7.9 | <10 | 58.56 | 8.8 | <1 | <10 | <10 | 2.62 | 35.35 | 7.56 | 0.33 | 32.49 | 5.7 | 2.89 | 1.13 | 0.48 | 1.11 | 0.1 | 12.25 | <0,01 | 99.37 | 8.85 | 18.63 | 2.24 | 8.76 | 2.31 | 0.48 | 1.84 | 0.22 | 1.36 | 0.27 | 0.64 | 0.12 | 0.77 | 0.11 | <0,02 | <0,01
1992 | SLM ESCONDIDA UNA DE LAS SIERRAS RAJO DE ORO | PLANTA CANDELARIA | CANDELARIA 2 | COBRE | N/A | INACTIVO | SEDIMENTOS | ATACAMA | COPIAPO | 6965918 | 370012 | 230 | 67 | 41 | 8 | 7 | 55 | 275 | 19 | 22 | 226 | 6 | 427 | 285 | 22 | 2.82 | 3.1 | 1.09 | 5.19 | 2.7 | 76.8 | <5 | <10 | <20 | 2.28 | 3.11 | <10 | <10 | 1.97 | 50.7 | 12.21 | 0.57 | 10.16 | 9.52 | 3.39 | 0.25 | 2.39 | 1.99 | 0.17 | 8.19 | <0,01 | 99.54 | 46.4 | 44.63 | 4.75 | 19.76 | 3.91 | 1.1 | 3.71 | 0.53 | 2.6 | 0.62 | 1.86 | 0.27 | 1.93 | 0.31 | <0,02 | 0.1
158 | FERNANDO YOUNG UGALDE | PLANTA - TRAPICHE YOUNG | CANELA | ORO | 21000 | INACTIVO | CUBETA | COQUIMBO | CANELA | 6522633 | 265435 | 555 | 134 | 272 | 29 | 78 | 66 | 45 | 21 | 22 | 110 | <5 | 281 | 325 | <5 | 1.49 | 1.83 | 0.55 | 4.84 | 1.81 | 211.01 | 12.44 | <10 | 30.33 | 10.44 | 6.95 | <10 | <10 | <0,01 | 58.6 | 9.98 | 0.52 | 18.97 | 3.19 | 2.24 | 0.18 | 0.93 | 1.87 | 0.18 | 3.04 | - | 99.69 | 14.39 | 28.33 | 3.79 | 15.46 | 3.31 | 0.73 | 3.35 | 0.48 | 3.9 | 0.71 | 2.14 | 0.3 | 1.98 | 0.28 | 0.05 | 8.39
159 | FERNANDO YOUNG UGALDE | PLANTA - TRAPICHE YOUNG | CANELA | ORO | N/A | INACTIVO | MURO | COQUIMBO | CANELA | 6522693 | 265432 | 215 | 149 | 149 | 34 | 59 | 53 | 34 | <5 | 18 | 122 | <5 | <20 | 358 | 5 | 1.07 | 1.25 | 0.65 | 4.07 | 1.74 | 262.1 | 8.11 | <10 | 21.8 | 7.67 | 8.52 | <10 | <10 | <0,01 | 57.45 | 8.29 | 0.64 | 22.25 | 4.09 | 1.9 | 0.16 | 0.91 | 1.65 | 0.2 | 2 | - | 99.53 | 14.72 | 30.5 | 4.38 | 19.08 | 4.94 | 0.78 | 5.45 | 0.6 | 4.3 | 0.85 | 2.71 | 0.34 | 2.25 | 0.3 | 0.02 | 5.2
160 | FERNANDO YOUNG UGALDE | PLANTA - TRAPICHE YOUNG | CANELA | ORO | 21000 | INACTIVO | CUBETA | COQUIMBO | CANELA | 6522680 | 265435 | 718 | 153 | 158 | 45 | 55 | 53 | 25 | <5 | <10 | 125 | <5 | <20 | 231 | 23 | 1.06 | 1.13 | 1.47 | 5.64 | 3.25 | 76.66 | 35.43 | <10 | 23.62 | 5.02 | 7.29 | <10 | <10 | <0,01 | 45.16 | 9.88 | 0.6 | 31.61 | 4.56 | 2.3 | 0.2 | 1.44 | 1.58 | 0.22 | 2.24 | - | 99.79 | 24.84 | 43.04 | 5.58 | 22.86 | 4.5 | 0.97 | 5.19 | 0.68 | 5.15 | 0.9 | 2.66 | 0.35 | 2.6 | 0.32 | <0,02 | 3.11
161 | FERNANDO YOUNG UGALDE | PLANTA - TRAPICHE YOUNG | CANELA | ORO | N/A | INACTIVO | SEDIMENTOS | COQUIMBO | CANELA | 6522672 | 265396 | 1210 | 115 | 106 | 21 | 70 | 65 | 57 | 82 | 33 | 142 | 9 | 97 | 571 | 15 | 1.52 | 1.14 | 0.34 | 5.08 | 2.38 | 562.71 | 7.69 | <10 | 24.74 | 6.46 | 2.22 | <10 | <10 | 0.07 | 63.39 | 11.12 | 0.44 | 12.46 | 3.28 | 1.67 | 0.12 | 1.31 | 2.16 | 0.16 | 3.52 | - | 99.65 | 14.04 | 28.95 | 3.83 | 14.97 | 2.93 | 0.9 | 3.46 | 0.43 | 3.2 | 0.61 | 2.13 | 0.21 | 1.51 | 0.33 | <0,02 | 7.96
1754 | PROQUIMIN | PROQUIMIN | CAOLIN | CAOLIN | 2250 | INACTIVO | CUBETA | VALPARAISO | LA CALERA | 6368918 | 294105 | 312 | 103 | 26 | 66 | 25 | <5 | 14 | 77 | 10 | 578 | 14 | 28 | 15 | 20 | 0.14 | 1.19 | 0.7 | 0.6 | 0.3 | <20 | <5 | 34.22 | <20 | <1 | <1 | <10 | <10 | <0,01 | 71.42 | 19.4 | 0.64 | 0.46 | 0.29 | 0.29 | <0,01 | 2.32 | 0.35 | 0.16 | 4.31 | <0,01 | 99.65 | 6.92 | 18.16 | 2.47 | 10.01 | 1.88 | 0.52 | 1.66 | 0.24 | 1.29 | 0.26 | 0.79 | 0.14 | 0.87 | 0.15 | <0,02 | 0.06
1939 | PROQUIMIN | PROQUIMIN | CAOLIN | CAOLIN | N/A | INACTIVO | SEDIMENTOS | VALPARAISO | LA CALERA | 6368900 | 294031 | 483 | 32 | 18 | 49 | 9 | 1704 | 21 | 205 | <10 | 60 | <5 | 7259 | 245 | 19 | 1.66 | 1.5 | 1.84 | 3.59 | 0.99 | <20 | <5 | 17.82 | <20 | <1 | 1.42 | <10 | <10 | 0.26 | 12.35 | 8.66 | 0.32 | 3.08 | 42.3 | 1.18 | <0,01 | 0.54 | 0.72 | 0.13 | 28.88 | 0.64 | 98.87 | 7.17 | 14.31 | 1.83 | 7.73 | 1.66 | 0.45 | 1.67 | 0.24 | 1.24 | 0.28 | 0.91 | 0.11 | 0.85 | 0.1 | <0,02 | 3.56
1940 | PROQUIMIN | PROQUIMIN | CAOLIN | CAOLIN | N/A | INACTIVO | SEDIMENTOS | VALPARAISO | LA CALERA | 6368873 | 293999 | 16840 | 67 | 136 | <5 | 19 | 93346 | 25 | 151 | <10 | 95 | <5 | 4860 | 1788 | 16 | 0.57 | 0.57 | 0.25 | 1.33 | 0.34 | 1452.59 | 287.37 | 407.14 | 344.37 | 92.55 | 6 | <10 | <10 | 2.28 | 27.52 | 14.52 | 0.39 | 8.66 | 8.31 | 0.9 | 0.08 | 2.47 | 1.2 | 0.32 | 18.01 | 5.7 | 88.08 | 2.55 | 4.98 | 0.59 | 2.38 | 0.53 | 0.12 | 0.5 | 0.07 | 0.51 | 0.09 | 0.24 | 0.03 | 0.21 | 0.03 | <0,02 | 0.39
1941 | PROQUIMIN | PROQUIMIN | CAOLIN | CAOLIN | N/A | INACTIVO | SEDIMENTOS | VALPARAISO | LA CALERA | 6368888 | 293997 | 338 | 114 | 32 | 62 | 18 | 160 | 23 | 124 | 26 | 912 | 16 | 492 | 33 | 16 | 1.53 | 6.46 | 0.59 | 6.04 | 2.02 | <20 | <5 | 27.97 | <20 | <1 | <1 | <10 | <10 | <0,01 | 70.62 | 16.82 | 0.71 | 0.5 | 1.38 | 0.21 | 0.02 | 3.08 | 0.61 | 0.36 | 5.15 | <0,01 | 99.46 | 3.61 | 11.42 | 1.25 | 5.75 | 1.44 | 0.27 | 1.78 | 0.3 | 2.2 | 0.47 | 1.66 | 0.22 | 1.48 | 0.21 | <0,02 | 0.16
1942 | PROQUIMIN | PROQUIMIN | CAOLIN | CAOLIN | N/A | INACTIVO | SEDIMENTOS | VALPARAISO | LA CALERA | 6368937 | 294107 | 145 | 150 | 60 | <5 | 17 | 677 | 83 | 305 | 32 | 210 | 7 | 808 | 149 | 15 | 4.98 | 3.11 | 1.29 | 5.93 | 1.65 | <20 | <5 | <10 | <20 | 6.53 | <1 | <10 | <10 | <0,01 | 51.66 | 17.75 | 0.9 | 7.06 | 3.87 | 2.14 | 0.1 | 1.88 | 2.11 | 0.18 | 11.94 | <0,01 | 99.57 | 21.52 | 45.88 | 5.6 | 23.12 | 4.94 | 1.3 | 4.66 | 0.61 | 4.1 | 0.69 | 2.12 | 0.3 | 1.78 | 0.27 | <0,02 | <0,01
1943 | PROQUIMIN | PROQUIMIN | CAOLIN | CAOLIN | N/A | INACTIVO | SEDIMENTOS | VALPARAISO | LA CALERA | 6368926 | 294132 | 180 | 121 | 53 | 8 | 14 | 516 | 79 | 323 | 27 | 200 | 7 | 975 | 135 | 27 | 4.33 | 2.19 | 0.76 | 4.52 | 1.16 | <20 | <5 | <10 | <20 | 10.73 | 2.43 | <10 | <10 | 0.02 | 43.57 | 15.42 | 0.8 | 7.09 | 7.66 | 2.42 | <0,01 | 2 | 1.99 | 0.37 | 18.02 | 0.04 | 99.55 | 15.42 | 32.97 | 4 | 16.68 | 3.49 | 0.99 | 3.42 | 0.52 | 2.69 | 0.54 | 1.48 | 0.21 | 1.27 | 0.2 | <0,02 | 0.09
1521 | SOCIEDAD CAPOTE | CAPOTE | CAPOTE | ORO | N/A | INACTIVO | SEDIMENTOS | ATACAMA | HUASCO | 6865927 | 308734 | 563 | 249 | 233 | <5 | 25 | 186 | 25 | 69 | 13 | 182 | <5 | 37 | 21601 | 17 | 0.35 | 1.91 | 1.19 | 1.01 | 2.21 | 25932.85 | 9.91 | 707.74 | <20 | 1.2 | 1.85 | <10 | <10 | 2.43 | 42.71 | 11.21 | 0.38 | 23.43 | 2.55 | 2.32 | 0.21 | 0.48 | 1.83 | 0.09 | 9.83 | <0,01 | 95.02 | 2.18 | 7.4 | 1 | 4.17 | 0.97 | 0.25 | 0.9 | 0.12 | 0.77 | 0.15 | 0.53 | 0.09 | 0.49 | 0.08 | 0.14 | 1.86
1522 | SOCIEDAD CAPOTE | CAPOTE | CAPOTE | ORO | 80305 | INACTIVO | CUBETA | ATACAMA | HUASCO | 6866219 | 308822 | 615 | 159 | 266 | <5 | 31 | 168 | 34 | 115 | 18 | 124 | <5 | 48 | 24884 | 14 | 0.45 | 1.2 | 0.22 | 0.73 | 3.55 | 29987.07 | 11.96 | 780.98 | <20 | 1.4 | 4.88 | <10 | <10 | 1.79 | 40.49 | 11.48 | 0.36 | 19.4 | 2.77 | 1.81 | 0.2 | 4.19 | 2.13 | 0.07 | 11.23 | <0,01 | 94.13 | 0.83 | 5.66 | 0.77 | 3.46 | 0.79 | 0.22 | 0.83 | 0.12 | 0.77 | 0.14 | 0.49 | 0.08 | 0.53 | 0.08 | 0.13 | 1.83
1523 | SOCIEDAD CAPOTE | CAPOTE | CAPOTE | ORO | 80305 | INACTIVO | CUBETA | ATACAMA | HUASCO | 6866333 | 308831 | 1297 | 201 | 207 | 426 | 72 | 1416 | 37 | 77 | 13 | 182 | <5 | 117 | 27646 | 11 | 0.4 | 1.59 | 0.37 | 0.92 | 2.4 | 33243.28 | 9.8 | 731.57 | <20 | 1.3 | 2.38 | <10 | <10 | 2.33 | 39.27 | 11.97 | 0.38 | 16.43 | 2.35 | 3.61 | 0.76 | 2.68 | 2.06 | 0.08 | 13.6 | <0,01 | 93.18 | 2.39 | 6.05 | 0.77 | 3.15 | 0.71 | 0.17 | 0.67 | 0.08 | 0.54 | 0.1 | 0.25 | 0.04 | 0.34 | 0.05 | 0.07 | 5.3
1524 | SOCIEDAD CAPOTE | CAPOTE | CAPOTE | ORO | 80305 | INACTIVO | CUBETA | ATACAMA | HUASCO | 6866327 | 308845 | 2233 | 194 | 285 | 325 | 85 | 781 | 43 | 95 | 24 | 87 | <5 | 142 | 32868 | 27 | 0.6 | 0.91 | 0.53 | 0.71 | 3.98 | 39491.27 | 10.87 | 883.86 | <20 | 1.9 | 4.07 | <10 | <10 | 2.23 | 30.76 | 14.26 | 0.31 | 17.95 | 2.75 | 3.87 | 0.38 | 2.96 | 2.58 | 0.07 | 16.01 | <0,01 | 91.89 | 5.13 | 5.48 | 0.75 | 3.53 | 0.96 | 0.26 | 0.93 | 0.13 | 0.94 | 0.19 | 0.68 | 0.13 | 0.96 | 0.15 | 0.12 | 1.13 | Argentojarosita, bromargirita, yeso, uyteribogaardita, cuarzo, muscovita, magnetita, dravita.
1525 | SOCIEDAD CAPOTE | CAPOTE | CAPOTE | ORO | 80305 | INACTIVO | CUBETA | ATACAMA | HUASCO | 6866362 | 308820 | 612 | 206 | 229 | <5 | 23 | 368 | 40 | 77 | 19 | 180 | <5 | 112 | 27248 | 15 | 0.48 | 1.58 | 1.97 | 0.9 | 2.05 | 32817.82 | 9.67 | 684.39 | <20 | 1.1 | 1.98 | <10 | <10 | 1.93 | 40.86 | 12.87 | 0.41 | 18.53 | 2.2 | 2.2 | 0.16 | 2.46 | 2.26 | 0.09 | 11.33 | <0,01 | 93.36 | 1.96 | 8.52 | 1.18 | 4.56 | 1.09 | 0.21 | 0.9 | 0.11 | 0.64 | 0.12 | 0.34 | 0.06 | 0.36 | 0.08 | 0.11 | 0.66
689 | CODELCO | EL TENIENTE | CAREN | COBRE-MOLIBDENO | 1127734790 | ACTIVO | CUBETA | METROPOLITANA | ALHUE | 6221687 | 302545 | 1241 | 166 | 91 | 14 | 83 | 134 | 147 | 286 | 47 | 268 | 15 | 247 | 121 | 22 | 6.61 | 3.78 | 0.24 | 2.66 | 1.67 | <20 | 122.37 | 44.97 | 70.54 | 9.93 | 15.4 | <10 | <10 | 1.37 | 53.68 | 17.29 | 0.79 | 8.11 | 4.16 | 3.65 | 0.04 | 1.82 | 3.57 | 0.21 | 6.22 | - | 99.82 | 11.39 | 26.05 | 2.95 | 12.95 | 3.5 | 0.79 | 2.61 | 0.4 | 1.83 | 0.29 | 0.87 | 0.12 | 0.62 | 0.1 | <0,02 | 0.04
1199 | AQUILES GONZALEZ GARCIA | PLANTA CARLOS V | CARLOS V | ORO | N/A | INACTIVO | MURO | COQUIMBO | ANDACOLLO | 6652934 | 298382 | 944 | 135 | 33 | <5 | 7 | <5 | 44 | 59 | 21 | 368 | 8 | <20 | 15 | 11 | 2.15 | 3.35 | <0,01 | 1.2 | 1.46 | <20 | 114.76 | 19.74 | 57.06 | 5.03 | 5.3 | <10 | 12.46 | 1.29 | 56.82 | 15.23 | 0.4 | 10.82 | 0.67 | 1.04 | 0.08 | 4.36 | 1.71 | 0.42 | 7.96 | - | 99.53 | 6.52 | 16.44 | 2.27 | 9.62 | 2.16 | 0.4 | 1.73 | 0.26 | 1.45 | 0.32 | 0.92 | 0.13 | 0.71 | 0.13 | <0,02 | 3.13
1218 | AQUILES GONZALEZ GARCIA | PLANTA CARLOS V | CARLOS V | ORO | 120948 | INACTIVO | CUBETA | COQUIMBO | ANDACOLLO | 6652896 | 298416 | 873 | 178 | 30 | <5 | 9 | <5 | 92 | 145 | 38 | 258 | 8 | 687 | 16 | 17 | 1.45 | 4.06 | 0.85 | 7.11 | 2.59 | <20 | 33.72 | 10.77 | 66.42 | 10.25 | 2 | <10 | 17.07 | 1.36 | 55.14 | 18.74 | 0.46 | 7.86 | 1.36 | 1.89 | 0.07 | 3.15 | 3.02 | 0.44 | 7.72 | - | 99.83 | 26.07 | 35.12 | 4.46 | 21.06 | 4.1 | 1.19 | 3.98 | 0.57 | 3.1 | 0.64 | 1.97 | 0.3 | 1.84 | 0.47 | <0,02 | 2.08
1219 | AQUILES GONZALEZ GARCIA | PLANTA CARLOS V | CARLOS V | ORO | 120948 | INACTIVO | CUBETA | COQUIMBO | ANDACOLLO | 6652924 | 298386 | 1120 | 175 | 34 | 9 | 13 | 20 | 89 | 131 | 46 | 233 | 8 | 570 | 15 | 17 | 4.42 | 5.02 | 1.23 | 10.8 | 3.57 | <20 | 33.89 | 12.24 | 87.04 | 6.53 | 2.4 | <10 | 14.06 | 2.08 | 52.16 | 18.71 | 0.44 | 7.73 | 1.82 | 2.25 | 0.19 | 2.71 | 2.91 | 0.37 | 10.15 | - | 99.42 | 22.85 | 47.74 | 6.32 | 26.37 | 5.84 | 1.14 | 4.14 | 0.52 | 2.84 | 0.56 | 1.84 | 0.29 | 2 | 0.44 | <0,02 | 6.55
1387 | HECTOR CASTELLON | PLANTA CASTELLON | CASTELLON | ORO | 30000 | INACTIVO | CUBETA | ATACAMA | COPIAPO | 6970001.411 | 367908 | 706 | 129 | 94 | 19 | 13 | 52 | 55 | 84 | 11 | 244 | 5 | 365 | 49 | 12 | 0.76 | 1.33 | 0.55 | 1.56 | 0.62 | <20 | 5.09 | <10 | <20 | <1 | <1 | <10 | <10 | 0.37 | 64.64 | 12.1 | 0.51 | 6.44 | 3.57 | 4.05 | 0.11 | 0.51 | 2.36 | 0.16 | 4.9 | <0,01 | 99.34 | 4.41 | 11.81 | 1.31 | 4.94 | 0.91 | 0.32 | 0.87 | 0.13 | 0.92 | 0.16 | 0.48 | 0.08 | 0.53 | 0.08 | 0.02 | 0.11
1388 | HECTOR CASTELLON | PLANTA CASTELLON | CASTELLON | ORO | 30000 | INACTIVO | CUBETA | ATACAMA | COPIAPO | 6970026.118 | 367877.676 | 834 | 149 | 100 | 14 | 18 | 70 | 59 | 90 | 13 | 225 | 5 | 443 | 47 | 13 | 5.48 | 1.58 | 2 | 3.07 | 1.66 | <20 | 7.09 | <10 | <20 | <1 | <1 | <10 | <10 | 0.49 | 61.8 | 13.19 | 0.56 | 7.31 | 3.67 | 4.63 | 0.13 | 0.45 | 2.56 | 0.16 | 4.95 | <0,01 | 99.4 | 4.19 | 13.34 | 1.69 | 6.07 | 1.13 | 0.22 | 1.06 | 0.14 | 0.89 | 0.16 | 0.56 | 0.06 | 0.44 | 0.1 | 0.02 | 0.15
2048 | HECTOR CASTELLON | PLANTA CASTELLON | CASTELLON | ORO | N/A | INACTIVO | SEDIMENTOS | ATACAMA | COPIAPO | 6970123 | 367791 | 540 | 69 | 52 | <5 | 15 | 125 | 63 | 264 | 17 | 219 | 7 | 602 | 102 | 15 | 3.5 | 3.21 | 2.13 | 5.39 | 2.13 | <20 | <5 | <10 | <20 | 7.22 | <1 | <10 | <10 | 0.27 | 51.9 | 14.19 | 0.64 | 9.47 | 7.39 | 3.72 | 0.15 | 2.32 | 2.5 | 0.26 | 7.25 | <0,01 | 99.78 | 27.88 | 39.97 | 4.94 | 18.92 | 3.67 | 0.91 | 2.86 | 0.44 | 2.71 | 0.54 | 1.4 | 0.21 | 1.42 | 0.25 | <0,02 | 0.64
858 | CÍA MINERA SANTA AMALIA | PLANTA CATEMU | CATEMU 1 | COBRE | N/A | INACTIVO | MURO | VALPARAISO | CATEMU | 6372142 | 313441 | 1768 | 65 | 174 | <5 | <5 | 3314 | 25 | 35 | <10 | 237 | <5 | 663 | 756 | 14 | 1.15 | 1.71 | 0.68 | 0.78 | 1.42 | 400.21 | 360.11 | 61.95 | <20 | 76.4 | 13.65 | <10 | <10 | 1.03 | 67.32 | 6.44 | 0.3 | 15.93 | 2 | 2.07 | 0.36 | 0.28 | 1.05 | 0.1 | 3.26 | 0.03 | 99.95 | 4.5 | 8.96 | 1.08 | 4.82 | 0.96 | 0.25 | 0.85 | 0.11 | 0.71 | 0.12 | 0.43 | 0.06 | 0.31 | 0.05 | 0.08 | 2.89
859 | CÍA MINERA SANTA AMALIA | PLANTA CATEMU | CATEMU 1 | COBRE | 621000 | INACTIVO | CUBETA | VALPARAISO | CATEMU | 6372231 | 313329 | 2450 | 134 | 131 | 13 | 12 | 1485 | 61 | 273 | 10 | 109 | <5 | 9909 | 588 | 14 | 0.61 | 1.56 | 1.44 | 0.63 | 1.11 | 259.3 | 44.11 | 22.66 | 24.46 | 34.43 | 9.5 | <10 | 28.67 | 1.17 | 41.7 | 11.87 | 0.39 | 13.22 | 12.69 | 3.79 | 0.34 | 1.82 | 2.34 | 0.17 | 9.19 | 0.52 | 99.59 | 2.63 | 6.79 | 0.87 | 3.75 | 0.82 | 0.23 | 0.8 | 0.1 | 0.58 | 0.11 | 0.31 | 0.05 | 0.36 | 0.05 | 0.13 | 4.12
860 | CÍA MINERA SANTA AMALIA | PLANTA CATEMU | CATEMU 1 | COBRE | 621000 | INACTIVO | CUBETA | VALPARAISO | CATEMU | 6372260 | 313323 | 3142 | 125 | 787 | <5 | 12 | 3017 | 41 | 304 | <10 | 83 | <5 | 11660 | 719 | 25 | 0.3 | 0.83 | 1.51 | 0.51 | 0.31 | 416.6 | 148.14 | 123.31 | 94.92 | 41.33 | 17.69 | <10 | <10 | 0.27 | 39 | 11.04 | 0.37 | 15.33 | 14.17 | 5.1 | 0.37 | 2.38 | 1.85 | 0.15 | 7.65 | 0.61 | 100.09 | 3.36 | 10.06 | 1.34 | 4.99 | 0.91 | 0.28 | 0.49 | 0.07 | 0.31 | 0.05 | 0.14 | 0.02 | 0.08 | 0.02 | 0.05 | 0.19
853 | CÍA MINERA SANTA AMALIA | PLANTA CATEMU | CATEMU 2 | COBRE | N/A | INACTIVO | MURO | VALPARAISO | CATEMU | 6372159 | 313581 | 451 | 84 | 98 | <5 | 13 | 8521 | 71 | 58 | 16 | 270 | <5 | 3007 | 1727 | 13 | 0.63 | 1.54 | 0.61 | 1.27 | 0.34 | 1350.8 | 11.9 | 36.89 | <20 | 44.19 | 21.89 | <10 | <10 | 0.68 | 65.21 | 9.77 | 0.33 | 8.46 | 3.59 | 2.63 | 0.65 | 0.25 | 2.19 | 0.15 | 4.7 | 0.16 | 99.65 | 3.69 | 11.54 | 1.53 | 6.56 | 1.55 | 0.41 | 1.36 | 0.22 | 1.26 | 0.26 | 0.8 | 0.11 | 0.63 | 0.11 | 0.06 | 0.72
854 | CÍA MINERA SANTA AMALIA | PLANTA CATEMU | CATEMU 2 | COBRE | 1416357 | INACTIVO | CUBETA | VALPARAISO | CATEMU | 6372163 | 313518 | 859 | 97 | 160 | <5 | <5 | 2121 | 57 | 57 | 12 | 207 | <5 | 1924 | 538 | 19 | 0.83 | 1.06 | 0.39 | 1.29 | 0.44 | 178.04 | 81.86 | 31.61 | <20 | 40.23 | 13.2 | <10 | <10 | 0.27 | 58.34 | 10.04 | 0.5 | 15.5 | 5.19 | 2.53 | 0.51 | 0.61 | 2.3 | 0.17 | 3.08 | 0.1 | 99.5 | 4.57 | 13.86 | 1.76 | 8 | 1.65 | 0.46 | 1.55 | 0.23 | 1.45 | 0.28 | 0.76 | 0.13 | 0.76 | 0.11 | <0,02 | 0.03
855 | CÍA MINERA SANTA AMALIA | PLANTA CATEMU | CATEMU 2 | COBRE | 1416357 | INACTIVO | CUBETA | VALPARAISO | CATEMU | 6372141 | 313520 | 542 | 85 | 111 | <5 | 6 | 2482 | 72 | 61 | 19 | 235 | <5 | 2341 | 693 | 20 | 1.26 | 1.91 | 0.54 | 2.13 | 0.93 | 333.34 | 79.03 | 17.57 | 29.51 | 54.43 | 23.91 | <10 | <10 | 0.33 | 59.61 | 10.54 | 0.43 | 11.04 | 6.01 | 2.62 | 0.6 | 0.44 | 2.49 | 0.17 | 4.9 | 0.12 | 99.71 | 4.69 | 14.05 | 1.79 | 7.8 | 1.6 | 0.46 | 1.53 | 0.22 | 1.19 | 0.25 | 0.74 | 0.12 | 0.67 | 0.09 | 0.03 | 2.63
856 | CÍA MINERA SANTA AMALIA | PLANTA CATEMU | CATEMU 2 | COBRE | 1416357 | INACTIVO | CUBETA | VALPARAISO | CATEMU | 6372122 | 313514 | 329 | 91 | 81 | <5 | 9 | 2308 | 81 | 76 | 21 | 231 | <5 | 2255 | 696 | 12 | 1.22 | 0.69 | 0.37 | 2.45 | 1.13 | 337.28 | 31.74 | <10 | 34.74 | 39.49 | 11.31 | <10 | <10 | 0.43 | 58.39 | 11.17 | 0.46 | 9.2 | 6.72 | 2.72 | 0.63 | 0.55 | 2.54 | 0.18 | 6.28 | 0.12 | 99.62 | 4.15 | 13.05 | 1.7 | 6.44 | 1.29 | 0.31 | 1.15 | 0.17 | 1.03 | 0.2 | 0.6 | 0.1 | 0.57 | 0.09 | 0.2 | 8.3
857 | CÍA MINERA SANTA AMALIA | PLANTA CATEMU | CATEMU 2 | COBRE | N/A | INACTIVO | SEDIMENTOS | VALPARAISO | CATEMU | 6372149 | 313703 | 566 | 252 | 78 | <5 | 8 | 1489 | 65 | 152 | 25 | 168 | <5 | 1386 | 265 | 33 | 0.75 | 1.36 | 1.07 | 1.18 | 0.79 | <20 | 37.04 | 12.35 | <20 | 40.9 | 13.91 | <10 | <10 | <0,01 | 51.71 | 16.01 | 0.58 | 11.32 | 2.81 | 4.33 | 0.51 | 3.35 | 2.21 | 0.35 | 5.98 | 0.07 | 99.69 | 3.61 | 8.56 | 1.12 | 4.84 | 0.97 | 0.28 | 0.95 | 0.14 | 0.9 | 0.16 | 0.47 | 0.06 | 0.44 | 0.07 | 0.2 | 15.14
1899 | CÍA MINERA SANTA AMALIA | PLANTA CATEMU | CATEMU 2 | COBRE | N/A | INACTIVO | SEDIMENTOS | VALPARAISO | CATEMU | 6371945 | 314096 | 4774 | 146 | 56 | <5 | 8 | 1252 | 69 | 207 | 26 | 229 | 5 | 721 | 289 | 23 | 2.46 | 3.96 | 1.69 | 6.11 | 1.54 | 41.73 | 5.69 | <10 | <20 | 9.53 | 1.51 | <10 | <10 | 0.29 | 52.95 | 15.25 | 0.73 | 7.7 | 2.91 | 3.07 | 0.18 | 5.19 | 2.09 | 0.32 | 8.51 | <0,01 | 98.88 | 14.8 | 32.99 | 4.37 | 18.32 | 4.16 | 1.11 | 3.81 | 0.56 | 3.33 | 0.74 | 1.73 | 0.26 | 1.84 | 0.26 | 0.02 | 0.1
861 | CÍA MINERA SANTA AMALIA | PLANTA CATEMU | CATEMU 4 | COBRE | N/A | INACTIVO | MURO | VALPARAISO | CATEMU | 6371984 | 313560 | 1176 | 51 | 50 | <5 | <5 | 4176 | 33 | 37 | <10 | 580 | <5 | 638 | 1059 | 15 | 1.75 | 1.25 | 1.71 | 1.88 | 0.53 | 720.08 | 76.98 | 36.24 | <20 | 47.39 | 19.65 | <10 | <10 | 1.04 | 74.68 | 5.23 | 0.21 | 8.58 | 1.49 | 1.56 | 0.31 | 0.24 | 0.98 | 0.09 | 5.25 | 0.03 | 99.52 | 6.17 | 15.87 | 2.17 | 8.58 | 2.2 | 0.53 | 1.74 | 0.27 | 1.5 | 0.3 | 0.94 | 0.14 | 0.84 | 0.13 | <0,02 | 0.03
862 | CÍA MINERA SANTA AMALIA | PLANTA CATEMU | CATEMU 4 | COBRE | 3600000 | INACTIVO | CUBETA | VALPARAISO | CATEMU | 6371947 | 313610 | 5684 | 73 | 312 | <5 | 9 | 1646 | 18 | 28 | <10 | 97 | <5 | 249 | 352 | 17 | 0.36 | 1.01 | 0.8 | 1.22 | 1.15 | <20 | 506.11 | 74.11 | 33.79 | 55.62 | 16.27 | <10 | <10 | 1.51 | 57.32 | 7.3 | 0.34 | 23.26 | 1.82 | 2.98 | 0.32 | 0.21 | 0.82 | 0.18 | 4.09 | 0.01 | 99.57 | 15.38 | 33.41 | 4.75 | 10.93 | 2.63 | 0.58 | 2.26 | 0.31 | 1.79 | 0.35 | 1.04 | 0.14 | 0.93 | 0.17 | 0.02 | <0,01
1900 | CÍA MINERA SANTA AMALIA | PLANTA CATEMU | CATEMU 4 | COBRE | N/A | INACTIVO | SEDIMENTOS | VALPARAISO | CATEMU | 6370638 | 313868 | 1275 | 186 | 50 | <5 | 6 | 797 | 64 | 238 | 24 | 193 | 6 | 478 | 90 | 21 | 2.26 | 3.99 | 1.99 | 5.25 | 1.41 | <20 | <5 | <10 | <20 | <1 | <1 | <10 | <10 | <0,01 | 52.08 | 15.65 | 0.87 | 9.14 | 3.84 | 3.47 | 0.23 | 3.85 | 2.09 | 0.37 | 8.08 | <0,01 | 99.67 | 16.17 | 35.44 | 4.75 | 19.48 | 4.51 | 1.28 | 4.81 | 0.66 | 4.06 | 0.83 | 2.33 | 0.26 | 1.81 | 0.28 | 0.02 | 0.04
238 | MINERA VALLE CENTRAL S.A. | EL TENIENTE | CAUQUENES | COBRE-MOLIBDENO | 364000000 | INACTIVO | CUBETA | OHIGGINS | REQUINOA | 6204609 | 343482 | 1337 | 164 | 96 | 9 | 78 | 62 | 144 | 155 | 43 | 266 | 12 | 241 | 137 | 30 | 6.03 | 3.8 | 11.17 | 3.39 | 1.4 | <20 | 93.89 | 16.34 | <20 | 2.2 | 5.92 | 66.78 | <10 | 0.41 | 56.82 | 19.48 | 0.89 | 6.42 | 1.13 | 4.25 | 0.04 | 1.14 | 3.99 | 0.27 | 4.92 | - | 99.35 | 8.18 | 15.85 | 2.42 | 9.53 | 2.45 | 0.71 | 2.26 | 0.2 | 1.28 | 0.19 | 0.51 | 0.07 | 0.62 | 0.03 | <0,02 | 0.02
239 | MINERA VALLE CENTRAL S.A. | EL TENIENTE | CAUQUENES | COBRE-MOLIBDENO | 364000000 | INACTIVO | CUBETA | OHIGGINS | REQUINOA | 6204609 | 343482 | 1589 | 196 | 149 | 12 | 95 | 68 | 167 | 214 | 58 | 317 | 24 | 265 | 162 | 22 | 5.44 | 3.54 | 0.63 | 3.57 | 1.36 | <20 | 106.3 | 13.61 | 20.55 | 3.07 | 4.16 | 70.9 | <10 | 0.38 | 57.98 | 18.82 | 0.9 | 6.54 | 1.1 | 4.17 | 0.04 | 1.16 | 3.91 | 0.27 | 4.72 | - | 99.6 | 11.23 | 21.89 | 2.94 | 13.03 | 2.28 | 0.71 | 1.83 | 0.23 | 1.15 | 0.11 | 0.56 | 0.08 | 0.39 | 0.09 | <0,02 | <0,01
313 | RAUL MENA DIAZ | PLANTA CENTRAL | CENTRAL | ORO | 5872 | INACTIVO | CUBETA | COQUIMBO | ANDACOLLO | 6654407 | 300145 | 3187 | 167 | 56 | 21 | 72 | 137 | 24 | 81 | 37 | 250 | 15 | 124 | 112 | 16 | 1.23 | 4.48 | 0.32 | 5 | 1.87 | <20 | 11.96 | 49.7 | 20.77 | 10.12 | 6.49 | <10 | 13.13 | 0.15 | 59.86 | 13.95 | 0.72 | 9.24 | 2.98 | 0.9 | 0.12 | 5.98 | 0.86 | 0.26 | 3.96 | 0.37 | 99.2 | 46.26 | 29.32 | 3.91 | 16.75 | 3.18 | 0.86 | 3.05 | 0.41 | 2.27 | 0.47 | 1.26 | 0.18 | 1.21 | 0.17 | 0.02 | 8.56
314 | RAUL MENA DIAZ | PLANTA CENTRAL | CENTRAL | ORO | N/A | INACTIVO | MURO | COQUIMBO | ANDACOLLO | 6654434 | 300139 | 1354 | 159 | 37 | 14 | 72 | 44 | 76 | 331 | 49 | 263 | 18 | 110 | 20 | 12 | 1.78 | 4.78 | 0.37 | 9.9 | 2.69 | <20 | 27.76 | 15.77 | 33.82 | 10.04 | 8.41 | <10 | <10 | 0.41 | 49.87 | 14.36 | 0.76 | 8.15 | 6.86 | 3.94 | 0.07 | 3.51 | 2.29 | 0.28 | 8.65 | 1.02 | 99.76 | 87.51 | 49.25 | 7.09 | 28.34 | 5.57 | 1.42 | 5.33 | 0.71 | 4.06 | 0.78 | 1.95 | 0.27 | 1.74 | 0.25 | 0.02 | 0.33
315 | RAUL MENA DIAZ | PLANTA CENTRAL | CENTRAL | ORO | N/A | INACTIVO | SEDIMENTOS | COQUIMBO | ANDACOLLO | 6654450 | 300136 | 912 | 172 | 73 | 17 | 74 | 40 | 79 | 503 | 48 | 255 | 23 | 118 | 21 | 26 | 1.87 | 4.25 | 0.75 | 11.14 | 3.03 | <20 | 26.97 | <10 | 56.79 | 13.97 | 5.61 | <10 | <10 | 1.08 | 50.23 | 14.77 | 0.7 | 10.04 | 1.87 | 4.55 | 0.03 | 4.4 | 2.23 | 0.32 | 9.56 | 0.7 | 99.41 | 85.77 | 61.14 | 8.19 | 29.9 | 5.6 | 1.29 | 4.56 | 0.54 | 3.09 | 0.5 | 1.46 | 0.2 | 1.37 | 0.19 | 0.03 | 0.14
40 | CIA. MINERA CERRO NEGRO S.A | PLANTA CERRO NEGRO | CERRO NEGRO 1 | COBRE-ORO-PLATA | N/A | INACTIVO | MURO | VALPARAISO | CABILDO | 6393349 | 323733 | 4826 | 169 | 59 | 13 | 65 | 152 | 228 | 319 | 47 | 114 | <5 | 4357 | 64 | 22 | 5.08 | 3.26 | 2.91 | 3.04 | 2.33 | <20 | 40 | <10 | 54 | 9 | 10 | <10 | <10 | 0.06 | 48.36 | 13.88 | 0.69 | 9.08 | 8.71 | 2.64 | 0.62 | 0.13 | 7.72 | 0.15 | 6.26 | 0.15 | 98.38 | 13.05 | 31.75 | 4.76 | 17.18 | 4.18 | 1.34 | 4.03 | 0.47 | 2.78 | 0.61 | 1.72 | 0.28 | 1.65 | 0.18 | <0,02 | <0,01
44 | CIA. MINERA CERRO NEGRO S.A | PLANTA CERRO NEGRO | CERRO NEGRO 1 | COBRE-ORO-PLATA | N/A | INACTIVO | MURO | VALPARAISO | CABILDO | 6393281 | 323656 | 6484 | 179 | 67 | 15 | 66 | 167 | 192 | 331 | 40 | 100 | <5 | 5356 | 73 | 26 | 3.04 | 4.8 | 4.52 | 2.55 | 2.75 | <20 | 10 | <10 | 40 | 31 | 3 | <10 | <10 | 0.13 | 46.76 | 13.28 | 0.68 | 10.37 | 7.87 | 4.11 | 0.66 | 0.16 | 7.64 | 0.15 | 6.21 | 0.32 | 98.19 | 13.85 | 29.5 | 3.93 | 18.69 | 3.78 | 1.36 | 4.81 | 0.44 | 2.59 | 0.53 | 1.58 | 0.21 | 1.66 | 0.09 | <0,02 | <0,01
46 | CIA. MINERA CERRO NEGRO S.A | PLANTA CERRO NEGRO | CERRO NEGRO 1 | COBRE-ORO-PLATA | N/A | INACTIVO | MURO | VALPARAISO | CABILDO | 6393345 | 323785 | 2223 | 160 | 49 | 13 | 62 | 203 | 185 | 278 | 41 | 98 | <5 | 4164 | 78 | 29 | 2.67 | 3.82 | 3.11 | 1.96 | 2.81 | <20 | 21 | 10 | 53 | 13 | 4 | <10 | <10 | 0.22 | 45.58 | 12.45 | 0.68 | 9.57 | 10.31 | 4.15 | 0.67 | 0.34 | 7.16 | 0.14 | 7.03 | 0.55 | 98.62 | 14.69 | 30.05 | 4.36 | 19.28 | 3.51 | 1.39 | 5.03 | 0.41 | 2.4 | 0.69 | 2.27 | 0.23 | 1.48 | 0.22 | <0,02 | <0,01
47 | CIA. MINERA CERRO NEGRO S.A | PLANTA CERRO NEGRO | CERRO NEGRO 1 | COBRE-ORO-PLATA | N/A | INACTIVO | MURO | VALPARAISO | CABILDO | 6393407 | 323758 | 2462 | 157 | 49 | 14 | 66 | 223 | 185 | 289 | 42 | 98 | <5 | 3562 | 102 | 29 | 1.85 | 2.79 | 1.07 | 2.05 | 2.21 | <20 | 47 | <10 | 43 | 11 | <1 | <10 | <10 | 2.02 | 37.03 | 11.9 | 0.61 | 9.61 | 9.42 | 7.22 | 0.84 | 0.6 | 6.44 | 0.14 | 9.81 | 5.06 | 98.67 | 11.65 | 26.17 | 3.36 | 19.13 | 3.42 | 1.27 | 3.84 | 0.4 | 2.36 | 0.5 | 1.92 | 0.25 | 1.45 | 0.12 | <0,02 | <0,01
2166 | CIA. MINERA CERRO NEGRO S.A | PLANTA CERRO NEGRO | CERRO NEGRO 1 | COBRE-ORO-PLATA | N/A | INACTIVO | SEDIMENTOS | VALPARAISO | CABILDO | 6393346 | 323548 | 2051 | 99 | 187 | <5 | 45 | 646 | 13 | 60 | <10 | 77 | <5 | <20 | 100 | 15 | 0.48 | 2.66 | 3.18 | 2.62 | 0.95 | <20 | <5 | <10 | <20 | 3.72 | 1.73 | <10 | <10 | <0,01 | 39.06 | 12.91 | 0.7 | 11.75 | 12.65 | 10.13 | 0.31 | 1.87 | 0.35 | 0.17 | 9.48 | <0,01 | 99.37 | 8.72 | 21.76 | 3.1 | 13.95 | 3.47 | 1.02 | 4.01 | 0.6 | 3.62 | 0.69 | 2.43 | 0.26 | 1.8 | 0.25 | <0,02 | 0.01
51 | CIA. MINERA CERRO NEGRO S.A | PLANTA CERRO NEGRO | CERRO NEGRO 2 | COBRE-ORO-PLATA | 885000 | INACTIVO | CUBETA | VALPARAISO | CABILDO | 6393426 | 323662 | 3110 | 152 | 38 | 12 | 64 | 270 | 174 | 226 | 41 | 94 | <5 | 3349 | 123 | 18 | 2.09 | 3.55 | 1.17 | 1.67 | 3.19 | <20 | 17 | 11 | 37 | 14 | 5 | <10 | <10 | 0.14 | 43.88 | 12.74 | 0.66 | 8.78 | 11.93 | 3.86 | 0.84 | 0.21 | 7.44 | 0.14 | 8.78 | 0.36 | 99.61 | 12.52 | 28.67 | 4 | 18.21 | 3.21 | 1.54 | 3.32 | 0.38 | 2.17 | 0.75 | 1.24 | 0.18 | 1.59 | 0.28 | <0,02 | <0,01
2165 | CIA. MINERA CERRO NEGRO S.A | PLANTA CERRO NEGRO | CERRO NEGRO 2 | COBRE-ORO-PLATA | N/A | INACTIVO | SEDIMENTOS | VALPARAISO | CABILDO | 6393573 | 323127 | 2117 | 130 | 53 | <5 | 7 | 318 | 122 | 337 | 30 | 150 | <5 | 2194 | 66 | 17 | 5.03 | 3.47 | 15.76 | 4.45 | 1.78 | <20 | <5 | <10 | <20 | 4.14 | <1 | <10 | <10 | <0,01 | 50.51 | 15.96 | 0.78 | 10.01 | 5.31 | 3.86 | 0.38 | 1.47 | 4.88 | 0.17 | 5.7 | <0,01 | 99.02 | 15.76 | 34.65 | 4.83 | 20.16 | 4.64 | 1.64 | 4.65 | 0.63 | 3.8 | 0.68 | 2.17 | 0.28 | 2.03 | 0.29 | <0,02 | 0.35
41 | CIA. MINERA CERRO NEGRO S.A | PLANTA CERRO NEGRO | CERRO NEGRO 3 | COBRE-ORO-PLATA | N/A | INACTIVO | MURO | VALPARAISO | CABILDO | 6393597 | 323453 | 2729 | 165 | 56 | 13 | 63 | 219 | 210 | 297 | 44 | 100 | <5 | 3982 | 72 | 23 | 2.84 | 2.18 | 0.91 | 1.94 | 1.35 | <20 | 11 | 16 | 29 | 8 | <1 | <10 | <10 | 0.02 | 44.69 | 13.46 | 0.7 | 9.33 | 11.08 | 3.86 | 0.79 | 0.2 | 7.58 | 0.14 | 7.27 | 0.05 | 99.16 | 10.06 | 35.22 | 3.23 | 14.69 | 3.58 | 1.08 | 3.8 | 0.44 | 2.5 | 0.47 | 1.63 | 0.22 | 1.06 | 0.09 | <0,02 | <0,01
48 | CIA. MINERA CERRO NEGRO S.A | PLANTA CERRO NEGRO | CERRO NEGRO 3 | COBRE-ORO-PLATA | 990000 | INACTIVO | CUBETA | VALPARAISO | CABILDO | 6393550 | 323374 | 2656 | 171 | 62 | 14 | 67 | 249 | 208 | 355 | 44 | 110 | <5 | 4331 | 78 | 25 | 2.92 | 3.7 | 1.63 | 2.14 | 1.76 | <20 | 9 | <10 | 56 | 33 | 5 | <10 | <10 | 0.19 | 46.49 | 13.64 | 0.72 | 9.39 | 8.75 | 4.33 | 0.74 | 0.3 | 7.67 | 0.15 | 6.27 | 0.48 | 98.93 | 13.08 | 28.53 | 3.68 | 17.7 | 3.74 | 1.58 | 4.38 | 0.42 | 2.66 | 0.75 | 1.67 | 0.29 | 1.3 | 0.25 | <0,02 | <0,01
2164 | CIA. MINERA CERRO NEGRO S.A | PLANTA CERRO NEGRO | CERRO NEGRO 3 | COBRE-ORO-PLATA | N/A | INACTIVO | SEDIMENTOS | VALPARAISO | CABILDO | 6393557 | 323110 | 3134 | 116 | 47 | 6 | 5 | 649 | 157 | 231 | 32 | 73 | <5 | 3277 | 134 | 25 | 1.81 | 2.94 | 3.78 | 2.26 | 2.47 | <20 | 5.59 | <10 | <20 | 3.73 | <1 | <10 | <10 | <0,01 | 42.99 | 13.08 | 0.66 | 8.79 | 11.67 | 3.53 | 0.72 | 0.26 | 7.63 | 0.14 | 9.39 | <0,01 | 98.85 | 104.19 | 22.78 | 3.27 | 15.11 | 3.11 | 1.48 | 3.33 | 0.46 | 2.34 | 0.49 | 1.41 | 0.18 | 1.25 | 0.14 | <0,02 | 0.03
42 | CIA. MINERA CERRO NEGRO S.A | PLANTA CERRO NEGRO | CERRO NEGRO 4 | COBRE-ORO-PLATA | 1575000 | INACTIVO | CUBETA | VALPARAISO | CABILDO | 6393711 | 323202 | 2332 | 174 | 62 | 13 | 65 | 183 | 211 | 289 | 44 | 102 | <5 | 4213 | 64 | 25 | 4.15 | 2.75 | 2.69 | 2.21 | 1.79 | <20 | 10 | <10 | 49 | 4 | <1 | <10 | <10 | 0.05 | 44.25 | 13.04 | 0.75 | 9.62 | 11.26 | 3.84 | 0.79 | 0.27 | 7.12 | 0.13 | 7.82 | 0.14 | 99.03 | 13.3 | 28 | 3.79 | 15.63 | 4.08 | 1.27 | 4.28 | 0.45 | 2.78 | 0.61 | 1.78 | 0.21 | 1.26 | 0.15 | <0,02 | <0,01
49 | CIA. MINERA CERRO NEGRO S.A | PLANTA CERRO NEGRO | CERRO NEGRO 4 | COBRE-ORO-PLATA | N/A | INACTIVO | MURO | VALPARAISO | CABILDO | 6393650 | 323128 | 2757 | 179 | 70 | 13 | 69 | 311 | 165 | 396 | 43 | 113 | 5 | 8438 | 168 | 17 | 2.84 | 3.09 | 0.94 | 2.22 | 1.61 | <20 | 9 | <10 | 31 | 17 | 6 | <10 | <10 | 0.15 | 51.24 | 12.06 | 0.51 | 7.84 | 8.65 | 4.05 | 0.7 | 0.64 | 5.84 | 0.14 | 5.83 | 0.37 | 97.85 | 11.71 | 24.88 | 2.94 | 14.35 | 3.49 | 1.08 | 3.23 | 0.41 | 2.44 | 0.58 | 1.42 | 0.21 | 1.15 | 0.3 | <0,02 | <0,01
43 | CIA. MINERA CERRO NEGRO S.A | PLANTA CERRO NEGRO | CERRO NEGRO 5 | COBRE-ORO-PLATA | 2473500 | INACTIVO | CUBETA | VALPARAISO | CABILDO | 6393875 | 322903 | 5133 | 173 | 52 | 14 | 65 | 210 | 242 | 460 | 47 | 112 | <5 | 4307 | 68 | 24 | 3.61 | 3.52 | 6.28 | 2.31 | 2.05 | <20 | 10 | 10 | 65 | 19 | 8 | <10 | <10 | <0,01 | 45.61 | 13.75 | 0.73 | 9.67 | 8.92 | 3.96 | 0.79 | 0.14 | 8.17 | 0.15 | 6.63 | <0,01 | 98.5 | 12.97 | 26.8 | 3.62 | 17.23 | 3.91 | 1.41 | 3.62 | 0.46 | 2.67 | 0.63 | 2.22 | 0.27 | 1.86 | 0.15 | <0,02 | <0,01
50 | CIA. MINERA CERRO NEGRO S.A | PLANTA CERRO NEGRO | CERRO NEGRO 5 | COBRE-ORO-PLATA | 2473500 | INACTIVO | CUBETA | VALPARAISO | CABILDO | 6393943 | 322936 | 2505 | 152 | 73 | 11 | 67 | 348 | 146 | 361 | 41 | 109 | 7 | 4940 | 177 | 20 | 3.86 | 2.24 | 0.74 | 2.08 | 1.44 | <20 | 10 | 13 | 42 | 33 | 2 | <10 | <10 | 0.12 | 50.92 | 10.09 | 0.55 | 7.67 | 12.52 | 3.51 | 0.63 | 0.69 | 4.6 | 0.12 | 7.03 | 0.29 | 98.61 | 8.91 | 20.1 | 2.64 | 11.55 | 3.57 | 0.71 | 2.46 | 0.36 | 2.28 | 0.36 | 1.13 | 0.23 | 1.06 | 0.18 | <0,02 | <0,01
2163 | CIA. MINERA CERRO NEGRO S.A | PLANTA CERRO NEGRO | CERRO NEGRO 5 | COBRE-ORO-PLATA | N/A | INACTIVO | SEDIMENTOS | VALPARAISO | CABILDO | 6393728 | 322556 | 118 | 127 | 62 | <5 | 9 | 256 | 89 | 416 | 27 | 207 | <5 | 993 | 46 | 22 | 5.12 | 3.57 | 2.74 | 4.75 | 1.39 | <20 | <5 | 15.08 | <20 | <1 | 2.63 | <10 | <10 | <0,01 | 54.08 | 17.47 | 0.83 | 8.95 | 3.51 | 3.26 | 0.22 | 2.44 | 3.1 | 0.17 | 5.26 | <0,01 | 99.29 | 15.26 | 37.57 | 4.81 | 21.17 | 4.64 | 1.44 | 4.68 | 0.65 | 3.6 | 0.69 | 2.87 | 0.3 | 1.65 | 0.25 | 0.02 | 0.33
45 | CIA. MINERA CERRO NEGRO S.A | PLANTA CERRO NEGRO | CERRO NEGRO 6 | COBRE-ORO-PLATA | 5813124 | INACTIVO | CUBETA | VALPARAISO | CABILDO | 6394039 | 322259 | 3425 | 167 | 66 | 14 | 65 | 189 | 198 | 326 | 42 | 103 | <5 | 4284 | 78 | 24 | 2.66 | 2.45 | 2.43 | 2.34 | 1.7 | <20 | 10 | <10 | 48 | 4 | 6 | <10 | <10 | 0.05 | 46.34 | 12.89 | 0.69 | 10.03 | 9.56 | 4.08 | 0.74 | 0.19 | 7.41 | 0.15 | 6.26 | 0.12 | 98.43 | 10.99 | 25.35 | 3.19 | 16.98 | 3.84 | 1.13 | 3.22 | 0.45 | 2.73 | 0.53 | 1.48 | 0.19 | 1.28 | 0.1 | <0,02 | <0,01
2162 | CIA. MINERA CERRO NEGRO S.A | PLANTA CERRO NEGRO | CERRO NEGRO 6 | COBRE-ORO-PLATA | N/A | ACTIVO | SEDIMENTOS | VALPARAISO | CABILDO | 6394336 | 322087 | 2099 | 129 | 50 | <5 | 6 | 396 | 163 | 318 | 37 | 103 | <5 | 3736 | 78 | 23 | 2.34 | 2.82 | 1.83 | 3.22 | 1.64 | <20 | <5 | <10 | <20 | 2.89 | 1.28 | <10 | <10 | <0,01 | 47.32 | 15.18 | 0.73 | 9.73 | 6.87 | 3.93 | 0.58 | 0.93 | 6.67 | 0.17 | 7.13 | <0,01 | 99.24 | 11.41 | 27.68 | 3.79 | 16.17 | 3.86 | 1.65 | 4 | 0.54 | 3.04 | 0.56 | 1.65 | 0.26 | 1.58 | 0.21 | 0.03 | 0.42
615 | CIA. MINERA DEL PACIFICO | CERRO NEGRO NORTE | CERRO NEGRO NORTE | HIERRO | N/A | ACTIVO | MURO | ATACAMA | COPIAPO | 6998430 | 365151 | 35 | 195 | 93 | 11 | 78 | 61 | 78 | 349 | 56 | 539 | 32 | 236 | 26 | 12 | 2.2 | 5.25 | 1.56 | 7.15 | 1.49 | <20 | <5 | 10.95 | 59.68 | 2.22 | 6.15 | <10 | <10 | <0,01 | 64.43 | 13.61 | 0.99 | 6.09 | 4.09 | 2.11 | 0.07 | 3.41 | 2.11 | 0.22 | 2.32 | - | 99.63 | 29.03 | 55.04 | 7.14 | 25.49 | 4.99 | 0.86 | 4.66 | 0.63 | 3.54 | 0.74 | 2.02 | 0.32 | 1.84 | 0.38 | <0,02 | 0.09
616 | CIA. MINERA DEL PACIFICO | CERRO NEGRO NORTE | CERRO NEGRO NORTE | HIERRO | 100000000 | ACTIVO | CUBETA | ATACAMA | COPIAPO | 6998954 | 365018 | 1203 | 116 | 195 | 73 | 85 | 25 | 18 | 29 | <10 | 106 | <5 | <20 | 17 | 19 | 0.48 | 1.52 | 0.53 | 1.34 | 0.62 | <20 | 22.98 | <10 | 33.1 | 7.91 | <1 | <10 | <10 | 1.68 | 36.03 | 10.64 | 0.38 | 29.01 | 4.79 | 6.12 | 0.18 | 4.26 | 0.83 | 0.77 | 6.86 | - | 100.05 | 49.1 | 72.37 | 7.2 | 22.05 | 3.15 | 0.49 | 2.97 | 0.33 | 1.66 | 0.31 | 1.12 | 0.18 | 0.84 | 0.17 | <0,02 | 0.06
617 | CIA. MINERA DEL PACIFICO | CERRO NEGRO NORTE | CERRO NEGRO NORTE | HIERRO | N/A | ACTIVO | SEDIMENTOS | ATACAMA | COPIAPO | 6998296 | 365227 | 32 | 188 | 80 | 11 | 78 | 60 | 81 | 376 | 56 | 498 | 26 | 407 | 26 | 16 | 0.73 | 1.94 | 0.93 | 2.9 | 0.68 | <20 | <5 | 15.71 | 70.47 | 10.23 | 2.91 | <10 | <10 | <0,01 | 65.52 | 13.43 | 0.94 | 5.66 | 4.23 | 1.94 | 0.07 | 3.58 | 2.14 | 0.28 | 1.59 | - | 99.56 | 12.06 | 22.96 | 2.61 | 11.07 | 2.2 | 0.51 | 1.95 | 0.31 | 1.73 | 0.32 | 0.98 | 0.15 | 0.93 | 0.09 | <0,02 | 0.04
1917 | CIA. MINERA CHILENO RUMANA | PLANTA CHILENO RUMANA DE CHANCON | CHANCON 1 | COBRE | N/A | INACTIVO | SEDIMENTOS | OHIGGINS | RANCAGUA | 6227399 | 332693 | 983 | 91 | 71 | <5 | 6 | 6324 | 82 | 192 | 17 | 312 | 7 | 668 | 829 | 6 | 3.16 | 5.85 | 1.57 | 5.24 | 2.07 | 501.62 | <5 | <10 | <20 | 2.02 | 9.18 | <10 | <10 | 0.14 | 62.11 | 12.77 | 0.49 | 6.4 | 2.27 | 1.72 | 0.19 | 1.88 | 2.48 | 0.18 | 8.3 | <0,01 | 98.78 | 12.49 | 26.04 | 3.18 | 12.22 | 2.57 | 0.74 | 2.81 | 0.36 | 2.25 | 0.39 | 1.29 | 0.22 | 1.15 | 0.17 | 0.02 | 0.01
1918 | CIA. MINERA CHILENO RUMANA | PLANTA CHILENO RUMANA DE CHANCON | CHANCON 2 | COBRE | N/A | INACTIVO | SEDIMENTOS | OHIGGINS | RANCAGUA | 6227254 | 332627 | 1166 | 97 | 65 | <5 | 8 | 8795 | 80 | 203 | 16 | 185 | 6 | 592 | 919 | 19 | 3.42 | 3.35 | 1.27 | 4.23 | 1.65 | 567.33 | <5 | <10 | <20 | 11.39 | 15.49 | <10 | <10 | 0.24 | 48.59 | 12.5 | 0.48 | 6.94 | 2.68 | 2.05 | 0.24 | 1.48 | 2.24 | 0.28 | 21.11 | <0,01 | 98.59 | 10.59 | 22.41 | 2.79 | 10.73 | 2.34 | 0.66 | 2.59 | 0.29 | 1.97 | 0.35 | 0.93 | 0.15 | 0.99 | 0.14 | 0.03 | 0.07
1543 | SLM CHARLOTTE | PLANTA CHARLOTTE | CHARLOTTE 2 | COBRE | 64800 | INACTIVO | CUBETA | ATACAMA | VALLENAR | 6842268 | 329612 | 2272 | 290 | 89 | 473 | 26 | 64 | 11 | 74 | <10 | 53 | <5 | <20 | 466 | 30 | 0.35 | 0.98 | 0.77 | 1.18 | 5.94 | 296.9 | 234.35 | 301.89 | <20 | <1 | 1.9 | <10 | 42.88 | 0.14 | 46.05 | 8 | 0.31 | 34.25 | 5.23 | 3.24 | 0.11 | 1.14 | 0.89 | 0.38 | <0,01 | <0,01 | 99.6 | 28.81 | 47.81 | 4.51 | 15.1 | 2.49 | 0.55 | 2.14 | 0.3 | 1.7 | 0.33 | 0.98 | 0.14 | 0.88 | 0.16 | 0.02 | <0,01
656 | MINERA POLAR MINING CHILE LTDA | CHEPICA | CHEPICA | ORO-COBRE | N/A | ACTIVO | MURO | MAULE | PENCAHUE | 6081677 | 240779 | 113 | 273 | 91 | 19 | 84 | 120 | 121 | 21 | 48 | 295 | 19 | 937 | 189 | 43 | 4.53 | 5.45 | 0.19 | 8.78 | 2.29 | <20 | 6.13 | 23.37 | 23.56 | 2.89 | 5.52 | <10 | <10 | 0.05 | 55.41 | 21.44 | 1.27 | 10.4 | 0.21 | 0.31 | 0.21 | 0.07 | 2.57 | 0.15 | 7.62 | - | 99.66 | 18.63 | 60.33 | 5.36 | 17.86 | 3.94 | 1.17 | 3.53 | 0.54 | 2.87 | 0.57 | 1.77 | 0.27 | 1.84 | 0.26 | <0,02 | 0.06
657 | MINERA POLAR MINING CHILE LTDA | CHEPICA | CHEPICA | ORO-COBRE | 410000 | ACTIVO | CUBETA | MAULE | PENCAHUE | 6081670 | 240724 | 279 | 115 | 38 | 12 | 73 | 442 | 172 | 47 | 59 | 399 | 21 | 758 | 410 | 12 | 7.73 | 7 | <0,01 | 11.13 | 2.64 | 223.422 | 5.51 | 27.1 | 27.94 | 7.38 | 5.71 | 14.35 | <10 | 0.19 | 64.59 | 16.2 | 0.47 | 6.8 | 0.61 | 0.69 | 0.18 | 0.45 | 4.51 | 0.11 | 5.49 | - | 100.09 | 16.41 | 34.89 | 4.77 | 15.98 | 3.55 | 0.85 | 2.81 | 0.34 | 2.04 | 0.41 | 1.17 | 0.19 | 1.32 | 0.21 | <0,02 | 0.21
658 | MINERA POLAR MINING CHILE LTDA | CHEPICA | CHEPICA | ORO-COBRE | N/A | ACTIVO | SEDIMENTOS | MAULE | PENCAHUE | 6081640 | 240837 | 123 | 286 | 85 | 19 | 73 | 191 | 137 | 21 | 49 | 299 | 20 | 897 | 150 | 44 | 6.07 | 6.72 | <0,01 | 11.08 | 2.96 | <20 | 5.24 | 14.43 | 28.99 | 5.33 | 6.02 | <10 | <10 | <0,01 | 48.96 | 24.7 | 1.3 | 11.22 | 0.18 | 0.38 | 0.29 | 0.03 | 2.34 | 0.15 | 10.21 | - | 99.74 | 21.04 | 75.65 | 6.1 | 20.54 | 4.61 | 1.32 | 4.08 | 0.6 | 3.55 | 0.7 | 2.04 | 0.32 | 2.21 | 0.32 | <0,02 | 0.06
1138 | CEMIN | PLANTA CHINGOLES | CHINGOLES 1-2-3 | COBRE | N/A | INACTIVO | MURO | COQUIMBO | LA HIGUERA | 6740721 | 330733 | 431 | 173 | 77 | <5 | 25 | 2800 | 149 | 155 | 33 | 204 | <5 | 202 | 1464 | 17 | 2.68 | 4.67 | <0,01 | 2.03 | 1.91 | 276.82 | 11.18 | 41.67 | 62.09 | 4.99 | 4.03 | <10 | 90.72 | <0,01 | 50.39 | 16.39 | 0.5 | 9.29 | 5.19 | 5.25 | 0.31 | 1.65 | 2.46 | 0.15 | 7.6 | <0,01 | 99.17 | 11.02 | 20.5 | 2.85 | 12.77 | 3.71 | 1.03 | 3.29 | 0.45 | 2.84 | 0.61 | 1.54 | 0.21 | 1.3 | 0.16 | 0.02 | 5.4
1139 | CEMIN | PLANTA CHINGOLES | CHINGOLES 1-2-3 | COBRE | 264990 | INACTIVO | CUBETA | COQUIMBO | LA HIGUERA | 6740834 | 330084 | 137 | 111 | 33 | <5 | <5 | 7208 | 82 | 97 | 22 | 192 | 5 | 1142 | 1706 | 15 | 2.45 | 3.81 | <0,01 | 1.36 | 1.66 | 408.26 | <5 | 27.02 | 42.9 | 4.83 | 5.28 | <10 | <10 | 0.28 | 59.91 | 11.2 | 0.37 | 10.54 | 2.47 | 4.58 | 0.7 | 1.12 | 3.05 | 0.16 | 4.46 | <0,01 | 98.55 | 8.54 | 17.65 | 2.53 | 11.29 | 2.84 | 0.89 | 3.01 | 0.45 | 2.7 | 0.49 | 1.33 | 0.19 | 1.26 | 0.17 | <0,02 | 3.13
1160 | CEMIN | PLANTA CHINGOLES | CHINGOLES 1-2-3 | COBRE | 264990 | INACTIVO | CUBETA | COQUIMBO | LA HIGUERA | 6740822 | 330171 | 271 | 126 | 49 | <5 | 10 | 7090 | 87 | 124 | 24 | 191 | 5 | 715 | 1598 | 19 | 3.3 | 1.45 | 0.45 | 2.07 | 0.88 | 364.67 | 6.33 | 10.51 | 45.92 | 6.18 | 1.76 | <10 | 27.32 | 0.52 | 54.17 | 12.74 | 0.37 | 11.35 | 3.28 | 5.45 | 0.68 | 1.15 | 2.53 | 0.18 | 6.83 | - | 98.73 | 7.17 | 14.39 | 2.25 | 8.25 | 1.57 | 0.46 | 1.37 | 0.22 | 1.17 | 0.21 | 0.84 | 0.1 | 0.6 | 0.11 | <0,02 | 0.17
1161 | CEMIN | PLANTA CHINGOLES | CHINGOLES 1-2-3 | COBRE | 264990 | INACTIVO | CUBETA | COQUIMBO | LA HIGUERA | 6740731 | 330082 | 126 | 98 | 45 | <5 | 5 | 6090 | 83 | 94 | 19 | 204 | <5 | 968 | 1356 | 20 | 2.11 | 2.22 | 0.32 | 2.41 | 1.04 | 265.11 | <5 | 41.4 | 52.78 | 5.08 | 1.27 | <10 | 18.09 | <0,01 | 63.33 | 10.34 | 0.46 | 9.54 | 2.45 | 4.35 | 0.66 | 0.94 | 2.9 | 0.16 | 3.78 | - | 98.9 | 8.39 | 17.76 | 2.41 | 10.49 | 2.2 | 0.45 | 1.51 | 0.18 | 1.6 | 0.28 | 0.88 | 0.16 | 0.92 | 0.16 | <0,02 | 0.21
1162 | CEMIN | PLANTA CHINGOLES | CHINGOLES 1-2-3 | COBRE | N/A | INACTIVO | SEDIMENTOS | COQUIMBO | LA HIGUERA | 6740688 | 330037 | 94 | 57 | 45 | 34 | 11 | 58 | 117 | 362 | 28 | 329 | <5 | 755 | 45 | 20 | 0.4 | 5.06 | 0.59 | 1.38 | 0.7 | <20 | <5 | 14.46 | 70.86 | 3.72 | 1.77 | <10 | 15.68 | <0,01 | 68.01 | 15.03 | 0.37 | 2.94 | 3.12 | 2.3 | 0.06 | 2.93 | 3.12 | 0.12 | 1.49 | - | 99.5 | 4.76 | 9.55 | 1.31 | 5.49 | 1.07 | 0.26 | 1.14 | 0.14 | 0.61 | 0.14 | 0.49 | 0.06 | 0.43 | 0.08 | 0.02 | 0.33
629 | INVERSIONES NUTRAM | PLANTA COBRE NORTE | COBRE NORTE | COBRE | N/A | ACTIVO | MURO | ATACAMA | VALLENAR | 6840773 | 330115 | 1048 | 136 | 81 | 29 | 71 | 144 | 99 | 23 | 25 | 174 | <5 | 973 | 961 | <5 | 4.37 | 4.23 | 4.28 | 4.71 | 4.16 | 190.08 | 24.62 | 17.33 | 61.52 | 28.86 | 1.59 | <10 | <10 | 0.76 | 49.66 | 12.18 | 0.6 | 17.88 | 5.26 | 2.35 | 0.09 | 1.7 | 5.36 | 0.24 | 3.87 | - | 99.19 | 32.02 | 45.19 | 4.86 | 19.89 | 4.19 | 1.86 | 4.71 | 0.61 | 3.93 | 0.82 | 2.61 | 0.29 | 2.11 | 0.27 | <0,02 | 0.34
630 | INVERSIONES NUTRAM | PLANTA COBRE NORTE | COBRE NORTE | COBRE | N/A | ACTIVO | MURO | ATACAMA | VALLENAR | 6840893 | 329994 | 1313 | 131 | 76 | 37 | 71 | 258 | 87 | 61 | 28 | 149 | <5 | 1148 | 966 | 12 | 4.25 | 2.7 | 0.7 | 3.13 | 8.45 | 424.17 | 57.4 | 104.05 | <20 | 17.41 | 13.22 | <10 | 39.7 | 0.48 | 50.82 | 12.03 | 0.56 | 15.84 | 8.14 | 2.2 | 0.15 | 1.95 | 4.28 | 0.21 | 3.27 | - | 99.46 | 64.78 | 87.68 | 8.57 | 28.49 | 4.73 | 1.68 | 5.02 | 0.57 | 3.49 | 0.7 | 2.04 | 0.28 | 1.9 | 0.29 | <0,02 | 0.17
631 | INVERSIONES NUTRAM | PLANTA COBRE NORTE | COBRE NORTE | COBRE | 672000 | ACTIVO | CUBETA | ATACAMA | VALLENAR | 6840807 | 330179 | 308 | 154 | 124 | 31 | 68 | 43 | 100 | 20 | 27 | 155 | <5 | 921 | 48 | 17 | 3.97 | 4.27 | 1.09 | 4.73 | 3.93 | <20 | 13.08 | <10 | 75.26 | 11.42 | 5.76 | <10 | <10 | 0.78 | 48.99 | 12.33 | 0.68 | 19.72 | 4.59 | 2.88 | 0.06 | 1.98 | 4.96 | 0.24 | 3.06 | - | 99.49 | 61.74 | 86.79 | 8.69 | 31.42 | 5.32 | 2.72 | 6.37 | 0.8 | 4.98 | 0.95 | 2.93 | 0.34 | 2.21 | 0.35 | <0,02 | 0.12
632 | INVERSIONES NUTRAM | PLANTA COBRE NORTE | COBRE NORTE | COBRE | 672000 | ACTIVO | CUBETA | ATACAMA | VALLENAR | 6840801 | 329988 | 523 | 147 | 131 | 43 | 82 | 41 | 87 | <5 | 15 | 138 | <5 | 920 | 40 | 17 | 3.45 | 3.56 | 1.19 | 4.26 | 3.85 | <20 | 14.79 | <10 | 73.81 | 20.15 | 9.35 | <10 | <10 | 1.78 | 47.54 | 11.84 | 0.59 | 25.11 | 2.4 | 2.24 | 0.05 | 0.94 | 5.59 | 0.3 | 3.19 | - | 99.77 | 33.49 | 43.04 | 4.44 | 15.93 | 3.18 | 1.73 | 3.38 | 0.51 | 2.73 | 0.65 | 1.62 | 0.23 | 1.69 | 0.29 | <0,02 | 0.15
633 | INVERSIONES NUTRAM | PLANTA COBRE NORTE | COBRE NORTE | COBRE | N/A | ACTIVO | SEDIMENTOS | ATACAMA | VALLENAR | 6840730 | 329940 | 3492 | 123 | 98 | 30 | 91 | 134 | 47 | 113 | 29 | 120 | 5 | 485 | 304 | 13 | 2.56 | 1.62 | 0.66 | 3.52 | 5.3 | <20 | 35.16 | 38.67 | 45.96 | 38.62 | 12.15 | <10 | <10 | 2.3 | 44.31 | 9.84 | 0.48 | 12.89 | 8.42 | 4.01 | 0.2 | 4.34 | 1.21 | 0.25 | 13.46 | - | 99.4 | 49.63 | 69.14 | 6.89 | 24.12 | 3.59 | 1.15 | 4.21 | 0.57 | 3.14 | 0.67 | 1.83 | 0.22 | 1.57 | 0.24 | <0,02 | 0.46
235 | MINERA VALLE CENTRAL S.A. | MINERA VALLE CENTRAL S.A. | COLIGUE | COBRE | N/A | INACTIVO | MURO | OHIGGINS | REQUINOA | 6209029 | 345060 | 4155 | 179 | 115 | 14 | 99 | 141 | 201 | 329 | 58 | 201 | 17 | 375 | 385 | 25 | 9.07 | 2.05 | 0.48 | 2.84 | 1.84 | 288.45 | 270.29 | 22.44 | <20 | 2.76 | <1 | 51.04 | <10 | 1.16 | 48.05 | 20.68 | 0.84 | 7.05 | 3.6 | 4.47 | 0.1 | 1.48 | 4.52 | 0.32 | 8.11 | - | 99.21 | 55.25 | 111.27 | 15.19 | 56.4 | 13.49 | 2.1 | 14.23 | 2.64 | 18.9 | 4.4 | 14.76 | 2.4 | 16.36 | 1.99 | <0,02 | 0.1
236 | MINERA VALLE CENTRAL S.A. | MINERA VALLE CENTRAL S.A. | COLIGUE | COBRE | 213000000 | INACTIVO | CUBETA | OHIGGINS | REQUINOA | 6208497 | 344635 | 851 | 199 | 110 | 12 | 91 | 72 | 168 | 277 | 57 | 286 | 20 | 356 | 421 | 29 | 6.97 | 3.24 | 3.97 | 3.35 | 1.51 | 341.11 | 77.91 | 15.39 | 22.09 | 2.02 | 2.87 | 58.04 | <10 | 0.99 | 53.82 | 18.7 | 0.94 | 6.8 | 2.84 | 4.57 | 0.04 | 1.19 | 3.57 | 0.27 | 6.56 | - | 99.3 | 11.6 | 22.55 | 3.18 | 14.33 | 3.11 | 0.79 | 3 | 0.32 | 1.86 | 0.32 | 0.83 | 0.14 | 0.92 | 0.07 | <0,02 | 0.01
237 | MINERA VALLE CENTRAL S.A. | MINERA VALLE CENTRAL S.A. | COLIGUE | COBRE | 213000000 | INACTIVO | CUBETA | OHIGGINS | REQUINOA | 6205391 | 345743 | 759 | 165 | 95 | 10 | 78 | 64 | 161 | 191 | 47 | 249 | 14 | 183 | 222 | 27 | 4.88 | 3.1 | 0.41 | 2.29 | 2.03 | 109.23 | 111.91 | 28.29 | 21.91 | 2.07 | 6.41 | 64.61 | <10 | 0.38 | 54.59 | 19.64 | 0.9 | 6.76 | 1.1 | 4.15 | 0.04 | 1.44 | 4 | 0.28 | 6.66 | - | 99.56 | 11.11 | 24.07 | 3.51 | 15.1 | 3.53 | 0.67 | 2.53 | 0.3 | 1.6 | 0.3 | 0.69 | 0.08 | 0.61 | 0.11 | <0,02 | 0.01
259 | MINERA VALLE CENTRAL S.A. | MINERA VALLE CENTRAL S.A. | COLIGUE | COBRE | 213000000 | INACTIVO | CUBETA | OHIGGINS | REQUINOA | 6205178 | 345867 | - | - | - | - | - | - | - | - | - | - | - | - | - | - | - | - | - | - | - | - | - | - | - | - | - | - | - | - | - | - | - | - | - | - | - | - | - | - | - | - | - | - | - | - | - | - | - | - | - | - | - | - | - | - | - | - | - | Cuarzo, fierro, goethita, akagaenita. En el difractograma se aprecia minerales con baja cristalinidad, posiblemente limonitas, dada la alta presencia de Fe.
1260 | CHRISTIAN GUERRA ARAYA | PLANTA CONCEPCION | CONCEPCIÓN 1 | ORO | N/A | INACTIVO | MURO | COQUIMBO | ANDACOLLO | 6653807 | 296325 | 43 | 120 | 15 | <5 | <5 | 36 | 8 | 50 | 18 | 324 | 11 | <20 | 32 | 30 | 0.09 | 8.29 | 1.17 | 11.42 | 2.96 | <20 | <5 | 43.33 | 73.95 | 5.73 | 2.07 | <10 | <10 | 2.6 | 56.84 | 14.76 | 0.54 | 7.04 | 6.12 | 1.16 | 0.65 | 7.35 | 0.28 | 0.36 | 4.61 | - | 99.69 | 23.45 | 51.23 | 7.44 | 36.19 | 6.23 | 1.38 | 4.95 | 0.61 | 3.19 | 0.65 | 2.34 | 0.34 | 2.17 | 0.35 | <0,02 | 1.92
1261 | CHRISTIAN GUERRA ARAYA | PLANTA CONCEPCION | CONCEPCIÓN 1 | ORO | 25200 | INACTIVO | CUBETA | COQUIMBO | ANDACOLLO | 6653788 | 296337 | 33 | 103 | 21 | 18 | 6 | 108 | 9 | 65 | 21 | 308 | 11 | <20 | 16 | 20 | <0,01 | 6.92 | 0.7 | 11.97 | 3.15 | <20 | <5 | 18.49 | 57.26 | 10.82 | 2.59 | <10 | <10 | 1.3 | 57.75 | 15.49 | 0.49 | 4.17 | 5.68 | 1.3 | 0.6 | 7.67 | 0.27 | 0.35 | 6.02 | - | 99.78 | 20.27 | 45.48 | 6.28 | 27.55 | 5.38 | 1.21 | 4.48 | 0.59 | 3.27 | 0.68 | 2.13 | 0.34 | 2.51 | 0.39 | <0,02 | 0.3
1262 | CHRISTIAN GUERRA ARAYA | PLANTA CONCEPCION | CONCEPCIÓN 1 | ORO | N/A | INACTIVO | SEDIMENTOS | COQUIMBO | ANDACOLLO | 6653837 | 296320 | 181 | 272 | 45 | <5 | 11 | 189 | 39 | 254 | 15 | 126 | 5 | 819 | 34 | 20 | 1.22 | 3.02 | 0.81 | 4.2 | 1.2 | <20 | <5 | 25.96 | 62.14 | 10.06 | 2.34 | <10 | <10 | 0.03 | 49.17 | 19.33 | 0.6 | 10.95 | 1.77 | 5.05 | 0.33 | 3.15 | 1.63 | 0.25 | 7.67 | - | 99.87 | 18.62 | 40.87 | 4.99 | 23.93 | 5.18 | 1.51 | 4.29 | 0.62 | 3.22 | 0.62 | 2.09 | 0.29 | 1.71 | 0.24 | <0,02 | 0.65
1263 | CHRISTIAN GUERRA ARAYA | PLANTA CONCEPCION | CONCEPCIÓN 2 | ORO | N/A | INACTIVO | MURO | COQUIMBO | ANDACOLLO | 6653816 | 296377 | 69 | 126 | 24 | <5 | 5 | 115 | 12 | 71 | 19 | 356 | 7 | <20 | 28 | 17 | 0.19 | 8.24 | 1.23 | 15.45 | 4.2 | <20 | 5.41 | 12.84 | 61.15 | 8.3 | 2.05 | <10 | <10 | 2.09 | 51.3 | 16.22 | 0.37 | 6.83 | 5.52 | 2.02 | 0.45 | 7.18 | 0.41 | 0.45 | 8.68 | - | 99.42 | 17.9 | 40.79 | 5.95 | 25.36 | 4.63 | 1.13 | 4.19 | 0.58 | 3.14 | 0.67 | 2.31 | 0.36 | 2.65 | 0.48 | <0,02 | 2.54
1264 | CHRISTIAN GUERRA ARAYA | PLANTA CONCEPCION | CONCEPCIÓN 2 | ORO | 63084 | INACTIVO | CUBETA | COQUIMBO | ANDACOLLO | 6653801 | 296374 | 180 | 118 | 20 | <5 | 5 | 125 | 13 | 63 | 18 | 298 | 10 | 35 | 36 | 31 | 0.14 | 8.13 | 0.79 | 12.07 | 3.29 | <20 | <5 | 13.61 | 63.64 | 13 | 3.24 | <10 | <10 | 2.3 | 54.27 | 15.1 | 0.47 | 7.43 | 4 | 1.29 | 0.56 | 6.95 | 0.5 | 0.36 | 8.5 | - | 99.44 | 21.5 | 46.96 | 6.17 | 27.25 | 5.87 | 1.23 | 4.58 | 0.61 | 3.96 | 0.68 | 2.52 | 0.41 | 2.28 | 0.34 | <0,02 | 2.63
1265 | CHRISTIAN GUERRA ARAYA | PLANTA CONCEPCION | CONCEPCIÓN 2 | ORO | 63084 | INACTIVO | CUBETA | COQUIMBO | ANDACOLLO | 6653798 | 296385 | 33 | 113 | 21 | <5 | 5 | 53 | 9 | 59 | 19 | 354 | 12 | <20 | 23 | 15 | 0.09 | 8.48 | 2.28 | 12.67 | 3.23 | <20 | <5 | 19.77 | 59.2 | 10.85 | 3.03 | <10 | <10 | 1.87 | 55.84 | 15.55 | 0.54 | 5.79 | 4.55 | 1.2 | 0.41 | 7.98 | 0.25 | 0.38 | 7.1 | - | 99.59 | 19.87 | 42.73 | 5.7 | 26.17 | 4.8 | 1.13 | 5.11 | 0.53 | 2.81 | 0.61 | 2.17 | 0.32 | 2.25 | 0.4 | <0,02 | 0.48
250 | SCM EL TOQUI | EL TOQUI | CONFLUENCIA | ZINC | 5734346 | INACTIVO | CUBETA | AYSEN | COYHAIQUE | 5008871 | 269436 | 194 | 99 | 65 | 69 | 52 | 2517 | 42 | 13 | <10 | 53 | <5 | 620 | 4524 | <5 | 16.38 | 2.27 | 5.1 | 4.72 | 4.24 | 6348.29 | 16.13 | 21.11 | 22.59 | 4.76 | 15.5 | 23.32 | <10 | 1.19 | 46.16 | 8.65 | 0.38 | 20.09 | 13.29 | 1.81 | 1.97 | 0.67 | 2.05 | 0.23 | 3.55 | - | 98.83 | 11.08 | 20.42 | 2.15 | 9.83 | 2.44 | 0.6 | 2.93 | 0.34 | 2.26 | 0.29 | 1.3 | 0.2 | 1.39 | 0.24 | 0.02 | <0,01
254 | SCM EL TOQUI | EL TOQUI | CONFLUENCIA | ZINC | 5734346 | INACTIVO | CUBETA | AYSEN | COYHAIQUE | 5008871 | 269436 | - | - | - | - | - | - | - | - | - | - | - | - | - | - | - | - | - | - | - | - | - | - | - | - | - | - | - | - | - | - | - | - | - | - | - | - | - | - | - | - | - | - | - | - | - | - | - | - | - | - | - | - | - | - | - | - | - | Cuarzo, anglesita, clinocloro, dolomita férrica, arsenopirita, calcita magnésica, ferroactinolita, augita, filipsita
1964 | SCM EL TOQUI | EL TOQUI | CONFLUENCIA | ZINC | 5734346 | INACTIVO | CUBETA | AYSEN | COYHAIQUE | 5009003 | 269356 | 457 | 82 | 44 | 281 | <5 | 19052 | 35 | 71 | <10 | 71 | <5 | 554 | 1950 | 17 | 12.48 | 2.43 | 1.3 | 4.1 | 3.73 | 2554.57 | 6.5 | <10 | <20 | 10.53 | 29.84 | <10 | <10 | 1.3 | 49.52 | 9.52 | 0.38 | 18.36 | 12.65 | 2.08 | 1.8 | 0.98 | 1.7 | 0.19 | 4.82 | 0.39 | 100.09 | 9.17 | 19.2 | 2.29 | 9.14 | 1.98 | 0.63 | 1.81 | 0.3 | 1.9 | 0.37 | 1.18 | 0.14 | 1.08 | 0.16 | 0.03 | 4.71
1965 | SCM EL TOQUI | EL TOQUI | CONFLUENCIA | ZINC | N/A | INACTIVO | SEDIMENTOS | AYSEN | COYHAIQUE | 5009141 | 269128 | 166 | 134 | 39 | <5 | <5 | 10858 | 53 | 227 | 18 | 215 | 5 | 430 | 1298 | 25 | 6.38 | 4.12 | 1.12 | 5.15 | 1.69 | 804.03 | <5 | 27.67 | <20 | 10.52 | 15.8 | <10 | <10 | 0.27 | 60.18 | 16.27 | 0.78 | 11.66 | 3.42 | 1.72 | 0.38 | 2.16 | 1.63 | 0.27 | 14.15 | <0,01 | 99.92 | 16.53 | 35.98 | 4.34 | 16.87 | 3.63 | 1.13 | 3.75 | 0.58 | 3.18 | 0.72 | 1.65 | 0.34 | 1.86 | 0.28 | 0.02 | 1.75
503 | GERARDO FINDEL W. | PLANTA CONTACTO | CONTACTO | COBRE | 188500 | INACTIVO | CUBETA | COQUIMBO | VICUÑA | 6681356 | 351297 | 2870 | 242 | 186 | 32 | 64 | 120 | 50 | 260 | 23 | 153 | <5 | 9030 | 193 | 7 | 2.05 | 4.02 | <0,01 | 6.12 | 6.27 | <20 | 9.41 | 36.38 | <20 | 9.35 | 8.19 | <10 | 26.91 | 0.15 | 46.97 | 12.98 | 0.68 | 17.66 | 4.82 | 2.74 | 0.21 | 3.78 | 2.68 | 0.31 | 5.28 | 0.36 | 98.46 | 14.31 | 48.75 | 6.47 | 25.61 | 6.37 | 1.34 | 4.87 | 0.64 | 3.7 | 0.69 | 1.99 | 0.26 | 1.8 | 0.29 | 0.04 | 1.2
504 | GERARDO FINDEL W. | PLANTA CONTACTO | CONTACTO | COBRE | N/A | INACTIVO | MURO | COQUIMBO | VICUÑA | 6681352 | 351303 | 1252 | 137 | 79 | 10 | 75 | 340 | 129 | 218 | 59 | 304 | 23 | 1059 | 634 | 14 | 3.72 | 4.7 | <0,01 | 5.69 | 1.91 | 500.24 | 5.22 | 61.38 | 44.02 | 31.74 | 7.31 | <10 | <10 | <0,01 | 66.4 | 12.05 | 0.6 | 5.51 | 3.84 | 2.03 | 0.29 | 2.19 | 3.57 | 0.22 | 2.65 | <0,01 | 99.35 | 7.95 | 36.82 | 4.87 | 19.54 | 4.31 | 1.12 | 4.72 | 0.61 | 3.34 | 0.67 | 2.37 | 0.33 | 1.64 | 0.27 | 0.04 | 0.33
505 | GERARDO FINDEL W. | PLANTA CONTACTO | CONTACTO | COBRE | N/A | INACTIVO | SEDIMENTOS | COQUIMBO | VICUÑA | 6681340 | 351253 | 338 | 148 | 48 | 12 | 75 | 148 | 109 | 239 | 64 | 685 | 26 | 1415 | 116 | 18 | 3.46 | 6.86 | <0,01 | 11.35 | 2.71 | <20 | <5 | 31.63 | 55.64 | 25.46 | 10.44 | <10 | <10 | 0.06 | 65.04 | 13.3 | 0.64 | 6.14 | 2.94 | 1.34 | 0.09 | 3.69 | 2.8 | 0.22 | 3.26 | 0.15 | 99.61 | 23.9 | 72.62 | 9.13 | 33.22 | 6.76 | 1.17 | 6.19 | 0.9 | 5.7 | 1.16 | 3 | 0.46 | 2.6 | 0.34 | 0.02 | 0.14
156 | CODELCO | SALVADOR | CONVERTIDOR TENIENTE | COBRE-MOLIBDENO | 1200000 | ACTIVO | CUBETA | ATACAMA | DIEGO DE ALMAGRO | 7076513 | 452118 | 1412 | 144 | 674 | 88 | 58 | 1861 | 12 | <5 | <10 | 29 | <5 | 122 | 300 | <5 | 2.65 | 3.39 | 1.92 | 3.14 | 1.85 | 159.24 | 579.01 | <10 | <20 | 2.25 | <1 | <10 | <10 | 0.02 | 11.67 | 5.85 | 0.39 | 77.07 | 1.2 | 0.9 | 0.04 | 1.13 | 1.12 | 0.1 | <0,01 | - | 94.93 | 18.16 | 34.46 | 3.56 | 12.87 | 2.35 | 0.6 | 2.13 | 0.28 | 1.57 | 0.35 | 0.95 | 0.14 | 0.92 | 0.15 | <0,02 | <0,01
2074 | CODELCO | SALVADOR | CONVERTIDOR TENIENTE | COBRE-MOLIBDENO | N/A | INACTIVO | SEDIMENTOS | ATACAMA | DIEGO DE ALMAGRO | 7076522 | 451976 | 5747 | 69 | 241 | <5 | 7 | 3254 | 41 | 129 | <10 | 172 | 6 | 409 | 724 | 16 | 5.37 | 5.88 | 0.99 | 4.77 | 1.95 | <20 | <5 | <10 | <20 | 6.83 | <1 | <10 | <10 | <0,01 | 47.92 | 11.57 | 0.48 | 23.6 | 3.55 | 1.82 | 0.06 | 2.85 | 2.36 | 0.13 | 4.41 | <0,01 | 98.75 | 19.45 | 40.72 | 4.16 | 16.31 | 3.23 | 0.64 | 2.74 | 0.29 | 2.17 | 0.41 | 1.16 | 0.16 | 0.94 | 0.16 | <0,02 | <0,01
584 | SOC. MINERA CANDELARIA | PLANTA CORONA | CORONA | COBRE | N/A | ACTIVO | MURO | ATACAMA | COPIAPO | 6969586 | 367810 | 2497 | 134 | 36 | 18 | 67 | 122 | 33 | 58 | 31 | 271 | 12 | 570 | 187 | 17 | 2.73 | 4.42 | 0.13 | 1 | 0.06 | <20 | 11.78 | 16.3 | <20 | 6.72 | <1 | 10.96 | 14.44 | 0.76 | 59.23 | 12.66 | 0.58 | 10.17 | 5.3 | 2.74 | 0.2 | 0.48 | 1.77 | 0.15 | 6.25 | <0,01 | 99.93 | 8.91 | 18.39 | 2.54 | 10.32 | 2.3 | 0.73 | 2.22 | 0.26 | 1.33 | 0.25 | 0.9 | 0.08 | 0.51 | 0.07 | 0.02 | 0.99
585 | SOC. MINERA CANDELARIA | PLANTA CORONA | CORONA | COBRE | 109500 | ACTIVO | CUBETA | ATACAMA | COPIAPO | 6969573 | 367791 | 3703 | 168 | 43 | 15 | 72 | 93 | 44 | 208 | 37 | 347 | 12 | 404 | 96 | 14 | 2.57 | 4.47 | 0.3 | 2.43 | 0.34 | <20 | 11.78 | 18.34 | <20 | 11.92 | 6.96 | <10 | <10 | 0.58 | 51.14 | 12.65 | 0.89 | 9.15 | 9.73 | 3.87 | 0.17 | 1.36 | 1.73 | 0.27 | 8.01 | <0,01 | 99.5 | 12.11 | 26.18 | 3.5 | 14.48 | 3.12 | 0.78 | 3.52 | 0.46 | 2.51 | 0.48 | 1.44 | 0.16 | 0.92 | 0.1 | <0,02 | 0.57
586 | SOC. MINERA CANDELARIA | PLANTA CORONA | CORONA | COBRE | N/A | ACTIVO | SEDIMENTOS | ATACAMA | COPIAPO | 6969570 | 367767 | 8405 | 140 | 110 | 20 | 75 | 241 | 62 | 203 | 29 | 264 | 7 | 2621 | 917 | 15 | 4.29 | 4.29 | 0.25 | 2.95 | 1.32 | 181.06 | 17.48 | 37.16 | <20 | 10.81 | 5.68 | 247.46 | 131.63 | 1.27 | 52.78 | 11.24 | 0.49 | 12.01 | 5.87 | 2.29 | 0.22 | 1.38 | 1.87 | 0.29 | 9.86 | <0,01 | 99.61 | 12.97 | 26.46 | 3.41 | 13.11 | 2.62 | 1.29 | 2.67 | 0.35 | 1.87 | 0.35 | 1.09 | 0.15 | 0.89 | 0.13 | 0.06 | 0.46
274 | DPTO. MINAS U. LA SERENA | PLANTA GUAYACAN | CUBETA 1 | COBRE-ORO | N/A | INACTIVO | MURO | COQUIMBO | COQUIMBO | 6681992 | 273788 | 24 | 109 | 48 | 8 | 77 | 59 | 121 | 365 | 64 | 384 | 32 | 513 | 49 | 17 | 5.97 | 5.19 | <0,01 | 6.19 | 1.59 | <20 | <5 | <10 | 24.35 | 13.34 | 1.03 | <10 | <10 | 0.04 | 65.37 | 13.83 | 0.48 | 3.58 | 3.52 | 1.98 | 0.04 | 3.71 | 2.85 | 0.13 | 4.24 | 0.1 | 99.82 | 13.43 | 42.94 | 5.25 | 19.95 | 4.03 | 1.03 | 3.46 | 0.5 | 2.64 | 0.54 | 1.49 | 0.22 | 1.49 | 0.2 | <0,02 | <0,01
275 | DPTO. MINAS U. LA SERENA | PLANTA GUAYACAN | CUBETA 1 | COBRE-ORO | 435 | INACTIVO | CUBETA | COQUIMBO | COQUIMBO | 6682003 | 273792 | 65 | 109 | 47 | 9 | 77 | 61 | 124 | 335 | 63 | 487 | 30 | 532 | 41 | 14 | 4.76 | 6.8 | <0,01 | 5.41 | 1.32 | <20 | <5 | 19.6 | 28.87 | 4.97 | 8.91 | <10 | <10 | <0,01 | 66.17 | 13.87 | 0.45 | 3.95 | 3.14 | 1.39 | 0.04 | 3.48 | 3.02 | 0.15 | 3.92 | <0,01 | 99.58 | 8.23 | 37.42 | 4.62 | 17.73 | 3.59 | 0.99 | 3.26 | 0.48 | 2.48 | 0.51 | 1.41 | 0.2 | 1.1 | 0.18 | <0,02 | <0,01
276 | DPTO. MINAS U. LA SERENA | PLANTA GUAYACAN | CUBETA 1 | COBRE-ORO | N/A | INACTIVO | SEDIMENTOS | COQUIMBO | COQUIMBO | 6681995 | 273776 | 227 | 91 | 28 | 9 | 75 | 127 | 116 | 378 | 58 | 597 | 26 | 681 | 91 | 9 | 3.09 | 9.34 | 16.41 | 4.01 | 1.16 | <20 | <5 | <10 | 25.24 | 8.72 | 7.01 | <10 | <10 | <0,01 | 61.37 | 12.11 | 0.33 | 4.55 | 6.44 | 0.8 | 0.05 | 3.44 | 3.05 | 0.27 | 7.26 | <0,01 | 99.68 | 5.58 | 26.82 | 3.52 | 13.32 | 2.73 | 0.86 | 2.59 | 0.39 | 2.09 | 0.44 | 1.26 | 0.17 | 1.18 | 0.18 | <0,02 | 0.09
273 | DPTO. MINAS U. LA SERENA | PLANTA GUAYACAN | CUBETA 2 | COBRE-ORO | 300 | INACTIVO | CUBETA | COQUIMBO | COQUIMBO | 6682062 | 273780 | 47 | 113 | 47 | 8 | 77 | 71 | 120 | 402 | 64 | 460 | 32 | 470 | 57 | 19 | 5.29 | 6.1 | <0,01 | 5.76 | 1.53 | <20 | <5 | 21.06 | 27.63 | 4.98 | 7.17 | <10 | <10 | 0.02 | 65.1 | 13.98 | 0.5 | 3.98 | 3.53 | 1.62 | 0.04 | 3.43 | 2.94 | 0.15 | 4.03 | 0.04 | 99.32 | 10.85 | 40.07 | 4.84 | 18.15 | 3.76 | 1.02 | 3.32 | 0.47 | 2.43 | 0.48 | 1.41 | 0.2 | 1.21 | 0.2 | <0,02 | <0,01
277 | DPTO. MINAS U. LA SERENA | PLANTA GUAYACAN | CUBETA 2 | COBRE-ORO | N/A | INACTIVO | SEDIMENTOS | COQUIMBO | COQUIMBO | 6682021 | 273757 | 176 | 84 | 35 | 7 | 76 | 96 | 135 | 335 | 66 | 500 | 31 | 760 | 50 | <5 | 2.95 | 6.63 | <0,01 | 4.29 | 1.28 | <20 | <5 | 27.5 | 26.33 | 11.58 | 10.71 | <10 | <10 | <0,01 | 64.98 | 12.77 | 0.31 | 3.11 | 4.25 | 0.62 | 0.04 | 3.61 | 3.22 | 0.18 | 3.1 | <0,01 | 96.18 | 7.83 | 29.16 | 3.73 | 14.09 | 2.81 | 0.86 | 2.55 | 0.4 | 2.03 | 0.4 | 1.2 | 0.17 | 0.92 | 0.2 | <0,02 | <0,01
278 | DPTO. MINAS U. LA SERENA | PLANTA GUAYACAN | CUBETA 2 | COBRE-ORO | N/A | INACTIVO | MURO | COQUIMBO | COQUIMBO | 6682018 | 273767 | 17 | 83 | 23 | 5 | 72 | 47 | 97 | 435 | 59 | 245 | 30 | 393 | 31 | <5 | 3.81 | 2.34 | <0,01 | 3.98 | 1.18 | <20 | <5 | <10 | 28.15 | 10.17 | 1.93 | <10 | <10 | <0,01 | 54.23 | 10.69 | 0.39 | 2.99 | 14.41 | 1.81 | 0.03 | 2.39 | 2.31 | 0.14 | 10.03 | <0,01 | 99.42 | 3.27 | 37.81 | 3.41 | 12.87 | 2.79 | 0.86 | 2.93 | 0.42 | 2.41 | 0.5 | 1.48 | 0.2 | 1.33 | 0.16 | <0,02 | <0,01
1384 | MANUEL ACHU PEREZ | PLANTA CUESTA CARDONES | CUESTA CARDONES 1 | COBRE-ORO | 8400 | INACTIVO | CUBETA | ATACAMA | COPIAPO | 6969795.357 | 367787.188 | 2083 | 143 | 85 | 31 | 7 | 378 | 54 | 92 | <10 | 312 | <5 | 251 | 269 | 14 | 0.22 | 1.68 | 1.41 | 0.83 | 0.41 | 107.99 | 25.88 | 21.2 | <20 | <1 | <1 | 23.53 | <10 | 0.05 | 67.93 | 9.91 | 0.35 | 9.34 | 2.75 | 1.84 | 0.13 | 0.69 | 2.2 | 0.14 | 3.82 | <0,01 | 99.1 | 9.43 | 24.4 | 3.08 | 12.99 | 2.79 | 0.61 | 2.17 | 0.27 | 1.53 | 0.3 | 0.89 | 0.15 | 0.97 | 0.17 | <0,02 | 0.1
1385 | MANUEL ACHU PEREZ | PLANTA CUESTA CARDONES | CUESTA CARDONES 1 | COBRE-ORO | 8400 | INACTIVO | CUBETA | ATACAMA | COPIAPO | 6969823 | 367817 | 2062 | 297 | 90 | <5 | <5 | 145 | 11 | 47 | <10 | 67 | <5 | 91 | 1297 | 11 | 0.2 | 1.74 | 1.03 | 0.87 | 0.44 | 724.42 | 82.64 | 36.73 | <20 | 10.86 | <1 | <10 | <10 | 0.09 | 52.07 | 5.99 | 0.24 | 32.73 | 0.76 | 1.03 | 0.11 | 0.42 | 0.81 | 0.13 | 5.03 | <0,01 | 99.31 | 10.11 | 26.54 | 3.61 | 14.64 | 2.75 | 0.77 | 2.43 | 0.35 | 1.88 | 0.38 | 1.16 | 0.21 | 1.27 | 0.22 | <0,02 | 0.19
1386 | MANUEL ACHU PEREZ | PLANTA CUESTA CARDONES | CUESTA CARDONES 1 | COBRE-ORO | 8400 | INACTIVO | CUBETA | ATACAMA | COPIAPO | 6969834 | 367828 | 2050 | 151 | 71 | <5 | 7 | 515 | 41 | 75 | <10 | 249 | <5 | 425 | 421 | 12 | 0.88 | 1.16 | 0.31 | 1.54 | 0.73 | 209.81 | 27.23 | 58.86 | <20 | 8.6 | 3.17 | 11.27 | <10 | <0,01 | 66.69 | 8.76 | 0.33 | 11.37 | 3.08 | 1.84 | 0.14 | 0.4 | 1.76 | 0.14 | 4.58 | <0,01 | 99.08 | 4.1 | 14.45 | 1.85 | 7.65 | 1.66 | 0.49 | 1.86 | 0.26 | 1.68 | 0.33 | 0.99 | 0.14 | 0.87 | 0.12 | <0,02 | 0.26
2047 | MANUEL ACHU PEREZ | PLANTA CUESTA CARDONES | CUESTA CARDONES 1 | COBRE-ORO | N/A | INACTIVO | SEDIMENTOS | ATACAMA | COPIAPO | 6969886 | 367757 | 1822 | 98 | 101 | <5 | 13 | 601 | 54 | 251 | 17 | 238 | 6 | 1282 | 451 | 11 | 4.55 | 4.33 | 0.85 | 5.32 | 2.48 | 127.39 | 11.29 | 22.21 | <20 | 2.46 | <1 | <10 | <10 | 0.04 | 53.38 | 13.97 | 0.66 | 10.37 | 5.7 | 3.88 | 0.16 | 2.15 | 2.04 | 0.26 | 6.65 | <0,01 | 99.21 | 25.1 | 39.28 | 5.01 | 21.02 | 4.46 | 1.13 | 4.33 | 0.58 | 3.1 | 0.73 | 1.97 | 0.28 | 1.68 | 0.31 | <0,02 | 2.36
578 | MIGUEL DAY | PLANTA DAY | DAY | COBRE-ORO | N/A | INACTIVO | MURO | ATACAMA | COPIAPO | 6969243 | 367259 | 491 | 101 | 67 | 26 | 56 | 69 | 23 | <5 | 27 | 235 | <5 | <20 | 46 | <5 | 1.09 | 3.43 | 0.42 | 5.8 | 5.07 | <20 | 43.07 | <10 | <20 | 11.5 | 5.23 | <10 | 74.71 | 0.42 | 51.83 | 9.83 | 0.45 | 16.62 | 10.62 | 3.41 | 0.11 | 3.44 | 0.98 | 0.23 | 2.23 | <0,01 | 99.87 | 12.68 | 30.16 | 4.38 | 19.17 | 4.71 | 0.87 | 5.79 | 0.87 | 5.32 | 1.25 | 4.23 | 0.67 | 5.12 | 0.9 | <0,02 | 0.15
579 | MIGUEL DAY | PLANTA DAY | DAY | COBRE-ORO | 26400 | INACTIVO | CUBETA | ATACAMA | COPIAPO | 6969234 | 367227 | 600 | 90 | 73 | 24 | 54 | 78 | 17 | <5 | 26 | 176 | <5 | <20 | 50 | 14 | 0.89 | 2.68 | 0.53 | 4.97 | 4.59 | <20 | 25.44 | <10 | <20 | 8.87 | 6.9 | <10 | 95.29 | 0.48 | 48.12 | 7.75 | 0.39 | 18.46 | 13.39 | 4.24 | 0.15 | 2.64 | 0.7 | 0.19 | 3.62 | <0,01 | 99.77 | 9.75 | 23.34 | 3.39 | 14.75 | 3.96 | 0.65 | 5.2 | 0.79 | 5.15 | 1.2 | 4.31 | 0.69 | 5.33 | 0.95 | <0,02 | 0.25
580 | MIGUEL DAY | PLANTA DAY | DAY | COBRE-ORO | N/A | INACTIVO | SEDIMENTOS | ATACAMA | COPIAPO | 6969298 | 367256 | 8912 | 144 | 811 | 23 | 74 | 758 | 37 | 217 | 24 | 213 | <5 | 454 | 1048 | 9 | 2.8 | 3.38 | 0.21 | 2.82 | 2.35 | 447.22 | 107.58 | 59.61 | <20 | 12.2 | 6.11 | <10 | <10 | 0.92 | 51.74 | 13.2 | 0.61 | 13 | 6.55 | 2.86 | 0.15 | 2.71 | 1.57 | 0.2 | 5.78 | <0,01 | 99.7 | 62.33 | 35.73 | 4.08 | 15.61 | 3.2 | 1.07 | 3.34 | 0.44 | 2.45 | 0.49 | 1.41 | 0.2 | 1.38 | 0.2 | <0,02 | 1
581 | MIGUEL DAY | PLANTA DAY | DAY 2 | ORO | N/A | INACTIVO | MURO | ATACAMA | COPIAPO | 6969465 | 367344 | 4906 | 131 | 122 | 20 | 73 | 496 | 44 | 193 | 32 | 258 | 9 | 1156 | 1651 | 19 | 2.54 | 3.61 | 0.2 | 2.46 | 2.53 | 690.63 | 29.43 | 145.81 | <20 | 10.59 | 8.75 | 10.03 | <10 | 0.9 | 63.67 | 9.99 | 0.47 | 11.58 | 2.34 | 1.17 | 0.09 | 1.08 | 1.8 | 0.22 | 6.27 | <0,01 | 99.68 | 12.72 | 24.34 | 3.05 | 11.68 | 2.35 | 0.82 | 2.26 | 0.26 | 1.38 | 0.27 | 0.96 | 0.12 | 0.78 | 0.12 | 0.08 | 7.68
582 | MIGUEL DAY | PLANTA DAY | DAY 2 | ORO | 54739 | INACTIVO | CUBETA | ATACAMA | COPIAPO | 6969466 | 367333 | 12296 | 146 | 204 | 66 | 172 | 216 | 49 | 107 | 18 | 105 | <5 | 180 | 1060 | 22 | 4.1 | 2.28 | 0.3 | 3.55 | 4.11 | 224.32 | 105.27 | 24.61 | <20 | 10.23 | 3.08 | 37.31 | <10 | 0.23 | 50.31 | 11.83 | 0.51 | 19.11 | 3.37 | 2.26 | 0.12 | 0.7 | 1.99 | 0.18 | 8.02 | <0,01 | 99.85 | 11.6 | 22.02 | 2.72 | 10.13 | 2.04 | 0.55 | 2.4 | 0.29 | 1.67 | 0.38 | 1.29 | 0.19 | 1.29 | 0.21 | 0.16 | 5.92
583 | MIGUEL DAY | PLANTA DAY | DAY 2 | ORO | N/A | INACTIVO | SEDIMENTOS | ATACAMA | COPIAPO | 6969449 | 367358 | 9442 | 131 | 1503 | 20 | 74 | 735 | 31 | 224 | 26 | 240 | 7 | 330 | 1081 | 7 | 2.14 | 3.81 | 0.33 | 2.11 | 1.41 | 446.57 | 118.53 | 54.54 | <20 | 10.01 | 2.34 | <10 | <10 | 0.45 | 55.27 | 11.26 | 0.53 | 11.35 | 5.57 | 2.77 | 0.1 | 2.61 | 1.41 | 0.24 | 7.19 | <0,01 | 99.76 | 12.41 | 23.89 | 3.1 | 11.96 | 2.48 | 0.92 | 2.41 | 0.31 | 1.73 | 0.34 | 1.11 | 0.14 | 0.96 | 0.14 | 0.02 | 1.54
500 | CIA. MINERA TAMAYA | PLANTA DELIRIO | DELIRIO 1 | COBRE-ORO | N/A | INACTIVO | MURO | COQUIMBO | PUNITAQUI | 6581735 | 285694 | 3440 | 148 | 76 | 27 | 66 | 72 | 40 | 182 | 24 | 223 | <5 | 163 | 202 | 31 | 2.92 | 5.12 | <0,01 | 3.49 | 2.83 | 23.56 | 20.17 | 141.15 | <20 | 19.58 | 2.34 | <10 | 15.31 | 0.29 | 56.3 | 12.01 | 0.62 | 14.28 | 5.07 | 2.81 | 0.12 | 1.93 | 1.75 | 0.26 | 3.42 | 0.73 | 99.29 | 21.83 | 52.59 | 5.87 | 21.6 | 4.24 | 1.21 | 3.67 | 0.49 | 2.66 | 0.54 | 1.56 | 0.19 | 1.25 | 0.08 | 0.05 | 9.53
501 | CIA. MINERA TAMAYA | PLANTA DELIRIO | DELIRIO 1 | COBRE-ORO | 900000 | INACTIVO | CUBETA | COQUIMBO | PUNITAQUI | 6581665 | 285624 | 2345 | 164 | 63 | 16 | 72 | 120 | 72 | 360 | 39 | 194 | 12 | 460 | 42 | 28 | 4.34 | 2.75 | <0,01 | 3.45 | 1.56 | <20 | 14.19 | 35.22 | 31.31 | 29.69 | 4.79 | <10 | <10 | 0.11 | 51.37 | 15.69 | 0.76 | 8.82 | 7.5 | 4.14 | 0.17 | 2.77 | 2.49 | 0.23 | 4.97 | 0.27 | 99.18 | 25.29 | 55.72 | 6.56 | 24.08 | 4.73 | 1.35 | 4.47 | 0.56 | 3.16 | 0.67 | 1.6 | 0.2 | 1.2 | 0.19 | <0,02 | 0.58
502 | CIA. MINERA TAMAYA | PLANTA DELIRIO | DELIRIO 1 | COBRE-ORO | N/A | INACTIVO | SEDIMENTOS | COQUIMBO | PUNITAQUI | 6581645 | 285511 | 128 | 152 | 59 | 13 | 72 | 55 | 76 | 414 | 51 | 480 | 20 | 549 | 19 | 14 | 2.28 | 4.56 | <0,01 | 9.85 | 2.05 | <20 | <5 | <10 | 63.82 | 17.71 | 2.14 | <10 | <10 | <0,01 | 59.63 | 16.42 | 0.69 | 7.06 | 4.72 | 2.13 | 0.13 | 3.58 | 2.53 | 0.18 | 2.56 | <0,01 | 99.63 | 14.57 | 51.07 | 6.88 | 27.53 | 6.1 | 1.34 | 5.19 | 0.77 | 4.19 | 0.88 | 2.59 | 0.37 | 2.29 | 0.35 | <0,02 | 0.24
494 | CIA. MINERA TAMAYA | PLANTA DELIRIO | DELIRIO 2 | COBRE-ORO | N/A | INACTIVO | MURO | COQUIMBO | PUNITAQUI | 6581699 | 285986 | 308 | 56 | 46 | 31 | 62 | 24 | <5 | 33 | 15 | 157 | <5 | <20 | 271 | 9 | 0.43 | 3.03 | <0,01 | 0.49 | 1.14 | 125.61 | 23.87 | <10 | 42.17 | 23.71 | <1 | <10 | 25.45 | 5.05 | 48.52 | 1.63 | 0.13 | 17.58 | 8.12 | <0,01 | 0.03 | 0.03 | 0.12 | 0.06 | 10.97 | 12.61 | 99.8 | 8 | 6.65 | 1.04 | 4.09 | 1.23 | 0.23 | 1.47 | 0.17 | 1.05 | 0.24 | 0.65 | 0.11 | 0.63 | 0.14 | <0,02 | 0.41
495 | CIA. MINERA TAMAYA | PLANTA DELIRIO | DELIRIO 2 | COBRE-ORO | 111900 | INACTIVO | CUBETA | COQUIMBO | PUNITAQUI | 6581666 | 285986 | 510 | 50 | 42 | 67 | 83 | 27 | <5 | 15 | 13 | 237 | <5 | <20 | 192 | <5 | 0.42 | 7.08 | <0,01 | 1.01 | 1.71 | <20 | 24.67 | 30.8 | 37.47 | 21.58 | 9.86 | <10 | 12.69 | 3.29 | 54.87 | 1.91 | 0.12 | 21.74 | 13.08 | 0.05 | 0.14 | <0,01 | 0.05 | 0.09 | 4.42 | 3.23 | 99.7 | <0,01 | 9.82 | 1.49 | 6.68 | 1.57 | 0.43 | 1.95 | 0.31 | 1.8 | 0.43 | 1.15 | 0.2 | 1.41 | 0.22 | 0.04 | 6.51
496 | CIA. MINERA TAMAYA | PLANTA DELIRIO | DELIRIO 2 | COBRE-ORO | 111900 | INACTIVO | CUBETA | COQUIMBO | PUNITAQUI | 6581652 | 285908 | 206 | 68 | 64 | 37 | 55 | 23 | 8 | 28 | 10 | 122 | <5 | <20 | 216 | <5 | 1.05 | 3.31 | <0,01 | 0.56 | 0.72 | 44.19 | 21.7 | 82.56 | <20 | 19.9 | 3.53 | <10 | 20.85 | 4.84 | 50.4 | 2.17 | 0.18 | 25.83 | 7.12 | <0,01 | 0.03 | 0.2 | 0.28 | 0.07 | 8.09 | 5.05 | 99.41 | <0,01 | 11.05 | 1.4 | 5.59 | 1.31 | 0.35 | 1.54 | 0.2 | 1.32 | 0.31 | 0.75 | 0.12 | 0.67 | 0.12 | 0.04 | 20.43
498 | CIA. MINERA TAMAYA | PLANTA DELIRIO | DELIRIO 2 | COBRE-ORO | N/A | INACTIVO | SEDIMENTOS | COQUIMBO | PUNITAQUI | 6581722 | 285837 | 1790 | 167 | 99 | 34 | 73 | 44 | 46 | 255 | 37 | 493 | 10 | 312 | 51 | 14 | 2.24 | 4.47 | <0,01 | 10.55 | 3.68 | <20 | 18.49 | 55.45 | 38.29 | 9.03 | 4.94 | <10 | <10 | 0.45 | 56.94 | 14.36 | 0.72 | 12.25 | 4.07 | 1.44 | 0.18 | 3.64 | 1.83 | 0.26 | 2.93 | 1.12 | 99.73 | 13.67 | 50.82 | 6.93 | 27.64 | 6 | 1.37 | 5.18 | 0.71 | 4.54 | 0.93 | 2.73 | 0.34 | 2.67 | 0.39 | 0.02 | 4.61
1359 | CIA. MINERA TAMAYA | PLANTA DELIRIO | DELIRIO 2 | COBRE-ORO | 111900 | INACTIVO | CUBETA | COQUIMBO | PUNITAQUI | 6581661 | 285926 | 541 | 28 | 68 | 220 | 14 | <5 | <5 | 53 | <10 | 100 | <5 | 148 | 932 | 20 | 0.77 | 5.48 | <0,01 | 1.52 | 1.45 | 242.26 | 24.96 | 115.38 | <20 | 5.55 | 2.13 | <10 | 11.36 | 8.14 | 41.04 | 1.97 | 0.08 | 21.08 | 8.42 | <0,01 | 0.04 | 0.12 | 0.08 | 0.06 | 17.64 | 8.8 | 99.34 | 6.07 | 10.33 | 1.25 | 4.82 | 0.89 | 0.35 | 0.75 | 0.1 | 0.52 | 0.1 | 0.29 | 0.04 | 0.29 | 0.04 | <0,02 | 0.25
1360 | CIA. MINERA TAMAYA | PLANTA DELIRIO | DELIRIO 2 | COBRE-ORO | 111900 | INACTIVO | CUBETA | COQUIMBO | PUNITAQUI | 6581648 | 285929 | 384 | 46 | 37 | 420 | 16 | <5 | 5 | 66 | <10 | 73 | <5 | <20 | 894 | 12 | 1.49 | 3.38 | <0,01 | 3.72 | 1.25 | 184.09 | 17.97 | 60.77 | 21.12 | 5.84 | 1.16 | <10 | 12.54 | 9.02 | 35.96 | 2.42 | 0.12 | 23.16 | 8.68 | <0,01 | 0.07 | 0.07 | 0.22 | 0.09 | 18.83 | 10 | 99.62 | 13.88 | 28.12 | 3.75 | 15.19 | 3.18 | 0.92 | 2.98 | 0.43 | 2.5 | 0.48 | 1.49 | 0.22 | 1.4 | 0.2 | <0,02 | 0.12
497 | CIA. MINERA TAMAYA | PLANTA DELIRIO | DELIRIO 3 | COBRE-ORO | 416088 | INACTIVO | CUBETA | COQUIMBO | PUNITAQUI | 6581783 | 285923 | 1428 | 65 | 110 | 190 | 67 | 24 | <5 | <5 | <10 | 123 | <5 | <20 | 281 | 8 | 0.81 | 6.64 | <0,01 | 0.94 | 1.14 | 143.08 | 18.25 | 101.72 | <20 | 14.17 | 8.07 | <10 | <10 | 15.91 | 27.55 | 3.32 | 0.14 | 37.97 | 1.24 | <0,01 | 0.02 | 0.59 | 0.24 | 0.07 | 28.33 | <0,01 | 99.47 | <0,01 | 7.86 | 1.04 | 4.31 | 0.97 | 0.19 | 0.81 | 0.11 | 0.66 | 0.1 | 0.42 | 0.05 | 0.44 | 0.06 | 0.02 | 41.24
499 | CIA. MINERA TAMAYA | PLANTA DELIRIO | DELIRIO 3 | COBRE-ORO | 416088 | INACTIVO | CUBETA | COQUIMBO | PUNITAQUI | 6581762 | 285812 | 334 | 60 | 71 | 38 | 60 | 25 | 5 | 19 | 13 | 95 | <5 | <20 | 163 | <5 | 0.49 | 2.31 | <0,01 | 0.98 | 0.77 | <20 | 19.24 | 82.15 | <20 | 40.54 | 8.79 | <10 | 21.32 | 7.53 | 37.73 | 2.05 | 0.15 | 30.25 | 9.23 | <0,01 | 0.03 | 0.18 | 0.18 | 0.05 | 11.2 | 8.84 | 99.88 | <0,01 | 11.26 | 1.65 | 7.15 | 2.04 | 0.28 | 1.91 | 0.32 | 1.5 | 0.33 | 0.9 | 0.11 | 0.74 | 0.15 | 0.03 | 21.38
129 | ENAMI | DELTA | DELTA | COBRE | 10000000 | ACTIVO | CUBETA | COQUIMBO | OVALLE | 6623013 | 286297 | 1176 | 168 | 64 | 19 | 68 | 184 | 42 | 59 | 34 | 189 | 7 | <20 | 83 | 29 | 5.53 | 2.46 | 0.55 | 9.18 | 1.95 | <20 | 7.33 | 24.3 | <20 | 4.23 | 11.99 | <10 | <10 | 0.36 | 51.56 | 15.31 | 0.73 | 11.29 | 4.23 | 5.08 | 0.2 | 5.47 | 1.38 | 0.24 | 3.25 | 0.91 | 99.67 | 20.68 | 43.65 | 6 | 24.42 | 5.46 | 1.15 | 4.88 | 0.7 | 3.89 | 0.8 | 2.12 | 0.28 | 1.98 | 0.28 | <0,02 | <0,01
130 | ENAMI | DELTA | DELTA | COBRE | N/A | ACTIVO | SEDIMENTOS | COQUIMBO | OVALLE | 6621884 | 286039 | 139 | 215 | 104 | 18 | 72 | 62 | 69 | 149 | 43 | 164 | 13 | 307 | 26 | 32 | 2.73 | 2.27 | 0.65 | 6.35 | 1.32 | <20 | <5 | 33.98 | <20 | 8.38 | 2.77 | <10 | <10 | <0,01 | 49.01 | 17.13 | 0.94 | 11.06 | 2.46 | 3.13 | 0.18 | 2.53 | 2.34 | 0.13 | 11.06 | <0,01 | 99.95 | 24.3 | 47.49 | 7.33 | 29.64 | 6.33 | 1.62 | 5.98 | 0.86 | 4.56 | 0.94 | 2.46 | 0.36 | 2.21 | 0.3 | <0,02 | <0,01
1876 | ENAMI | DELTA | DELTA | COBRE | N/A | ACTIVO | SEDIMENTOS | COQUIMBO | OVALLE | 6621889 | 286078 | 92 | 236 | 63 | 25 | 13 | 65 | 61 | 155 | 23 | 141 | 5 | 497 | 24 | <5 | 2.85 | 3.43 | 3.53 | 6.27 | 1.34 | <20 | <5 | <10 | <20 | <1 | <1 | <10 | <10 | <0,01 | 50.97 | 17.52 | 0.9 | 11.1 | 2.18 | 3.36 | 0.17 | 2.64 | 2.5 | 0.22 | 7.83 | <0,01 | 99.39 | 22.84 | 46.34 | 6.58 | 26.1 | 5.77 | 1.44 | 5.47 | 0.75 | 4.33 | 0.87 | 2.36 | 0.34 | 2.06 | 0.27 | <0,02 | <0,01
730 | SUC. LUIS ALVAREZ SIERRA | PLANTA ESPERANZA | DEPÓSITO | COBRE-ORO | N/A | INACTIVO | MURO | COQUIMBO | ILLAPEL | 6524332 | 304043 | 368 | 121 | 84 | 28 | 58 | 30 | 18 | <5 | 22 | 183 | 6 | <20 | 57 | 9 | 0.85 | 3.69 | <0,01 | 1.04 | 0.49 | <20 | 7.6 | 32.91 | 23.3 | 5.24 | 5.09 | <10 | 16.21 | 2.88 | 56.73 | 7.65 | 0.41 | 19.25 | 1.67 | 0.88 | 0.07 | 0.01 | 0.69 | 0.14 | 12.21 | - | 99.81 | 7.98 | 15.96 | 2.13 | 8.64 | 1.95 | 0.45 | 1.16 | 0.19 | 0.93 | 0.22 | 0.64 | 0.07 | 0.54 | 0.07 | <0,02 | 1.09
731 | SUC. LUIS ALVAREZ SIERRA | PLANTA ESPERANZA | DEPÓSITO | COBRE-ORO | 10643 | INACTIVO | CUBETA | COQUIMBO | ILLAPEL | 6524364 | 304050 | 409 | 104 | 64 | 27 | 59 | 31 | 54 | <5 | 24 | 192 | <5 | 67 | 25 | 19 | 1.5 | 4.08 | <0,01 | 1.14 | 0.41 | <20 | 9.56 | 18.41 | <20 | 3.34 | 4.3 | <10 | 37.31 | 1.76 | 54.61 | 12.28 | 0.35 | 17.94 | 2.06 | 0.97 | 0.08 | <0,01 | 2.34 | 0.11 | 8.96 | - | 99.8 | 5.23 | 12.03 | 1.59 | 6.7 | 1.57 | 0.28 | 1.03 | 0.16 | 0.75 | 0.13 | 0.53 | 0.07 | 0.43 | 0.08 | <0,02 | 0.41
732 | SUC. LUIS ALVAREZ SIERRA | PLANTA ESPERANZA | DEPÓSITO | COBRE-ORO | 10643 | INACTIVO | CUBETA | COQUIMBO | ILLAPEL | 6524357 | 304049 | 559 | 90 | 55 | 25 | 59 | 27 | 14 | <5 | 23 | 305 | 8 | <20 | 67 | 15 | 0.64 | 7.11 | <0,01 | 0.73 | 0.35 | <20 | 8.25 | 48.45 | <20 | 7.18 | 3.4 | <10 | 48.41 | 2.19 | 66.92 | 4.78 | 0.28 | 16.92 | 1.54 | <0,01 | 0.05 | <0,01 | 0.54 | 0.07 | 8.63 | - | 99.84 | 5.98 | 10.09 | 1.28 | 5.49 | 1.17 | 0.24 | 0.76 | 0.1 | 0.57 | 0.15 | 0.34 | 0.06 | 0.42 | 0.05 | 0.03 | 0.93
733 | SUC. LUIS ALVAREZ SIERRA | PLANTA ESPERANZA | DEPÓSITO | COBRE-ORO | 10643 | INACTIVO | CUBETA | COQUIMBO | ILLAPEL | 6524350 | 304051 | 486 | 81 | 67 | 19 | 64 | 27 | 22 | <5 | 33 | 335 | 18 | <20 | 69 | 16 | 0.83 | 5.58 | <0,01 | 0.65 | 0.33 | <20 | 12.69 | 52.24 | <20 | 6.2 | 1.86 | <10 | 31.47 | 1.57 | 73.66 | 5.51 | 0.25 | 11.51 | 0.63 | <0,01 | 0.03 | 0.01 | 0.74 | 0.07 | 7.11 | - | 99.62 | 3.86 | 7.68 | 1.01 | 3.96 | 0.5 | 0.18 | 0.52 | 0.07 | 0.44 | 0.1 | 0.31 | 0.04 | 0.26 | 0.04 | <0,02 | 0.87
734 | SUC. LUIS ALVAREZ SIERRA | PLANTA ESPERANZA | DEPÓSITO | COBRE-ORO | 10643 | INACTIVO | CUBETA | COQUIMBO | ILLAPEL | 6524257 | 304040 | 2805 | 143 | 31 | 17 | 62 | 53 | 41 | 499 | 25 | 170 | <5 | 1062 | 63 | 14 | 1.42 | 3.81 | <0,01 | 1.1 | 0.78 | <20 | 13.85 | 30.7 | <20 | 5.59 | 4.16 | <10 | <10 | 0.48 | 46.19 | 12.94 | 0.68 | 12.32 | 12.76 | 3.31 | 0.23 | 2.35 | 1.9 | 0.19 | 6.35 | - | 99.71 | 14.52 | 32.95 | 4.27 | 19.01 | 4.13 | 1.5 | 4 | 0.54 | 3.38 | 0.73 | 1.9 | 0.24 | 1.54 | 0.21 | <0,02 | 0.31
735 | SUC. LUIS ALVAREZ SIERRA | PLANTA ESPERANZA | DEPÓSITO | COBRE-ORO | 10643 | INACTIVO | CUBETA | COQUIMBO | ILLAPEL | 6524202 | 304035 | 1741 | 131 | 69 | 28 | 75 | 70 | 58 | 362 | 29 | 154 | <5 | 1253 | 41 | 6 | 1.38 | 2.96 | <0,01 | 1 | 0.57 | <20 | 15.42 | 19.14 | 25.52 | 6.28 | <1 | <10 | <10 | 1.28 | 43.15 | 12.12 | 0.6 | 10.85 | 12.88 | 5.05 | 0.36 | 1.59 | 2.62 | 0.16 | 10.27 | - | 100.06 | 8.41 | 19.05 | 2.63 | 11.65 | 2.4 | 1.03 | 2.31 | 0.42 | 2.48 | 0.44 | 1.19 | 0.2 | 1.32 | 0.18 | <0,02 | 0.32
736 | SUC. LUIS ALVAREZ SIERRA | PLANTA ESPERANZA | DEPÓSITO | COBRE-ORO | N/A | INACTIVO | SEDIMENTOS | COQUIMBO | ILLAPEL | 6524162 | 304019 | 999 | 161 | 85 | 20 | 64 | 41 | 46 | 337 | 29 | 205 | 6 | 472 | 91 | 19 | 1.59 | 3.9 | <0,01 | 2.64 | 0.94 | <20 | 11.92 | 31.18 | <20 | 5.93 | 2.34 | <10 | <10 | 0.47 | 55.26 | 13.87 | 0.7 | 13.39 | 4.56 | 1.5 | 0.1 | 1.69 | 1.93 | 0.15 | 6.15 | - | 99.54 | 13.97 | 31.14 | 4.16 | 18.16 | 3.8 | 1.19 | 3.45 | 0.45 | 2.7 | 0.55 | 1.44 | 0.21 | 1.33 | 0.17 | <0,02 | 1.45
260 | DUEÑO DESCONOCIDO | PLANTA EL PARRAL | DEPOSITO 1-2-3 | COBRE-ORO | N/A | ABANDONADO | MURO | COQUIMBO | COMBARBALA | 6552719 | 305774 | 1610 | 91 | 24 | 17 | 8 | 227 | 68 | 186 | 25 | 434 | <5 | 538 | 56 | 15 | 0.19 | 1.26 | 0.17 | 0.81 | 0.36 | <20 | 20.17 | 40 | 42.91 | 9.76 | 3.2 | <10 | 31.19 | 0.21 | 63.29 | 15.52 | 0.46 | 4.8 | 4.43 | 2.92 | 0.14 | 1.35 | 2.18 | 0.14 | 4.18 | 0.03 | 99.77 | 6.5 | 18.97 | 2.37 | 10.45 | 2.4 | 0.52 | 1.71 | 0.24 | 1.42 | 0.27 | 0.82 | 0.13 | 0.92 | 0.17 | 0.02 | 2.02
261 | DUEÑO DESCONOCIDO | PLANTA EL PARRAL | DEPOSITO 1-2-3 | COBRE-ORO | 334525 | ABANDONADO | CUBETA | COQUIMBO | COMBARBALA | 6552671 | 305845 | 2055 | 115 | 29 | 17 | <5 | 269 | 75 | 169 | 18 | 253 | <5 | 1570 | 140 | 16 | 0.18 | 1.42 | 1.19 | 0.7 | 0.35 | <20 | 14.15 | 84.23 | 23.36 | 6.12 | 2.39 | <10 | 12.97 | 0.17 | 58.59 | 14.89 | 0.41 | 8.38 | 6.36 | 2.7 | 0.27 | 0.84 | 2.85 | 0.17 | 4.03 | 0.08 | 100.03 | 7.96 | 20.59 | 2.6 | 10.96 | 2.35 | 0.51 | 1.83 | 0.23 | 1.29 | 0.25 | 0.75 | 0.12 | 0.82 | 0.14 | 0.03 | 2.3
1807 | DUEÑO DESCONOCIDO | PLANTA EL PARRAL | DEPOSITO 1-2-3 | COBRE-ORO | N/A | ABANDONADO | SEDIMENTOS | COQUIMBO | COMBARBALA | 6552965 | 305971 | 265 | 159 | 49 | <5 | 11 | 141 | 53 | 555 | 16 | 226 | <5 | 847 | 86 | 21 | 4.82 | 5.46 | 0.27 | 3.45 | 1.97 | <20 | 5.18 | 18.45 | <20 | 45.39 | 12.58 | <10 | <10 | <0,01 | 58.44 | 16.47 | 0.39 | 7.15 | 4.17 | 2.82 | 3.32 | 0.14 | 1.98 | 0.18 | 4.52 | <0,01 | 99.57 | 19.38 | 32.59 | 4.55 | 18.53 | 4.22 | 1.14 | 3.97 | 0.56 | 2.82 | 0.57 | 1.7 | 0.29 | 1.64 | 0.26 | <0,02 | 4.65
926 | CIA. EXPLORACION DE MINAS SAN ANDRES | SIN NOMBRE | DEPOSITO 2 | COBRE | N/A | INACTIVO | MURO | COQUIMBO | MONTE PATRIA | 6586368 | 348707 | 1010 | 71 | 37 | 14 | 58 | 66 | <5 | <5 | <10 | 97 | <5 | <20 | 20 | <5 | 0.8 | 5.21 | <0,01 | 3.47 | 7.65 | <20 | 10.04 | 12.49 | 60 | 18.7 | 6.79 | <10 | <10 | <0,01 | 37.26 | 6.21 | 0.38 | 17.26 | 30.43 | 1.49 | 0.87 | 0.65 | 0.12 | 0.7 | 4.21 | - | 99.57 | 14.23 | 30.49 | 4.08 | 14.37 | 3.25 | 0.94 | 2.87 | 0.35 | 1.91 | 0.47 | 1.47 | 0.2 | 1.26 | 0.25 | <0,02 | 0.62
927 | CIA. EXPLORACION DE MINAS SAN ANDRES | SIN NOMBRE | DEPOSITO 2 | COBRE | 92878 | INACTIVO | CUBETA | COQUIMBO | MONTE PATRIA | 6586366 | 348695 | 1746 | 74 | 36 | 14 | 73 | 99 | <5 | <5 | <10 | 81 | <5 | <20 | 28 | <5 | 0.81 | 3.92 | <0,01 | 4.68 | 7.21 | <20 | 41.46 | <10 | 47.16 | 24.47 | 2.05 | <10 | <10 | 0.51 | 35.26 | 6.68 | 0.39 | 16.9 | 29.69 | 2.12 | 0.87 | 0.57 | 0.17 | 0.89 | 5.98 | - | 99.52 | 17.69 | 36.03 | 4.44 | 16.18 | 3.27 | 0.92 | 2.72 | 0.39 | 2.46 | 0.5 | 2.06 | 0.18 | 1.28 | 0.18 | <0,02 | 2.58
928 | CIA. EXPLORACION DE MINAS SAN ANDRES | SIN NOMBRE | DEPOSITO 2 | COBRE | 92878 | INACTIVO | CUBETA | COQUIMBO | MONTE PATRIA | 6586401 | 348679 | 1965 | 71 | 27 | 15 | 68 | 91 | <5 | <5 | <10 | 80 | <5 | <20 | 28 | <5 | 0.86 | 4.33 | <0,01 | 3.7 | 7.76 | <20 | 18.03 | <10 | 51.96 | 35.69 | 2.35 | <10 | <10 | 0.08 | 35.89 | 6.31 | 0.37 | 17.26 | 29.69 | 1.75 | 0.88 | 0.62 | 0.15 | 0.87 | 5.64 | - | 99.42 | 14.97 | 32.19 | 3.82 | 15.01 | 2.57 | 1.05 | 2.85 | 0.32 | 1.87 | 0.33 | 1.17 | 0.16 | 1.07 | 0.15 | <0,02 | 2.65
929 | CIA. EXPLORACION DE MINAS SAN ANDRES | SIN NOMBRE | DEPOSITO 2 | COBRE | 92878 | INACTIVO | CUBETA | COQUIMBO | MONTE PATRIA | 6586423 | 348664 | 1445 | 73 | 43 | 14 | 65 | 81 | <5 | <5 | <10 | 77 | <5 | <20 | 23 | <5 | 0.77 | 3.89 | <0,01 | 3.73 | 7.6 | <20 | 14.15 | 12.11 | 40.61 | 44.07 | 6.07 | <10 | <10 | <0,01 | 36.9 | 6.45 | 0.4 | 17.25 | 29.92 | 1.68 | 0.87 | 0.59 | 0.15 | 0.79 | 4.41 | - | 99.4 | 17.33 | 33.4 | 3.65 | 15.02 | 3.07 | 0.85 | 2.91 | 0.35 | 2.01 | 0.43 | 1.23 | 0.2 | 1.13 | 0.17 | <0,02 | 2.57
1809 | CIA. EXPLORACION DE MINAS SAN ANDRES | SIN NOMBRE | DEPOSITO 2 | COBRE | N/A | ABANDONADO | SEDIMENTOS | COQUIMBO | MONTE PATRIA | 6586710 | 348829 | 146 | 140 | 115 | <5 | 50 | 201 | 35 | 291 | 10 | 122 | 5 | 238 | 32 | 28 | 2.93 | 2.9 | 0.3 | 2.72 | 3.4 | <20 | 8.54 | 27.63 | <20 | 55.15 | 13.36 | <10 | <10 | <0,01 | 37.98 | 13.92 | 0.51 | 8.3 | 14.74 | 2.33 | 5.84 | 0.18 | 1.49 | 0.64 | 13.81 | <0,01 | 99.73 | 13.99 | 24.99 | 3.46 | 14.64 | 3.43 | 0.94 | 2.9 | 0.48 | 2.69 | 0.51 | 1.57 | 0.27 | 1.37 | 0.22 | <0,02 | 1.62
1969 | SCM EL TOQUI | EL TOQUI | DEPOSITO AUXILIAR | S/I | N/A | INACTIVO | MURO | AYSEN | COYHAIQUE | 5008577 | 268160 | 88 | 38 | 45 | <5 | <5 | 6161 | 17 | 15 | <10 | 56 | <5 | <20 | 2969 | 14 | 5.59 | 1.78 | 0.65 | 2.85 | 2.35 | 5657.44 | <5 | 76.34 | <20 | 34.55 | 4.3 | 49.34 | <10 | 2.65 | 32.96 | 3.18 | 0.24 | 58.17 | 1.79 | 0.45 | 0.54 | 0.3 | 0.67 | 0.14 | 16.29 | <0,01 | 99.95 | 5.63 | 11.37 | 1.35 | 5.03 | 1.08 | 0.26 | 1.16 | 0.16 | 1.17 | 0.23 | 0.52 | 0.08 | 0.64 | 0.09 | 0.03 | 0.5
1034 | ALTO ADIGIO SpA | ALDO LETTURA | DEPÓSITO DE EMERGENCIA (EN CONSTRUCCION) | COBRE | 6546 | ACTIVO | CUBETA | COQUIMBO | LA HIGUERA | 6752079 | 291290 | 3888 | 109 | 122 | <5 | 28 | 3826 | 33 | 95 | <10 | 254 | <5 | 292 | 6231 | 23 | 0.89 | 6.3 | <0,01 | 1.74 | 1.67 | 2573.17 | 14.15 | <10 | 50.09 | 5.96 | 2.64 | <10 | <10 | 0.25 | 68.52 | 8.84 | 0.48 | 8.92 | 1.3 | 4.67 | 0.41 | 0.48 | 1.22 | 0.15 | 3.13 | <0,01 | 98.11 | 6.98 | 11.88 | 1.44 | 5.54 | 1.02 | 0.4 | 0.86 | 0.11 | 0.6 | 0.12 | 0.33 | 0.05 | 0.34 | 0.05 | <0,02 | 0.62
24 | MINERA LUMINA COPPER CHILE LTDA. | CASERONES | DEPOSITO DE LAMAS LA BREA | COBRE | N/A | ACTIVO | MURO | ATACAMA | TIERRA AMARILLA | 6887598 | 438782 | 2660 | 112 | 23 | 6 | 79 | 58 | 154 | 491 | 69 | 248 | 41 | 684 | 52 | 18 | 3.07 | 1.59 | 2.89 | 6.18 | 2.51 | <20 | 56.23 | 23.39 | 67.67 | 9.24 | 5.77 | <10 | 11.72 | 0.25 | 64.68 | 19.56 | 0.46 | 2.08 | 0.9 | 1.11 | 0.02 | 1.91 | 3.89 | 0.12 | 3.67 | 0.62 | 99.02 | 23.06 | 41.52 | 4.86 | 19.24 | 3.11 | 0.71 | 2.03 | 0.22 | 1.07 | 0.15 | 0.6 | 0.07 | 0.39 | 0.04 | <0,02 | 0.05
231 | RALGOMET LTDA. (OSCAR MUNIZAGA) | MASTER | DEPÓSITO DE PRUEBAS | COBRE-ORO | S/I | ACTIVO | CUBETA | COQUIMBO | COMBARBALA | 6549748 | 308163 | 1319 | 191 | 92 | 24 | 64 | 139 | 123 | 11 | 33 | 97 | <5 | <20 | 21 | 26 | 4.93 | 2.12 | 29.87 | 1.88 | 0.76 | <20 | 5.7 | 19.31 | <20 | 8.17 | 4.13 | <10 | <10 | <0,01 | 49.33 | 17.9 | 0.82 | 15.43 | 2.63 | 3.19 | 0.25 | 1.51 | 3.14 | 0.26 | 5.08 | - | 99.54 | 12.78 | 22.34 | 3.42 | 15.01 | 3.39 | 0.94 | 3.24 | 0.45 | 2.56 | 0.5 | 1.53 | 0.17 | 1.81 | 0.23 | <0,02 | 0.28
521 | HMC GOLD | TAMBO DE ORO | DEPOSITO DE RELAVES DE HMC GOLD | ORO | 720000 | ACTIVO | CUBETA | COQUIMBO | PUNITAQUI | 6584375 | 287454 | 133 | 132 | 40 | 10 | 68 | 61 | 55 | 157 | 44 | 296 | 19 | 231 | 31 | 5 | 1.52 | 3.95 | 0.41 | 4.69 | 1.38 | <20 | 14.88 | 25.88 | 54.4 | 17.66 | 8.31 | <10 | <10 | 0.11 | 54.13 | 13.59 | 0.65 | 6.61 | 8.95 | 3.89 | 0.17 | 1.22 | 2.51 | 0.25 | 7.53 | 0.28 | 99.78 | 70.92 | 31.57 | 4.13 | 17.99 | 3.87 | 1 | 3.53 | 0.47 | 2.68 | 0.47 | 1.56 | 0.21 | 1.45 | 0.21 | 0.03 | 1.81
522 | HMC GOLD | TAMBO DE ORO | DEPOSITO DE RELAVES DE HMC GOLD | ORO | 720000 | ACTIVO | CUBETA | COQUIMBO | PUNITAQUI | 6584382 | 287427 | 67 | 142 | 33 | 12 | 67 | 57 | 56 | 167 | 41 | 273 | 15 | 232 | 20 | 18 | 1.34 | 3.64 | 0.24 | 5.01 | 1.46 | <20 | 10.17 | 28.05 | 37.47 | 7.24 | 10.67 | <10 | <10 | 0.15 | 50.93 | 14.87 | 0.69 | 7.5 | 8.68 | 4.26 | 0.16 | 1.44 | 2.59 | 0.24 | 7.79 | 0.38 | 99.5 | 39.87 | 44.55 | 4.76 | 19.8 | 4.22 | 1.09 | 3.85 | 0.52 | 3.17 | 0.56 | 1.69 | 0.24 | 1.63 | 0.23 | 0.02 | 1.29
1877 | SCM HMC GOLD | TAMBO DE ORO | DEPOSITO DE RELAVES DE HMC GOLD | ORO | N/A | ACTIVO | SEDIMENTOS | COQUIMBO | PUNITAQUI | 6584262 | 287198 | 320 | 183 | 47 | 27 | 9 | 39 | 63 | 395 | 15 | 321 | <5 | 699 | 24 | 6 | 1.55 | 4.82 | 2.44 | 6.53 | 1.68 | <20 | <5 | <10 | <20 | <1 | <1 | <10 | <10 | <0,01 | 57.4 | 16.79 | 0.6 | 7.65 | 5.67 | 2.29 | 0.14 | 3.32 | 2.8 | 0.21 | 2.9 | <0,01 | 99.77 | 21.29 | 48.22 | 5.96 | 23.9 | 4.53 | 1.36 | 4.51 | 0.58 | 3.4 | 0.63 | 1.72 | 0.25 | 1.75 | 0.26 | <0,02 | <0,01
1878 | MINERA ALTOS DE PUNITAQUI | ALTOS DE PUNITAQUI | DEPOSITO ESPESADO | ORO | N/A | ACTIVO | SEDIMENTOS | COQUIMBO | PUNITAQUI | 6584045 | 286748 | 1034 | 91 | 27 | 29 | 10 | 79 | 76 | 492 | 21 | 310 | <5 | 559 | 34 | <5 | 2.92 | 6.51 | 1.79 | 7.2 | 1.86 | <20 | <5 | <10 | <20 | <1 | 1.7 | <10 | <10 | <0,01 | 62.7 | 16.54 | 0.44 | 4.37 | 5.2 | 2.19 | 0.09 | 3.49 | 2.73 | 0.23 | 1.7 | <0,01 | 99.67 | 22.07 | 47.61 | 6.23 | 26.49 | 5.91 | 1.56 | 4.71 | 0.66 | 3.87 | 0.7 | 2.41 | 0.31 | 1.93 | 0.27 | <0,02 | <0,01
2101 | MINERA ALTOS DE PUNITAQUI | ALTOS DE PUNITAQUI | DEPOSITO ESPESADO | ORO | N/A | ACTIVO | SEDIMENTOS | COQUIMBO | PUNITAQUI | 6583920 | 286886 | 1548 | 116 | 48 | 69 | 7 | 46 | 65 | 245 | 21 | 181 | <5 | 888 | 46 | 23 | 3.25 | 2.84 | 0.76 | 5.98 | 2.06 | <20 | <5 | <10 | <20 | 11.25 | <1 | <10 | <10 | <0,01 | 51.53 | 16.35 | 0.81 | 10.6 | 5.52 | 3.84 | 0.13 | 2.27 | 2.47 | 0.32 | 5.55 | <0,01 | 99.39 | 20.93 | 43.58 | 5.66 | 23.77 | 5.02 | 1.3 | 4.46 | 0.6 | 3.34 | 0.7 | 2.05 | 0.3 | 1.89 | 0.29 | <0,02 | 0.49
1717 | DIAMANTINO | PLANTA DIAMANTINO | DIAMANTINO | COBRE | 1005480 | INACTIVO | CUBETA | VALPARAISO | PUTAENDO | 6400439 | 347101 | 6496 | 115 | 36 | 124 | <5 | 12109 | 52 | 265 | <10 | 148 | <5 | 4472 | 1546 | 25 | 0.58 | 1.02 | 0.42 | 1.2 | 0.48 | 884.1 | 84.86 | 74.75 | 95.52 | 12.02 | 14.42 | <10 | <10 | <0,01 | 54.17 | 12.67 | 0.42 | 13.27 | 9.1 | 1.8 | 0.27 | 1.94 | 2.31 | 0.22 | 1.05 | <0,01 | 97.2 | 3.4 | 9.09 | 1.01 | 3.8 | 0.7 | 0.24 | 0.67 | 0.1 | 0.71 | 0.12 | 0.37 | 0.06 | 0.41 | 0.06 | <0,02 | 0.02
1718 | DIAMANTINO | PLANTA DIAMANTINO | DIAMANTINO | COBRE | 1005480 | INACTIVO | CUBETA | VALPARAISO | PUTAENDO | 6400432 | 347118 | 9765 | 50 | 16 | 23 | <5 | 1210 | 80 | 283 | 21 | 206 | <5 | 1674 | 280 | 17 | 4.22 | 1.21 | 1.54 | 2.36 | 1.27 | 109.35 | 14.83 | 29.02 | <20 | <1 | 6.37 | <10 | <10 | <0,01 | 63.43 | 15.26 | 0.33 | 6.07 | 3.3 | 1.6 | 0.16 | 2.97 | 2.71 | 0.18 | 2.53 | <0,01 | 98.52 | 3.22 | 10.27 | 1.3 | 4.67 | 0.87 | 0.17 | 0.82 | 0.11 | 0.68 | 0.12 | 0.43 | 0.05 | 0.34 | 0.08 | <0,02 | <0,01
1719 | DIAMANTINO | PLANTA DIAMANTINO | DIAMANTINO | COBRE | 1005480 | INACTIVO | CUBETA | VALPARAISO | PUTAENDO | 6400425 | 347138 | 11617 | 54 | 25 | 24 | <5 | 1959 | 79 | 316 | 20 | 150 | <5 | 4821 | 287 | 16 | 2.75 | 1.31 | 0.44 | 2.27 | 1.14 | 115.83 | 15.84 | 18.66 | 73.33 | 7.29 | 6.26 | <10 | <10 | 0.04 | 61.97 | 14.92 | 0.32 | 6.17 | 3.99 | 1.68 | 0.17 | 2.59 | 2.69 | 0.19 | 3.42 | <0,01 | 98.11 | 3.3 | 9.2 | 1.08 | 4.11 | 0.82 | 0.16 | 0.74 | 0.1 | 0.49 | 0.11 | 0.35 | 0.06 | 0.43 | 0.06 | <0,02 | <0,01
1907 | DIAMANTINO | PLANTA DIAMANTINO | DIAMANTINO | COBRE | N/A | INACTIVO | SEDIMENTOS | VALPARAISO | PUTAENDO | 6400284 | 347117 | 169 | 143 | 41 | <5 | 10 | 190 | 66 | 372 | 25 | 190 | 5 | 423 | 80 | 22 | 6.17 | 2.87 | 2.38 | 4.54 | 1.39 | <20 | <5 | <10 | <20 | <1 | <1 | <10 | <10 | <0,01 | 51.38 | 17.8 | 0.87 | 7.95 | 3.95 | 2.95 | 0.16 | 2.1 | 1.94 | 0.24 | 10.05 | <0,01 | 99.4 | 14.56 | 31.73 | 4.07 | 16.81 | 3.81 | 1.12 | 3.96 | 0.58 | 3.49 | 0.72 | 2 | 0.27 | 1.81 | 0.25 | <0,02 | 0.11
279 | HUGO ARAYA (MINERA ARAYA Y ARAYA) | PLANTA DINA | DINA 1-2-3-4 | COBRE-ORO-PLATA | 80622 | INACTIVO | CUBETA | COQUIMBO | COQUIMBO | 6683158 | 276193 | 595 | 216 | 213 | 43 | 58 | 53 | 9 | <5 | <10 | 45 | <5 | <20 | 29 | 10 | 1.22 | 2.11 | <0,01 | 10.87 | 11.91 | <20 | 11.66 | <10 | 20.6 | 11.65 | 9.11 | <10 | <10 | 0.11 | 30.07 | 9.28 | 0.58 | 37.24 | 9.44 | 3.8 | 0.13 | 3.37 | 0.63 | 3.8 | 1.35 | 0.28 | 99.95 | 78.75 | 156.15 | 19.14 | 74.55 | 13.19 | 1.49 | 12.29 | 1.54 | 7.68 | 1.63 | 4.7 | 0.61 | 4.15 | 0.59 | <0,02 | 0.05
280 | HUGO ARAYA (MINERA ARAYA Y ARAYA) | PLANTA DINA | DINA 1-2-3-4 | COBRE-ORO-PLATA | 80622 | INACTIVO | CUBETA | COQUIMBO | COQUIMBO | 6683131 | 276164 | 3022 | 143 | 47 | 16 | 67 | 128 | 52 | 170 | 38 | 167 | 9 | 493 | 73 | 20 | 2.47 | 2.49 | <0,01 | 3.75 | 2.25 | <20 | 10.21 | 29.13 | 26.72 | 19.37 | 8.47 | <10 | <10 | 0.21 | 52.6 | 14.14 | 0.6 | 9.7 | 6.3 | 2.66 | 0.21 | 5.34 | 1.61 | 0.75 | 4.92 | 0.54 | 99.34 | 12.16 | 57.28 | 6.19 | 25.69 | 5.32 | 1.32 | 4.98 | 0.71 | 3.73 | 0.78 | 2.15 | 0.3 | 1.67 | 0.21 | <0,02 | 0.04
281 | HUGO ARAYA (MINERA ARAYA Y ARAYA) | PLANTA DINA | DINA 1-2-3-4 | COBRE-ORO-PLATA | 80622 | INACTIVO | CUBETA | COQUIMBO | COQUIMBO | 6683017 | 276100 | 2210 | 146 | 46 | 21 | 77 | 96 | 34 | 124 | 47 | 144 | 5 | 102 | 51 | 30 | 3.12 | 2.45 | <0,01 | 13.59 | 7.31 | <20 | 39.41 | <10 | 32.13 | 17.71 | 7.19 | <10 | <10 | 0.09 | 43.67 | 12.19 | 0.62 | 12.98 | 8.86 | 5.77 | 0.24 | 5 | 1.17 | 2.54 | 6.13 | 0.22 | 99.39 | 62.96 | 143.04 | 18.88 | 76.96 | 14.7 | 1.89 | 13.92 | 1.88 | 9.93 | 2.08 | 6.07 | 0.86 | 5.46 | 0.79 | <0,02 | 0.34
282 | HUGO ARAYA (MINERA ARAYA Y ARAYA) | PLANTA DINA | DINA 1-2-3-4 | COBRE-ORO-PLATA | N/A | INACTIVO | SEDIMENTOS | COQUIMBO | COQUIMBO | 6683000 | 276034 | 33 | 115 | 80 | 8 | 78 | 73 | 118 | 355 | 66 | 273 | 33 | 548 | 34 | 12 | 4.19 | 3.1 | <0,01 | 5.27 | 1.3 | <20 | <5 | 26.43 | 31.26 | 17.42 | 11.5 | <10 | <10 | 0.08 | 69.51 | 12.13 | 0.48 | 3.72 | 2.74 | 1.49 | 0.06 | 4.38 | 2.32 | 0.18 | 2.22 | 0.2 | 99.42 | 12.13 | 40.71 | 5.17 | 20.08 | 4.05 | 1.16 | 3.91 | 0.6 | 3.11 | 0.66 | 1.89 | 0.26 | 1.72 | 0.25 | <0,02 | <0,01
283 | HUGO ARAYA (MINERA ARAYA Y ARAYA) | PLANTA DINA | DINA 1-2-3-4 | COBRE-ORO-PLATA | N/A | INACTIVO | SEDIMENTOS | COQUIMBO | COQUIMBO | 6682996 | 276062 | 41 | 124 | 34 | 9 | 77 | 79 | 111 | 353 | 64 | 459 | 30 | 585 | 38 | 17 | 4.33 | 6.24 | <0,01 | 6.4 | 1.49 | <20 | <5 | <10 | 27.59 | 20.01 | 1.28 | <10 | <10 | 0.05 | 66.35 | 13.87 | 0.54 | 4.05 | 2.91 | 1.58 | 0.06 | 4.87 | 2.5 | 0.18 | 2.81 | 0.12 | 99.84 | 11.71 | 43.49 | 5.6 | 21.81 | 4.46 | 1.22 | 4.22 | 0.63 | 3.47 | 0.72 | 1.97 | 0.28 | 1.96 | 0.21 | <0,02 | 0.04
1539 | SOC. EXPLODESA DOS AMIGOS (EX MINERA DOMEYKO) | PLANTA DOMEYKO | DOMEYKO 2 | ORO-COBRE-PLATA | 168726 | INACTIVO | CUBETA | ATACAMA | VALLENAR | 6795333 | 315974 | 1913 | 207 | 77 | <5 | 10 | 2471 | 26 | 61 | <10 | 183 | <5 | 270 | 7069 | 13 | 1.11 | 1.65 | 0.66 | 0.75 | 1.38 | 8092.88 | 29.47 | 339.02 | <20 | 4.8 | 6.02 | <10 | <10 | 1.64 | 54.23 | 7.46 | 0.31 | 17.72 | 4.29 | 1.67 | 0.13 | 1.01 | 1.21 | 0.12 | 9.31 | <0,01 | 97.46 | 4.27 | 8.5 | 1.02 | 4.57 | 0.91 | 0.23 | 0.81 | 0.11 | 0.67 | 0.12 | 0.41 | 0.06 | 0.29 | 0.05 | 0.08 | 2.89
1540 | SOC. EXPLODESA DOS AMIGOS (EX MINERA DOMEYKO) | PLANTA DOMEYKO | DOMEYKO 2 | ORO-COBRE-PLATA | 168726 | INACTIVO | CUBETA | ATACAMA | VALLENAR | 6795335 | 316003 | 1884 | 203 | 61 | 31 | 12 | 2442 | 22 | 63 | <10 | 176 | <5 | 183 | 8058 | <5 | 0.59 | 1.51 | 1.4 | 0.61 | 1.08 | 9282.24 | 19.74 | 303.74 | <20 | 4.6 | 2.68 | <10 | <10 | 2.03 | 56.7 | 6.67 | 0.25 | 14.51 | 5.93 | 1.54 | 0.1 | 1.38 | 1.15 | 0.12 | 9.41 | <0,01 | 97.77 | 2.49 | 6.44 | 0.83 | 3.56 | 0.78 | 0.22 | 0.76 | 0.09 | 0.55 | 0.11 | 0.3 | 0.04 | 0.34 | 0.05 | 0.13 | 4.12
1541 | SOC. EXPLODESA DOS AMIGOS (EX MINERA DOMEYKO) | PLANTA DOMEYKO | DOMEYKO 3 | ORO-COBRE-PLATA | 64057 | INACTIVO | CUBETA | ATACAMA | VALLENAR | 6795507 | 316131 | 208 | 144 | 39 | <5 | <5 | <5 | 31 | 204 | <10 | 150 | <5 | 124 | 298 | 35 | 0.29 | 0.8 | 1.46 | 0.49 | 0.3 | 89.73 | 7.61 | 56.79 | 55.37 | <1 | 1.07 | <10 | 125.16 | 0.08 | 50.15 | 15.08 | 0.35 | 10.14 | 3.48 | 0.74 | 0.04 | 1.1 | 1.57 | 0.17 | 16.53 | <0,01 | 99.35 | 3.19 | 9.54 | 1.27 | 4.73 | 0.86 | 0.27 | 0.47 | 0.07 | 0.29 | 0.05 | 0.13 | 0.02 | 0.07 | 0.02 | 0.05 | 0.19
1542 | SOC. EXPLODESA DOS AMIGOS (EX MINERA DOMEYKO) | PLANTA DOMEYKO | DOMEYKO 3 | ORO-COBRE-PLATA | N/A | INACTIVO | SEDIMENTOS | ATACAMA | VALLENAR | 6795228 | 315889 | 151 | 156 | 58 | <5 | 9 | 184 | 69 | 272 | 25 | 240 | 8 | 556 | 130 | 12 | 1.69 | 1.21 | 1.65 | 1.82 | 0.51 | <20 | <5 | 40.77 | 65.3 | <1 | 4.21 | <10 | <10 | 4.98 | 56.44 | 16.03 | 0.51 | 7.66 | 5.34 | 3.32 | 0.17 | 2.69 | 2.29 | 0.21 | 4.99 | <0,01 | 99.65 | 5.85 | 15.05 | 2.06 | 8.14 | 2.08 | 0.5 | 1.65 | 0.25 | 1.42 | 0.28 | 0.89 | 0.13 | 0.8 | 0.13 | <0,02 | 0.03
349 | MINERA TALCUNA LTDA. | TALCUNA | DON ARTURO 1 | COBRE | 407250 | INACTIVO | CUBETA | COQUIMBO | VICUÑA | 6691946 | 317801 | 2341 | 371 | 254 | 12 | 103 | 478 | 89 | 973 | 37 | 175 | 12 | 25282 | 468 | 5 | 35.65 | 3.96 | 1.05 | 1.43 | 0.52 | 302.58 | 6.25 | 34.65 | <20 | 8.16 | 3.92 | <10 | <10 | 0.57 | 43.86 | 13.62 | 0.81 | 5.94 | 11.31 | 3.69 | 0.42 | 4.51 | 2.09 | 0.18 | 8.75 | 1.42 | 96.59 | 11.83 | 20.81 | 2.98 | 14.31 | 4.15 | 6.5 | 4.39 | 0.53 | 3.58 | 0.55 | 1.7 | 0.18 | 1.09 | 0.2 | <0,02 | 0.01
350 | MINERA TALCUNA LTDA. | TALCUNA | DON ARTURO 1 | COBRE | N/A | INACTIVO | MURO | COQUIMBO | VICUÑA | 6691976 | 317799 | 1559 | 392 | 266 | 12 | 111 | 743 | 64 | 967 | 36 | 178 | 12 | 26487 | 422 | 10 | 40.31 | 4.7 | 1.25 | 1.09 | 0.49 | 252.76 | 5.74 | 26.83 | <20 | 8.74 | 10.55 | <10 | <10 | 0.62 | 43.84 | 13.07 | 0.89 | 5.71 | 12.42 | 3.96 | 0.34 | 4.56 | 1.57 | 0.2 | 8.7 | 1.56 | 96.81 | 10.79 | 19.94 | 2.98 | 13.69 | 4.01 | 6.7 | 4.47 | 0.62 | 3.35 | 0.62 | 1.83 | 0.18 | 1.22 | 0.21 | <0,02 | 0.04
363 | MINERA TALCUNA LTDA. | TALCUNA | DON ARTURO 1 | COBRE | N/A | INACTIVO | SEDIMENTOS | COQUIMBO | VICUÑA | 6692009 | 317825 | 166 | 198 | 73 | 14 | 78 | 101 | 60 | 363 | 44 | 249 | 16 | 751 | 61 | 17 | 7.69 | 4.58 | 2.55 | 4.03 | 1.24 | <20 | <5 | <10 | 27.43 | 9.35 | 10.7 | <10 | <10 | 0.02 | 55.88 | 15.06 | 0.92 | 8.69 | 5.94 | 3.71 | 0.16 | 3.36 | 1.82 | 0.24 | 3.53 | <0,01 | 99.3 | 20.92 | 44.39 | 5.52 | 22.89 | 5.24 | 1.41 | 5 | 0.8 | 4.55 | 0.89 | 2.41 | 0.32 | 2.15 | 0.32 | <0,02 | <0,01
1488 | SCM ZEPOLAC | PLANTA DON LUIS | DON LUIS 2 | COBRE | 15000 | INACTIVO | CUBETA | ATACAMA | TIERRA AMARILLA | 6959243 | 372689 | 2496 | 63 | 38 | 85 | 13 | 44 | 128 | 47 | <10 | 113 | <5 | 222 | 921 | 13 | 3.21 | 2.35 | 0.62 | 1.86 | 2.67 | <20 | 5.87 | <10 | 75 | <1 | 1.62 | <10 | <10 | 1.08 | 35.67 | 11.67 | 0.34 | 7.55 | 21.49 | 3.82 | 0.38 | 1.14 | 2.09 | 0.1 | 15.29 | <0,01 | 99.94 | 4.03 | 13.77 | 1.76 | 8.2 | 1.48 | 0.53 | 1.51 | 0.21 | 1.17 | 0.27 | 0.69 | 0.1 | 0.69 | 0.13 | <0,02 | 0.72
1489 | SCM ZEPOLAC | PLANTA DON LUIS | DON LUIS 2 | COBRE | 15000 | INACTIVO | CUBETA | ATACAMA | TIERRA AMARILLA | 6959249 | 372670 | 439 | 39 | 21 | 51 | <5 | 31 | 130 | 66 | <10 | 129 | <5 | <20 | 898 | 14 | 2.22 | 1.54 | 2.2 | 1.99 | 3.96 | <20 | <5 | <10 | <20 | <1 | 4.82 | <10 | <10 | 0.66 | 25.47 | 8.54 | 0.28 | 4.58 | 32.55 | 3.14 | 0.55 | 0.9 | 1.61 | 0.06 | 21.81 | <0,01 | 99.67 | 5.69 | 16.58 | 2.01 | 8.76 | 1.68 | 0.56 | 1.54 | 0.21 | 1.33 | 0.25 | 0.95 | 0.1 | 0.71 | 0.1 | <0,02 | 1.68
1490 | SCM ZEPOLAC | PLANTA DON LUIS | DON LUIS 2 | COBRE | 15000 | INACTIVO | CUBETA | ATACAMA | TIERRA AMARILLA | 6959266 | 372637 | 542 | 63 | 38 | 52 | <5 | 49 | 159 | 48 | <10 | 138 | <5 | 81 | 877 | 22 | 2.11 | 2.88 | 0.52 | 2.11 | 0.86 | <20 | <5 | <10 | <20 | <1 | 2.67 | <10 | <10 | 0.84 | 34.68 | 12.09 | 0.34 | 5.08 | 22.98 | 3.9 | 0.37 | 1.18 | 2.37 | 0.07 | 16.52 | <0,01 | 99.78 | 8.79 | 24.92 | 3.12 | 11.51 | 2.41 | 0.5 | 2.29 | 0.34 | 2.25 | 0.41 | 1.31 | 0.24 | 1.43 | 0.22 | <0,02 | 0.45
1980 | SCM ZEPOLAC | PLANTA DON LUIS | DON LUIS 2 | COBRE | N/A | INACTIVO | SEDIMENTOS | ATACAMA | TIERRA AMARILLA | 6959234 | 372786 | 6141 | 129 | 48 | <5 | 16 | 360 | 49 | 254 | 14 | 257 | 6 | 527 | 117 | 12 | 2.28 | 5.18 | 0.97 | 6.46 | 1.9 | <20 | <5 | <10 | <20 | 11.34 | <1 | <10 | <10 | 0.74 | 50.2 | 14.06 | 0.63 | 12.59 | 7.18 | 4.04 | 0.17 | 2.81 | 2.29 | 0.31 | 4.72 | <0,01 | 99.79 | 48.31 | 90.63 | 8.79 | 31.45 | 5.61 | 1.53 | 5.09 | 0.77 | 3.82 | 0.75 | 2.27 | 0.31 | 2.02 | 0.32 | <0,02 | 0.43
1031 | MOISES GONZALEZ GONZALEZ | PLANTA DON MOISES | DON MOISES 1 | ORO-COBRE | 8460 | INACTIVO | CUBETA | COQUIMBO | LA HIGUERA | 6748889 | 298071 | 3296 | 198 | 62 | <5 | 7 | 1319 | 39 | 91 | <10 | 193 | 5 | 1233 | 1265 | 15 | 1.47 | 4.37 | 0.26 | 4.85 | 3.28 | 426.58 | 26.78 | 91.82 | <20 | 6.47 | 4.22 | 33.16 | 12.9 | 0.42 | 55.63 | 12.63 | 0.46 | 14.6 | 3.11 | 3.04 | 0.12 | 1.71 | 1.84 | 0.15 | 5.76 | <0,01 | 99.05 | 18.7 | 36.21 | 4.48 | 17.41 | 3.68 | 0.93 | 3.55 | 0.49 | 2.87 | 0.59 | 1.72 | 0.28 | 1.69 | 0.26 | <0,02 | 0.09
1026 | MOISES GONZALEZ GONZALEZ | PLANTA DON MOISES | DON MOISES 2 | ORO-COBRE | 107182 | INACTIVO | CUBETA | COQUIMBO | LA HIGUERA | 6748983 | 298211 | 158 | 146 | 62 | <5 | 17 | 119 | 72 | 364 | 27 | 276 | 7 | 486 | 68 | 22 | 1.79 | 2.89 | 0.58 | 3.74 | 1.32 | <20 | <5 | 34.88 | 65.39 | 6.2 | <1 | <10 | <10 | <0,01 | 57.22 | 15.98 | 0.47 | 6.9 | 5.4 | 4.67 | 0.14 | 2.89 | 2.24 | 0.21 | 3.78 | <0,01 | 99.87 | 19.85 | 36.62 | 4.68 | 18.82 | 4 | 1.09 | 3.83 | 0.51 | 3.2 | 0.59 | 1.8 | 0.25 | 1.81 | 0.25 | <0,02 | 0.38
1027 | MOISES GONZALEZ GONZALEZ | PLANTA DON MOISES | DON MOISES 2 | ORO-COBRE | 107182 | INACTIVO | CUBETA | COQUIMBO | LA HIGUERA | 6748934 | 298163 | 5755 | 236 | 54 | <5 | 10 | 1550 | 50 | 105 | 10 | 103 | 5 | 880 | 1154 | 18 | 1.06 | 5.66 | 0.3 | 1.84 | 2.79 | 237.01 | 18.49 | 54.31 | 26.95 | 3.11 | 2.88 | 16.37 | <10 | 0.24 | 44.11 | 15.5 | 0.4 | 17 | 3.2 | 4.82 | 0.22 | 1.3 | 2.25 | 0.17 | 9.73 | <0,01 | 98.69 | 9.75 | 18.1 | 2.27 | 8.95 | 1.93 | 0.48 | 1.63 | 0.24 | 1.33 | 0.27 | 0.77 | 0.11 | 0.82 | 0.12 | 0.02 | 0.07
1028 | MOISES GONZALEZ GONZALEZ | PLANTA DON MOISES | DON MOISES 2 | ORO-COBRE | N/A | INACTIVO | MURO | COQUIMBO | LA HIGUERA | 6748995 | 298048 | 1071 | 177 | 69 | <5 | 11 | 249 | 82 | 336 | 23 | 230 | 6 | 1649 | 1073 | 31 | 5.51 | 1.22 | 0.22 | 3.67 | 3.78 | 163.47 | 26.01 | 70.12 | 63.54 | 3.18 | 2.48 | <10 | <10 | 0.02 | 59.66 | 15.33 | 0.4 | 7.63 | 4.43 | 3.75 | 0.14 | 2.41 | 2.59 | 0.17 | 2.76 | <0,01 | 99.25 | 18.46 | 33.27 | 4.14 | 16.63 | 3.18 | 0.87 | 2.97 | 0.41 | 2.25 | 0.4 | 1.27 | 0.19 | 1.18 | 0.17 | <0,02 | 0.11
1029 | MOISES GONZALEZ GONZALEZ | PLANTA DON MOISES | DON MOISES 2 | ORO-COBRE | 107182 | INACTIVO | CUBETA | COQUIMBO | LA HIGUERA | 6748981 | 298047 | 3304 | 204 | 56 | <5 | 8 | 2157 | 43 | 120 | 10 | 207 | 5 | 612 | 1688 | 20 | 1.75 | 4.23 | <0,01 | 3.57 | 1.3 | 1425.99 | 28.79 | 85.25 | <20 | 4.54 | 2.54 | <10 | <10 | 0.07 | 56.92 | 14.11 | 0.39 | 11.97 | 2.98 | 3.42 | 0.2 | 1.97 | 1.89 | 0.17 | 4.99 | <0,01 | 99 | 13.59 | 27.49 | 3.75 | 14.78 | 3.08 | 0.82 | 2.9 | 0.46 | 2.47 | 0.49 | 1.55 | 0.21 | 1.47 | 0.21 | <0,02 | 0.08
1030 | MOISES GONZALEZ GONZALEZ | PLANTA DON MOISES | DON MOISES 2 | ORO-COBRE | 107182 | INACTIVO | CUBETA | COQUIMBO | LA HIGUERA | 6748959 | 298063 | 501 | 172 | 46 | <5 | <5 | <5 | 26 | 38 | <10 | 56 | <5 | <20 | 72 | 23 | 1.89 | 4.71 | 1.91 | 3.65 | 1.98 | <20 | 9.3 | 21.51 | 45.16 | 1.58 | 3.45 | <10 | <10 | 0.22 | 24.9 | 11.12 | 0.32 | 34.42 | 4.13 | 3.97 | 1.88 | 0.61 | 1.65 | 0.09 | 16.45 | <0,01 | 99.53 | 13.48 | 26.75 | 3.36 | 12.83 | 2.63 | 0.63 | 2.29 | 0.34 | 1.77 | 0.37 | 1.18 | 0.17 | 1.16 | 0.17 | 0.02 | 1.08
1032 | MOISES GONZALEZ GONZALEZ | PLANTA DON MOISES | DON MOISES 2 | ORO-COBRE | N/A | INACTIVO | SEDIMENTOS | COQUIMBO | LA HIGUERA | 6749080 | 298033 | 98 | 166 | 61 | <5 | 14 | 103 | 78 | 340 | 25 | 314 | 7 | 581 | 51 | 20 | 2.56 | 3.07 | 5.65 | 4 | 2.04 | <20 | <5 | 41.85 | 80.53 | 4.57 | 4.77 | <10 | <10 | <0,01 | 58.06 | 15.33 | 0.49 | 7.34 | 4.94 | 3.95 | 0.14 | 2.88 | 2.47 | 0.2 | 3.77 | <0,01 | 99.56 | 19.37 | 38.51 | 4.93 | 19.33 | 3.89 | 1.05 | 3.8 | 0.5 | 2.95 | 0.56 | 1.64 | 0.23 | 1.52 | 0.23 | 0.03 | 2.02
1844 | MOISES GONZALEZ GONZALEZ | PLANTA DON MOISES | DON MOISES 2 | ORO-COBRE | N/A | INACTIVO | SEDIMENTOS | COQUIMBO | LA HIGUERA | 6749049 | 297962 | 54 | 191 | 72 | <5 | 7 | 83 | 83 | 346 | 21 | 290 | 7 | 658 | 54 | 7 | 3.51 | 4.75 | 0.73 | 4.95 | 1.42 | <20 | <5 | 25.67 | <20 | <1 | <1 | <10 | <10 | <0,01 | 60.98 | 15.37 | 0.85 | 7.62 | 4.12 | 2.31 | 0.12 | 3.22 | 2.87 | 0.17 | 1.91 | <0,01 | 99.52 | 15.16 | 31.92 | 4.34 | 17.11 | 2.97 | 0.79 | 3.42 | 0.47 | 2.86 | 0.55 | 1.48 | 0.22 | 1.45 | 0.2 | <0,02 | <0,01
761 | REGINALDO CALLEJAS | PLANTA DON ROBERTO (EX FARELLON SANCHEZ) | DON ROBERTO | COBRE-ORO | N/A | INACTIVO | MURO | COQUIMBO | ILLAPEL | 6518627 | 307813 | 1906 | 194 | 79 | 16 | 74 | 83 | 67 | 290 | 41 | 183 | 15 | 351 | 49 | 13 | 1.83 | 2.71 | <0,01 | 2.61 | 0.71 | <20 | <5 | 29.97 | 66.76 | 25.92 | 11.97 | <10 | <10 | <0,01 | 53.54 | 17 | 0.89 | 9.98 | 4.51 | 3.72 | 0.22 | 1.83 | 2.36 | 0.22 | 5.23 | - | 99.83 | 7.21 | 16.25 | 2.17 | 9.47 | 2.24 | 0.75 | 2.3 | 0.33 | 2.19 | 0.44 | 1.44 | 0.2 | 1.35 | 0.17 | 0.04 | 0.14
762 | REGINALDO CALLEJAS | PLANTA DON ROBERTO (EX FARELLON SANCHEZ) | DON ROBERTO | COBRE-ORO | 1312 | INACTIVO | CUBETA | COQUIMBO | ILLAPEL | 6518631 | 307830 | 1020 | 166 | 124 | 26 | 68 | 68 | 65 | 30 | 26 | 143 | <5 | 1372 | 51 | 29 | 2.05 | 2.46 | <0,01 | 2.76 | 0.74 | <20 | 6.33 | 24.06 | 54.49 | 11.8 | 6.09 | <10 | <10 | 0.11 | 52.23 | 15.69 | 0.61 | 16.97 | 2.47 | 2.71 | 0.26 | 0.32 | 2.72 | 0.12 | 5.34 | - | 99.78 | 7.92 | 21.08 | 2.45 | 10.72 | 3.05 | 0.91 | 2.74 | 0.37 | 2.37 | 0.48 | 1.49 | 0.21 | 1.35 | 0.2 | 0.03 | 0.18
763 | REGINALDO CALLEJAS | PLANTA DON ROBERTO (EX FARELLON SANCHEZ) | DON ROBERTO | COBRE-ORO | 1312 | INACTIVO | CUBETA | COQUIMBO | ILLAPEL | 6518622 | 307824 | 1053 | 166 | 119 | 25 | 67 | 66 | 69 | 34 | 26 | 143 | <5 | 1933 | 83 | 27 | 2.16 | 2.96 | <0,01 | 2.38 | 0.66 | <20 | 7.28 | 33.22 | 47.62 | 10.63 | 2.85 | <10 | <10 | <0,01 | 52.03 | 15.98 | 0.61 | 16.64 | 2.52 | 2.61 | 0.27 | 0.25 | 2.85 | 0.13 | 5.35 | - | 99.61 | 8.03 | 18.18 | 2.5 | 10.84 | 2.77 | 1.45 | 2.91 | 0.41 | 2.52 | 0.54 | 1.37 | 0.22 | 1.45 | 0.22 | 0.02 | 0.23
764 | REGINALDO CALLEJAS | PLANTA DON ROBERTO (EX FARELLON SANCHEZ) | DON ROBERTO | COBRE-ORO | 1312 | INACTIVO | CUBETA | COQUIMBO | ILLAPEL | 6518613 | 307819 | 760 | 186 | 121 | 24 | 68 | 58 | 72 | 75 | 27 | 144 | <5 | 5823 | 49 | 33 | 1.71 | 4.08 | <0,01 | 2.62 | 0.78 | <20 | 6.24 | 22 | 47.44 | 17.54 | 11.57 | <10 | <10 | 0.08 | 54.13 | 15.6 | 0.57 | 15 | 3.62 | 2.01 | 0.3 | 0.17 | 3.06 | 0.12 | 4.38 | - | 99.71 | 6.73 | 15.28 | 2.04 | 9.07 | 2 | 0.69 | 2.43 | 0.3 | 1.89 | 0.42 | 1.25 | 0.18 | 1.4 | 0.18 | 0.05 | 0.25
765 | REGINALDO CALLEJAS | PLANTA DON ROBERTO (EX FARELLON SANCHEZ) | DON ROBERTO | COBRE-ORO | N/A | INACTIVO | SEDIMENTOS | COQUIMBO | ILLAPEL | 6518636 | 307788 | 911 | 166 | 146 | 27 | 68 | 58 | 56 | 21 | 25 | 189 | <5 | 1513 | 98 | 26 | 3.89 | 3.54 | <0,01 | 3.45 | 1.21 | <20 | 6.9 | 25.23 | 41.22 | 18.01 | 8.53 | <10 | <10 | <0,01 | 55.76 | 14.06 | 0.58 | 16.35 | 1.29 | 2.31 | 0.21 | 0.13 | 2.35 | 0.12 | 6.06 | - | 99.55 | 15.69 | 35.22 | 4.91 | 21.5 | 4.96 | 1.41 | 4.43 | 0.63 | 3.49 | 0.71 | 1.86 | 0.28 | 1.75 | 0.24 | <0,02 | 0.17
1596 | DUEÑO DESCONOCIDO | PLANTA ACONCAGUA | DOÑA ADA 1-2-3 | S/I | S/I | INACTIVO | CUBETA | ANTOFAGASTA | SIERRA GORDA | 7461522 | 461814 | 10377 | 74 | 186 | <5 | 75 | 2699 | 41 | 109 | 25 | 62 | <5 | 154 | 261 | 11 | 1.27 | 3.29 | 0.48 | 3.79 | 1.22 | <20 | 413.45 | 65.24 | 76.53 | 6.86 | 7.94 | <10 | 92.01 | 10.7 | 18.83 | 9.34 | 0.17 | 21.57 | 2.11 | 5.07 | 0.44 | 6.29 | 1.15 | 0.37 | 32.67 | 0.01 | 98.03 | 16.36 | 33.58 | 4.31 | 17.78 | 3.33 | 0.85 | 2.93 | 0.38 | 2.06 | 0.41 | 1.21 | 0.17 | 1.2 | 0.13 | <0,02 | <0,01
1597 | DUEÑO DESCONOCIDO | PLANTA ACONCAGUA | DOÑA ADA 1-2-3 | S/I | S/I | INACTIVO | CUBETA | ANTOFAGASTA | SIERRA GORDA | 7461516 | 461802 | 45394 | 99 | 93 | 113 | 71 | 1279 | 94 | 184 | 50 | 118 | 5 | 394 | 148 | 21 | 1.95 | 4.15 | 0.33 | 2.8 | 0.45 | <20 | 441.7 | 38.3 | <20 | 12.93 | 2.85 | <10 | 17.21 | 5.07 | 35.25 | 13.31 | 0.41 | 7.87 | 1.94 | 5.12 | 0.4 | 4.17 | 2.19 | 0.18 | 24.21 | 0.02 | 95.07 | 14.39 | 29.29 | 3.82 | 15.88 | 3.24 | 0.98 | 2.87 | 0.38 | 1.86 | 0.38 | 1.07 | 0.15 | 1.07 | 0.16 | <0,02 | <0,01
1163 | EDUARDO OLIVARES CAÑAS | DOS ESPINOS | DOS ESPINOS 1-2 | ORO | 39000 | INACTIVO | CUBETA | COQUIMBO | LA HIGUERA | 6741489 | 326524 | 472 | 130 | 74 | <5 | 16 | 1278 | 78 | 319 | 23 | 319 | 6 | 485 | 1087 | <5 | 0.49 | 5.5 | 0.39 | 1.63 | 0.66 | 158.36 | 9.28 | 59.29 | 45.51 | 4.85 | 1.03 | <10 | 20.12 | 0.16 | 59.07 | 15.08 | 0.39 | 6.12 | 4.88 | 3.46 | 0.12 | 2.79 | 2.19 | 0.16 | 5.29 | - | 99.54 | 6.19 | 14.08 | 1.65 | 7.63 | 1.56 | 0.31 | 1.05 | 0.16 | 0.97 | 0.21 | 0.66 | 0.1 | 0.81 | 0.08 | 0.02 | 0.07
1842 | EDUARDO OLIVARES CAÑAS | DOS ESPINOS | DOS ESPINOS 1-2 | ORO | N/A | INACTIVO | SEDIMENTOS | COQUIMBO | LA HIGUERA | 6741457 | 326380 | 118 | 110 | 59 | 12 | 8 | 71 | 94 | 361 | 23 | 366 | 5 | 627 | 46 | 14 | 4.49 | 6.74 | 0.87 | 5.53 | 1.28 | <20 | <5 | 24.81 | <20 | 1.47 | <1 | <10 | <10 | <0,01 | 63.63 | 16.3 | 0.55 | 5.18 | 3.51 | 1.85 | 0.08 | 3.13 | 2.93 | 0.13 | 2.33 | <0,01 | 99.61 | 15.12 | 32.06 | 4.44 | 18.52 | 2.99 | 0.8 | 3.11 | 0.4 | 2.54 | 0.53 | 1.51 | 0.23 | 1.46 | 0.17 | <0,02 | <0,01
690 | JUAN RASMUS | PLANTA DULCINEA | DULCINEA | COBRE | N/A | INACTIVO | MURO | VALPARAISO | PETORCA | 6442241 | 330422 | 3495 | 134 | 27 | 12 | 74 | 131 | 71 | 224 | 53 | 254 | 29 | 263 | 68 | 12 | 6.22 | 3.76 | <0,01 | 6.44 | 1.74 | <20 | <5 | 26.52 | 82.36 | 40.48 | 9.95 | <10 | <10 | <0,01 | 57.5 | 16.03 | 0.6 | 5.97 | 4.21 | 2.68 | 0.17 | 5.85 | 1.99 | 0.24 | 3.85 | - | 99.57 | 18.33 | 41.64 | 6.07 | 22.8 | 5.07 | 1.61 | 4.99 | 0.65 | 3.94 | 0.76 | 2.15 | 0.31 | 2.07 | 0.3 | 0.03 | 1.6
691 | JUAN RASMUS | PLANTA DULCINEA | DULCINEA | COBRE | N/A | INACTIVO | MURO | VALPARAISO | PETORCA | 6442344 | 330348 | 5262 | 138 | 24 | 13 | 72 | 167 | 59 | 222 | 51 | 245 | 30 | 179 | 62 | 5 | 5.98 | 3.77 | <0,01 | 5.54 | 1.48 | <20 | <5 | 29.74 | 58.76 | 24.49 | 9.84 | <10 | <10 | <0,01 | 55.05 | 16.09 | 0.63 | 6.8 | 5.69 | 2.59 | 0.16 | 5.29 | 1.67 | 0.25 | 4.75 | - | 99.62 | 21.19 | 48.26 | 7.12 | 27.69 | 6.51 | 1.71 | 5.32 | 0.78 | 4.21 | 0.79 | 2.15 | 0.3 | 2.03 | 0.27 | 0.03 | 1.43
692 | JUAN RASMUS | PLANTA DULCINEA | DULCINEA | COBRE | 323857 | INACTIVO | CUBETA | VALPARAISO | PETORCA | 6442361 | 330278 | 3701 | 138 | 23 | 11 | 72 | 123 | 64 | 293 | 50 | 266 | 27 | 246 | 63 | 10 | 4.65 | 3.94 | <0,01 | 4.69 | 1.25 | <20 | <5 | 17.04 | 56.33 | 23.13 | 18.05 | <10 | <10 | 0.01 | 55.88 | 16.1 | 0.64 | 6.24 | 5.1 | 2.8 | 0.16 | 5.86 | 1.83 | 0.23 | 4.51 | - | 99.85 | 18.55 | 40.86 | 5.69 | 23.88 | 4.54 | 1.67 | 4.9 | 0.63 | 3.81 | 0.76 | 2.09 | 0.29 | 1.97 | 0.26 | 0.02 | 1.29
693 | JUAN RASMUS | PLANTA DULCINEA | DULCINEA | COBRE | 323857 | INACTIVO | CUBETA | VALPARAISO | PETORCA | 6442288 | 330281 | 4961 | 143 | 35 | 12 | 74 | 112 | 68 | 409 | 49 | 246 | 24 | 266 | 121 | 14 | 3.44 | 4.4 | <0,01 | 6.01 | 1.64 | <20 | <5 | 21.05 | 74.55 | 36.65 | 6.39 | <10 | <10 | <0,01 | 56.93 | 15.84 | 0.65 | 6.62 | 4.81 | 3.39 | 0.16 | 5.29 | 1.94 | 0.24 | 3.16 | - | 99.68 | 18.01 | 40.58 | 5.88 | 23.63 | 4.95 | 1.68 | 4.98 | 0.68 | 4.03 | 0.79 | 2.18 | 0.31 | 2.13 | 0.29 | <0,02 | 1.55
694 | JUAN RASMUS | PLANTA DULCINEA | DULCINEA | COBRE | N/A | INACTIVO | SEDIMENTOS | VALPARAISO | PETORCA | 6442234 | 330221 | 2372 | 136 | 19 | 11 | 72 | 136 | 70 | 193 | 52 | 251 | 30 | 378 | 42 | 8 | 7.11 | 3.22 | <0,01 | 4.97 | 1.26 | <20 | <5 | 18.56 | 64 | 30.57 | 12.24 | <10 | <10 | <0,01 | 56.87 | 15.77 | 0.64 | 6.43 | 5.07 | 2.18 | 0.18 | 5.2 | 1.97 | 0.22 | 4.81 | - | 99.7 | 18.57 | 40.99 | 5.98 | 23.54 | 5.18 | 1.58 | 4.73 | 0.66 | 3.55 | 0.69 | 1.95 | 0.27 | 1.78 | 0.23 | <0,02 | 0.69
695 | JUAN RASMUS | PLANTA DULCINEA | DULCINEA | COBRE | 323857 | INACTIVO | CUBETA | VALPARAISO | PETORCA | 6442249 | 330355 | 2849 | 159 | 112 | 13 | 79 | 184 | 48 | 173 | 42 | 216 | 19 | 2377 | 94 | 14 | 11.47 | 3.84 | <0,01 | 3.34 | 0.9 | <20 | <5 | 53.55 | 33.74 | 30.27 | 16.21 | <10 | <10 | <0,01 | 50.5 | 15.11 | 0.7 | 7.95 | 9.17 | 1.56 | 0.48 | 3.34 | 1.41 | 0.23 | 8.88 | - | 99.98 | 15.02 | 35.46 | 5.6 | 22.11 | 5.49 | 2.08 | 5.14 | 0.59 | 3.92 | 0.75 | 1.94 | 0.28 | 1.76 | 0.25 | <0,02 | 1.44
696 | JUAN RASMUS | PLANTA DULCINEA | DULCINEA | COBRE | 323857 | INACTIVO | CUBETA | VALPARAISO | PETORCA | 6442300 | 330347 | 4297 | 157 | 55 | 13 | 73 | 149 | 67 | 261 | 45 | 213 | 19 | 758 | 99 | 27 | 6.29 | 4.03 | <0,01 | 5.79 | 1.55 | <20 | <5 | 26.39 | 62.54 | 32.43 | 8.6 | <10 | <10 | <0,01 | 51.67 | 16.13 | 0.72 | 7.64 | 5.95 | 4.13 | 0.26 | 5.05 | 1.96 | 0.27 | 5.35 | - | 99.76 | 19.86 | 44.51 | 6.79 | 27.37 | 7.05 | 1.91 | 5.66 | 0.88 | 4.43 | 0.85 | 2.33 | 0.33 | 2.19 | 0.29 | <0,02 | 1.53
1932 | JUAN RASMUS | PLANTA DULCINEA | DULCINEA | COBRE | N/A | INACTIVO | SEDIMENTOS | VALPARAISO | PETORCA | 6442270 | 330502 | 1255 | 151 | 31 | <5 | 7 | 142 | 54 | 388 | 20 | 206 | 8 | 518 | 72 | 17 | 5.74 | 3.93 | 3.78 | 4.53 | 1.13 | <20 | <5 | 15.74 | <20 | 1.07 | <1 | <10 | <10 | <0,01 | 55.61 | 17.29 | 0.78 | 8.2 | 3.77 | 3 | 0.14 | 2.68 | 1.89 | 0.21 | 5.74 | <0,01 | 99.31 | 16.76 | 34.51 | 4.67 | 20.09 | 4.31 | 1.28 | 4.19 | 0.51 | 3.24 | 0.67 | 2.12 | 0.27 | 1.79 | 0.27 | <0,02 | 0.01
948 | J. HERNANDEZ | PLANTA EL ALGARROBO | EL ALGARROBO | COBRE | N/A | INACTIVO | MURO | COQUIMBO | RIO HURTADO | 6629404 | 308312 | 898 | 127 | 32 | <5 | <5 | 179 | 52 | 271 | 20 | 184 | 5 | 484 | 30 | 8 | 2.1 | 6.35 | 1.41 | 2.73 | 0.79 | <20 | <5 | <10 | 82.22 | 3.11 | 2 | <10 | <10 | 0.03 | 57.32 | 16.46 | 0.38 | 6.37 | 4.34 | 2.79 | 0.15 | 5.92 | 1.49 | 0.18 | 4.17 | <0,01 | 99.55 | 3.79 | 18.24 | 2.39 | 9.06 | 1.86 | 0.58 | 1.76 | 0.26 | 1.42 | 0.3 | 0.86 | 0.12 | 0.8 | 0.12 | <0,02 | 0.02
949 | J. HERNANDEZ | PLANTA EL ALGARROBO | EL ALGARROBO | COBRE | 33435 | INACTIVO | CUBETA | COQUIMBO | RIO HURTADO | 6629424 | 308361 | 795 | 87 | 34 | <5 | <5 | 138 | 56 | 257 | 24 | 193 | 5 | 502 | 20 | 14 | 2.01 | 4.51 | <0,01 | 2.92 | 0.87 | <20 | <5 | 21.3 | 63.34 | 4.25 | 1.6 | <10 | <10 | <0,01 | 58.17 | 16.32 | 0.39 | 6.1 | 4.42 | 2.53 | 0.15 | 6.25 | 1.53 | 0.22 | 3.76 | <0,01 | 99.82 | 5.33 | 19.83 | 2.53 | 9.58 | 1.91 | 0.59 | 1.73 | 0.27 | 1.38 | 0.27 | 0.82 | 0.11 | 0.62 | 0.14 | <0,02 | 0.02
950 | J. HERNANDEZ | PLANTA EL ALGARROBO | EL ALGARROBO | COBRE | 33435 | INACTIVO | CUBETA | COQUIMBO | RIO HURTADO | 6629390 | 308352 | 678 | 132 | 36 | <5 | <5 | 130 | 69 | 341 | 23 | 171 | <5 | 760 | 29 | 15 | 2.59 | 1.59 | <0,01 | 2.71 | 0.8 | <20 | <5 | 15.58 | 59.9 | 3.44 | 2.42 | <10 | <10 | <0,01 | 57.76 | 16.31 | 0.38 | 5.83 | 4.46 | 3.31 | 0.17 | 5.87 | 1.92 | 0.21 | 3.3 | <0,01 | 99.52 | 2.22 | 25.71 | 2.32 | 8.75 | 1.9 | 0.58 | 2 | 0.29 | 1.64 | 0.34 | 1.01 | 0.14 | 0.9 | 0.11 | <0,02 | 0.01
951 | J. HERNANDEZ | PLANTA EL ALGARROBO | EL ALGARROBO | COBRE | 33435 | INACTIVO | CUBETA | COQUIMBO | RIO HURTADO | 6629385 | 308321 | 374 | 131 | 33 | <5 | 6 | 133 | 59 | 323 | 21 | 157 | <5 | 889 | 26 | 24 | 0.83 | 1.43 | <0,01 | 7.39 | 8.1 | <20 | <5 | 31.95 | 53.55 | 2.73 | 3.34 | <10 | <10 | <0,01 | 55.34 | 16.24 | 0.39 | 6.55 | 5.36 | 3.41 | 0.19 | 5.97 | 1.73 | 0.21 | 4.13 | <0,01 | 99.5 | 53.55 | 106.18 | 13.01 | 50.7 | 8.97 | 1.01 | 8.36 | 1.05 | 5.22 | 1.11 | 3.19 | 0.42 | 2.82 | 0.4 | 0.02 | 0.17
952 | J. HERNANDEZ | PLANTA EL ALGARROBO | EL ALGARROBO | COBRE | N/A | INACTIVO | SEDIMENTOS | COQUIMBO | RIO HURTADO | 6629863 | 307977 | 710 | 204 | 32 | <5 | 6 | 146 | 65 | 310 | 19 | 139 | <5 | 766 | 33 | 18 | 1.68 | 1.69 | <0,01 | 2.55 | 1.53 | <20 | <5 | 26.72 | 55.67 | 3.09 | 2.48 | <10 | <10 | <0,01 | 52.76 | 16.23 | 0.48 | 8.63 | 5.27 | 4.86 | 0.2 | 4.12 | 2.11 | 0.18 | 4.94 | <0,01 | 99.79 | 8.27 | 38.95 | 4.21 | 17.47 | 3.62 | 0.9 | 3.39 | 0.48 | 2.54 | 0.53 | 1.46 | 0.2 | 1.14 | 0.15 | 0.02 | 0.27
426 | MINERA LA PUNTILLA (PATRICIO GATICA R.) | EL ARENAL | EL ARENAL | ORO | 684288 | ACTIVO | CUBETA | COQUIMBO | ILLAPEL | 6500062 | 296584 | 1911 | 153 | 75 | 23 | 66 | 554 | 72 | 14 | 31 | 159 | <5 | 716 | 139 | 18 | 2.71 | 3.72 | 0.5 | 1.77 | 1.74 | <20 | 35.47 | 23.84 | <20 | 11.89 | 6.05 | <10 | <10 | 0.07 | 52.57 | 14.69 | 0.66 | 13.23 | 4.55 | 4.31 | 0.66 | 0.2 | 2.92 | 0.18 | 5.17 | - | 99.13 | 14.08 | 29.61 | 3.91 | 16.21 | 3.56 | 0.95 | 3.31 | 0.4 | 2.77 | 0.51 | 1.42 | 0.2 | 1.22 | 0.19 | <0,02 | 0.09
427 | MINERA LA PUNTILLA (PATRICIO GATICA R.) | EL ARENAL | EL ARENAL | ORO | N/A | ACTIVO | MURO | COQUIMBO | ILLAPEL | 6500113 | 296556 | 214 | 111 | 35 | 10 | 74 | 87 | 97 | 380 | 58 | 412 | 30 | 590 | 48 | 16 | 2.58 | 5.56 | 8.96 | 5.89 | 1.29 | <20 | <5 | <10 | 31.95 | 15.07 | 4.68 | <10 | <10 | <0,01 | 65.03 | 15.85 | 0.45 | 4.74 | 2.68 | 2.15 | 0.09 | 3.27 | 2.98 | 0.12 | 2.41 | - | 99.76 | 17.9 | 36.25 | 4.25 | 16.75 | 3.34 | 0.92 | 3.09 | 0.43 | 2.4 | 0.49 | 1.52 | 0.22 | 1.47 | 0.22 | <0,02 | 0.02
432 | MINERA LA PUNTILLA (PATRICIO GATICA R.) | EL ARENAL | EL ARENAL | ORO | N/A | ACTIVO | SEDIMENTOS | COQUIMBO | ILLAPEL | 6500114 | 296602 | 1294 | 136 | 57 | 13 | 59 | 117 | 47 | 280 | 29 | 231 | 8 | 321 | 97 | 17 | 2.42 | 4.33 | 1.38 | 3.57 | 1.3 | <20 | 7.43 | 32.53 | <20 | 12.66 | <1 | <10 | <10 | 0.01 | 57.84 | 15.03 | 0.68 | 9.33 | 4.43 | 3.64 | 0.18 | 3.13 | 2.1 | 0.23 | 3.09 | - | 99.67 | 19.56 | 40.07 | 4.55 | 19.85 | 4.14 | 1.19 | 3.95 | 0.56 | 3.68 | 0.64 | 1.82 | 0.27 | 1.63 | 0.24 | <0,02 | 0.4
802 | CIA. MINERA TAHUINCO | PLANTA EL ARENAL (EX LOS PELADEROS) | EL ARENAL | COBRE-ORO | N/A | INACTIVO | MURO | COQUIMBO | SALAMANCA | 6460420 | 318942 | 3987 | 141 | 73 | 14 | 70 | 134 | 41 | 286 | 29 | 159 | 7 | 21 | 41 | <5 | 7.71 | 2.72 | 0.4 | 1.67 | 0.5 | <20 | 7.9 | <10 | 34.68 | 4.81 | 3.71 | <10 | <10 | <0,01 | 44.2 | 14.36 | 0.74 | 9.95 | 13.66 | 4.79 | 0.45 | 0.31 | 1.56 | 0.15 | 9.18 | - | 99.35 | 9.71 | 20.83 | 3.18 | 13.22 | 3.05 | 1.09 | 3 | 0.33 | 2.29 | 0.46 | 1.32 | 0.21 | 1.09 | 0.14 | <0,02 | 6.09
803 | CIA. MINERA TAHUINCO | PLANTA EL ARENAL (EX LOS PELADEROS) | EL ARENAL | COBRE-ORO | 59238 | INACTIVO | CUBETA | COQUIMBO | SALAMANCA | 6460397 | 319018 | 9361 | 231 | 99 | 24 | 69 | 355 | 29 | 409 | 24 | 177 | 7 | 8733 | 886 | 17 | 4.44 | 2.89 | 0.33 | 2.21 | 1.58 | 340.81 | 30.01 | 237.82 | <20 | 10.39 | 1.98 | <10 | <10 | 0.03 | 57.64 | 10.57 | 0.63 | 12.81 | 7.31 | 2.6 | 0.22 | 0.37 | 1.18 | 0.23 | 4.28 | - | 97.82 | 9.92 | 19.96 | 2.87 | 11.78 | 2.68 | 1.17 | 2.85 | 0.33 | 2.57 | 0.43 | 1.35 | 0.18 | 1.04 | 0.24 | <0,02 | 1.38
804 | CIA. MINERA TAHUINCO | PLANTA EL ARENAL (EX LOS PELADEROS) | EL ARENAL | COBRE-ORO | 59238 | INACTIVO | CUBETA | COQUIMBO | SALAMANCA | 6460406 | 318981 | 7812 | 166 | 104 | 24 | 67 | 608 | 40 | 231 | 22 | 127 | <5 | 2504 | 892 | 13 | 7.55 | 2.74 | 0.33 | 1.89 | 1.92 | 321.3 | 24.66 | 498.03 | <20 | 10.55 | 4.71 | <10 | <10 | <0,01 | 48.61 | 14.52 | 0.67 | 14.37 | 9.35 | 3.57 | 0.31 | 0.41 | 1.84 | 0.18 | 4.65 | - | 98.48 | 13.37 | 25.17 | 3.3 | 14.47 | 2.9 | 0.97 | 2.28 | 0.39 | 2.72 | 0.49 | 1.43 | 0.15 | 1.28 | 0.2 | <0,02 | 0.66
805 | CIA. MINERA TAHUINCO | PLANTA EL ARENAL (EX LOS PELADEROS) | EL ARENAL | COBRE-ORO | 59238 | INACTIVO | CUBETA | COQUIMBO | SALAMANCA | 6460400 | 318954 | 4660 | 136 | 59 | 13 | 58 | 187 | 32 | 271 | 28 | 126 | <5 | 1959 | 126 | 12 | 8.25 | 2.83 | 31.88 | 1.31 | 0.78 | <20 | 9.91 | 107.88 | <20 | 8.24 | 3.74 | <10 | <10 | <0,01 | 47.86 | 14.42 | 0.7 | 10.64 | 10.96 | 5.28 | 0.37 | 0.41 | 1.28 | 0.17 | 7.05 | - | 99.13 | 10.14 | 19.24 | 2.93 | 12.13 | 2.8 | 1.02 | 2.67 | 0.36 | 2.43 | 0.46 | 1.34 | 0.23 | 1.19 | 0.23 | <0,02 | 2.94
806 | CIA. MINERA TAHUINCO | PLANTA EL ARENAL (EX LOS PELADEROS) | EL ARENAL | COBRE-ORO | N/A | INACTIVO | SEDIMENTOS | COQUIMBO | SALAMANCA | 6460709 | 318921 | 412 | 178 | 114 | 16 | 76 | 128 | 52 | 460 | 44 | 254 | 19 | 217 | 41 | 29 | 3.98 | 3.2 | 0.59 | 2.95 | 0.66 | <20 | <5 | 32.3 | 45.33 | 4.86 | 3.07 | <10 | <10 | <0,01 | 44.66 | 15.58 | 0.82 | 9.65 | 5.72 | 3.7 | 0.21 | 1.71 | 1.8 | 0.31 | 15.24 | - | 99.41 | 14.83 | 30.36 | 4.21 | 17.41 | 3.66 | 1.29 | 3.14 | 0.56 | 3.75 | 0.57 | 1.59 | 0.24 | 1.44 | 0.21 | <0,02 | <0,01
1715 | SOC. MINERA SERPROMIN | PLANTA EL ARENAL | EL ARENAL 1 | COBRE | N/A | INACTIVO | MURO | VALPARAISO | PUTAENDO | 6385473 | 335420 | 2168 | 101 | 17 | <5 | <5 | 216 | 158 | 157 | 51 | 220 | <5 | 1441 | 42 | 13 | 0.15 | 1.34 | 0.79 | 0.67 | 0.34 | <20 | <5 | 16.78 | <20 | <1 | <1 | <10 | <10 | <0,01 | 57.98 | 16 | 0.64 | 6.01 | 3.79 | 2.16 | 0.22 | 2.6 | 5.2 | 0.29 | 4.34 | <0,01 | 99.23 | 7.78 | 20.42 | 2.78 | 11.26 | 2.12 | 0.59 | 1.87 | 0.27 | 1.45 | 0.29 | 0.89 | 0.16 | 0.97 | 0.17 | <0,02 | 0.05
1716 | SOC. MINERA SERPROMIN | PLANTA EL ARENAL | EL ARENAL 1 | COBRE | 44046 | INACTIVO | CUBETA | VALPARAISO | PUTAENDO | 6385469 | 335381 | 1292 | 133 | 14 | <5 | <5 | 289 | 178 | 168 | 59 | 196 | <5 | 1508 | 38 | 19 | 0.68 | 0.89 | 0.24 | 1.18 | 0.56 | <20 | <5 | <10 | 24.49 | 5.74 | 7.59 | <10 | <10 | <0,01 | 50.05 | 18.05 | 0.63 | 8.36 | 5.13 | 2.82 | 0.27 | 1.43 | 5.92 | 0.3 | 6.53 | <0,01 | 99.48 | 3.15 | 11.12 | 1.42 | 5.89 | 1.28 | 0.38 | 1.43 | 0.2 | 1.29 | 0.26 | 0.76 | 0.11 | 0.67 | 0.09 | <0,02 | 0.02
677 | SOC. MINERA SERPROMIN | PLANTA EL ARENAL | EL ARENAL 3 | COBRE | 582237 | INACTIVO | CUBETA | VALPARAISO | PUTAENDO | 6385502 | 335358 | 1904 | 144 | <10 | 10 | 70 | 125 | 194 | 147 | 66 | 300 | 20 | 1396 | 25 | 22 | 4.03 | 4.49 | 0.83 | 4.56 | 1.33 | <20 | <5 | 24.26 | 70.99 | 15.01 | 17.06 | <10 | <10 | <0,01 | 58.75 | 14.68 | 0.7 | 5.75 | 4.45 | 1.17 | 0.22 | 1.99 | 6.37 | 0.27 | 4.82 | - | 99.59 | 16.22 | 37.05 | 5.57 | 24.31 | 5.8 | 1.54 | 5.32 | 0.7 | 4.15 | 0.78 | 2.24 | 0.24 | 1.79 | 0.3 | <0,02 | 0.04
1789 | SOC. MINERA SERPROMIN | PLANTA EL ARENAL | EL ARENAL 3 | COBRE | N/A | INACTIVO | SEDIMENTOS | VALPARAISO | PUTAENDO | 6385426 | 335535 | 131 | 171 | 45 | <5 | <5 | 134 | 28 | 402 | 14 | 225 | <5 | 308 | 49 | 22 | 2.65 | 3.81 | 0.78 | 2.48 | 0.64 | <20 | <5 | <10 | <20 | 2.3 | 1.06 | <10 | <10 | <0,01 | 56.45 | 17.62 | 0.73 | 8.39 | 4.41 | 3.63 | 0.18 | 2.91 | 1.2 | 0.2 | 4.08 | <0,01 | 99.78 | 15.79 | 37.88 | 4.76 | 20.04 | 4.44 | 1.32 | 4.2 | 0.61 | 3.52 | 0.7 | 2.04 | 0.31 | 1.88 | 0.26 | <0,02 | <0,01
1790 | SOC. MINERA SERPROMIN | PLANTA EL ARENAL | EL ARENAL 3 | COBRE | N/A | INACTIVO | SEDIMENTOS | VALPARAISO | PUTAENDO | 6385422 | 335527 | 3344 | 127 | 69 | <5 | 6 | 936 | 146 | 180 | 40 | 247 | <5 | 1379 | 287 | 30 | 5.2 | 5.17 | 0.55 | 4.11 | 1.56 | 25.7 | <5 | <10 | <20 | 16.02 | <1 | <10 | <10 | <0,01 | 56.03 | 14.08 | 0.63 | 7.36 | 4.93 | 3.75 | 0.37 | 1.29 | 4.19 | 0.24 | 5.96 | <0,01 | 98.83 | 14.38 | 35.76 | 4.66 | 19.68 | 4.3 | 1.12 | 3.96 | 0.58 | 3.16 | 0.61 | 1.76 | 0.27 | 1.64 | 0.24 | <0,02 | <0,01
464 | SOC. MINERA ALTAMIRA | PLANTA EL BRONCE | EL BRONCE | COBRE-ORO | N/A | INACTIVO | MURO | COQUIMBO | COMBARBALA | 6555887 | 294192 | 2253 | 136 | 70 | 18 | 66 | 145 | 65 | 106 | 37 | 310 | 11 | 1767 | 218 | 17 | 2.56 | 6.05 | 3.29 | 4.53 | 1.81 | 34.83 | 13.17 | 117.45 | <20 | 36.16 | 1.84 | <10 | <10 | 0.06 | 59.48 | 13.22 | 0.52 | 10.7 | 4.38 | 0.85 | 0.24 | 0.64 | 2.8 | 0.2 | 5.95 | 0.16 | 99.11 | 20.34 | 43.09 | 5.65 | 21.29 | 3.72 | 0.83 | 3.72 | 0.48 | 2.81 | 0.45 | 1.38 | 0.21 | 1.56 | 0.16 | <0,02 | 4
465 | SOC. MINERA ALTAMIRA | PLANTA EL BRONCE | EL BRONCE | COBRE-ORO | 18000 | INACTIVO | CUBETA | COQUIMBO | COMBARBALA | 6555877 | 294210 | 836 | 111 | 54 | 20 | 66 | 131 | 61 | 42 | 34 | 306 | 10 | 667 | 195 | 15 | 1.69 | 6.21 | 1.08 | 3.24 | 1.89 | <20 | 13.77 | 41.26 | 50.91 | 4.33 | 9.66 | 12.71 | <10 | 0.02 | 67.25 | 11.46 | 0.38 | 11.29 | 0.92 | 0.85 | 0.16 | 0.08 | 2.7 | 0.14 | 4.36 | 0.05 | 99.63 | 10.74 | 18.2 | 2.1 | 9.04 | 2.24 | 0.29 | 1.74 | 0.3 | 1.62 | 0.48 | 1.16 | 0.18 | 1.09 | 0.14 | <0,02 | 9.49
466 | SOC. MINERA ALTAMIRA | PLANTA EL BRONCE | EL BRONCE | COBRE-ORO | N/A | INACTIVO | SEDIMENTOS | COQUIMBO | COMBARBALA | 6555891 | 294186 | 101 | 194 | 77 | 15 | 67 | 68 | 55 | 279 | 42 | 538 | 13 | 359 | 41 | 28 | 1.62 | 5.16 | 2.53 | 8.19 | 3.16 | <20 | <5 | <10 | 103.27 | 26.07 | <1 | <10 | <10 | <0,01 | 59.08 | 15.15 | 0.92 | 9.55 | 4.53 | 2.1 | 0.11 | 2.48 | 2.35 | 0.26 | 3.09 | <0,01 | 99.61 | 17.74 | 39.81 | 5.31 | 23.35 | 5.34 | 1.12 | 4.81 | 0.63 | 4.69 | 0.75 | 2.84 | 0.39 | 2.29 | 0.39 | <0,02 | 0.36
410 | SLM LA FORTUNA (GABRIEL GUERRA OLIVARES) | EL CANELILLO | EL CANELILLO | COBRE | N/A | INACTIVO | MURO | COQUIMBO | ILLAPEL | 6522735 | 301821 | 4028 | 110 | 99 | 33 | 60 | 52 | 66 | <5 | 21 | 103 | <5 | 249 | 213 | 9 | 3.89 | 2.73 | 0.61 | 1.44 | 0.92 | 44.61 | 20.47 | 104.75 | <20 | 4.93 | 4.63 | <10 | 17.77 | 0.64 | 44.64 | 16.17 | 0.36 | 20.6 | 3.57 | 2.27 | 0.27 | 0.2 | 2.7 | 0.13 | 8.39 | - | 99.29 | 11.15 | 20.4 | 2.97 | 12.62 | 3.47 | 0.79 | 2.45 | 0.32 | 2.22 | 0.51 | 1.15 | 0.14 | 1.56 | 0.18 | <0,02 | 8.8
411 | SLM LA FORTUNA (GABRIEL GUERRA OLIVARES) | EL CANELILLO | EL CANELILLO | COBRE | 36324 | INACTIVO | CUBETA | COQUIMBO | ILLAPEL | 6522731 | 301835 | 5973 | 113 | 93 | 32 | 63 | 76 | 89 | <5 | 25 | 89 | <5 | 407 | 123 | 21 | 2.57 | 1.84 | 0.7 | 1.5 | 0.7 | <20 | 16.14 | 49.58 | <20 | 12.1 | 11.43 | <10 | <10 | 0.42 | 44.72 | 18.85 | 0.35 | 19.06 | 0.96 | 2.61 | 0.32 | 0.1 | 3.65 | 0.14 | 8.36 | - | 99.1 | 8.34 | 17.87 | 2.33 | 10.05 | 2.13 | 0.67 | 1.78 | 0.32 | 1.25 | 0.44 | 1.19 | 0.1 | 1.11 | 0.14 | 0.04 | 14.03
412 | SLM LA FORTUNA (GABRIEL GUERRA OLIVARES) | EL CANELILLO | EL CANELILLO | COBRE | N/A | INACTIVO | SEDIMENTOS | COQUIMBO | ILLAPEL | 6522655 | 301896 | 2013 | 110 | 103 | 25 | 67 | 54 | 48 | 27 | 23 | 236 | <5 | 881 | 197 | 13 | 4.56 | 6.25 | 0.23 | 1.51 | 0.75 | <20 | 17.5 | 53.78 | <20 | 13.31 | 3.64 | <10 | 12.58 | 0.85 | 55.16 | 11.38 | 0.4 | 15.68 | 6.61 | 1.6 | 0.24 | 0.61 | 1.62 | 0.13 | 5.85 | - | 99.27 | 8.15 | 17.78 | 2.65 | 10.74 | 3.1 | 0.63 | 2.18 | 0.36 | 2.01 | 0.4 | 1.12 | 0.15 | 1.09 | 0.12 | <0,02 | 4.23
223 | MINERA LOS PELAMBRES | LOS PELAMBRES | EL CHINCHE | COBRE | N/A | INACTIVO | MURO | COQUIMBO | SALAMANCA | 6475617 | 349214 | 596 | 170 | 66 | 12 | 73 | 88 | 73 | 379 | 52 | 220 | 25 | 364 | 55 | 22 | 4.69 | 2.68 | 0.98 | 4.35 | 1.14 | <20 | 14.89 | 34.05 | <20 | 14.37 | 5.98 | <10 | 16.5 | <0,01 | 65.24 | 15.75 | 0.6 | 5.7 | 2.24 | 1.87 | 0.12 | 2.43 | 1.75 | 0.15 | 3.82 | - | 99.66 | 13.81 | 30.4 | 4.01 | 17.6 | 3.64 | 1.25 | 3.83 | 0.46 | 2.99 | 0.58 | 1.34 | 0.34 | 1.61 | 0.17 | <0,02 | 0.05
224 | MINERA LOS PELAMBRES | LOS PELAMBRES | EL CHINCHE | COBRE | 4230150 | INACTIVO | CUBETA | COQUIMBO | SALAMANCA | 6475630 | 349233 | 560 | 117 | 22 | 5 | 82 | 40 | 158 | 509 | 69 | 254 | 42 | 463 | 69 | 5 | 2.92 | 0.67 | 0.6 | 4.83 | 1.22 | <20 | 34.78 | 52.33 | 24.1 | 11.39 | 7.54 | <10 | 86.63 | <0,01 | 69.82 | 16.31 | 0.49 | 1.41 | 0.62 | 1.52 | 0.01 | 3.46 | 4.15 | 0.16 | 1.39 | - | 99.34 | 11.37 | 23.84 | 3.06 | 11.04 | 2.05 | 0.52 | 1.4 | 0.15 | 0.78 | 0.14 | 0.34 | 0.04 | 0.37 | 0.05 | <0,02 | 0.06
225 | MINERA LOS PELAMBRES | LOS PELAMBRES | EL CHINCHE | COBRE | N/A | INACTIVO | SEDIMENTOS | COQUIMBO | SALAMANCA | 6473869 | 347573 | 227 | 208 | 74 | 14 | 76 | 92 | 78 | 365 | 47 | 214 | 14 | 408 | 44 | 31 | 4.26 | 1.84 | 1.12 | 7.64 | 1.77 | <20 | 5.75 | 25.97 | 22.07 | 8.85 | 10.32 | <10 | <10 | <0,01 | 56.97 | 16.67 | 0.98 | 8.53 | 4.47 | 3.12 | 0.15 | 2.73 | 2.18 | 0.28 | 3.29 | - | 99.36 | 22.34 | 46.53 | 6.87 | 26.26 | 5.33 | 1.4 | 5.74 | 0.64 | 5.15 | 1.01 | 2.93 | 0.39 | 2.22 | 0.42 | <0,02 | 0.08
488 | SLM EL DORADO | PLANTA EL CISNE | EL CISNE | ORO | N/A | INACTIVO | SEDIMENTOS | COQUIMBO | PUNITAQUI | 6583858 | 285693 | 1601 | 158 | 60 | 16 | 72 | 55 | 55 | 332 | 48 | 475 | 20 | 216 | 61 | 16 | 1.67 | 5.3 | 0.73 | 8.81 | 2.64 | <20 | 6.88 | <10 | 39.21 | 30.79 | 3.8 | <10 | <10 | <0,01 | 59.4 | 13.99 | 0.71 | 8.31 | 4.67 | 2.14 | 0.1 | 3.33 | 1.85 | 0.27 | 4.49 | <0,01 | 99.24 | 26.7 | 51.64 | 7.55 | 31.06 | 5.47 | 1.3 | 5.53 | 0.79 | 4.58 | 0.88 | 2.53 | 0.36 | 2.43 | 0.4 | <0,02 | 0.04
489 | SLM EL DORADO | PLANTA EL CISNE | EL CISNE | ORO | 48600 | INACTIVO | CUBETA | COQUIMBO | PUNITAQUI | 6583830 | 285714 | 6796 | 130 | 52 | 12 | 64 | 179 | 60 | 175 | 26 | 197 | <5 | 215 | 64 | 15 | 3.01 | 3.68 | 4.43 | 3.79 | 2.62 | <20 | 27.28 | <10 | <20 | 31.93 | 4.59 | <10 | <10 | 0.3 | 46.92 | 14.81 | 0.72 | 8.3 | 10.21 | 3.52 | 0.29 | 1.85 | 2.37 | 0.21 | 8.94 | 0.75 | 98.87 | 88.91 | 128.15 | 12.65 | 38.46 | 5.44 | 1.51 | 5.17 | 0.54 | 3.06 | 0.61 | 1.84 | 0.25 | 1.2 | 0.2 | <0,02 | 0.01
490 | SLM EL DORADO | PLANTA EL CISNE | EL CISNE | ORO | N/A | INACTIVO | MURO | COQUIMBO | PUNITAQUI | 6583841 | 285694 | 5282 | 121 | 43 | 12 | 82 | 96 | 120 | 142 | 59 | 338 | 20 | 298 | 39 | 13 | 2.69 | 4.76 | 6.59 | 5.97 | 3.02 | <20 | 29.47 | <10 | 22.9 | 26.29 | 8.56 | <10 | <10 | 0.11 | 56.83 | 13.76 | 0.56 | 6.2 | 7.32 | 2.73 | 0.13 | 1.46 | 3.24 | 0.16 | 6.33 | 0.28 | 99 | 49.54 | 83.07 | 8.15 | 27.32 | 4.13 | 1.16 | 3.71 | 0.57 | 3.24 | 0.74 | 2.18 | 0.32 | 2.25 | 0.31 | <0,02 | 0.05
702 | ANGLO AMERICAN | EL SOLDADO | EL COBRE 1 | COBRE | 3525000 | INACTIVO | CUBETA | VALPARAISO | NOGALES | 6383890 | 298848 | 8973 | 114 | 27 | 9 | 76 | 52 | 96 | 89 | 56 | 284 | 27 | 329 | 28 | 19 | 2.21 | 6.4 | <0,01 | 8.18 | 2.17 | <20 | <5 | <10 | 71.1 | 35.76 | <1 | <10 | <10 | 0.15 | 61.29 | 14.27 | 0.5 | 4.59 | 5.16 | 1.38 | 0.19 | 4.62 | 3.07 | 0.1 | 4.63 | - | 99.81 | 15.45 | 36.68 | 5.31 | 21.26 | 4.44 | 1.3 | 4.74 | 0.66 | 4.14 | 0.83 | 2.4 | 0.37 | 2.6 | 0.37 | <0,02 | 0.03
1954 | ANGLO AMERICAN | EL SOLDADO | EL COBRE 1 | COBRE | N/A | INACTIVO | SEDIMENTOS | VALPARAISO | NOGALES | 6384454 | 297905 | 1233 | 108 | 32 | 16 | <5 | 242 | 75 | 156 | 21 | 169 | <5 | 722 | 72 | 19 | 1.15 | 3.8 | 0.6 | 4.69 | 1.39 | <20 | <5 | <10 | <20 | 5.91 | 2.56 | <10 | <10 | <0,01 | 60.25 | 15.76 | 0.6 | 6.19 | 2.2 | 3.46 | 0.25 | 4.02 | 2.74 | 0.15 | 3.65 | <0,01 | 99.24 | 11.6 | 25.76 | 3.3 | 13.99 | 3.15 | 0.87 | 3.11 | 0.46 | 2.69 | 0.59 | 1.53 | 0.25 | 1.6 | 0.25 | <0,02 | 0.22
1750 | ANGLO AMERICAN | EL SOLDADO | EL COBRE 2 | COBRE | N/A | INACTIVO | MURO | VALPARAISO | NOGALES | 6383291 | 298869 | 5417 | 102 | 46 | 21 | <5 | 35 | 80 | 120 | 27 | 188 | 5 | 499 | 26 | 27 | 0.64 | 4.7 | 0.18 | 0.83 | 0.26 | <20 | <5 | 12.05 | <20 | <1 | 1.05 | <10 | <10 | 0.05 | 59.38 | 14.58 | 0.44 | 4.99 | 5.92 | 2.78 | 0.24 | 4.03 | 2.39 | 0.11 | 4.29 | <0,01 | 99.14 | 2.29 | 3.25 | 0.39 | 1.47 | 0.19 | 0.08 | 0.26 | 0.04 | 0.2 | 0.04 | 0.19 | 0.02 | 0.13 | 0.03 | <0,02 | 0.13
1751 | ANGLO AMERICAN | EL SOLDADO | EL COBRE 2 | COBRE | 1500000 | INACTIVO | CUBETA | VALPARAISO | NOGALES | 6383348 | 298854 | 3992 | 102 | 40 | 17 | <5 | 29 | 81 | 134 | 27 | 181 | <5 | 437 | 23 | 27 | 0.99 | 1.35 | 0.24 | 0.99 | 0.4 | <20 | <5 | <10 | 44.14 | 11.95 | <1 | <10 | <10 | <0,01 | 56.18 | 14.62 | 0.46 | 5.17 | 7.76 | 2.64 | 0.27 | 3.8 | 2.45 | 0.11 | 5.76 | <0,01 | 99.21 | 4.13 | 11.7 | 1.46 | 5.4 | 1.13 | 0.24 | 1.08 | 0.16 | 1.06 | 0.19 | 0.62 | 0.11 | 0.68 | 0.1 | <0,02 | 0.13
1752 | ANGLO AMERICAN | EL SOLDADO | EL COBRE 2 | COBRE | 1500000 | INACTIVO | CUBETA | VALPARAISO | NOGALES | 6383312 | 298938 | 1682 | 139 | 54 | <5 | 8 | 104 | 75 | 113 | 25 | 149 | <5 | 398 | 27 | 26 | 0.45 | 3.49 | 0.27 | 0.86 | 0.24 | <20 | <5 | <10 | 55.22 | 16.18 | <1 | <10 | <10 | 0.13 | 49.82 | 15.49 | 0.48 | 7.1 | 8.02 | 4.48 | 0.37 | 3.61 | 2.32 | 0.12 | 7.85 | <0,01 | 99.66 | 1.57 | 3.02 | 0.4 | 1.56 | 0.38 | 0.08 | 0.27 | 0.05 | 0.21 | 0.05 | 0.21 | 0.02 | 0.22 | 0.05 | <0,02 | 0.13
1753 | ANGLO AMERICAN | EL SOLDADO | EL COBRE 2 | COBRE | 1500000 | INACTIVO | CUBETA | VALPARAISO | NOGALES | 6383312 | 298982 | 3170 | 112 | 49 | 7 | 7 | 59 | 80 | 112 | 27 | 163 | <5 | 434 | 27 | 20 | 0.15 | 1.15 | 0.96 | 0.56 | 0.28 | <20 | <5 | 26.42 | <20 | <1 | 5.51 | <10 | <10 | 0.03 | 54.74 | 14.98 | 0.47 | 5.7 | 7.44 | 3.15 | 0.3 | 3.79 | 2.45 | 0.11 | 6.42 | <0,01 | 99.55 | 6.45 | 16.69 | 2.11 | 8.89 | 1.91 | 0.42 | 1.48 | 0.18 | 1.05 | 0.2 | 0.61 | 0.1 | 0.66 | 0.12 | <0,02 | 0.13
1953 | ANGLO AMERICAN | EL SOLDADO | EL COBRE 2 | COBRE | N/A | INACTIVO | SEDIMENTOS | VALPARAISO | NOGALES | 6383798 | 298422 | 532 | 155 | 49 | <5 | 8 | 316 | 99 | 197 | 28 | 168 | <5 | 1172 | 46 | 22 | 1.69 | 4.31 | 1.06 | 4.92 | 1.35 | <20 | <5 | <10 | <20 | 6.6 | <1 | <10 | <10 | <0,01 | 57.49 | 16.22 | 0.68 | 7.57 | 1.78 | 4.3 | 0.3 | 4.08 | 3.22 | 0.18 | 3.48 | <0,01 | 99.29 | 13.6 | 30.03 | 3.66 | 15.51 | 3.61 | 1.18 | 3.51 | 0.46 | 3.21 | 0.64 | 1.83 | 0.27 | 1.85 | 0.25 | <0,02 | <0,01
703 | ANGLO AMERICAN | EL SOLDADO | EL COBRE 3 | COBRE | 1500000 | INACTIVO | CUBETA | VALPARAISO | NOGALES | 6383117 | 299117 | 5164 | 123 | 64 | 11 | 75 | 87 | 76 | 99 | 52 | 176 | 28 | 152 | 22 | 14 | 3.45 | 4.59 | <0,01 | 5.33 | 1.58 | <20 | <5 | 11.36 | 52.42 | 35.75 | 13.2 | <10 | <10 | <0,01 | 50.44 | 14.89 | 0.56 | 6.79 | 9.14 | 3.29 | 0.38 | 4.22 | 2.15 | 0.12 | 7.57 | - | 99.56 | 13.34 | 34.07 | 4.86 | 19.95 | 4.66 | 1.29 | 4.54 | 0.71 | 3.89 | 0.78 | 2.19 | 0.31 | 2.16 | 0.31 | <0,02 | 0.07
704 | ANGLO AMERICAN | EL SOLDADO | EL COBRE 3 | COBRE | N/A | INACTIVO | MURO | VALPARAISO | NOGALES | 6382788 | 299216 | 7218 | 124 | 54 | 11 | 77 | 82 | 79 | 117 | 50 | 185 | 25 | 211 | 22 | 11 | 2.42 | 3.42 | <0,01 | 5.13 | 1.43 | <20 | <5 | <10 | 60.29 | 26.06 | 7.39 | <10 | <10 | 0.06 | 55.54 | 14.6 | 0.52 | 6.26 | 7.17 | 2.79 | 0.35 | 4.29 | 2.18 | 0.09 | 6.11 | - | 99.89 | 11.64 | 42 | 4.56 | 17.99 | 4.54 | 1.22 | 4.19 | 0.55 | 3.65 | 0.74 | 2.08 | 0.3 | 2.06 | 0.3 | <0,02 | 0.1
52 | CAN CAN (EX CIA. MINERA BRONCE DE PETORCA) | BRONCE DE PETORCA | EL DURAZNO | ORO | 578556 | INACTIVO | CUBETA | VALPARAISO | PETORCA | 6432592 | 315486 | 194 | 149 | 57 | 13 | 67 | 1965 | 81 | 157 | 37 | 107 | 9 | 1830 | 191 | 26 | 5.09 | 1.82 | 9.31 | 1.24 | 0.5 | <20 | 7 | 56 | 30 | 10 | 15 | <10 | <10 | 1.02 | 47.17 | 15.7 | 0.64 | 8.46 | 7.99 | 2.67 | 0.63 | 0.43 | 3.52 | 0.17 | 9.46 | 2.55 | 99.4 | 10.36 | 20.38 | 3.09 | 14.17 | 3.04 | 0.84 | 2.45 | 0.33 | 1.87 | 0.35 | 1.1 | 0.11 | 0.79 | 0.13 | <0,02 | <0,01
6 | JORGE WENKE | EL ESCORIAL | EL ESCORIAL 2 | COBRE-PLATA-ORO | 120000 | INACTIVO | CUBETA | VALPARAISO | CABILDO | 6410687 | 305629 | 598 | 63 | 20 | 31 | <5 | 148 | 58 | 42 | <10 | 67 | 13 | 1320 | 36 | <5 | 1.35 | 1.6 | 0.59 | 1.62 | 0.57 | <20 | <5 | <10 | <20 | <1 | 1 | 52 | 21 | <0,01 | 57.18 | 12.23 | 0.39 | 9.54 | 6.88 | 1.83 | 0.23 | 0.03 | 2.9 | 0.14 | 8.11 | <0,01 | 99.68 | 8.5 | 19.58 | 2.74 | 11.39 | 2.22 | 0.46 | 2.29 | 0.33 | 1.46 | 0.32 | 0.66 | 0.11 | 0.58 | 0.13 | <0,02 | <0,01
1914 | JORGE WENKE | EL ESCORIAL | EL ESCORIAL 2 | COBRE-PLATA-ORO | N/A | INACTIVO | SEDIMENTOS | VALPARAISO | CABILDO | 6410775 | 305565 | 437 | 182 | 54 | <5 | 7 | 219 | 60 | 396 | 20 | 214 | <5 | 786 | 56 | 17 | 2.31 | 4.66 | 2.06 | 4.6 | 1.36 | <20 | <5 | 23.25 | <20 | 3.17 | <1 | <10 | <10 | <0,01 | 52.82 | 16.2 | 0.83 | 9.12 | 4.85 | 3.03 | 0.17 | 2.85 | 2.34 | 0.32 | 6.91 | <0,01 | 99.43 | 17.83 | 39.34 | 5.25 | 22.87 | 4.91 | 1.45 | 4.54 | 0.61 | 3.73 | 0.6 | 2.41 | 0.34 | 1.99 | 0.28 | <0,02 | 0.01
1915 | JORGE WENKE | EL ESCORIAL | EL ESCORIAL 2 | COBRE-PLATA-ORO | N/A | INACTIVO | SEDIMENTOS | VALPARAISO | CABILDO | 6410744 | 305555 | 627 | 160 | 45 | <5 | 6 | 262 | 61 | 339 | 17 | 292 | <5 | 844 | 56 | 23 | 1.71 | 5.12 | 1.19 | 3.17 | 1.06 | <20 | <5 | 15.13 | <20 | 3.01 | <1 | <10 | <10 | <0,01 | 51.42 | 14.06 | 0.7 | 9.08 | 5.67 | 2.71 | 0.18 | 2.32 | 2.52 | 0.39 | 11.02 | <0,01 | 100.07 | 12.38 | 26.89 | 3.58 | 15.41 | 3.49 | 1.02 | 3.24 | 0.42 | 2.69 | 0.47 | 1.21 | 0.21 | 1.33 | 0.2 | <0,02 | <0,01
623 | SCM ATACAMA KOZAN | KOZAN | EL GATO | COBRE | 21300000 | ACTIVO | CUBETA | ATACAMA | COPIAPO | 6971032 | 375097 | 251 | 163 | 94 | 39 | 70 | 66 | 48 | <5 | 12 | 118 | <5 | 1083 | 91 | 22 | 2.44 | 3 | 0.97 | 2.63 | 2.93 | <20 | 12.23 | <10 | 37.5 | 30.58 | 9.55 | <10 | <10 | 0.78 | 47.06 | 10.13 | 0.69 | 25.57 | 4.36 | 3.8 | 0.29 | 0.62 | 3.73 | 0.32 | 3.16 | - | 99.73 | 51.48 | 83.41 | 9.04 | 30.72 | 5.36 | 1.29 | 4.87 | 0.57 | 3.08 | 0.6 | 1.9 | 0.23 | 1.98 | 0.32 | <0,02 | 0.08
624 | SCM ATACAMA KOZAN | KOZAN | EL GATO | COBRE | N/A | ACTIVO | MURO | ATACAMA | COPIAPO | 6970976 | 375043 | 570 | 153 | 95 | 33 | 65 | 60 | 58 | <5 | 14 | 137 | <5 | 1238 | 52 | 24 | 2.19 | 3.89 | 1.06 | 2.86 | 2.91 | <20 | 11.32 | 17.55 | 42.37 | 8.09 | 12.33 | <10 | <10 | 0.44 | 51.75 | 11.01 | 0.63 | 22.94 | 2.69 | 3.04 | 0.2 | 0.75 | 4.96 | 0.26 | 1.57 | - | 99.77 | 48.68 | 76.55 | 8.57 | 29.68 | 3.94 | 1.36 | 4.35 | 0.52 | 2.5 | 0.54 | 1.76 | 0.24 | 1.76 | 0.28 | <0,02 | 0.07
625 | SCM ATACAMA KOZAN | KOZAN | EL GATO | COBRE | N/A | ACTIVO | MURO | ATACAMA | COPIAPO | 6970935 | 374901 | 606 | 157 | 96 | 38 | 66 | 77 | 50 | <5 | <10 | 119 | <5 | 1254 | 68 | 20 | 1.68 | 2.83 | 0.82 | 2.73 | 2.43 | <20 | 11.21 | <10 | 43.06 | 16.82 | 5.76 | <10 | <10 | 0.74 | 48.96 | 10.7 | 0.64 | 26.17 | 3.02 | 2.49 | 0.21 | 1.08 | 4.6 | 0.28 | 1.44 | - | 99.6 | 51.63 | 79.62 | 8.52 | 31.13 | 4.43 | 1.49 | 4.73 | 0.51 | 3.22 | 0.66 | 1.73 | 0.26 | 1.86 | 0.31 | <0,02 | 0.06
626 | SCM ATACAMA KOZAN | KOZAN | EL GATO | COBRE | N/A | ACTIVO | SEDIMENTOS | ATACAMA | COPIAPO | 6970518 | 375027 | 428 | 170 | 78 | 28 | 67 | 91 | 40 | 84 | 20 | 173 | <5 | 374 | 84 | 18 | 2.84 | 3.19 | 0.97 | 3.63 | 2.05 | <20 | 7.43 | 17.3 | 58.32 | 38.08 | 4.09 | <10 | <10 | 0.44 | 50.06 | 13.06 | 0.76 | 18.28 | 4.3 | 4.23 | 0.21 | 2.89 | 2.44 | 0.26 | 3.22 | - | 99.7 | 39.79 | 65.31 | 7.57 | 27.93 | 5.26 | 1.25 | 4.52 | 0.59 | 3.2 | 0.61 | 1.85 | 0.28 | 2.05 | 0.31 | <0,02 | 0.06
152 | CODELCO | SALVADOR | EL GRINGO | COBRE-MOLIBDENO | 496664 | INACTIVO | CUBETA | ATACAMA | DIEGO DE ALMAGRO | 7093486 | 439233 | 19343 | 143 | 51 | 30 | 90 | 47 | 48 | 260 | 31 | 127 | 10 | 171 | 243 | 23 | 3.17 | 0.64 | 0.12 | 2.34 | 0.48 | 85.48 | 256.07 | <10 | <20 | 3.53 | 7.34 | <10 | <10 | 6.35 | 36.62 | 17.06 | 0.51 | 9.81 | 0.74 | 1.82 | 0.02 | 0.93 | 2.13 | 0.13 | 27.96 | - | 97.73 | 13.31 | 31.09 | 3.45 | 14.81 | 3.1 | 0.83 | 2.56 | 0.33 | 1.94 | 0.31 | 0.71 | 0.09 | 0.52 | 0.07 | <0,02 | <0,01
2008 | CODELCO | SALVADOR | EL GRINGO | COBRE-MOLIBDENO | N/A | INACTIVO | SEDIMENTOS | ATACAMA | DIEGO DE ALMAGRO | 7093433 | 438834 | 958 | 99 | 38 | <5 | 8 | 61 | 291 | 20 | 106 | 227 | 10 | 443 | 81 | 18 | 5.29 | 3.07 | 0.7 | 5.83 | 1.08 | <20 | 58.68 | <10 | <20 | 2.88 | <1 | <10 | <10 | 0.93 | 54.75 | 16.81 | 0.89 | 9.27 | 2.62 | 3.13 | 0.12 | 1.65 | 2.16 | 0.16 | 7.88 | <0,01 | 99.45 | 20.24 | 39.64 | 5.21 | 21.16 | 4.4 | 1.05 | 3.81 | 0.54 | 3.36 | 0.57 | 1.54 | 0.21 | 1.36 | 0.21 | <0,02 | 0.03
2009 | CODELCO | SALVADOR | EL GRINGO | COBRE-MOLIBDENO | N/A | INACTIVO | SEDIMENTOS | ATACAMA | DIEGO DE ALMAGRO | 7093524 | 438807 | 842 | 85 | 30 | 13 | <5 | 69 | 352 | 23 | 120 | 211 | 10 | 472 | 70 | 21 | 4.03 | 2.44 | 0.85 | 4.77 | 1.19 | <20 | 17.93 | <10 | <20 | 2.16 | <1 | <10 | <10 | 0.08 | 56.92 | 18.39 | 0.79 | 5.65 | 3.9 | 3.26 | 0.11 | 1.81 | 2.53 | 0.17 | 5.89 | <0,01 | 99.42 | 18.67 | 35.94 | 4.68 | 18.38 | 4.36 | 1.07 | 3.32 | 0.47 | 2.56 | 0.48 | 1.45 | 0.17 | 1.29 | 0.25 | <0,02 | 0.03
886 | JUAN SALINAS | PLANTA EL HUILMO | EL HUILMO 1 | ORO | N/A | INACTIVO | MURO | COQUIMBO | PUNITAQUI | 6581314 | 294638 | 4282 | 142 | 48 | 18 | 71 | 170 | 54 | 210 | 40 | 272 | 12 | 246 | 1233 | 15 | 5.01 | 3.93 | <0,01 | 3.93 | 4.79 | 178.69 | 11.24 | 59.7 | 29.13 | 37.8 | 7.77 | <10 | <10 | 0.07 | 60.05 | 14.48 | 0.59 | 9.76 | 3.5 | 2.34 | 0.14 | 2.04 | 1.93 | 0.22 | 4.35 | - | 99.39 | 15.94 | 47.57 | 4.75 | 20.5 | 4.59 | 1.32 | 4.02 | 0.55 | 3.09 | 0.57 | 1.71 | 0.24 | 1.73 | 0.23 | 0.05 | 6.85
887 | JUAN SALINAS | PLANTA EL HUILMO | EL HUILMO 1 | ORO | 7759 | INACTIVO | CUBETA | COQUIMBO | PUNITAQUI | 6581311 | 294639 | 1692 | 174 | 59 | 20 | 65 | 76 | 40 | 326 | 31 | 191 | 5 | 262 | 37 | 32 | 1.04 | 2.76 | <0,01 | 7.12 | 1.62 | <20 | 8.77 | 17.58 | 46.47 | 39.83 | 3.37 | <10 | <10 | <0,01 | 53.4 | 15.5 | 0.79 | 12.85 | 4.45 | 4.24 | 0.18 | 4.19 | 1.71 | 0.33 | 1.93 | - | 99.57 | 35.51 | 93.41 | 10.08 | 41.72 | 7.68 | 2.62 | 7.47 | 0.93 | 4.69 | 0.88 | 2.18 | 0.32 | 1.82 | 0.28 | <0,02 | 0.25
888 | JUAN SALINAS | PLANTA EL HUILMO | EL HUILMO 1 | ORO | 7759 | INACTIVO | CUBETA | COQUIMBO | PUNITAQUI | 6581312 | 294648 | 3257 | 190 | 51 | 22 | 72 | 138 | 55 | 221 | 35 | 209 | 7 | 295 | 72 | 42 | 2.96 | 3.43 | <0,01 | 5.83 | 1.96 | <20 | 11.76 | 19.14 | 66.87 | 38.45 | 6.03 | <10 | <10 | 0.18 | 47.2 | 17.05 | 0.88 | 12.66 | 3.74 | 6.85 | 0.27 | 3.63 | 2.15 | 0.32 | 4.84 | - | 99.59 | 20.22 | 46.22 | 6.32 | 29.47 | 5.84 | 1.98 | 5.91 | 0.7 | 3.92 | 0.8 | 2.13 | 0.27 | 1.83 | 0.26 | <0,02 | 1.36
889 | JUAN SALINAS | PLANTA EL HUILMO | EL HUILMO 1 | ORO | N/A | INACTIVO | SEDIMENTOS | COQUIMBO | PUNITAQUI | 6581333 | 294655 | 160 | 190 | 71 | 14 | 75 | 73 | 46 | 471 | 45 | 332 | 17 | 353 | 15 | 25 | 2.16 | 2.58 | <0,01 | 9.47 | 1.79 | <20 | <5 | 15.6 | 64.41 | 18.29 | <1 | <10 | <10 | <0,01 | 53.37 | 18.53 | 0.88 | 8.72 | 4.5 | 4.05 | 0.13 | 1.88 | 1.31 | 0.19 | 6.14 | - | 99.71 | 24.94 | 54.81 | 7.66 | 33.83 | 6.46 | 1.79 | 6.44 | 0.82 | 4.98 | 0.95 | 3.28 | 0.33 | 2.6 | 0.34 | <0,02 | 0.04
890 | JUAN SALINAS | PLANTA EL HUILMO | EL HUILMO 2 | ORO | N/A | INACTIVO | MURO | COQUIMBO | PUNITAQUI | 6581316 | 294659 | 3903 | 164 | 20 | 14 | 72 | 139 | 55 | 400 | 47 | 250 | 19 | 283 | 258 | 20 | 4.23 | 3.03 | <0,01 | 3.09 | 1.09 | 22.67 | <5 | 47.94 | 33.76 | 43.25 | 7.78 | <10 | <10 | 0.34 | 58.19 | 16.35 | 0.76 | 7.59 | 4.47 | 2.37 | 0.16 | 2.88 | 1.58 | 0.25 | 4.64 | - | 99.24 | 23.02 | 49.71 | 6.6 | 28.13 | 5.46 | 1.61 | 5.67 | 0.8 | 4.06 | 0.77 | 2.14 | 0.34 | 2.21 | 0.28 | <0,02 | 3.42
891 | JUAN SALINAS | PLANTA EL HUILMO | EL HUILMO 2 | ORO | 11600 | INACTIVO | CUBETA | COQUIMBO | PUNITAQUI | 6581313 | 294663 | 2189 | 188 | 54 | 19 | 67 | 72 | 47 | 399 | 36 | 230 | 9 | 230 | 48 | 22 | 1.88 | 4.62 | <0,01 | 8.84 | 2.08 | <20 | 7.51 | <10 | 56.52 | 16.46 | 3.12 | <10 | <10 | 0.13 | 52.41 | 15.75 | 0.88 | 11.39 | 5.21 | 5.08 | 0.18 | 3.35 | 2.06 | 0.34 | 2.77 | - | 99.43 | 37.25 | 81.64 | 10.72 | 47.52 | 8.73 | 2.4 | 8.26 | 1 | 5.31 | 1.02 | 2.76 | 0.4 | 2.16 | 0.31 | <0,02 | 0.05
892 | JUAN SALINAS | PLANTA EL HUILMO | EL HUILMO 2 | ORO | 11600 | INACTIVO | CUBETA | COQUIMBO | PUNITAQUI | 6581296 | 294667 | 2361 | 150 | 35 | 14 | 72 | 127 | 75 | 291 | 48 | 261 | 21 | 281 | 188 | 20 | 12.54 | 3.98 | <0,01 | 3.51 | 1.33 | <20 | 6.43 | 42.93 | 54.84 | 54.54 | 5.38 | <10 | <10 | 0.21 | 59.48 | 15.58 | 0.66 | 8 | 3.55 | 2.8 | 0.15 | 2.07 | 2.22 | 0.21 | 4.56 | - | 99.28 | 17.78 | 40.18 | 5.47 | 21.5 | 5.28 | 1.47 | 4.6 | 0.56 | 3.9 | 0.73 | 1.94 | 0.25 | 1.97 | 0.35 | <0,02 | 2.69
1800 | JUAN SALINAS | PLANTA EL HUILMO | EL HUILMO 2 | ORO | N/A | INACTIVO | SEDIMENTOS | COQUIMBO | PUNITAQUI | 6581132 | 294465 | 83 | 208 | 50 | <5 | 6 | 23 | 60 | 434 | 24 | 553 | 8 | 613 | 19 | 20 | 1.69 | 13.18 | 0.51 | 8.07 | 2.96 | <20 | <5 | <10 | 42.51 | 54.87 | 18.25 | <10 | <10 | <0,01 | 59.53 | 16.99 | 0.48 | 6.82 | 4.17 | 3.24 | 2.86 | 0.11 | 2.19 | 0.18 | 3.19 | <0,01 | 99.76 | 23.11 | 49.03 | 6.43 | 25.4 | 5.66 | 1.27 | 4.71 | 0.66 | 3.69 | 0.71 | 2.21 | 0.32 | 2.22 | 0.37 | 0.02 | 0.58
972 | GERARD FINDEL FINDEL | PLANTA EL INCIENSO | EL INCIENSO 1 | COBRE | N/A | INACTIVO | MURO | COQUIMBO | OVALLE | 6627462 | 291981 | 6584 | 97 | 54 | 9 | 9 | 78 | 32 | 56 | <10 | 154 | <5 | 320 | 71 | 23 | 1.21 | 1.22 | <0,01 | 1.84 | 1.1 | <20 | 8.97 | 23.34 | 51.02 | 2.3 | 4.8 | <10 | <10 | 0.17 | 57.64 | 7.41 | 0.39 | 9.37 | 8.05 | 6.99 | 0.36 | 0.88 | 1.53 | 0.77 | 5.5 | <0,01 | 98.89 | 5.96 | 28.04 | 3.03 | 12.58 | 2.61 | 0.65 | 2.44 | 0.35 | 1.83 | 0.38 | 1.05 | 0.15 | 0.82 | 0.1 | <0,02 | 0.03
973 | GERARD FINDEL FINDEL | PLANTA EL INCIENSO | EL INCIENSO 1 | COBRE | 19050 | INACTIVO | CUBETA | COQUIMBO | OVALLE | 6627442 | 291916 | 3522 | 74 | 46 | 25 | 6 | 21 | 32 | 53 | <10 | 112 | <5 | 332 | 81 | 21 | 1.53 | 1.2 | <0,01 | 6.65 | 3.58 | <20 | 11.36 | 24.5 | 44.38 | 2.3 | 2.36 | <10 | <10 | 0.19 | 48.86 | 8.03 | 0.38 | 13.78 | 11.76 | 6.35 | 0.42 | 1.08 | 1.74 | 0.71 | 6.22 | <0,01 | 99.32 | 30.82 | 70.03 | 9.25 | 37.68 | 7.2 | 0.92 | 6.82 | 0.92 | 4.86 | 1.02 | 2.97 | 0.42 | 2.67 | 0.39 | <0,02 | 0.06
974 | GERARD FINDEL FINDEL | PLANTA EL INCIENSO | EL INCIENSO 1 | COBRE | 19050 | INACTIVO | CUBETA | COQUIMBO | OVALLE | 6627433 | 291917 | 2727 | 67 | 47 | 16 | 6 | 31 | 34 | 57 | <10 | 106 | <5 | 225 | 70 | 14 | 2.05 | 1.52 | <0,01 | 2.58 | 0.64 | <20 | 11.34 | 29.44 | 35.01 | 1.68 | 3.13 | <10 | <10 | 0.32 | 45.63 | 9.07 | 0.4 | 13.65 | 12.9 | 6.74 | 0.52 | 1.07 | 1.67 | 0.66 | 6.75 | <0,01 | 99.05 | 5.94 | 19.93 | 2.53 | 9.83 | 1.98 | 0.57 | 1.92 | 0.29 | 1.52 | 0.32 | 0.93 | 0.13 | 0.84 | 0.12 | 0.03 | 0.07
975 | GERARD FINDEL FINDEL | PLANTA EL INCIENSO | EL INCIENSO 1 | COBRE | 19050 | INACTIVO | CUBETA | COQUIMBO | OVALLE | 6627429 | 291920 | 1892 | 68 | 43 | 47 | 7 | <5 | 36 | 64 | <10 | 87 | <5 | 227 | 66 | 20 | 2.12 | 3.06 | <0,01 | 3.13 | 0.73 | <20 | 9.28 | 30.26 | 37.85 | 1.44 | 2.3 | <10 | <10 | 0.27 | 44.99 | 9.53 | 0.4 | 13.97 | 14.88 | 6.25 | 0.69 | 1.18 | 1.91 | 0.76 | 4.77 | <0,01 | 99.33 | 5.73 | 21.29 | 2.74 | 10.68 | 2.18 | 0.6 | 2.06 | 0.31 | 1.7 | 0.35 | 0.96 | 0.14 | 0.96 | 0.1 | 0.02 | 0.05
1795 | GERARD FINDEL FINDEL | PLANTA EL INCIENSO | EL INCIENSO 1 | COBRE | N/A | INACTIVO | SEDIMENTOS | COQUIMBO | OVALLE | 6627601 | 292089 | 231 | 472 | 70 | <5 | 5 | 114 | 80 | 456 | 20 | 302 | 10 | 1178 | 21 | 22 | 4.4 | 9.18 | 0.78 | 12.78 | 3.29 | <20 | 6.93 | <10 | <20 | 48.39 | 20.97 | <10 | <10 | <0,01 | 52.06 | 18.72 | 1.06 | 11.9 | 4.39 | 3.43 | 1.7 | 0.19 | 3.06 | 0.4 | 2.39 | <0,01 | 99.29 | 25.08 | 50.72 | 6.64 | 26.93 | 5.75 | 1.6 | 4.66 | 0.61 | 3.28 | 0.64 | 1.86 | 0.32 | 1.81 | 0.29 | 0.04 | 0.57
967 | GERARD FINDEL FINDEL | PLANTA EL INCIENSO | EL INCIENSO 2 | COBRE | N/A | INACTIVO | MURO | COQUIMBO | OVALLE | 6627508 | 292048 | 4659 | 51 | 32 | 39 | 8 | 39 | 50 | 31 | 28 | 322 | 8 | 132 | 45 | 11 | 2.33 | 3.33 | <0,01 | 2.65 | 0.65 | <20 | 8.01 | 16.91 | 71.15 | 3.31 | 4.81 | <10 | <10 | 0.15 | 64.16 | 13.06 | 0.44 | 5.58 | 2.91 | 3.12 | 0.15 | 4.53 | 2.46 | 0.28 | 2.67 | <0,01 | 99.36 | 4.03 | 18.32 | 2.26 | 8.68 | 1.76 | 0.48 | 1.6 | 0.23 | 1.21 | 0.25 | 0.69 | 0.1 | 0.54 | 0.09 | <0,02 | 0.02
968 | GERARD FINDEL FINDEL | PLANTA EL INCIENSO | EL INCIENSO 2 | COBRE | 46500 | INACTIVO | CUBETA | COQUIMBO | OVALLE | 6627507 | 292011 | 5323 | 98 | 41 | 15 | 14 | 32 | 97 | 98 | 35 | 261 | 8 | 545 | 47 | 10 | 1.51 | 4.57 | <0,01 | 1.96 | 0.57 | <20 | 12.05 | 22.71 | 49.63 | 2.85 | 2.1 | <10 | <10 | 0.05 | 60.17 | 14.09 | 0.53 | 5.22 | 4.75 | 2.72 | 0.11 | 3.63 | 3.37 | 0.18 | 4.48 | <0,01 | 99.24 | 2.73 | 13.13 | 1.72 | 6.52 | 1.34 | 0.42 | 1.27 | 0.19 | 1.02 | 0.21 | 0.62 | 0.08 | 0.58 | 0.09 | <0,02 | 0.02
969 | GERARD FINDEL FINDEL | PLANTA EL INCIENSO | EL INCIENSO 2 | COBRE | 46500 | INACTIVO | CUBETA | COQUIMBO | OVALLE | 6627497 | 292022 | 5524 | 58 | 34 | 16 | 17 | <5 | 100 | 59 | 41 | 313 | 10 | 146 | 24 | 14 | 1.44 | 3.25 | <0,01 | 2.1 | 0.63 | <20 | 9.09 | 20.46 | 70.99 | 1.95 | 5.28 | <10 | <10 | 0.09 | 62.05 | 15.14 | 0.49 | 4.32 | 2.82 | 3.09 | 0.07 | 4.03 | 2.91 | 0.16 | 3.86 | <0,01 | 98.92 | 3.84 | 14.28 | 1.82 | 6.9 | 1.38 | 0.42 | 1.25 | 0.19 | 1 | 0.2 | 0.59 | 0.08 | 0.45 | 0.1 | <0,02 | 0.02
970 | GERARD FINDEL FINDEL | PLANTA EL INCIENSO | EL INCIENSO 2 | COBRE | 46500 | INACTIVO | CUBETA | COQUIMBO | OVALLE | 6627477 | 292033 | 8289 | 86 | 49 | 12 | 22 | 28 | 143 | 67 | 46 | 213 | 8 | 284 | 43 | 29 | 1.87 | 1.15 | <0,01 | 1.95 | 0.58 | <20 | 21.74 | 30.88 | 78.57 | 3.31 | 1.36 | <10 | <10 | 0.41 | 52.08 | 16.26 | 0.48 | 6.02 | 5.38 | 4.25 | 0.12 | 2.51 | 3.78 | 0.2 | 7.54 | <0,01 | 98.62 | 1.6 | 18.51 | 1.67 | 6.3 | 1.37 | 0.42 | 1.44 | 0.21 | 1.18 | 0.25 | 0.73 | 0.1 | 0.65 | 0.08 | <0,02 | 0.01
971 | GERARD FINDEL FINDEL | PLANTA EL INCIENSO | EL INCIENSO 2 | COBRE | N/A | INACTIVO | SEDIMENTOS | COQUIMBO | OVALLE | 6627565 | 292066 | 427 | 412 | 62 | <5 | <5 | 120 | 74 | 433 | 22 | 324 | 9 | 953 | 28 | 16 | 0.6 | 1.03 | <0,01 | 5.32 | 5.83 | <20 | 6.43 | 18.11 | 75.77 | 2.52 | 5.09 | <10 | <10 | <0,01 | 52.06 | 18.08 | 0.95 | 11.25 | 4.57 | 2.38 | 0.19 | 3.4 | 2.74 | 0.4 | 3.47 | <0,01 | 99.49 | 38.56 | 76.45 | 9.37 | 36.5 | 6.46 | 0.73 | 6.02 | 0.76 | 3.76 | 0.8 | 2.3 | 0.3 | 2.03 | 0.29 | <0,02 | 0.06
258 | CIA. MINERA EL INGLES | PLANTA EL INGLES | EL INGLES (EMBALSE) | ORO | 259200 | INACTIVO | CUBETA | OHIGGINS | RANCAGUA | 6228199 | 328198 | - | - | - | - | - | - | - | - | - | - | - | - | - | - | - | - | - | - | - | - | - | - | - | - | - | - | - | - | - | - | - | - | - | - | - | - | - | - | - | - | - | - | - | - | - | - | - | - | - | - | - | - | - | - | - | - | - | Cuarzo, calcita magnésica, albita, microclina intermedia, caolinita.
1916 | CIA. MINERA EL INGLES | PLANTA EL INGLES | EL INGLES (EMBALSE) | ORO | N/A | INACTIVO | SEDIMENTOS | OHIGGINS | RANCAGUA | 6227849 | 328490 | 585 | 145 | 42 | <5 | 9 | 3306 | 172 | 125 | 50 | 175 | 8 | 1007 | 865 | 22 | 7.18 | 4.13 | 3.75 | 9.8 | 2.71 | 536.71 | <5 | 17.94 | <20 | 3.83 | 5.27 | <10 | <10 | <0,01 | 49.76 | 21.32 | 0.69 | 8.36 | 1.59 | 2.37 | 0.31 | 0.89 | 4.23 | 0.21 | 9.48 | <0,01 | 99.19 | 24.09 | 55.16 | 6.15 | 24.06 | 5 | 1.33 | 5.12 | 0.62 | 4.25 | 0.79 | 2.02 | 0.33 | 2.22 | 0.34 | <0,02 | 0.01
63 | MINERA LOS PELAMBRES | LOS PELAMBRES | EL MAURO | COBRE-MOLIBDENO | 1700000000 | ACTIVO | CUBETA | COQUIMBO | LOS VILOS | 6462099 | 306797 | 413 | 123 | 29 | 5 | 79 | 42 | 143 | 651 | 65 | 255 | 36 | 530 | 22 | 7 | 2.33 | 0.48 | <0,01 | 3.16 | 1.6 | <20 | 8.61 | <10 | 57.95 | <1 | 8.39 | <10 | 45.02 | 0.22 | 66.52 | 16.63 | 0.54 | 1.81 | 2.13 | 2.37 | 0.01 | 3.86 | 3.56 | 0.25 | 1.2 | 0.56 | 99.68 | 11.22 | 35.35 | 4.67 | 19.1 | 3.68 | 0.64 | 2.37 | 0.22 | 1.05 | 0.18 | 1.05 | 0.06 | 0.53 | 0.19 | <0,02 | <0,01
64 | MINERA LOS PELAMBRES | LOS PELAMBRES | EL MAURO | COBRE-MOLIBDENO | 1700000000 | ACTIVO | CUBETA | COQUIMBO | LOS VILOS | 6462097 | 306797 | 467 | 129 | 36 | 5 | 78 | 42 | 133 | 641 | 64 | 284 | 36 | 491 | 21 | 17 | 4.71 | 0.71 | 2.88 | 6.26 | 2.1 | <20 | 8.47 | <10 | 69.43 | 2.24 | <1 | <10 | 45.52 | 0.22 | 67.28 | 16.3 | 0.58 | 1.85 | 2.16 | 2.19 | 0.01 | 3.89 | 3.38 | 0.27 | 0.91 | 0.54 | 99.6 | 15.75 | 31.39 | 4.16 | 10.32 | 2.22 | 0.58 | 1.82 | 0.56 | 0.99 | 2.13 | 0.28 | 0.74 | 4.9 | 0.02 | <0,02 | <0,01
65 | MINERA LOS PELAMBRES | LOS PELAMBRES | EL MAURO | COBRE-MOLIBDENO | N/A | ACTIVO | MURO | COQUIMBO | LOS VILOS | 6462471 | 306499 | 836 | 174 | 28 | 6 | 78 | 39 | 144 | 443 | 68 | 461 | 39 | 485 | 30 | 23 | 3.1 | <0,01 | <0,01 | 9.59 | 4.46 | <20 | 17.97 | <10 | 88.27 | 2.59 | <1 | <10 | 125.91 | 0.18 | 66.12 | 16.54 | 0.84 | 2.13 | 1.34 | 2.34 | 0.01 | 3.83 | 4.14 | 0.29 | 1.23 | 0.45 | 99.56 | 42.43 | 50.07 | 5.17 | 19.4 | 3.15 | 0.84 | 3.06 | 0.67 | 1.89 | 0.24 | 0.88 | 0.1 | 0.6 | 0.12 | <0,02 | <0,01
66 | MINERA LOS PELAMBRES | LOS PELAMBRES | EL MAURO | COBRE-MOLIBDENO | N/A | ACTIVO | MURO | COQUIMBO | LOS VILOS | 6462639 | 306414 | 641 | 156 | 31 | 6 | 77 | 41 | 139 | 521 | 67 | 320 | 37 | 460 | 26 | 14 | 2.22 | <0,01 | <0,01 | 7.19 | 2.2 | <20 | 19.89 | 16.19 | 83.41 | 1.47 | 7.77 | <10 | 80.61 | 0.33 | 66.07 | 16.39 | 0.74 | 2.09 | 1.94 | 2.29 | 0.01 | 3.92 | 3.72 | 0.26 | 1.45 | 0.82 | 99.94 | 25.17 | 39.94 | 4.85 | 17.64 | 4.56 | 0.85 | 2.2 | 0.4 | 1.82 | 0.32 | 1.25 | 0.09 | 0.91 | 0.08 | <0,02 | <0,01
67 | MINERA LOS PELAMBRES | LOS PELAMBRES | EL MAURO | COBRE-MOLIBDENO | N/A | ACTIVO | MURO | COQUIMBO | LOS VILOS | 6462820 | 306308 | 573 | 168 | 31 | 6 | 77 | 42 | 137 | 532 | 65 | 397 | 38 | 448 | 26 | 19 | 1.29 | 3.75 | 8.67 | 11.57 | 5.08 | <20 | 14.17 | 20.16 | 76.87 | 1.71 | 2.61 | <10 | 96.33 | 0.41 | 65.18 | 16.53 | 0.81 | 2.24 | 2.04 | 2.41 | 0.01 | 3.73 | 3.7 | 0.28 | 1.63 | 1.02 | 99.85 | 21.56 | 30.74 | 5.52 | 12.84 | 2.8 | 0.62 | 2.16 | 0.22 | 1.12 | 2.12 | 0.51 | 0.08 | 5.51 | 0.09 | <0,02 | <0,01
68 | MINERA LOS PELAMBRES | LOS PELAMBRES | EL MAURO | COBRE-MOLIBDENO | N/A | ACTIVO | MURO | COQUIMBO | LOS VILOS | 6463033 | 306202 | 608 | 169 | 62 | 7 | 77 | 41 | 130 | 517 | 66 | 371 | 40 | 329 | 25 | <5 | 3.8 | <0,01 | <0,01 | 3.46 | 1.27 | <20 | 13.05 | <10 | 92.6 | 3.08 | <1 | <10 | 88.89 | 0.67 | 62.88 | 16.55 | 0.82 | 2.71 | 2.58 | 2.39 | 0.02 | 3.67 | 3.59 | 0.3 | 2.16 | 1.67 | 99.58 | 18.57 | 40.71 | 5.26 | 18.19 | 2.55 | 1.12 | 3.13 | 0.42 | 2.74 | 0.25 | 1.12 | 0.09 | 0.85 | 0.05 | <0,02 | <0,01
71 | MINERA LOS PELAMBRES | LOS PELAMBRES | EL MAURO | COBRE-MOLIBDENO | N/A | ACTIVO | MURO | COQUIMBO | LOS VILOS | 6462946 | 307085 | 589 | 157 | 77 | 6 | 77 | 40 | 131 | 594 | 63 | 389 | 37 | 445 | 25 | 9 | 11.23 | 2.99 | 21.27 | 7.85 | 3.9 | <20 | 16.42 | 12.84 | 78.35 | <1 | 1.3 | <10 | 88.23 | 0.3 | 65.53 | 16.54 | 0.73 | 2.55 | 2.46 | 2.2 | 0.02 | 3.66 | 3.25 | 0.28 | 1.58 | 0.74 | 99.81 | 27.68 | 30.88 | 2.94 | 15.38 | 1.99 | 0.54 | 1.52 | 0.17 | 0.7 | 1.82 | 0.38 | 0.56 | 0.46 | 2.06 | <0,02 | <0,01
72 | MINERA LOS PELAMBRES | LOS PELAMBRES | EL MAURO | COBRE-MOLIBDENO | 1700000000 | ACTIVO | CUBETA | COQUIMBO | LOS VILOS | 6462946 | 307085 | 340 | 129 | 40 | 6 | 78 | 43 | 161 | 599 | 66 | 247 | 33 | 612 | 26 | 12 | 6.49 | <0,01 | <0,01 | 5.15 | 2.03 | <20 | 9.23 | 16.53 | 89.86 | 1.36 | 5.85 | <10 | 59.01 | 0.63 | 61.82 | 17.82 | 0.58 | 2.43 | 2.51 | 2.37 | 0.02 | 3.47 | 3.79 | 0.25 | 2.48 | 1.57 | 99.35 | 31.79 | 36.4 | 3.66 | 16.84 | 3.13 | 0.99 | 3.65 | 0.31 | 1.74 | 0.18 | 0.72 | 0.11 | 0.28 | 0.11 | <0,02 | <0,01
287 | JAIME UGARTE L | PLANTA EL MOLLE (EX LOS MOLLES) | EL MOLLE 1 | COBRE-ORO | 390000 | INACTIVO | CUBETA | COQUIMBO | LA HIGUERA | 6732426 | 283941 | 2462 | 123 | 125 | 33 | 84 | 54 | 8 | 38 | <10 | 59 | <5 | 81 | 228 | 10 | 0.72 | 3.36 | <0,01 | 4.27 | 1.95 | 109.49 | 50.18 | 37.63 | <20 | 10.09 | 5.44 | <10 | <10 | 0.91 | 48.55 | 7.22 | 0.34 | 21.28 | 8.73 | 5.33 | 0.12 | 1.28 | 0.39 | 0.54 | 3.41 | 2.27 | 99.45 | 43.81 | 64.47 | 5.98 | 19.94 | 3.6 | 0.98 | 3.64 | 0.52 | 2.8 | 0.61 | 1.84 | 0.24 | 1.72 | 0.19 | <0,02 | 1.87
285 | JAIME UGARTE L | PLANTA EL MOLLE (EX LOS MOLLES) | EL MOLLE 2 | COBRE-ORO | 240000 | INACTIVO | CUBETA | COQUIMBO | LA HIGUERA | 6732521 | 283843 | 2214 | 150 | 154 | 38 | 99 | 30 | <5 | 51 | <10 | 86 | <5 | <20 | 27 | 14 | 0.45 | 2.96 | 27.14 | 3.93 | 2.02 | <20 | 52.22 | <10 | <20 | 19.1 | 8.81 | <10 | <10 | 0.81 | 39.15 | 8.71 | 0.42 | 25.74 | 9.14 | 5.87 | 0.09 | 2.73 | 0.2 | 0.56 | 4.94 | 2.03 | 99.56 | 39.01 | 59.33 | 5.59 | 19.14 | 3.47 | 0.84 | 3.53 | 0.52 | 2.74 | 0.63 | 1.83 | 0.26 | 1.51 | 0.24 | 0.02 | 0.54
286 | JAIME UGARTE L | PLANTA EL MOLLE (EX LOS MOLLES) | EL MOLLE 3 | COBRE-ORO | 120000 | INACTIVO | CUBETA | COQUIMBO | LA HIGUERA | 6732485 | 283868 | 1868 | 161 | 137 | 37 | 84 | 96 | 27 | 126 | <10 | 91 | <5 | 3264 | 258 | 17 | 4.14 | 3.48 | <0,01 | 3.6 | 2.29 | 92.12 | 29.88 | 30.98 | <20 | 11.15 | 7.49 | <10 | <10 | 0.71 | 38.95 | 9.55 | 0.4 | 24.29 | 10.41 | 5.09 | 0.24 | 1.79 | 1.13 | 0.5 | 4.91 | 1.78 | 99.04 | 43.96 | 66.01 | 6.1 | 20.75 | 3.56 | 1.39 | 3.7 | 0.51 | 2.78 | 0.58 | 1.71 | 0.24 | 1.39 | 0.23 | <0,02 | 0.22
288 | JAIME UGARTE L | PLANTA EL MOLLE (EX LOS MOLLES) | EL MOLLE 4 | COBRE-ORO | 30000 | INACTIVO | CUBETA | COQUIMBO | LA HIGUERA | 6732326 | 283825 | 1853 | 169 | 224 | 40 | 82 | 197 | 8 | 85 | <10 | 83 | <5 | 1519 | 1007 | 8 | 0.62 | 2.44 | <0,01 | 3.82 | 2.4 | 1051.72 | 31.38 | 94.37 | <20 | 12.88 | 7.83 | <10 | 34.41 | 0.51 | 41.3 | 7.35 | 0.35 | 29.83 | 9.18 | 5.21 | 0.1 | 0.89 | 0.45 | 0.64 | 2.87 | 1.27 | 99.45 | 76.13 | 92.3 | 8.47 | 27.48 | 4.53 | 0.89 | 4.65 | 0.62 | 3.24 | 0.71 | 2.1 | 0.3 | 1.77 | 0.36 | <0,02 | 0.25
289 | JAIME UGARTE L | PLANTA EL MOLLE (EX LOS MOLLES) | EL MOLLE 5 | COBRE-ORO | 127500 | INACTIVO | CUBETA | COQUIMBO | LA HIGUERA | 6732674 | 283784 | 2884 | 136 | 152 | 50 | 78 | 60 | 8 | 26 | <10 | 96 | <5 | <20 | 158 | 14 | 0.79 | 3.16 | <0,01 | 4.01 | 3.36 | <20 | 37.53 | 28.12 | <20 | 11.68 | 4.02 | <10 | <10 | 0.34 | 48.09 | 7.45 | 0.35 | 28.67 | 6.52 | 3.84 | 0.07 | 1.35 | 0.43 | 0.43 | 1.49 | 0.85 | 99.53 | 84.61 | 110.61 | 7.85 | 23.54 | 3.45 | 0.74 | 3.57 | 0.45 | 2.24 | 0.49 | 1.43 | 0.2 | 1.29 | 0.27 | <0,02 | 0.95
1706 | JAIME UGARTE L | PLANTA EL MOLLE (EX LOS MOLLES) | EL MOLLE 5 | COBRE-ORO | N/A | INACTIVO | SEDIMENTOS | COQUIMBO | LA HIGUERA | 6732676 | 283753 | 466 | 292 | 101 | <5 | 20 | 20 | 31 | 227 | 23 | 174 | 5 | 219 | 80 | 18 | 0.16 | 1.22 | 1.03 | 0.6 | 0.3 | <20 | 5.95 | 13.41 | 29.65 | <1 | <1 | <10 | <10 | <0,01 | 52.08 | 15.4 | 0.89 | 11.25 | 5.32 | 5.48 | 0.13 | 2.68 | 1.22 | 0.17 | 5.05 | <0,01 | 99.67 | 6.88 | 17.79 | 2.25 | 9.47 | 2.03 | 0.44 | 1.58 | 0.2 | 1.12 | 0.22 | 0.65 | 0.11 | 0.71 | 0.13 | <0,02 | 0.02
1707 | JAIME UGARTE L | PLANTA EL MOLLE (EX LOS MOLLES) | EL MOLLE 5 | COBRE-ORO | N/A | INACTIVO | SEDIMENTOS | COQUIMBO | LA HIGUERA | 6732548 | 283752 | 281 | 305 | 110 | <5 | 15 | 7 | 33 | 247 | 21 | 210 | 6 | 214 | 66 | 17 | 0.15 | 1.27 | 0.75 | 0.64 | 0.32 | <20 | 5.59 | 18.62 | 33.54 | 1.25 | <1 | <10 | <10 | <0,01 | 54.56 | 15.57 | 1.24 | 10.61 | 5.11 | 4.5 | 0.12 | 3.4 | 1.36 | 0.16 | 3.15 | <0,01 | 99.78 | 7.37 | 19.35 | 2.63 | 10.67 | 2.01 | 0.56 | 1.77 | 0.25 | 1.37 | 0.27 | 0.84 | 0.15 | 0.92 | 0.16 | <0,02 | 0.04
523 | YAMANA GOLD MINERA MERIDIAN | EL PEÑON | EL PEÑON | ORO | 14800000 | ACTIVO | FILTRADO | ANTOFAGASTA | ANTOFAGASTA | 7299792 | 450433 | 290 | 76 | 23 | 6 | 77 | 2367 | 220 | 147 | 68 | 459 | 27 | 608 | 2506 | <5 | 6.52 | 10.5 | <0,01 | 11.2 | 4.37 | 898.95 | 14.29 | 123.68 | <20 | 23.97 | 16.02 | <10 | <10 | 0.3 | 73.57 | 8.99 | 0.27 | 2.72 | 2.53 | 0.38 | 1.41 | 0.52 | 4.67 | 0.08 | 4.14 | - | 99.88 | 19.65 | 38.76 | 4.78 | 16.92 | 3.59 | 0.86 | 2.87 | 0.33 | 2.12 | 0.4 | 1.17 | 0.17 | 1.22 | 0.17 | 0.03 | 2.16
524 | YAMANA GOLD MINERA MERIDIAN | EL PEÑON | EL PEÑON | ORO | 14800000 | ACTIVO | FILTRADO | ANTOFAGASTA | ANTOFAGASTA | 7299790 | 450521 | 671 | 81 | 22 | 6 | 78 | 2617 | 221 | 169 | 68 | 391 | 27 | 552 | 2586 | <5 | 7.86 | 8.8 | <0,01 | 10.07 | 4.39 | 1059.94 | 15.44 | 216.09 | <20 | 38.71 | 16.83 | <10 | <10 | 0.58 | 71.34 | 8.77 | 0.29 | 2.81 | 2.64 | 0.21 | 1.84 | 0.87 | 4.9 | 0.08 | 5.46 | - | 99.92 | 20.74 | 41.14 | 5.3 | 17.89 | 3.53 | 0.97 | 3.06 | 0.39 | 2.2 | 0.4 | 1.14 | 0.16 | 1.1 | 0.16 | 0.05 | 2.01
1758 | MIGRIN S.A | PLANTA EL PERAL | EL PERAL | CARBONATO DE CALCIO | S/I | INACTIVO | CUBETA | VALPARAISO | EL TABO | 6288263 | 259518 | 12 | 121 | 161 | 39 | <5 | <5 | 31 | 111 | <10 | 733 | 16 | 243 | 16 | 10 | 2.45 | 1.17 | 0.39 | 2.02 | 1.01 | <20 | <5 | 15.44 | <20 | <1 | 2 | <10 | <10 | <0,01 | 68.82 | 7.94 | 1.57 | 16.38 | 1.71 | 0.37 | 0.06 | 0.61 | 1.31 | 0.04 | 0.72 | <0,01 | 99.53 | 2.93 | 8.18 | 0.96 | 3.66 | 0.73 | 0.14 | 0.66 | 0.09 | 0.44 | 0.1 | 0.31 | 0.05 | 0.38 | 0.06 | <0,02 | 0.05
1759 | MIGRIN S.A | PLANTA EL PERAL | EL PERAL | CARBONATO DE CALCIO | S/I | INACTIVO | CUBETA | VALPARAISO | EL TABO | 6288294 | 259637 | 26 | 131 | 131 | <5 | 23 | 92 | 59 | 174 | 54 | 200 | 8 | 453 | 36 | 16 | 3.34 | 0.97 | 0.44 | 1.88 | 0.89 | <20 | <5 | 15.8 | 45.22 | 4.54 | 1.6 | <10 | <10 | <0,01 | 46.33 | 29.52 | 0.61 | 7.68 | 1.39 | 0.9 | 0.04 | 0.67 | 1.01 | 0.08 | 11.59 | <0,01 | 99.81 | 3.87 | 10.83 | 1.34 | 5.08 | 1.02 | 0.24 | 0.84 | 0.12 | 0.77 | 0.14 | 0.4 | 0.07 | 0.42 | 0.07 | <0,02 | 0.13
1760 | MIGRIN S.A | PLANTA EL PERAL | EL PERAL | CARBONATO DE CALCIO | S/I | INACTIVO | CUBETA | VALPARAISO | EL TABO | 6288174 | 259695 | 21 | 159 | 195 | <5 | 19 | 53 | 51 | 174 | 34 | 679 | 11 | 479 | 45 | 27 | 0.33 | 0.94 | 0.95 | 0.54 | 0.78 | <20 | <5 | <10 | 33.22 | <1 | <1 | <10 | <10 | <0,01 | 51.27 | 27.34 | 0.84 | 6.94 | 1.37 | 0.73 | 0.05 | 0.53 | 1.14 | 0.13 | 9.32 | <0,01 | 99.64 | 6.77 | 13.18 | 1.22 | 4.45 | 0.76 | 0.25 | 0.82 | 0.16 | 0.9 | 0.22 | 0.77 | 0.12 | 0.87 | 0.13 | <0,02 | 0.13
1761 | MIGRIN S.A | PLANTA EL PERAL | EL PERAL | CARBONATO DE CALCIO | S/I | INACTIVO | CUBETA | VALPARAISO | EL TABO | 6288192 | 259704 | 13 | 70 | 134 | 38 | 7 | <5 | 43 | 207 | 11 | 957 | 9 | 466 | 19 | 19 | 0.27 | 1.7 | 0.88 | 1.53 | 0.81 | <20 | <5 | 15.44 | <20 | <1 | 1.07 | <10 | <10 | 0.18 | 75.55 | 12.25 | 0.69 | 2.34 | 2.51 | 0.71 | 0.04 | 1.24 | 1.4 | 0.06 | 2.84 | <0,01 | 99.64 | 2.86 | 8.87 | 1.08 | 4.14 | 0.83 | 0.17 | 0.76 | 0.09 | 0.46 | 0.08 | 0.22 | 0.03 | 0.17 | 0.03 | <0,02 | 0.06
1905 | MIGRIN S.A | PLANTA EL PERAL | EL PERAL | CARBONATO DE CALCIO | N/A | INACTIVO | SEDIMENTOS | VALPARAISO | EL TABO | 6288456 | 259177 | 46 | 147 | 95 | <5 | 24 | 112 | 54 | 315 | 22 | 247 | 6 | 476 | 35 | 29 | 3.01 | 3.82 | 2.03 | 3.88 | 1.76 | <20 | <5 | <10 | <20 | 9.82 | 1.67 | <10 | <10 | <0,01 | 53.28 | 16.32 | 0.91 | 8.38 | 2.89 | 2.22 | 0.11 | 1.53 | 1.37 | 0.13 | 12.3 | <0,01 | 99.44 | 15.39 | 30.17 | 3.96 | 15.86 | 3.6 | 1.07 | 3.99 | 0.51 | 3.29 | 0.58 | 1.91 | 0.27 | 1.79 | 0.28 | <0,02 | 0.09
1906 | MIGRIN S.A | PLANTA EL PERAL | EL PERAL | CARBONATO DE CALCIO | N/A | INACTIVO | SEDIMENTOS | VALPARAISO | EL TABO | 6288325 | 259162 | 28 | 92 | 105 | <5 | 16 | 67 | 60 | 161 | 19 | 377 | 6 | 503 | 25 | 21 | 2.11 | 5.63 | 1.2 | 3.05 | 1.23 | <20 | <5 | 11.46 | <20 | 8.51 | <1 | <10 | <10 | <0,01 | 66.53 | 13.42 | 0.65 | 5.58 | 2 | 2.06 | 0.07 | 1.44 | 1.6 | 0.12 | 6.05 | <0,01 | 99.53 | 11.63 | 23.53 | 3.16 | 12.85 | 2.93 | 0.83 | 2.95 | 0.48 | 2.5 | 0.54 | 1.41 | 0.2 | 1.38 | 0.2 | <0,02 | 0.08
934 | MINERA LAS JUNTAS (EX MINAS SAN ANDRES) | PLANTAS EL PINGO Y SANTA MARIA | EL PINGO 1 | COBRE-ORO | 152400 | INACTIVO | CUBETA | COQUIMBO | MONTE PATRIA | 6586790 | 348763 | 3247 | 79 | 35 | 15 | 75 | 126 | 13 | 32 | 15 | 89 | <5 | <20 | 46 | <5 | 1.63 | 2.98 | <0,01 | 4.32 | 8.64 | <20 | 15.03 | 15.16 | 51.77 | 35.65 | 6.09 | <10 | <10 | <0,01 | 33.52 | 9.32 | 0.42 | 13.96 | 26.58 | 1.73 | 0.46 | 0.58 | 0.62 | 1.14 | 11.28 | - | 99.6 | 16.09 | 48.07 | 4.25 | 18.01 | 3.05 | 0.95 | 3.35 | 0.46 | 2.53 | 0.47 | 1.38 | 0.21 | 1.22 | 0.15 | <0,02 | <0,01
935 | MINERA LAS JUNTAS (EX MINAS SAN ANDRES) | PLANTAS EL PINGO Y SANTA MARIA | EL PINGO 1 | COBRE-ORO | 152400 | INACTIVO | CUBETA | COQUIMBO | MONTE PATRIA | 6586770 | 348773 | 4641 | 77 | 50 | 17 | 90 | 191 | 22 | 39 | 17 | 81 | <5 | <20 | 58 | 7 | 2.65 | 2.71 | <0,01 | 5.01 | 8.29 | <20 | 21.37 | 13.12 | 42.71 | 43.22 | 6.53 | <10 | <10 | 0.17 | 30.44 | 10.12 | 0.39 | 13.94 | 24.66 | 2.48 | 0.48 | 0.5 | 0.92 | 1.18 | 13.95 | - | 99.04 | 17.03 | 33.95 | 4.26 | 18.38 | 3.79 | 1.12 | 3.48 | 0.45 | 2.66 | 0.48 | 1.55 | 0.21 | 1.55 | 0.26 | <0,02 | 0.01
1810 | MINERA LAS JUNTAS (EX MINAS SAN ANDRES) | PLANTAS EL PINGO Y SANTA MARIA | EL PINGO 1 | COBRE-ORO | N/A | INACTIVO | SEDIMENTOS | COQUIMBO | MONTE PATRIA | 6587234 | 348920 | 53 | 138 | 92 | <5 | 31 | 74 | 34 | 317 | 13 | 147 | 6 | 267 | 25 | 25 | 1.88 | 3.26 | 0.41 | 2.52 | 2.21 | <20 | <5 | 16.36 | <20 | 36.22 | 12.96 | <10 | <10 | <0,01 | 48.73 | 14.11 | 0.5 | 7.45 | 11.39 | 3.56 | 4.73 | 0.14 | 1.31 | 0.68 | 7.41 | <0,01 | 99.97 | 17.19 | 28.45 | 3.87 | 16.69 | 3.84 | 1.07 | 3.17 | 0.53 | 2.85 | 0.56 | 1.69 | 0.25 | 1.46 | 0.22 | 0.02 | 1.59
1723 | BARRIO MINERO EL QUEMADO | PLANTA SAAVEDRA EL QUEMADO | EL QUEMADO | ORO | 137481 | INACTIVO | CUBETA | VALPARAISO | CABILDO | 6408727 | 310926 | 4144 | 101 | 60 | 19 | 6 | 393 | 40 | 192 | <10 | 177 | 6 | 551 | 215 | 15 | 1.83 | 3.21 | 0.76 | 2.05 | 0.65 | 78.23 | <5 | 50.7 | <20 | <1 | 6.01 | <10 | <10 | 0.12 | 52.95 | 13.26 | 0.53 | 7.29 | 9.08 | 3.3 | 0.26 | 2.44 | 1.47 | 0.17 | 8.39 | <0,01 | 99.13 | 6.47 | 13.63 | 1.64 | 6.4 | 1.69 | 0.35 | 1.34 | 0.16 | 1 | 0.2 | 0.47 | 0.09 | 0.56 | 0.08 | <0,02 | 0.1
1724 | BARRIO MINERO EL QUEMADO | PLANTA SAAVEDRA EL QUEMADO | EL QUEMADO | ORO | 137481 | INACTIVO | CUBETA | VALPARAISO | CABILDO | 6408698 | 310907 | 1151 | 64 | 46 | <5 | <5 | <5 | 58 | 99 | 24 | 395 | 8 | 49 | 37 | 25 | 2.49 | 3.18 | 1.03 | 2.38 | 0.88 | <20 | <5 | <10 | <20 | 11.35 | <1 | <10 | <10 | <0,01 | 71.49 | 10.8 | 0.29 | 8.65 | 1.16 | 2.79 | 0.07 | 0.19 | 1.83 | 0.09 | 2.1 | <0,01 | 99.45 | 8.49 | 18.06 | 2.28 | 10.02 | 2.16 | 0.57 | 2.13 | 0.32 | 1.5 | 0.31 | 0.82 | 0.1 | 0.7 | 0.09 | <0,02 | 0.05
1725 | BARRIO MINERO EL QUEMADO | PLANTA SAAVEDRA EL QUEMADO | EL QUEMADO | ORO | 137481 | INACTIVO | CUBETA | VALPARAISO | CABILDO | 6408662 | 310886 | 4853 | 131 | 59 | <5 | 10 | 144 | 106 | 67 | 32 | 270 | 5 | 288 | 40 | 11 | 2.17 | 3.05 | 0.39 | 1.16 | 0.57 | <20 | <5 | <10 | <20 | <1 | 4.9 | <10 | <10 | 0.02 | 55.77 | 17.06 | 0.41 | 11.26 | 1.38 | 3.85 | 0.22 | 0.35 | 3.45 | 0.13 | 5.14 | <0,01 | 99.03 | 4.38 | 9.74 | 1.39 | 5.37 | 1.21 | 0.29 | 1.1 | 0.15 | 0.9 | 0.18 | 0.52 | 0.09 | 0.53 | 0.05 | <0,02 | 0.05
1726 | BARRIO MINERO EL QUEMADO | PLANTA SAAVEDRA EL QUEMADO | EL QUEMADO | ORO | 137481 | INACTIVO | CUBETA | VALPARAISO | CABILDO | 6408653 | 310936 | 1919 | 116 | 33 | <5 | <5 | 289 | 37 | 260 | 14 | 170 | 10 | 302 | 101 | 24 | 1.77 | 1.73 | 0.39 | 2.04 | 0.63 | <20 | <5 | 45.35 | <20 | 3.12 | <1 | <10 | <10 | <0,01 | 53.02 | 15.48 | 0.58 | 7.55 | 6.63 | 4.27 | 0.24 | 3.94 | 1.16 | 0.21 | 6.45 | <0,01 | 99.54 | 4.74 | 9.11 | 0.95 | 4.49 | 0.72 | 0.21 | 0.74 | 0.11 | 0.56 | 0.11 | 0.35 | 0.05 | 0.34 | 0.03 | <0,02 | 0.02
1908 | BARRIO MINERO EL QUEMADO | PLANTA SAAVEDRA EL QUEMADO | EL QUEMADO | ORO | N/A | INACTIVO | SEDIMENTOS | VALPARAISO | CABILDO | 6408872 | 311051 | 240 | 114 | 66 | 20 | 8 | 86 | 95 | 350 | 27 | 444 | 5 | 644 | 30 | 17 | 1.67 | 7.14 | 2 | 11.22 | 2.21 | <20 | <5 | <10 | <20 | 4.69 | <1 | <10 | <10 | <0,01 | 59.58 | 15.45 | 0.54 | 5.63 | 3.15 | 1.77 | 0.1 | 2.91 | 3.11 | 0.33 | 6.79 | <0,01 | 99.35 | 23.01 | 49.45 | 5.77 | 22.24 | 4.52 | 1.16 | 4.1 | 0.62 | 3.38 | 0.66 | 1.84 | 0.25 | 1.86 | 0.28 | <0,02 | 0.2
104 | CIA. MINERA DEL PACIFICO | EL ROMERAL | EL ROMERAL | HIERRO | 11550000 | INACTIVO | CUBETA | COQUIMBO | LA SERENA | 6709755 | 284869 | 463 | 219 | 169 | 29 | 89 | 35 | 10 | 20 | 13 | 46 | <5 | <20 | 19 | 18 | 0.82 | 1.17 | 0.24 | 5.17 | 1.32 | <20 | 8.09 | 19.54 | <20 | 1.82 | 3.19 | <10 | <10 | 0.23 | 41.07 | 9.7 | 0.78 | 20.28 | 10.63 | 8.91 | 0.16 | 1.69 | 0.57 | 1.66 | 3.89 | 0.57 | 99.91 | 11.53 | 27.82 | 4.1 | 18.13 | 4.75 | 0.94 | 4.84 | 0.72 | 4.3 | 0.93 | 2.84 | 0.41 | 2.92 | 0.44 | <0,02 | <0,01
178 | JAIME PEREZ GOMEZ | EL ROMERO | EL ROMERO 1 | COBRE-ORO | 8550 | INACTIVO | CUBETA | COQUIMBO | ILLAPEL | 6522412 | 304292 | 980 | 104 | 213 | 24 | 67 | 38 | 47 | <5 | 24 | 62 | <5 | 46 | 111 | 13 | 1.81 | 1.34 | 0.97 | 2.24 | 1.16 | <20 | 32.16 | 47.06 | 31.38 | 13.86 | 4.02 | <10 | 16.83 | 0.3 | 57.19 | 13.13 | 0.36 | 16.77 | 2.99 | 1.39 | 0.16 | <0,01 | 2.1 | 0.1 | 5.06 | - | 99.26 | 8.35 | 18.94 | 2.32 | 9.92 | 2.09 | 0.26 | 1.31 | 0.3 | 1.36 | 0.22 | 0.67 | 0.12 | 0.8 | 0.08 | 0.02 | 1.18
179 | JAIME PEREZ GOMEZ | EL ROMERO | EL ROMERO 1 | COBRE-ORO | N/A | INACTIVO | SEDIMENTOS | COQUIMBO | ILLAPEL | 6522432 | 304246 | 317 | 168 | 89 | 16 | 75 | 167 | 168 | 279 | 53 | 150 | 14 | 472 | 147 | 34 | 26.95 | 1.13 | 0.28 | 1.02 | 0.4 | <20 | 6.96 | 44.89 | <20 | 13.12 | 4.22 | <10 | <10 | <0,01 | 51.07 | 16.86 | 0.73 | 9.64 | 5.11 | 3.29 | 0.26 | 0.84 | 3.03 | 0.15 | 8.91 | - | 99.9 | 7.51 | 23.85 | 2.31 | 8.49 | 1.64 | 0.62 | 1.19 | 0.25 | 1.4 | 0.26 | 0.74 | 0.11 | 0.77 | 0.07 | <0,02 | 0.33
180 | JAIME PEREZ GOMEZ | EL ROMERO | EL ROMERO 1 | COBRE-ORO | N/A | INACTIVO | MURO | COQUIMBO | ILLAPEL | 6522407 | 304264 | 748 | 105 | 145 | 31 | 59 | 32 | 23 | <5 | 17 | 63 | <5 | <20 | 57 | 10 | 0.61 | 0.45 | 0.19 | 1.24 | 0.5 | <20 | 12.22 | 40.61 | <20 | 3.27 | 3.24 | <10 | 29.7 | 1.77 | 58.17 | 10.3 | 0.38 | 16.51 | 3.63 | 1.58 | 0.11 | 0.29 | 1.19 | 0.11 | 5.05 | - | 97.32 | 5.13 | 11.54 | 1.52 | 6.21 | 1.13 | 0.3 | 1.08 | 0.16 | 0.9 | 0.24 | 0.68 | 0.09 | 0.8 | 0.13 | 0.02 | 1
181 | JAIME PEREZ GOMEZ | EL ROMERO | EL ROMERO 2 | COBRE | 33277 | ACTIVO | CUBETA | COQUIMBO | ILLAPEL | 6522283 | 304206 | 445 | 91 | 314 | 24 | 72 | 38 | 10 | <5 | 20 | 42 | <5 | <20 | 43 | 15 | 0.39 | 0.63 | 0.47 | 0.74 | 0.28 | <20 | 17.49 | 29.89 | 23.9 | 6.46 | 10.38 | <10 | 13.78 | 0.22 | 65.24 | 6.77 | 0.29 | 16.2 | 3.81 | 1.16 | 0.23 | <0,01 | 0.41 | 0.06 | 5.44 | - | 99.54 | 3.43 | 8.91 | 1.49 | 4.49 | 0.56 | 0.21 | 1.5 | 0.25 | 1.29 | 0.21 | 0.7 | 0.15 | 0.31 | 0.1 | <0,02 | 0.25
182 | JAIME PEREZ GOMEZ | EL ROMERO | EL ROMERO 2 | COBRE | N/A | ACTIVO | MURO | COQUIMBO | ILLAPEL | 6522242 | 304203 | 590 | 105 | 162 | 29 | 59 | 40 | 25 | <5 | 16 | 58 | <5 | <20 | 46 | 10 | 0.91 | 0.6 | 1.17 | 1.36 | 0.59 | <20 | 13.58 | 30.67 | 20.99 | 3.48 | 4.77 | <10 | 67.86 | 0.9 | 57.54 | 10.57 | 0.36 | 18.64 | 3.34 | 1.51 | 0.12 | 0.25 | 1.28 | 0.11 | 4.89 | - | 98.61 | 7.13 | 20.28 | 2.01 | 7.27 | 1.52 | 0.44 | 1.85 | 0.16 | 1.75 | 0.31 | 0.85 | 0.13 | 0.63 | 0.07 | 0.02 | 1.73
183 | JAIME PEREZ GOMEZ | EL ROMERO | EL ROMERO 2 | COBRE | N/A | ACTIVO | SEDIMENTOS | COQUIMBO | ILLAPEL | 6522230 | 304182 | 413 | 141 | 76 | 17 | 73 | 109 | 141 | 91 | 44 | 113 | 10 | 399 | 219 | 16 | 25.92 | 1.66 | 1.7 | 2.06 | 0.79 | 50.01 | 9.21 | 19.94 | <20 | 12.99 | <1 | <10 | <10 | 0.08 | 52.69 | 15.28 | 0.62 | 10.7 | 7.24 | 2.79 | 0.23 | 0.34 | 2.37 | 0.15 | 6.94 | - | 99.33 | 11.18 | 25.68 | 4.05 | 12.23 | 3.4 | 1 | 3.01 | 0.4 | 2.33 | 0.53 | 1.21 | 0.1 | 1.27 | 0.21 | <0,02 | 0.6
996 | WALDO SALINAS CABELLO | PLANTA EL SAUCE | EL SAUCE | COBRE-ORO | N/A | INACTIVO | MURO | COQUIMBO | LA SERENA | 6678740 | 301253 | 335 | 183 | 56 | <5 | <5 | <5 | 82 | 102 | 15 | 55 | <5 | 1161 | 26 | 18 | 1.11 | 1.69 | 0.21 | 1.05 | 1.21 | <20 | 8.92 | <10 | 38.74 | 4.14 | 2.08 | <10 | <10 | <0,01 | 41.12 | 14.03 | 0.35 | 25.77 | 3.52 | 6.65 | 0.18 | 2.03 | 4.72 | 0.61 | 0.84 | <0,01 | 99.82 | 11.35 | 18.23 | 1.8 | 6.95 | 1.08 | 0.23 | 1.17 | 0.16 | 0.88 | 0.16 | 0.48 | 0.1 | 0.44 | 0.11 | <0,02 | <0,01
997 | WALDO SALINAS CABELLO | PLANTA EL SAUCE | EL SAUCE | COBRE-ORO | 134009 | INACTIVO | CUBETA | COQUIMBO | LA SERENA | 6678715 | 301238 | 1027 | 158 | 50 | <5 | <5 | 88 | 65 | 53 | <10 | 47 | <5 | 869 | 35 | 20 | 0.65 | 1.52 | 0.16 | 1.13 | 1.08 | <20 | 9.07 | <10 | 35.85 | 2.11 | 2.76 | <10 | <10 | <0,01 | 36.5 | 13 | 0.46 | 30.92 | 3.72 | 6.73 | 0.22 | 1.03 | 4.4 | 0.8 | 1.52 | <0,01 | 99.29 | 10.09 | 17.59 | 1.92 | 7.44 | 1.08 | 0.23 | 1.24 | 0.14 | 0.89 | 0.18 | 0.55 | 0.08 | 0.56 | 0.08 | <0,02 | <0,01
998 | WALDO SALINAS CABELLO | PLANTA EL SAUCE | EL SAUCE | COBRE-ORO | 134009 | INACTIVO | CUBETA | COQUIMBO | LA SERENA | 6678734 | 301254 | 148 | 214 | 54 | <5 | <5 | <5 | 78 | 49 | 12 | 48 | <5 | 833 | 14 | 23 | 0.66 | 1.69 | 0.2 | 1.22 | 1.02 | <20 | 8.53 | 14.61 | 36.54 | 1.96 | 3.45 | <10 | <10 | <0,01 | 35.49 | 13.81 | 0.38 | 33.33 | 2.48 | 5.95 | 0.17 | 1.48 | 5.55 | 0.35 | 0.51 | <0,01 | 99.49 | 23.01 | 36.64 | 3.54 | 11.06 | 1.07 | 0.27 | 1.51 | 0.11 | 0.78 | 0.15 | 0.47 | 0.05 | 0.39 | 0.06 | 0.03 | 0.02
999 | WALDO SALINAS CABELLO | PLANTA EL SAUCE | EL SAUCE | COBRE-ORO | N/A | INACTIVO | SEDIMENTOS | COQUIMBO | LA SERENA | 6678759 | 301251 | 238 | 205 | 62 | <5 | <5 | <5 | 81 | 147 | 19 | 297 | 6 | 658 | 37 | 15 | 1.14 | 1.64 | 0.4 | 1.75 | 0.84 | <20 | 6.66 | 24.69 | 67.5 | 3.43 | 3.8 | <10 | <10 | 0.15 | 57.48 | 15.44 | 0.47 | 10.77 | 3.16 | 3.15 | 0.1 | 1.29 | 3.2 | 0.58 | 3.96 | <0,01 | 99.61 | 34.54 | 52.1 | 5.01 | 15.19 | 2.17 | 0.34 | 2.05 | 0.24 | 1.07 | 0.21 | 0.64 | 0.13 | 0.64 | 0.1 | 0.03 | 0.03
117 | CIA. MINERA DEL PACIFICO | EL ROMERAL | EL TRIGO | HIERRO | 44000000 | ACTIVO | CUBETA | COQUIMBO | LA SERENA | 6705256 | 284133 | 583 | 151 | 132 | 28 | 83 | 32 | 12 | 59 | 20 | 67 | <5 | <20 | 14 | 21 | 0.47 | 1.15 | 0.33 | 7.39 | 1.26 | <20 | 8.32 | 26.59 | <20 | 7.72 | 7.67 | <10 | <10 | 0.56 | 44.17 | 11.24 | 0.57 | 16.8 | 8.65 | 8.22 | 0.11 | 2.73 | 0.64 | 1.73 | 3.23 | 1.41 | 99.51 | 13.82 | 27.66 | 3.85 | 16.41 | 4.13 | 0.89 | 4.46 | 0.68 | 5.26 | 0.9 | 2.53 | 0.42 | 2.5 | 0.33 | <0,02 | <0,01
678 | HASPARREN SPA. | PLANTA MINERA BLACK COLT | EL ZORRITO | ORO | 72000 | ACTIVO | CUBETA | VALPARAISO | PETORCA | 6434161 | 323820 | 1745 | 136 | 80 | 6 | 52 | 1160 | 37 | 349 | 17 | 138 | <5 | 3197 | 1411 | <5 | 1.83 | 3.23 | 0.54 | 3.68 | 4.38 | 293.84 | 26.56 | 28.82 | 54.5 | 15.64 | 8.84 | <10 | <10 | 0.11 | 39.03 | 9.34 | 0.35 | 4.59 | 13.25 | 3.18 | 3.55 | 1.74 | 1.15 | 0.11 | 6.37 | - | 83.38 | 14.37 | 27.99 | 3.9 | 15.73 | 3.86 | 0.85 | 3.27 | 0.42 | 2.68 | 0.54 | 1.57 | 0.14 | 1.33 | 0.07 | <0,02 | 0.06
698 | HASPARREN SPA. | PLANTA MINERA BLACK COLT | EL ZORRITO | ORO | 72000 | ACTIVO | CUBETA | VALPARAISO | PETORCA | 6434156 | 323804 | 2914 | 178 | 118 | 9 | 61 | 421 | 23 | 287 | 22 | 126 | <5 | 2239 | 190 | 13 | 1.34 | 3.74 | <0,01 | 5.19 | 5.41 | <20 | 16.01 | 17.49 | 53.33 | 20.98 | 12.1 | <10 | <10 | 0.06 | 46.02 | 10.33 | 0.46 | 6.89 | 13.69 | 4.58 | 6.74 | 2.46 | 0.83 | 0.15 | 6.89 | - | 99.7 | 16.29 | 37.07 | 4.8 | 18.57 | 4.35 | 1.58 | 4.28 | 0.5 | 3.36 | 0.68 | 1.95 | 0.27 | 1.83 | 0.24 | <0,02 | 0.03
1933 | HASPARREN SPA. | PLANTA MINERA BLACK COLT | EL ZORRITO | ORO | N/A | INACTIVO | SEDIMENTOS | VALPARAISO | PETORCA | 6433848 | 323789 | 149 | 262 | 67 | <5 | 10 | 117 | 54 | 298 | 23 | 179 | <5 | 564 | 46 | 19 | 3.16 | 4.28 | 1.33 | 5.9 | 2.05 | <20 | <5 | <10 | <20 | 4.74 | <1 | <10 | <10 | <0,01 | 52.08 | 18.78 | 0.94 | 10.98 | 2.05 | 3.5 | 0.18 | 1.5 | 1.92 | 0.18 | 7.62 | <0,01 | 99.72 | 16.24 | 39.27 | 5.1 | 21.22 | 4.8 | 1.37 | 3.99 | 0.67 | 3.91 | 0.69 | 2.04 | 0.25 | 2.18 | 0.34 | <0,02 | 0.01
1128 | SOC. CORRIDA UNA DEL TORNO | PLANTA ELENA | ELENA 1 | ORO | 3360 | INACTIVO | CUBETA | COQUIMBO | LA HIGUERA | 6750126 | 294264 | 1335 | 100 | 42 | <5 | 7 | 171 | 44 | 162 | <10 | 395 | <5 | 323 | 1122 | 20 | 2.04 | 7.18 | <0,01 | 0.82 | 0.58 | 503.07 | <5 | 20.04 | 69.49 | 2.86 | 2.88 | <10 | <10 | <0,01 | 71.48 | 9.79 | 0.34 | 6.16 | 2.98 | 2.43 | 0.08 | 1.93 | 1.37 | 0.16 | 2.72 | <0,01 | 99.43 | 6.79 | 12.67 | 1.89 | 8.08 | 2.16 | 0.63 | 1.88 | 0.25 | 1.43 | 0.29 | 0.81 | 0.11 | 0.69 | 0.07 | <0,02 | 2.6
1129 | SOC. CORRIDA UNA DEL TORNO | PLANTA ELENA | ELENA 1 | ORO | 3360 | INACTIVO | CUBETA | COQUIMBO | LA HIGUERA | 6750130 | 294256 | 2484 | 248 | 78 | <5 | 12 | 45 | 18 | 148 | <10 | 136 | <5 | 49 | 87 | 37 | 3.53 | 3.04 | <0,01 | 1.73 | 0.57 | <10 | 9.57 | 32.09 | 52.21 | 4.64 | 4.42 | <10 | <10 | <0,01 | 47.73 | 14.08 | 0.39 | 16.12 | 4.26 | 8.7 | 0.15 | 1.38 | 0.81 | 0.12 | 5.94 | <0,01 | 99.67 | 16.14 | 31.38 | 4.24 | 17.93 | 3.41 | 1.34 | 3.63 | 0.45 | 3.03 | 0.58 | 1.79 | 0.22 | 1.59 | 0.23 | <0,02 | 1.3
1130 | SOC. CORRIDA UNA DEL TORNO | PLANTA ELENA | ELENA 1 | ORO | N/A | INACTIVO | SEDIMENTOS | COQUIMBO | LA HIGUERA | 6750129 | 294213 | 99 | 273 | 93 | <5 | 9 | 95 | 74 | 307 | 20 | 297 | 9 | 647 | 54 | 16 | 1.73 | 3.44 | <0,01 | 1.39 | 2.28 | <10 | <5 | 19.74 | 45.57 | 5.21 | 2.85 | <10 | <10 | <0,01 | 59.18 | 15.24 | 0.67 | 9.3 | 4.17 | 3.31 | 0.14 | 3.13 | 2.72 | 0.18 | 1.82 | <0,01 | 99.84 | 11.64 | 23.27 | 3.31 | 15.3 | 4.48 | 1.48 | 4.76 | 0.71 | 4.47 | 0.89 | 2.49 | 0.31 | 2.24 | 0.25 | 0.05 | 5.01
1133 | SOC. CORRIDA UNA DEL TORNO | PLANTA ELENA | ELENA 2 | ORO | N/A | INACTIVO | MURO | COQUIMBO | LA HIGUERA | 6750144 | 294219 | 2201 | 223 | 67 | <5 | 10 | 60 | 20 | 162 | <10 | 169 | <5 | 168 | 165 | 24 | 0.99 | 3.98 | <0,01 | 1 | 2.7 | <10 | 10.51 | 17.05 | 39.45 | 2.51 | 3.36 | <10 | <10 | 0.12 | 53.75 | 11.83 | 0.47 | 15.5 | 4.97 | 5.28 | 0.14 | 1.62 | 0.97 | 0.34 | 4.43 | <0,01 | 99.3 | 14.9 | 24.17 | 3.54 | 16.69 | 5.48 | 1.84 | 5.85 | 1.01 | 5.83 | 1.26 | 3.4 | 0.48 | 2.65 | 0.36 | 0.03 | 5.51
1134 | SOC. CORRIDA UNA DEL TORNO | PLANTA ELENA | ELENA 2 | ORO | 1725 | INACTIVO | CUBETA | COQUIMBO | LA HIGUERA | 6750179 | 294216 | 2173 | 161 | 72 | <5 | 14 | 162 | 52 | 183 | 15 | 232 | 5 | 461 | 942 | 17 | 2.99 | 2.69 | <0,01 | 1.97 | 0.82 | 153.07 | 12.79 | 30.21 | 51.3 | 2.55 | 3.75 | <10 | <10 | <0,01 | 56.19 | 14.09 | 0.35 | 10.63 | 4.3 | 4.14 | 0.17 | 1.79 | 1.99 | 0.19 | 5.55 | <0,01 | 99.38 | 14.95 | 42.64 | 4.31 | 17.75 | 4.15 | 1.17 | 3.44 | 0.43 | 2.61 | 0.49 | 1.39 | 0.17 | 1.21 | 0.17 | <0,02 | 0.72
1135 | SOC. CORRIDA UNA DEL TORNO | PLANTA ELENA | ELENA 2 | ORO | 1725 | INACTIVO | CUBETA | COQUIMBO | LA HIGUERA | 6750168 | 294230 | 3756 | 119 | 57 | <5 | 7 | 147 | 20 | 82 | <10 | 208 | <5 | 323 | 1063 | 27 | 1.55 | 4.73 | <0,01 | 1.25 | 1.5 | 300.04 | 10.51 | 17.64 | 40.7 | 4.8 | 3.53 | <10 | <10 | <0,01 | 67.33 | 8.81 | 0.3 | 10.37 | 3.1 | 3.24 | 0.11 | 0.98 | 0.88 | 0.12 | 3.88 | <0,01 | 99.09 | 7.23 | 15.8 | 2.29 | 10.26 | 3.02 | 0.91 | 2.91 | 0.49 | 2.48 | 0.5 | 1.3 | 0.16 | 1.13 | 0.16 | 0.05 | 4.85
1847 | SOC. CORRIDA UNA DEL TORNO | PLANTA ELENA | ELENA 2 | ORO | N/A | INACTIVO | SEDIMENTOS | COQUIMBO | LA HIGUERA | 6750129 | 294219 | 51 | 207 | 101 | <5 | 7 | 86 | 77 | 344 | 23 | 234 | 8 | 680 | 53 | 21 | 3.15 | 4.38 | 1 | 6.18 | 1.72 | <20 | <5 | 12.67 | <20 | 9.58 | <1 | <10 | <10 | <0,01 | 60.4 | 15.15 | 0.93 | 8.29 | 4.3 | 2.52 | 0.12 | 3.24 | 2.7 | 0.18 | 1.86 | <0,01 | 99.67 | 19.02 | 37.37 | 5.22 | 21.45 | 4.79 | 1.07 | 3.84 | 0.49 | 3.49 | 0.73 | 1.91 | 0.24 | 1.77 | 0.24 | <0,02 | <0,01
1131 | SOC. CORRIDA UNA DEL TORNO | PLANTA ELENA | ELENA 3 | ORO | 18300 | INACTIVO | CUBETA | COQUIMBO | LA HIGUERA | 6750187 | 294185 | 2126 | 152 | 94 | <5 | 15 | 131 | 40 | 164 | 13 | 252 | 7 | 360 | 957 | 11 | 4.13 | 2.76 | <0,01 | 1.55 | 2.92 | 224.91 | 13.35 | 29.02 | 44.86 | 3.7 | 2.55 | <10 | <10 | <0,01 | 59.06 | 13.3 | 0.37 | 11 | 2.84 | 3.8 | 0.13 | 1.55 | 1.87 | 0.22 | 5.17 | <0,01 | 99.3 | 15.78 | 31.92 | 4.52 | 20.59 | 5.29 | 1.86 | 5.87 | 0.85 | 5.33 | 1.04 | 2.81 | 0.43 | 2.26 | 0.34 | 0.02 | 9.57
1132 | SOC. CORRIDA UNA DEL TORNO | PLANTA ELENA | ELENA 3 | ORO | 18300 | INACTIVO | CUBETA | COQUIMBO | LA HIGUERA | 6750183 | 294195 | 324 | 178 | 70 | <5 | 15 | 110 | 66 | 317 | 23 | 336 | 7 | 514 | 77 | 16 | 1.88 | 3.84 | <0,01 | 1.15 | 3.67 | <10 | <5 | 21.38 | 54.46 | 3.36 | 2.23 | <10 | <10 | <0,01 | 56.1 | 15.35 | 0.49 | 8.08 | 5.25 | 4.24 | 0.14 | 2.93 | 2.24 | 0.23 | 4.41 | <0,01 | 99.44 | 13.19 | 32.01 | 3.77 | 17.82 | 5.33 | 1.89 | 6.15 | 0.97 | 5.93 | 1.28 | 3.37 | 0.48 | 2.72 | 0.35 | 0.02 | 4.18
1848 | SOC. CORRIDA UNA DEL TORNO | PLANTA ELENA | ELENA 3 | ORO | N/A | INACTIVO | SEDIMENTOS | COQUIMBO | LA HIGUERA | 6750163 | 294168 | 347 | 107 | 69 | <5 | 8 | 97 | 91 | 352 | 26 | 277 | 6 | 726 | 112 | 18 | 3.47 | 5 | 0.86 | 5.68 | 1.66 | <20 | <5 | <10 | <20 | <1 | 3.41 | <10 | <10 | <0,01 | 60.82 | 16.23 | 0.57 | 6.66 | 3.75 | 2.6 | 0.11 | 2.58 | 3.01 | 0.17 | 3.07 | <0,01 | 99.57 | 16.41 | 33.44 | 4.63 | 17.9 | 4.25 | 1.09 | 3.32 | 0.53 | 2.94 | 0.6 | 1.98 | 0.25 | 1.44 | 0.21 | <0,02 | 0.04
608 | CIA EXPLORACIÓN DE MINAS SAN ANDRÉS | PLANTA ELISA DE BORDOS | ELISA DE BORDOS 1 | COBRE | N/A | INACTIVO | MURO | ATACAMA | TIERRA AMARILLA | 6933417 | 382802 | 3507 | 80 | <10 | 7 | 75 | 129 | 150 | 204 | 65 | 286 | 32 | 676 | 205 | 14 | 8.5 | 3.68 | 1.16 | 10.67 | 3.61 | <20 | <5 | 21.72 | 83.08 | 16.27 | 5.65 | <10 | <10 | 0.07 | 66.67 | 13.96 | 0.3 | 3.08 | 3.82 | 0.31 | 0.13 | 2.76 | 4.12 | 0.06 | 4.17 | - | 99.92 | 14.61 | 28.56 | 3.35 | 11.75 | 2.02 | 0.34 | 2.15 | 0.4 | 1.99 | 0.42 | 1.31 | 0.15 | 1.42 | 0.15 | 0.04 | 2.71
610 | CIA EXPLORACIÓN DE MINAS SAN ANDRÉS | PLANTA ELISA DE BORDOS | ELISA DE BORDOS 1 | COBRE | 1350000 | INACTIVO | CUBETA | ATACAMA | TIERRA AMARILLA | 6933393 | 382802 | 1082 | 98 | 41 | 16 | 64 | 77 | 142 | 94 | 42 | 214 | 12 | 723 | 134 | 21 | 8.64 | 3.56 | 1.01 | 11.37 | 4.07 | <20 | 15.41 | 31.38 | 35.36 | 16.72 | 6.09 | <10 | <10 | 0.41 | 58.77 | 14.4 | 0.37 | 10.96 | 2.98 | 0.77 | 0.08 | 1.51 | 4.88 | 0.08 | 4.99 | - | 100.07 | 18.58 | 41.28 | 4.16 | 14.28 | 2.54 | 0.4 | 2.33 | 0.34 | 1.66 | 0.31 | 1.18 | 0.2 | 1.18 | 0.12 | 0.05 | 3.2
614 | CIA EXPLORACIÓN DE MINAS SAN ANDRÉS | PLANTA ELISA DE BORDOS | ELISA DE BORDOS 1 | COBRE | N/A | INACTIVO | SEDIMENTOS | ATACAMA | TIERRA AMARILLA | 6933225 | 382669 | 1480 | 147 | 35 | 12 | 75 | 288 | 107 | 269 | 53 | 239 | 22 | 895 | 239 | 20 | 17.8 | 4.63 | 1.49 | 7.53 | 2.82 | <20 | 6.97 | 26 | 45.98 | 10.96 | 4.68 | <10 | <10 | 0.25 | 55.7 | 14.62 | 0.68 | 6.74 | 6.15 | 3.27 | 0.22 | 2.22 | 3 | 0.17 | 6.35 | - | 99.51 | 17.33 | 34.87 | 4.48 | 17.6 | 2.64 | 1.07 | 4.06 | 0.66 | 3.66 | 0.74 | 2.01 | 0.25 | 1.99 | 0.3 | 0.03 | 4.75
609 | CIA EXPLORACIÓN DE MINAS SAN ANDRÉS | PLANTA ELISA DE BORDOS | ELISA DE BORDOS 2 | COBRE | 158580 | ACTIVO | CUBETA | ATACAMA | TIERRA AMARILLA | 6933421 | 382835 | 1458 | 90 | 25 | 14 | 66 | 94 | 126 | 105 | 46 | 247 | 18 | 539 | 142 | 24 | 8.16 | 4.28 | 1.37 | 11.77 | 4.2 | <20 | 9.33 | 39.32 | 43.91 | 20.82 | 3.62 | <10 | <10 | 0.24 | 62 | 12.94 | 0.34 | 9.2 | 3.65 | 0.58 | 0.1 | 1.63 | 4.3 | 0.07 | 4.43 | - | 99.53 | 18.62 | 33.22 | 3.53 | 12.41 | 2.01 | 0.4 | 2.37 | 0.33 | 2 | 0.41 | 1.33 | 0.28 | 1.33 | 0.18 | 0.04 | 2.9
611 | CIA EXPLORACIÓN DE MINAS SAN ANDRÉS | PLANTA ELISA DE BORDOS | ELISA DE BORDOS 2 | COBRE | N/A | ACTIVO | MURO | ATACAMA | TIERRA AMARILLA | 6933456 | 382878 | 3835 | 70 | <10 | 6 | 76 | 321 | 183 | 141 | 72 | 292 | 37 | 655 | 1089 | 10 | 11.88 | 4.59 | 1.83 | 12.52 | 4.37 | 177.05 | <5 | 16.77 | 35.9 | 23.37 | 3.08 | <10 | <10 | 0.1 | 68.63 | 13.03 | 0.24 | 2.43 | 4.18 | 0.11 | 0.13 | 1.43 | 4.54 | 0.04 | 4.32 | - | 99.69 | 17.22 | 30.35 | 2.88 | 13.02 | 2.73 | 0.4 | 2.33 | 0.32 | 2.06 | 0.43 | 1.39 | 0.22 | 1.52 | 0.27 | 0.05 | 9.33
1974 | CIA EXPLORACIÓN DE MINAS SAN ANDRÉS | PLANTA ELISA DE BORDOS | ELISA DE BORDOS 2 | COBRE | N/A | INACTIVO | SEDIMENTOS | ATACAMA | TIERRA AMARILLA | 6933463 | 382554 | 1499 | 61 | 25 | 24 | 6 | 576 | 73 | 536 | 17 | 141 | 5 | 1226 | 226 | 26 | 9.61 | 3.32 | 1.47 | 7.2 | 4.42 | <20 | <5 | 31.51 | <20 | 9.68 | 1.42 | <10 | <10 | 4.63 | 37.07 | 9.97 | 0.39 | 5.2 | 12.94 | 3.23 | 0.13 | 2.24 | 2.13 | 1.4 | 19.2 | 5.21 | 99.1 | 17.13 | 33.99 | 4.08 | 16.72 | 3.5 | 0.69 | 3.29 | 0.37 | 2.86 | 0.56 | 1.58 | 0.25 | 1.43 | 0.24 | 0.03 | 2.49
605 | CIA EXPLORACIÓN DE MINAS SAN ANDRÉS | PLANTA ELISA DE BORDOS | ELISA DE BORDOS 3 | COBRE | N/A | ACTIVO | MURO | ATACAMA | TIERRA AMARILLA | 6932807 | 382938 | 403 | 111 | 121 | 42 | 75 | 96 | 16 | 5 | <10 | 128 | <5 | <20 | 28 | 16 | 2.23 | 5.29 | 1.64 | 2.36 | 1.51 | <20 | 11.91 | <10 | 36.01 | 12.8 | 1.33 | <10 | <10 | 1.13 | 41.48 | 10.3 | 0.39 | 29.79 | 6.56 | 3.74 | 0.09 | 2.58 | 1.09 | 0.24 | 3.37 | - | 99.73 | 48.35 | 74.88 | 7.99 | 25.26 | 3.43 | 0.54 | 3.6 | 0.45 | 2.51 | 0.51 | 1.46 | 0.19 | 1.3 | 0.2 | <0,02 | 0.08
606 | CIA EXPLORACIÓN DE MINAS SAN ANDRÉS | PLANTA ELISA DE BORDOS | ELISA DE BORDOS 3 | COBRE | 1980000 | ACTIVO | CUBETA | ATACAMA | TIERRA AMARILLA | 6932874 | 382956 | 176 | 100 | 112 | 43 | 68 | 26 | 10 | <5 | <10 | 133 | <5 | <20 | 22 | 16 | 1.98 | 5.06 | 0.79 | 2.82 | 1.8 | <20 | 10.67 | <10 | 38.17 | 9.71 | 2 | <10 | <10 | 0.7 | 43.59 | 8.98 | 0.32 | 31.2 | 5.43 | 3.05 | 0.07 | 3.77 | 0.65 | 0.28 | 2.22 | - | 99.62 | 24.92 | 40.15 | 4.25 | 13.81 | 2.57 | 0.72 | 2.65 | 0.31 | 2.19 | 0.39 | 1.21 | 0.13 | 1.1 | 0.28 | <0,02 | 0.05
607 | CIA EXPLORACIÓN DE MINAS SAN ANDRÉS | PLANTA ELISA DE BORDOS | ELISA DE BORDOS 3 | COBRE | N/A | ACTIVO | SEDIMENTOS | ATACAMA | TIERRA AMARILLA | 6932821 | 382712 | 264 | 175 | 47 | 15 | 70 | 208 | 63 | 357 | 43 | 195 | 16 | 269 | 92 | 24 | 23.18 | 2.75 | 0.82 | 4.47 | 1.52 | <20 | 5.06 | 18.45 | 64.35 | 20.09 | 3.82 | <10 | <10 | 0.02 | 49.88 | 14.92 | 0.85 | 9.36 | 7.08 | 4.66 | 0.2 | 2.63 | 1.85 | 0.19 | 7.96 | - | 99.77 | 17.61 | 35.15 | 4.32 | 17.49 | 4.14 | 0.97 | 4.16 | 0.66 | 3.59 | 0.68 | 2.08 | 0.32 | 1.89 | 0.31 | <0,02 | 0.35
1975 | CIA EXPLORACIÓN DE MINAS SAN ANDRÉS | PLANTA ELISA DE BORDOS | ELISA DE BORDOS 3 | COBRE | N/A | ACTIVO | SEDIMENTOS | ATACAMA | TIERRA AMARILLA | 6932955 | 382693 | 245 | 151 | 47 | <5 | 8 | 295 | 57 | 236 | 13 | 156 | <5 | 552 | 86 | 7 | 22.7 | 5.38 | 3.35 | 4.84 | 1.88 | <20 | <5 | 19.33 | <20 | 2.5 | <1 | <10 | <10 | 0.17 | 46.47 | 14.89 | 0.74 | 13.08 | 6.71 | 4.84 | 0.17 | 2.34 | 2.04 | 0.2 | 8 | <0,01 | 99.65 | 19.75 | 39.23 | 4.45 | 18.12 | 4.03 | 1.09 | 4.03 | 0.65 | 3.46 | 0.74 | 2.15 | 0.33 | 1.98 | 0.32 | <0,02 | 0.3
1101 | SMC GONZALEZ Y CIA. | PLANTA EMA | EMA 1 | ORO-COBRE | N/A | INACTIVO | MURO | COQUIMBO | ANDACOLLO | 6652433 | 299272 | 465 | 143 | 74 | 7 | 5 | 5 | 38 | 71 | <10 | 260 | 5 | <20 | 19 | 7 | 2.03 | 4.32 | <0,01 | 2.92 | 0.47 | <20 | 5.13 | 18.25 | 60.33 | 11.26 | 4.68 | <10 | <10 | 0.16 | 57.55 | 12.93 | 0.42 | 6.05 | 8.72 | 0.72 | 0.29 | 4.45 | 1.2 | 0.22 | 6.9 | <0,01 | 99.46 | 14.99 | 30.51 | 3.98 | 16.54 | 3.38 | 1.02 | 2.99 | 0.4 | 1.93 | 0.4 | 1.12 | 0.16 | 1.11 | 0.17 | <0,02 | 0.8
1102 | SMC GONZALEZ Y CIA. | PLANTA EMA | EMA 1 | ORO-COBRE | 47250 | INACTIVO | CUBETA | COQUIMBO | ANDACOLLO | 6652431 | 299226 | 778 | 131 | 77 | 13 | <5 | <5 | 36 | 36 | <10 | 325 | 5 | <20 | 45 | 23 | 0.91 | 5.34 | 0.59 | 3.3 | 0.77 | <20 | <5 | 53.13 | 47.1 | 15.18 | 1.85 | <10 | <10 | <0,01 | 72.34 | 9.99 | 0.5 | 4.65 | 3.75 | 0.43 | 0.19 | 3.17 | 1.11 | 0.2 | 3.19 | <0,01 | 99.52 | 14.23 | 30.12 | 3.96 | 15.89 | 2.95 | 0.74 | 2.48 | 0.34 | 1.53 | 0.3 | 0.86 | 0.16 | 0.8 | 0.14 | 0.02 | 1.79
1103 | SMC GONZALEZ Y CIA. | PLANTA EMA | EMA 1 | ORO-COBRE | 47250 | INACTIVO | CUBETA | COQUIMBO | ANDACOLLO | 6652476 | 299227 | 686 | 167 | 93 | <5 | 8 | 238 | 40 | 38 | <10 | 258 | 6 | <20 | 92 | <5 | 1.8 | 6.52 | 0.98 | 4.93 | 1.44 | <20 | 6.68 | 36.06 | 49.79 | 13.21 | 2.71 | 10.28 | <10 | 0.68 | 58.03 | 11.52 | 0.41 | 10.46 | 6.1 | 1.53 | 0.42 | 2.44 | 1.59 | 0.22 | 6.97 | <0,01 | 99.69 | 17.49 | 36.41 | 4.8 | 20.58 | 3.97 | 0.97 | 3.36 | 0.48 | 2.31 | 0.46 | 1.5 | 0.18 | 1.29 | 0.16 | 0.09 | 7.79
1104 | SMC GONZALEZ Y CIA. | PLANTA EMA | EMA 1 | ORO-COBRE | 47250 | INACTIVO | CUBETA | COQUIMBO | ANDACOLLO | 6652461 | 299228 | 963 | 153 | 64 | <5 | 5 | 124 | 56 | 50 | 12 | 285 | 6 | 24 | 58 | 8 | 2.22 | 5.48 | 0.24 | 4.65 | 1.17 | <20 | <5 | 38.26 | 54.63 | 11.68 | 2.47 | <10 | <10 | 0.26 | 62.64 | 12.41 | 0.53 | 6.28 | 5.95 | 0.92 | 0.32 | 2.54 | 1.87 | 0.22 | 6.12 | <0,01 | 99.8 | 20 | 37.88 | 4.98 | 20.25 | 3.91 | 1.06 | 3.23 | 0.41 | 2.41 | 0.43 | 1.24 | 0.17 | 1.14 | 0.1 | 0.02 | 2.82
1816 | SMC GONZALEZ Y CIA. | PLANTA EMA | EMA 1 | ORO-COBRE | N/A | INACTIVO | SEDIMENTOS | COQUIMBO | ANDACOLLO | 6652507 | 299269 | 1314 | 119 | 44 | 22 | 9 | 136 | 87 | 300 | 27 | 267 | 6 | 1240 | 39 | 22 | 1.71 | 4.38 | 0.6 | 5.63 | 1.69 | <20 | 5.9 | <10 | <20 | 7.25 | <1 | <10 | <10 | 0.02 | 62.76 | 16.42 | 0.5 | 5.3 | 1.52 | 2.72 | 0.13 | 2.38 | 3.92 | 0.18 | 3.86 | <0,01 | 99.69 | 17.19 | 37.57 | 4.56 | 18.32 | 3.82 | 1.16 | 3.49 | 0.49 | 2.6 | 0.51 | 1.46 | 0.24 | 1.35 | 0.21 | <0,02 | 0.33
1122 | RICARDO ROJAS | PLANTA SANTA ROSA | EMBALSE 1 | COBRE-ORO | 954 | INACTIVO | CUBETA | COQUIMBO | LA HIGUERA | 6750725 | 293405 | 1161 | 203 | 66 | <5 | 6 | 494 | 53 | 536 | 13 | 163 | <5 | 1754 | 106 | 18 | 1.74 | 3.37 | <0,01 | 1.53 | 0.93 | <10 | 7.36 | 72 | 23.94 | 4.45 | 2.13 | <10 | <10 | <0,01 | 50.14 | 14.53 | 0.46 | 12.11 | 9.48 | 5 | 1.05 | 0.36 | 2.84 | 0.22 | 3.39 | <0,01 | 99.58 | 8.4 | 24.58 | 2.63 | 11.59 | 3.26 | 1.18 | 3.13 | 0.44 | 2.81 | 0.56 | 1.5 | 0.22 | 1.44 | 0.21 | <0,02 | 0.19
1120 | RICARDO ROJAS | PLANTA SANTA ROSA | EMBALSE 2 | COBRE-ORO | 822 | INACTIVO | CUBETA | COQUIMBO | LA HIGUERA | 6750736 | 293410 | 1182 | 218 | 50 | <5 | <5 | 65 | 25 | 161 | <10 | 134 | <5 | 454 | 88 | 27 | 2.47 | 3.51 | <0,01 | 1.83 | 0.77 | <10 | 16.04 | 25.18 | 28.81 | 4.16 | 2.98 | <10 | <10 | 0.14 | 42.23 | 10.42 | 0.48 | 20.61 | 10.75 | 3.87 | 0.61 | 0.9 | 1.5 | 0.24 | 7.8 | <0,01 | 99.39 | 10.41 | 20.1 | 2.91 | 12.34 | 3.43 | 1.24 | 3.09 | 0.42 | 2.72 | 0.58 | 1.63 | 0.23 | 1.62 | 0.22 | <0,02 | 0.16
1121 | RICARDO ROJAS | PLANTA SANTA ROSA | EMBALSE 2 | COBRE-ORO | 822 | INACTIVO | CUBETA | COQUIMBO | LA HIGUERA | 6750746 | 293417 | 1691 | 284 | 56 | 96 | <5 | 19 | 15 | 73 | <10 | 92 | <5 | 47 | 73 | 24 | 3.21 | 4.18 | <0,01 | 2.54 | 0.77 | <10 | 42.37 | 14.81 | 33.14 | 2.51 | 2.22 | <10 | <10 | 0.53 | 35.87 | 10.51 | 0.46 | 30.8 | 7.64 | 4.45 | 0.44 | 1.2 | 1.1 | 0.33 | 6.48 | <0,01 | 99.26 | 13.18 | 27.98 | 4.01 | 17.57 | 4.24 | 1.3 | 4.19 | 0.63 | 3.79 | 0.71 | 2.23 | 0.29 | 1.97 | 0.3 | <0,02 | 0.19
1849 | RICARDO ROJAS | PLANTA SANTA ROSA | EMBALSE 2 | COBRE-ORO | N/A | INACTIVO | SEDIMENTOS | COQUIMBO | LA HIGUERA | 6750742 | 293382 | 2121 | 136 | 51 | <5 | 6 | 319 | 60 | 248 | 22 | 245 | <5 | 365 | 97 | 31 | 3.62 | 5.11 | 0.66 | 4.78 | 1.97 | <20 | <5 | <10 | <20 | <1 | <1 | <10 | <10 | 0.18 | 51.42 | 13.63 | 0.61 | 9.86 | 7.95 | 2.93 | 0.25 | 2.17 | 2.27 | 0.19 | 8.27 | <0,01 | 99.55 | 16.12 | 33.71 | 4.98 | 17.92 | 3.99 | 0.91 | 3.28 | 0.52 | 2.92 | 0.65 | 1.97 | 0.29 | 1.77 | 0.15 | <0,02 | <0,01
587 | SOC. MINERA FORTUNA LTDA. | PLANTA PUERTO RICO | EMBALSE 3 | COBRE | N/A | INACTIVO | MURO | ATACAMA | COPIAPO | 6969770 | 367465 | 567 | 142 | 94 | 12 | 73 | 123 | 55 | 368 | 43 | 266 | 18 | 252 | 125 | 15 | 1.94 | 2.63 | 0.36 | 3.72 | 1.52 | <20 | 17.45 | 17.59 | <20 | 11.84 | 8.41 | <10 | <10 | 1.26 | 51.14 | 14.07 | 0.68 | 6.77 | 8.49 | 3.26 | 0.08 | 3 | 1.75 | 0.19 | 6.81 | 3.14 | 99.6 | 16.62 | 33.57 | 4.24 | 16.53 | 3.34 | 0.93 | 3.59 | 0.44 | 2.34 | 0.49 | 1.47 | 0.19 | 1.27 | 0.19 | <0,02 | 0.06
2046 | SOC. MINERA FORTUNA LTDA. | PLANTA PUERTO RICO | EMBALSE 3 | COBRE | N/A | INACTIVO | SEDIMENTOS | ATACAMA | COPIAPO | 6969728 | 367683 | 1099 | 73 | 194 | 8 | 7 | 560 | 44 | 283 | 13 | 217 | 6 | 636 | 264 | 15 | 3.61 | 3.82 | 0.86 | 5.06 | 1.78 | 85.72 | 17.81 | 19.04 | <20 | 7.48 | <1 | <10 | <10 | 0.12 | 53.86 | 14.96 | 0.72 | 7.73 | 6.92 | 3.87 | 0.13 | 3.13 | 1.87 | 0.24 | 5.85 | <0,01 | 99.28 | 24.21 | 38.96 | 4.97 | 21.58 | 4.72 | 0.97 | 3.81 | 0.6 | 3.5 | 0.65 | 2.12 | 0.32 | 1.7 | 0.24 | <0,02 | 0.71
588 | SOC. MINERA FORTUNA LTDA. | PLANTA PUERTO RICO | EMBALSE 4 | COBRE | 39000 | ACTIVO | CUBETA | ATACAMA | COPIAPO | 6969803 | 367453 | 7048 | 105 | 6895 | 60 | 62 | 6267 | 12 | 43 | <10 | 36 | <5 | 114 | 1190 | 9 | 8.82 | 2.14 | 0.35 | 4.12 | 4.16 | 1402.43 | 889.97 | 376.2 | <20 | 5.61 | 7.3 | <10 | <10 | 0.64 | 28.61 | 5.42 | 0.24 | 52.22 | 2.79 | 5.73 | 0.04 | 1.02 | 0.83 | 0.09 | <0,01 | <0,01 | 99.54 | 11.13 | 20.52 | 2.39 | 8.43 | 1.5 | 0.48 | 1.4 | 0.18 | 0.96 | 0.19 | 0.64 | 0.08 | 0.58 | 0.09 | <0,02 | <0,01
589 | SOC. MINERA FORTUNA LTDA. | PLANTA PUERTO RICO | EMBALSE 4 | ORO | N/A | ACTIVO | SEDIMENTOS | ATACAMA | COPIAPO | 6969684 | 367403 | 413 | 158 | 91 | 14 | 72 | 85 | 55 | 330 | 42 | 232 | 17 | 209 | 74 | 10 | 1.51 | 3.1 | 0.34 | 3.75 | 0.87 | <20 | 11.67 | 31.69 | <20 | 6.86 | 2.01 | <10 | <10 | 0.1 | 58.03 | 15.97 | 0.71 | 7.86 | 4.7 | 2.98 | 0.08 | 3.81 | 2 | 0.2 | 3.38 | <0,01 | 99.9 | 17.5 | 33.56 | 4.37 | 17.51 | 3.6 | 1.1 | 3.49 | 0.46 | 2.51 | 0.5 | 1.48 | 0.21 | 1.34 | 0.2 | <0,02 | <0,01
74 | ALBERTO MAURICIO FUENTES RIVERA | LAXNAR | EMBALSE DE RELAVE | COBRE | S/I | INACTIVO | CUBETA | COQUIMBO | LA HIGUERA | 6742903 | 331564 | 2135 | 123 | 61 | 14 | 75 | 910 | 74 | 114 | 49 | 139 | 16 | 1963 | 1847 | 11 | 2.95 | 0.52 | 0.3 | 4.64 | 3.16 | 1956.08 | 27.55 | <10 | 184.9 | 41.7 | 5.2 | 179.91 | <10 | 0.02 | 69.78 | 10.17 | 0.39 | 7.2 | 2.78 | 1.89 | 0.13 | 1.15 | 2.09 | 0.4 | 2.91 | 0.06 | 98.95 | 14.83 | 34.16 | 4.49 | 18.01 | 3.57 | 0.92 | 3.35 | 0.45 | 2.35 | 0.47 | 1.36 | 0.19 | 1.21 | 0.17 | 0.05 | 0.57
75 | ALBERTO MAURICIO FUENTES RIVERA | LAXNAR | EMBALSE DE RELAVE | COBRE | N/A | INACTIVO | SEDIMENTOS | COQUIMBO | LA HIGUERA | 6742929 | 331536 | 177 | 204 | 73 | 15 | 78 | 133 | 78 | 257 | 53 | 377 | 18 | 240 | 73 | 32 | 6.35 | 1.6 | 0.5 | 10.4 | 2.09 | <20 | <5 | 61.96 | <20 | 5.69 | 6.98 | <10 | <10 | <0,01 | 55.02 | 17.45 | 0.98 | 8.54 | 4.41 | 3.87 | 0.19 | 1.67 | 2.09 | 0.29 | 5.33 | <0,01 | 99.64 | 19.85 | 47.1 | 7.1 | 30.02 | 6 | 1.17 | 6.9 | 0.98 | 5.97 | 1.19 | 3.49 | 0.53 | 3.45 | 0.49 | <0,02 | 0.33
549 | ACIBOL SpA | PLANTA IRMITA | EMBALSE DE RELAVE | COBRE | N/A | ACTIVO | MURO | ATACAMA | COPIAPO | 6967995 | 366348 | 2091 | 127 | 186 | 35 | 84 | 193 | 43 | 49 | 20 | 259 | <5 | 91 | 182 | 10 | 2.02 | 6.02 | <0,01 | 4.52 | 2.34 | <20 | 30.55 | 64.37 | 34.63 | 5.84 | 5.04 | <10 | <10 | 0.68 | 51.15 | 11.63 | 0.5 | 17.13 | 4.57 | 3.83 | 0.13 | 2.39 | 1.69 | 0.24 | 6.36 | - | 99.96 | 32.11 | 54.21 | 6.23 | 21.51 | 3.72 | 0.74 | 3.54 | 0.45 | 2.29 | 0.45 | 1.27 | 0.17 | 1.24 | 0.16 | <0,02 | 0.68
550 | ACIBOL SpA | PLANTA IRMITA | EMBALSE DE RELAVE | COBRE | 5396 | ACTIVO | CUBETA | ATACAMA | COPIAPO | 6968000 | 366335 | 2996 | 358 | 117 | 18 | 73 | 281 | 28 | 112 | 34 | 232 | 9 | 60 | 11 | 41 | 2.37 | 4.3 | <0,01 | 3.21 | 1.41 | <20 | <5 | 16.48 | 61.23 | 8.91 | 4.79 | <10 | <10 | 0.22 | 50.46 | 12.85 | 1.83 | 11.3 | 3.45 | 9.33 | 0.15 | 3.09 | 1.46 | 0.42 | 5.06 | - | 99.83 | 20.31 | 57.79 | 7.14 | 31.07 | 7.64 | 1.83 | 7.65 | 1.17 | 6.5 | 1.18 | 3.49 | 0.46 | 2.77 | 0.39 | <0,02 | 0.11
551 | ACIBOL SpA | PLANTA IRMITA | EMBALSE DE RELAVE | COBRE | 5396 | ACTIVO | CUBETA | ATACAMA | COPIAPO | 6968005 | 366323 | 3694 | 143 | 498 | 18 | 69 | 76 | 33 | 495 | 32 | 193 | 10 | 568 | 102 | 24 | 6.57 | 2.85 | <0,01 | 1.9 | 0.98 | <20 | 8.42 | 19.89 | 44.91 | 9.79 | 2.79 | <10 | <10 | 0.24 | 52.54 | 15.53 | 0.61 | 10.25 | 5.42 | 3.35 | 0.14 | 4.24 | 1.57 | 0.18 | 5.15 | - | 99.59 | 16.48 | 32.09 | 4.06 | 16.46 | 3.55 | 1.08 | 3.35 | 0.49 | 2.9 | 0.48 | 1.57 | 0.2 | 1.29 | 0.19 | <0,02 | 0.05
552 | ACIBOL SpA | PLANTA IRMITA | EMBALSE DE RELAVE | COBRE | N/A | ACTIVO | SEDIMENTOS | ATACAMA | COPIAPO | 6968109 | 366423 | 520 | 155 | 80 | 12 | 76 | 72 | 53 | 463 | 46 | 320 | 21 | 359 | 48 | 17 | 2.57 | 3.92 | <0,01 | 5.67 | 1.32 | <20 | 5.63 | 24.02 | 54.85 | 12.66 | 4.82 | <10 | <10 | <0,01 | 55.75 | 15.72 | 0.74 | 6.97 | 6.49 | 3.88 | 0.1 | 3.76 | 1.82 | 0.46 | 3.69 | - | 99.59 | 20.35 | 41.02 | 5.36 | 22.31 | 4.39 | 1.28 | 4.57 | 0.64 | 3.58 | 0.73 | 2.13 | 0.28 | 1.98 | 0.29 | <0,02 | 0.08
602 | INVERSIONES E INMOBILIARIA COYANCURA | PLANTA COYANCURA | EMBALSE DE RELAVE | COBRE | N/A | ACTIVO | MURO | ATACAMA | TIERRA AMARILLA | 6894656 | 398273 | 6842 | 121 | 81 | 9 | 109 | 74 | 207 | 138 | 95 | 329 | 31 | 2043 | 100 | 14 | 33.62 | 6.14 | 2.28 | 12.93 | 5.08 | <20 | 5.86 | 10.79 | 75.05 | 22.92 | 5.58 | <10 | <10 | <0,01 | 59.94 | 15.76 | 0.49 | 4.45 | 5.34 | 1.41 | 0.09 | 0.55 | 4.36 | 0.12 | 6.06 | - | 99.56 | 45.98 | 107.14 | 13.33 | 55.77 | 12.26 | 1.1 | 12.22 | 1.29 | 10.7 | 2.06 | 5.77 | 0.83 | 5.21 | 0.58 | <0,02 | 0.04
603 | INVERSIONES E INMOBILIARIA COYANCURA | PLANTA COYANCURA | EMBALSE DE RELAVE | COBRE | 67800 | ACTIVO | CUBETA | ATACAMA | TIERRA AMARILLA | 6894601 | 398285 | 2604 | 56 | <10 | <5 | 81 | 54 | 203 | 102 | 111 | 536 | 45 | 2387 | 47 | 17 | 7.37 | 9.17 | 2 | 11.84 | 2.59 | <20 | <5 | 23.5 | 39.76 | 21.38 | 4.55 | <10 | <10 | <0,01 | 73.42 | 12.2 | 0.07 | 1.26 | 3.62 | 0.03 | 0.04 | <0,01 | 5.03 | 0.02 | 3.47 | - | 99.72 | 38.25 | 79.44 | 10.12 | 38.43 | 9.31 | 0.72 | 8.02 | 1.37 | 6.89 | 1.34 | 3.78 | 0.62 | 3.75 | 0.65 | <0,02 | 0.01
604 | INVERSIONES E INMOBILIARIA COYANCURA | PLANTA COYANCURA | EMBALSE DE RELAVE | COBRE | N/A | ACTIVO | SEDIMENTOS | ATACAMA | TIERRA AMARILLA | 6894677 | 398310 | 516 | 168 | 68 | 13 | 81 | 99 | 88 | 358 | 52 | 246 | 22 | 504 | 49 | 12 | 9.27 | 3.23 | 1.35 | 4.67 | 1.57 | <20 | <5 | 12.66 | 54.09 | 19.24 | 1.79 | <10 | <10 | <0,01 | 53.12 | 15.46 | 0.83 | 7.45 | 6.81 | 4.37 | 0.14 | 2.55 | 2.38 | 0.21 | 6.43 | - | 99.97 | 20.79 | 44.72 | 5.47 | 22.93 | 4.97 | 0.98 | 4.77 | 0.87 | 3.87 | 0.73 | 1.9 | 0.28 | 1.52 | 0.27 | <0,02 | 0.05
671 | MINERA SAN PEDRO LTDA. | PLANTA POLCURA INTEGRADA | EMBALSE DE RELAVE | COBRE | 208200 | ACTIVO | CUBETA | METROPOLITANA | TIL TIL | 6335411 | 321340 | 4312 | 209 | 49 | 17 | 67 | 140 | 65 | 251 | 43 | 201 | 13 | 300 | 49 | 28 | 1.6 | 3.65 | <0,01 | 3.1 | 0.84 | <20 | <5 | 38.31 | 61.7 | 31.4 | 6.07 | <10 | <10 | 0.03 | 52.81 | 14.26 | 1.01 | 10.47 | 5.18 | 5.35 | 0.18 | 3.67 | 2.06 | 0.32 | 3.62 | <0,01 | 98.93 | 16.88 | 36.07 | 5.06 | 22.15 | 5.27 | 1.58 | 5.55 | 0.75 | 5 | 1.01 | 2.68 | 0.34 | 2.29 | 0.25 | <0,02 | 0.83
1708 | MINERA ESCONDIDA LTDA. | ESCONDIDA | EMBALSE DE RELAVE | COBRE | 60237 | INACTIVO | CUBETA | ANTOFAGASTA | ANTOFAGASTA | 7308106 | 493100 | 3394 | 82 | 37 | 39 | 12 | 679 | 157 | 541 | 41 | 370 | 9 | 593 | 120 | 6 | 0.68 | 5.01 | 0.2 | 0.89 | 0.28 | <20 | 134.44 | <10 | 73.31 | 12.28 | 6.83 | <10 | 11.94 | 0.88 | 61.77 | 20.56 | 0.46 | 2.59 | 1.18 | 1.85 | 0.02 | 1.69 | 3.12 | 0.15 | 5.77 | <0,01 | 99.15 | 2.44 | 3.47 | 0.42 | 1.57 | 0.2 | 0.08 | 0.28 | 0.04 | 0.21 | 0.04 | 0.2 | 0.02 | 0.14 | 0.04 | <0,02 | <0,01
1709 | MINERA ESCONDIDA LTDA. | ESCONDIDA | EMBALSE DE RELAVE | COBRE | 60237 | INACTIVO | CUBETA | ANTOFAGASTA | ANTOFAGASTA | 7308082 | 493103 | 3763 | 84 | 61 | 44 | 12 | 849 | 151 | 526 | 39 | 366 | 9 | 552 | 118 | 19 | 1.06 | 1.44 | 0.26 | 1.06 | 0.43 | <20 | 116.04 | 26.21 | <20 | <1 | 4.01 | <10 | <10 | 0.97 | 60.04 | 20.56 | 0.45 | 2.45 | 0.81 | 2.15 | 0.03 | 2.81 | 3.01 | 0.15 | 6.6 | <0,01 | 99.04 | 4.4 | 12.47 | 1.56 | 5.76 | 1.21 | 0.25 | 1.15 | 0.17 | 1.13 | 0.21 | 0.66 | 0.12 | 0.72 | 0.11 | <0,02 | <0,01
1710 | MINERA ESCONDIDA LTDA. | ESCONDIDA | EMBALSE DE RELAVE | COBRE | 60237 | INACTIVO | CUBETA | ANTOFAGASTA | ANTOFAGASTA | 7308091 | 493083 | 3550 | 83 | 71 | 41 | 12 | 600 | 159 | 531 | 42 | 485 | 10 | 606 | 118 | <5 | 0.48 | 3.72 | 0.29 | 0.92 | 0.25 | <20 | 131.01 | 12.89 | 57.04 | <1 | 3.27 | <10 | <10 | 0.79 | 62.32 | 20.74 | 0.47 | 2.68 | 0.99 | 1.69 | 0.02 | 1.46 | 3.12 | 0.15 | 5.25 | <0,01 | 98.88 | 1.67 | 3.22 | 0.43 | 1.66 | 0.4 | 0.08 | 0.28 | 0.05 | 0.23 | 0.05 | 0.22 | 0.02 | 0.23 | 0.06 | <0,02 | 0.02
1892 | MINERA SAN PEDRO LTDA. | PLANTA POLCURA INTEGRADA | EMBALSE DE RELAVE | COBRE | N/A | ACTIVO | SEDIMENTOS | METROPOLITANA | TIL TIL | 6335005 | 321079 | 341 | 183 | 53 | 7 | 8 | 96 | 67 | 226 | 21 | 186 | <5 | 285 | 43 | 28 | 2.99 | 3.15 | 1.7 | 3.95 | 0.99 | <20 | <5 | <10 | <20 | <1 | <1 | <10 | <10 | 1.89 | 45.8 | 18.1 | 0.62 | 8.34 | 3.4 | 3.06 | 0.16 | 2.1 | 1.85 | 0.26 | 15.75 | <0,01 | 99.43 | 9.44 | 23.09 | 3.13 | 13.17 | 3.29 | 0.99 | 2.98 | 0.61 | 3 | 0.68 | 2.11 | 0.25 | 1.67 | 0.28 | <0,02 | <0,01
1898 | CEMIN | PLANTA BATUCO | EMBALSE DE RELAVE | COBRE | N/A | INACTIVO | SEDIMENTOS | METROPOLITANA | LAMPA | 6318780 | 329116 | 1401 | 69 | 116 | <5 | 25 | 2583 | 26 | 119 | <10 | 208 | 6 | 158 | 201 | 21 | 2.53 | 4.58 | 1.24 | 1.6 | 1.63 | <20 | <5 | <10 | <20 | 6.92 | 2.92 | <10 | <10 | 0.06 | 41.48 | 9.42 | 0.51 | 9.8 | 14.94 | 2.78 | 0.36 | 0.91 | 1.57 | 0.46 | 16.82 | <0,01 | 99.05 | 6.72 | 14.72 | 1.91 | 7.85 | 1.82 | 0.59 | 1.79 | 0.25 | 1.57 | 0.29 | 1.04 | 0.14 | 0.8 | 0.12 | <0,02 | 0.39
26 | ENAMI | PLANTA JOSE ANTONIO MORENO | EMBALSE DE RELAVE | COBRE | 157500 | INACTIVO | CUBETA | ANTOFAGASTA | TALTAL | 7191223 | 353761 | 1148 | 171 | 216 | 53 | 111 | 53 | 12 | <5 | <10 | 30 | <5 | <20 | 39 | <5 | 2.34 | 1.99 | 3.23 | 3.91 | 4.49 | <20 | 33 | <10 | 49 | 8 | 4 | <10 | <10 | 0.56 | 33.16 | 7.35 | 0.44 | 40.63 | 4.5 | 5.27 | 0.08 | 3.35 | 0.81 | 0.65 | 1.67 | 1.4 | 99.3 | 50.71 | 76.81 | 6.66 | 27.39 | 4.23 | 1.03 | 4.32 | 0.48 | 2.83 | 0.63 | 2.79 | 0.34 | 2.12 | 0.26 | <0,02 | <0,01
28 | ENAMI | PLANTA JOSE ANTONIO MORENO | EMBALSE DE RELAVE | COBRE | 157500 | INACTIVO | CUBETA | ANTOFAGASTA | TALTAL | 7191110 | 353644 | 663 | 137 | 173 | 52 | 90 | 40 | 9 | <5 | <10 | <20 | <5 | <20 | 158 | 9 | 1.38 | 2.96 | 3.79 | 4.14 | 2.88 | <20 | 17 | <10 | 24 | 16 | <1 | <10 | <10 | 0.74 | 28.36 | 5.78 | 0.35 | 47.12 | 4.38 | 4.88 | 0.07 | 3.34 | 0.76 | 0.64 | 1.62 | 1.84 | 99.14 | 34.63 | 56.23 | 5.55 | 22.2 | 3.7 | 0.63 | 4.36 | 0.38 | 2.33 | 0.6 | 1.97 | 0.24 | 2.13 | 0.24 | <0,02 | <0,01
647 | MINERA ALOE | PLANTA DIEGO DE ALMAGRO | EMBALSE DE RELAVE ALOE | COBRE-ORO | N/A | ACTIVO | MURO | ATACAMA | DIEGO DE ALMAGRO | 7079875 | 393478 | 7658 | 139 | 109 | 23 | 66 | 484 | 39 | 211 | 22 | 137 | <5 | 116 | 896 | 16 | 2.67 | 1.39 | 0.35 | 2.48 | 0.7 | 124.42 | 174.39 | 108.42 | <20 | 29 | 2.24 | <10 | <10 | 3.63 | 43.77 | 13.68 | 0.53 | 14.33 | 1.86 | 1.11 | 0.04 | 5.14 | 1.75 | 0.17 | 16.39 | - | 98.75 | 17.1 | 27.49 | 3.67 | 15.39 | 2.81 | 0.89 | 3.15 | 0.41 | 2.23 | 0.42 | 0.99 | 0.14 | 0.73 | 0.08 | <0,02 | 0.06
648 | MINERA ALOE | PLANTA DIEGO DE ALMAGRO | EMBALSE DE RELAVE ALOE | COBRE-ORO | 16860 | ACTIVO | CUBETA | ATACAMA | DIEGO DE ALMAGRO | 7079880 | 393469 | 8135 | 199 | 51 | 17 | 72 | 245 | 59 | 130 | 39 | 287 | 9 | 638 | 117 | 21 | 3.18 | 3.29 | 0.94 | 3.94 | 1.54 | <20 | 8.36 | 25.77 | 58.67 | 40.57 | <1 | <10 | <10 | 0.2 | 46.52 | 12.08 | 0.88 | 9.26 | 3.58 | 3.91 | 0.1 | 9.66 | 1.86 | 0.32 | 10.65 | - | 98.8 | 26.76 | 49.81 | 6.94 | 27.28 | 6.07 | 1.24 | 5.32 | 0.75 | 3.95 | 0.72 | 1.83 | 0.22 | 1.51 | 0.21 | <0,02 | 0.1
649 | MINERA ALOE | PLANTA DIEGO DE ALMAGRO | EMBALSE DE RELAVE ALOE | COBRE-ORO | N/A | ACTIVO | SEDIMENTOS | ATACAMA | DIEGO DE ALMAGRO | 7079869 | 393359 | 732 | 138 | 34 | 10 | 73 | 107 | 73 | 330 | 48 | 338 | 25 | 253 | 98 | 8 | 4.53 | 4.42 | 0.97 | 4.39 | 1.23 | <20 | 21.42 | 20.26 | 51.78 | 26.47 | 2.7 | <10 | <10 | 0.28 | 52.63 | 12.81 | 0.64 | 5.6 | 6.41 | 2.58 | 0.1 | 6.79 | 2 | 0.18 | 9.65 | - | 99.38 | 22.39 | 35.15 | 4.59 | 18 | 3.64 | 0.89 | 3.56 | 0.45 | 2.65 | 0.53 | 1.57 | 0.19 | 1.37 | 0.12 | <0,02 | <0,01
1619 | ARMANDO ORTIZ | PLANTA SAN IGNACIO | EMBALSE DE RELAVE ARMANDO ORTIZ | COBRE | 120900 | INACTIVO | CUBETA | ANTOFAGASTA | ANTOFAGASTA | 7405258 | 384545 | 3898 | 84 | 52 | <5 | <5 | <5 | 27 | 103 | 26 | 388 | 11 | 24 | 211 | 21 | 1.54 | 5.57 | 0.84 | 4.21 | 1.23 | <20 | 12.24 | 25.6 | 58.72 | 85.63 | 9.3 | <10 | <10 | 2.03 | 62.4 | 12.5 | 0.37 | 6.94 | 2.22 | 0.56 | <0,01 | 6.16 | 0.64 | 0.16 | 7.44 | 0.04 | 99.42 | 14.95 | 31.1 | 4.1 | 17.58 | 3.39 | 0.83 | 2.87 | 0.41 | 1.98 | 0.39 | 1.29 | 0.16 | 1.1 | 0.14 | <0,02 | 0.04
1620 | ARMANDO ORTIZ | PLANTA SAN IGNACIO | EMBALSE DE RELAVE ARMANDO ORTIZ | COBRE | 120900 | INACTIVO | CUBETA | ANTOFAGASTA | ANTOFAGASTA | 7405227 | 384483 | 1055 | 105 | 70 | <5 | <5 | <5 | 24 | 133 | 23 | 166 | 8 | 64 | 513 | 7 | 1.9 | 4.68 | 0.21 | 3.97 | 1 | 154.25 | 40.02 | <10 | 74.71 | 101.58 | 16.73 | <10 | <10 | 5.12 | 42.46 | 10.43 | 0.46 | 16.39 | 3.95 | 0.38 | 0.02 | 5.28 | 1.29 | 0.52 | 18.33 | 0.1 | 99.52 | 17.09 | 32.37 | 4.26 | 17.3 | 3.34 | 0.91 | 2.76 | 0.35 | 2.06 | 0.36 | 1.06 | 0.14 | 0.97 | 0.09 | <0,02 | 0.01
1621 | ARMANDO ORTIZ | PLANTA SAN IGNACIO | EMBALSE DE RELAVE ARMANDO ORTIZ | COBRE | 120900 | INACTIVO | CUBETA | ANTOFAGASTA | ANTOFAGASTA | 7405198 | 384351 | 10073 | <10 | 44 | <5 | 15 | 67 | <5 | 67 | 20 | <20 | <5 | <20 | 31 | 16 | 1.77 | 4.34 | 0.59 | 5.25 | 1.23 | <20 | 7.77 | <10 | 39.53 | 37.99 | 9.97 | <10 | <10 | 17.09 | 8.93 | 4.74 | 0.04 | 16.82 | 4.04 | <0,01 | 0.14 | 16.45 | 0.07 | 0.17 | 34.86 | 0.02 | 86.23 | 15.78 | 33.25 | 4.48 | 19.05 | 4.06 | 1.37 | 3.48 | 0.37 | 2.41 | 0.5 | 1.41 | 0.25 | 1.5 | 0.22 | 0.02 | 0.01
1622 | ARMANDO ORTIZ | PLANTA SAN IGNACIO | EMBALSE DE RELAVE ARMANDO ORTIZ | COBRE | 120900 | INACTIVO | CUBETA | ANTOFAGASTA | ANTOFAGASTA | 7405276 | 384215 | 9296 | 90 | 67 | <5 | 17 | 71 | 34 | 187 | 24 | 194 | 7 | 204 | 166 | 11 | 1.5 | 2.63 | 0.39 | 2.66 | 0.81 | <20 | 11.75 | <10 | 43.56 | 77.14 | 5.51 | <10 | <10 | 5.4 | 46.27 | 11.87 | 0.48 | 8.16 | 4.1 | 2.22 | 0.09 | 6.54 | 0.86 | 0.3 | 15.13 | 0.15 | 96.01 | 14.93 | 23.76 | 3.26 | 13.81 | 2.98 | 1.01 | 2.72 | 0.42 | 2.01 | 0.43 | 1.12 | 0.18 | 1.07 | 0.17 | <0,02 | 0.05
1623 | ARMANDO ORTIZ | PLANTA SAN IGNACIO | EMBALSE DE RELAVE ARMANDO ORTIZ | COBRE | 120900 | INACTIVO | CUBETA | ANTOFAGASTA | ANTOFAGASTA | 7405257 | 384208 | 4702 | 99 | 91 | <5 | 7 | 25 | 28 | 158 | 26 | 184 | 8 | 136 | 172 | 16 | 2.96 | 3.21 | 0.35 | 6.73 | 1.91 | <20 | 14.9 | <10 | 93.8 | 84.46 | 9.23 | <10 | <10 | 5.56 | 45.99 | 10.9 | 0.48 | 10.91 | 4.51 | 1.22 | 0.05 | 5.67 | 0.81 | 0.35 | 18.36 | 0.02 | 99.25 | 21.2 | 44.13 | 6.16 | 25.74 | 5.48 | 1.81 | 4.97 | 0.68 | 3.8 | 0.77 | 2.16 | 0.39 | 1.99 | 0.33 | <0,02 | 0.04
1867 | ARMANDO ORTIZ | PLANTA SAN IGNACIO | EMBALSE DE RELAVE ARMANDO ORTIZ | COBRE | N/A | INACTIVO | SEDIMENTOS | ANTOFAGASTA | ANTOFAGASTA | 7405098 | 383609 | 2346 | 93 | 58 | 27 | 17 | 136 | 59 | 304 | 24 | 254 | 7 | 429 | 91 | <5 | 5.61 | 5.73 | 2.77 | 10.5 | 4 | <20 | <5 | 29.19 | <20 | 3.57 | 3.34 | <10 | <10 | 4.18 | 48.51 | 11.78 | 0.51 | 7.29 | 5.05 | 2.72 | 0.1 | 5.38 | 1.52 | 0.44 | 15.89 | <0,01 | 99.2 | 27.3 | 56.44 | 6.34 | 24.69 | 5.21 | 1.21 | 4.92 | 0.7 | 4.27 | 0.77 | 2.15 | 0.32 | 1.99 | 0.28 | <0,02 | 0.38
558 | CLEMENTE CORTES | PLANTA ALEMANA | EMBALSE DE RELAVE PLANTA ALEMANA | ORO | N/A | INACTIVO | MURO | ATACAMA | COPIAPO | 6967804 | 366050 | 195 | 128 | 34 | 11 | 72 | 46 | 44 | 374 | 42 | 215 | 18 | 227 | 34 | 18 | 1.98 | 2.16 | 0.53 | 2.62 | 0.43 | <20 | <5 | 12.84 | 30.42 | 16.05 | 3.58 | <10 | <10 | <0,01 | 49.78 | 13.58 | 0.61 | 6.59 | 11.36 | 4.52 | 0.08 | 2.65 | 1.49 | 0.14 | 8.66 | <0,01 | 99.6 | 14.51 | 27.79 | 3.61 | 14 | 2.78 | 0.9 | 3.02 | 0.37 | 2.13 | 0.42 | 1.34 | 0.18 | 1.23 | 0.18 | <0,02 | 0.12
559 | CLEMENTE CORTES | PLANTA ALEMANA | EMBALSE DE RELAVE PLANTA ALEMANA | ORO | 2214 | INACTIVO | CUBETA | ATACAMA | COPIAPO | 6967798 | 366046 | 2262 | 171 | 66 | 14 | 66 | 78 | 34 | 325 | 39 | 220 | 5 | 12597 | 184 | <5 | 0.91 | 3.3 | 0.28 | 1.91 | 1.82 | <20 | 11.1 | 26.07 | 26.19 | 7.62 | 7.41 | <10 | <10 | 0.58 | 39.28 | 9.47 | 0.33 | 8.68 | 19.9 | 2.02 | 0.49 | 1.09 | 1.75 | 0.1 | 13.65 | 1.45 | 98.36 | 13.81 | 28.86 | 4 | 17.3 | 4.52 | 5.99 | 5.76 | 0.77 | 4.62 | 1 | 2.95 | 0.4 | 2.71 | 0.4 | <0,02 | 0.6
560 | CLEMENTE CORTES | PLANTA ALEMANA | EMBALSE DE RELAVE PLANTA ALEMANA | ORO | N/A | INACTIVO | SEDIMENTOS | ATACAMA | COPIAPO | 6967814 | 366084 | 1651 | 153 | 104 | 17 | 73 | 187 | 40 | 330 | 36 | 285 | 11 | 361 | 1047 | 14 | 2.08 | 3.45 | 0.33 | 3.97 | 1.4 | 146.46 | 19.17 | 30.53 | <20 | 6.48 | 3.16 | <10 | <10 | 0.03 | 55.99 | 13.91 | 0.69 | 9.73 | 6.49 | 3.36 | 0.11 | 3.22 | 1.54 | 0.27 | 3.98 | 0.07 | 99.65 | 18.53 | 38.4 | 4.67 | 18.16 | 3.67 | 1.06 | 4.01 | 0.5 | 2.76 | 0.56 | 1.62 | 0.24 | 1.5 | 0.24 | 0.02 | 1.75
83 | SOC. EXPLOTADORA MINERA RA LTDA. | RA | EMBALSE DE RELAVE RA | COBRE | 552148 | ACTIVO | CUBETA | COQUIMBO | LA HIGUERA | 6753245 | 291797 | 143 | 188 | 84 | 15 | 72 | 170 | 110 | 25 | 38 | 111 | 8 | <20 | 33 | 35 | 4.07 | 1.39 | 0.13 | 2.74 | 1.28 | <20 | 8.19 | 45.17 | 24.93 | 7.44 | <1 | <10 | 1937.79 | 0.23 | 44.24 | 15.37 | 0.96 | 11.36 | 8.06 | 3.27 | 0.3 | 0.48 | 2.32 | 0.17 | 12.49 | 0.58 | 99.02 | 11.86 | 27.78 | 3.91 | 16.49 | 3.33 | 1.02 | 3.81 | 0.54 | 3.06 | 0.6 | 1.72 | 0.23 | 1.48 | 0.18 | <0,02 | 6.72
84 | SOC. EXPLOTADORA MINERA RA LTDA. | RA | EMBALSE DE RELAVE RA | COBRE | N/A | ACTIVO | SEDIMENTOS | COQUIMBO | LA HIGUERA | 6753219 | 291677 | 725 | 192 | 72 | 16 | 76 | 162 | 135 | 117 | 47 | 190 | 12 | 135 | 43 | 27 | 5.14 | 1.87 | 0.42 | 4.88 | 1.54 | <20 | 5.49 | 57.34 | <20 | 7.88 | 5.29 | <10 | 626.92 | <0,01 | 49.05 | 18.12 | 0.89 | 10.66 | 4.61 | 3.56 | 0.21 | 1.4 | 3.11 | 0.25 | 7.8 | <0,01 | 99.66 | 16.76 | 36.77 | 5.04 | 20.88 | 4.69 | 1.16 | 4.53 | 0.67 | 3.72 | 0.78 | 2.23 | 0.32 | 2.06 | 0.28 | <0,02 | 1.48
2107 | SOC. EXPLOTADORA MINERA RA LTDA. | RA | EMBALSE DE RELAVE RA | COBRE | N/A | ACTIVO | SEDIMENTOS | COQUIMBO | LA HIGUERA | 6753170 | 291231 | 85 | 135 | 45 | <5 | <5 | <5 | 32 | 260 | 16 | 150 | <5 | 150 | 24 | 9 | 1.06 | 2.98 | 0.79 | 2.66 | 0.88 | <20 | <5 | 24.53 | <20 | <1 | <1 | <10 | <10 | <0,01 | 56.52 | 17.39 | 0.81 | 9.25 | 3.64 | 2.7 | 0.07 | 5.3 | 1.21 | 0.11 | 2.41 | <0,01 | 99.42 | 15.19 | 31.97 | 4.57 | 19.44 | 4.01 | 1.27 | 4.09 | 0.61 | 3.62 | 0.69 | 2.15 | 0.29 | 1.92 | 0.29 | 0.02 | 0.52
128 | ENAMI | PLANTA OVALLE | EMBALSE DE RELAVES | COBRE-ORO-PLATA | 1494000 | INACTIVO | CUBETA | COQUIMBO | OVALLE | 6617959 | 291202 | 3414 | 122 | 104 | 27 | 61 | 73 | 19 | 29 | 14 | 64 | <5 | 509 | 114 | 8 | 0.82 | 1.81 | 0.5 | 3 | 3.24 | <20 | 15.32 | <10 | 38.47 | 6.12 | 2.07 | <10 | <10 | 0.31 | 48.04 | 9.77 | 0.46 | 19.45 | 8.88 | 2.77 | 0.15 | 3.26 | 1.03 | 0.75 | 4.3 | 0.77 | 99.62 | 17.3 | 34.88 | 4.76 | 18.96 | 3.92 | 1.08 | 3.55 | 0.5 | 3.1 | 0.58 | 1.56 | 0.21 | 1.45 | 0.18 | <0,02 | 2.65
131 | SCM TAMBILLOS | TAMBILLOS | EMBALSE DE RELAVES | COBRE | 1396244 | ACTIVO | CUBETA | COQUIMBO | COQUIMBO | 6656913 | 284070 | 1157 | 86 | 66 | 29 | 59 | 579 | 14 | <5 | 11 | 41 | <5 | <20 | 212 | <5 | 0.71 | 1.79 | 0.3 | 3.57 | 3.36 | <20 | 14.61 | 34.28 | <20 | <1 | 4.88 | <10 | <10 | 1.3 | 45.63 | 6.72 | 0.36 | 18.94 | 16.15 | 3.22 | 0.42 | 0.86 | 0.94 | 1.5 | 3.31 | 1.25 | 99.29 | 25.92 | 42.41 | 5.31 | 20.92 | 3.79 | 2.18 | 3.65 | 0.48 | 2.92 | 0.56 | 1.59 | 0.19 | 1.42 | 0.21 | <0,02 | <0,01
132 | SCM TAMBILLOS | TAMBILLOS | EMBALSE DE RELAVES | COBRE | N/A | ACTIVO | SEDIMENTOS | COQUIMBO | COQUIMBO | 6656965 | 284299 | 7114 | 125 | 76 | 28 | 69 | 2822 | 25 | 83 | 15 | 70 | <5 | 275 | 182 | 7 | 1.63 | 2.24 | 0.55 | 4.1 | 3.17 | <20 | 23.68 | 27.5 | 25.55 | 1.77 | 2.75 | <10 | <10 | 2.63 | 44.83 | 10.11 | 0.52 | 15.79 | 10.28 | 3.85 | 0.36 | 2.22 | 1.24 | 0.5 | 6.54 | 2.57 | 98.8 | 27.14 | 47.49 | 5.99 | 24.91 | 5.22 | 2.59 | 4.71 | 0.65 | 3.7 | 0.75 | 2.02 | 0.24 | 1.86 | 0.27 | <0,02 | <0,01
219 | TRIMERALS | TRIMINERALS | EMBALSE DE RELAVES | COBRE-ORO-PLATA | 622408 | ACTIVO | CUBETA | COQUIMBO | ILLAPEL | 6503082 | 299172 | 8001 | 231 | 73 | 17 | 71 | 114 | 83 | 385 | 40 | 163 | 9 | 767 | 23 | 25 | 3.85 | 4.05 | 87.38 | 3.05 | 1.1 | <20 | <5 | 24.95 | <20 | 9.3 | 3.11 | <10 | <10 | 0.07 | 51.7 | 16.39 | 1.02 | 10.39 | 3.74 | 5.42 | 0.19 | 3.45 | 2.59 | 0.33 | 3.23 | - | 98.45 | 20.38 | 44.15 | 6.7 | 26.17 | 5.58 | 1.56 | 5.76 | 0.81 | 4.74 | 0.99 | 2.66 | 0.36 | 2.08 | 0.35 | 0.02 | 0.63
220 | TRIMERALS | TRIMINERALS | EMBALSE DE RELAVES | COBRE-ORO-PLATA | N/A | ACTIVO | SEDIMENTOS | COQUIMBO | ILLAPEL | 6503159 | 299178 | 208 | 161 | 88 | 14 | 72 | 86 | 60 | 425 | 42 | 188 | 16 | 461 | 50 | 23 | 1.93 | 2.37 | 0.97 | 3.82 | 1.17 | <20 | <5 | 28.92 | <20 | 14.46 | 5.69 | <10 | <10 | <0,01 | 63.75 | 14.32 | 0.55 | 7.13 | 2.97 | 2.77 | 0.13 | 3.27 | 1.77 | 0.17 | 2.64 | - | 99.47 | 16.65 | 31.71 | 4.53 | 19.16 | 3.96 | 1.28 | 3.85 | 0.59 | 3.62 | 0.65 | 1.85 | 0.32 | 2 | 0.17 | 0.02 | 0.08
266 | SCM TAMBILLOS | TAMBILLOS | EMBALSE DE RELAVES | COBRE | 1396244 | ACTIVO | CUBETA | COQUIMBO | COQUIMBO | 6656934 | 284070 | 726 | 77 | 49 | 6 | 10 | 1147 | 16 | 34 | <10 | 91 | <5 | 155 | 205 | <5 | 0.4 | 1.16 | 1.17 | 0.66 | 0.97 | <20 | 17.03 | <10 | <20 | 9.03 | 3.08 | <10 | <10 | 1.14 | 48.65 | 7.12 | 0.34 | 16.88 | 15.16 | 3.63 | 0.39 | 1.14 | 1.06 | 1.32 | 3.73 | <0,01 | 99.68 | 8.36 | 16.26 | 1.51 | 5.49 | 0.93 | 0.3 | 1.01 | 0.2 | 1.11 | 0.27 | 0.95 | 0.15 | 1.08 | 0.16 | 0.05 | 2.28
268 | SCM TAMBILLOS | TAMBILLOS | EMBALSE DE RELAVES | COBRE | N/A | ACTIVO | MURO | COQUIMBO | COQUIMBO | 6657054 | 283929 | 1001 | 115 | 49 | <5 | 11 | 3641 | 6 | 21 | <10 | 101 | <5 | <20 | 141 | 17 | 0.42 | 1 | 0.57 | 1.22 | 0.88 | <20 | 12.78 | <10 | <20 | 7.68 | 4.1 | <10 | <10 | 1.36 | 38.49 | 6.34 | 0.33 | 25 | 17.78 | 4.74 | 0.43 | 1.03 | 0.56 | 0.86 | 3.68 | <0,01 | 99.75 | 7.63 | 15 | 1.62 | 6.39 | 0.98 | 0.25 | 1.06 | 0.13 | 0.7 | 0.13 | 0.4 | 0.06 | 0.37 | 0.07 | 0.06 | 14.23
269 | SCM TAMBILLOS | TAMBILLOS | EMBALSE DE RELAVES | COBRE | 1396244 | ACTIVO | CUBETA | COQUIMBO | COQUIMBO | 6657054 | 283929 | 1364 | 131 | 41 | <5 | <5 | 563 | 36 | 78 | <10 | 107 | <5 | 1253 | 539 | 32 | 0.26 | 2.33 | 0.37 | 0.87 | 0.81 | 219.73 | 20.35 | 89.95 | <20 | 8.4 | <1 | 13.68 | 13.2 | 0.28 | 48.68 | 9.79 | 0.44 | 15.17 | 10.82 | 3.21 | 0.48 | 1.21 | 2.26 | 0.55 | 6.81 | 0.07 | 99.89 | 2.65 | 9.06 | 1.16 | 4.77 | 1.16 | 0.27 | 0.96 | 0.14 | 0.85 | 0.16 | 0.45 | 0.07 | 0.4 | 0.09 | 0.04 | 24.75
1774 | CIA. MINERA PIMENTON | PLANTA PIMENTON | EMBALSE DE RELAVES | ORO | 1019520 | INACTIVO | CUBETA | VALPARAISO | SAN ESTEBAN | 6405141 | 386645 | 1032 | 57 | 48 | <5 | 6 | 45 | 85 | 169 | 12 | 211 | 7 | 1299 | 118 | 7 | 3.04 | 3.75 | 1.87 | 3.35 | 0.82 | <20 | <5 | 12.24 | <20 | 3.84 | 1.32 | <10 | 14.76 | 0.99 | 59.31 | 15.36 | 0.37 | 8.02 | 1.09 | 2.27 | 0.08 | 2.77 | 3.9 | 0.14 | 6.45 | <0,01 | 99.74 | 25.66 | 36.96 | 4.15 | 15.4 | 2.73 | 0.94 | 2.18 | 0.26 | 1.19 | 0.2 | 0.54 | 0.08 | 0.43 | 0.06 | <0,02 | <0,01
1775 | CIA. MINERA PIMENTON | PLANTA PIMENTON | EMBALSE DE RELAVES | ORO | 1019520 | INACTIVO | CUBETA | VALPARAISO | SAN ESTEBAN | 6405130 | 386656 | 950 | 50 | 49 | 18 | 6 | 28 | 82 | 133 | 11 | 176 | 7 | 1111 | 124 | 17 | 3.06 | 2.96 | 0.68 | 3.28 | 0.79 | <20 | <5 | 25.93 | <20 | 6.23 | <1 | <10 | 19.28 | 1.22 | 59.84 | 15.57 | 0.33 | 7.8 | 0.87 | 2.33 | 0.08 | 3.01 | 3.78 | 0.15 | 5.62 | <0,01 | 99.37 | 17.74 | 37.36 | 4.15 | 15.12 | 2.85 | 0.95 | 2.29 | 0.29 | 1.33 | 0.22 | 0.6 | 0.1 | 0.46 | 0.05 | <0,02 | <0,01
1776 | CIA. MINERA PIMENTON | PLANTA PIMENTON | EMBALSE DE RELAVES | ORO | 1019520 | INACTIVO | CUBETA | VALPARAISO | SAN ESTEBAN | 6405121 | 386666 | 287 | 49 | 33 | 11 | 5 | <5 | 95 | 143 | 14 | 212 | 7 | 1158 | 60 | 16 | 2.88 | 3.24 | 1.02 | 3.65 | 0.86 | <20 | <5 | 10.9 | <20 | 9.38 | 2.51 | <10 | 12.55 | 0.52 | 63.03 | 15.69 | 0.33 | 6.23 | 0.85 | 2.38 | 0.06 | 3.27 | 3.95 | 0.14 | 3.73 | <0,01 | 99.66 | 21.21 | 44.62 | 4.81 | 17.23 | 2.98 | 0.99 | 2.34 | 0.28 | 1.29 | 0.23 | 0.71 | 0.07 | 0.48 | 0.06 | <0,02 | <0,01
1777 | CIA. MINERA PIMENTON | PLANTA PIMENTON | EMBALSE DE RELAVES | ORO | N/A | INACTIVO | SEDIMENTOS | VALPARAISO | SAN ESTEBAN | 6405085 | 386928 | 634 | 124 | 46 | <5 | 11 | 185 | 93 | 264 | 37 | 220 | 8 | 674 | 187 | 18 | 9.26 | 2.26 | 1.1 | 4.98 | 1.59 | <20 | <5 | 18.88 | <20 | 8.1 | <1 | <10 | <10 | 0.27 | 50.82 | 18.73 | 0.7 | 9.35 | 1.2 | 1.65 | 0.16 | 2.22 | 2.8 | 0.2 | 11.52 | <0,01 | 99.35 | 20.4 | 47.1 | 5.86 | 24.57 | 5.69 | 1.72 | 5.33 | 0.74 | 3.79 | 0.68 | 1.74 | 0.21 | 1.25 | 0.16 | <0,02 | <0,01
1791 | CIA. MINERA CLARA S.A. | MINAS Y PLANTA BELLAVISTA | EMBALSE DE RELAVES | COBRE-ORO | 110505 | INACTIVO | CUBETA | VALPARAISO | SAN FELIPE | 6381510 | 332079 | 1274 | 52 | 26 | <5 | <5 | <5 | 10 | 75 | <10 | 158 | <5 | 769 | 167 | 17 | 1.84 | 5.96 | 0.7 | 0.9 | 1.09 | <20 | <5 | 13.37 | <20 | 2.83 | <1 | <10 | <10 | 0.13 | 50.23 | 7.84 | 0.26 | 15.25 | 17.68 | 1.89 | 0.38 | 2.52 | 0.36 | 0.1 | 2.91 | <0,01 | 99.42 | 5.43 | 13.1 | 1.7 | 6.55 | 1.37 | 0.58 | 1.42 | 0.22 | 1.25 | 0.26 | 0.79 | 0.1 | 0.77 | 0.11 | <0,02 | <0,01
1792 | CIA. MINERA CLARA S.A. | MINAS Y PLANTA BELLAVISTA | EMBALSE DE RELAVES | COBRE-ORO | N/A | INACTIVO | SEDIMENTOS | VALPARAISO | SAN FELIPE | 6381255 | 332132 | 167 | 219 | 112 | <5 | 18 | 663 | 115 | 322 | 28 | 154 | <5 | 1991 | 115 | 21 | 7.34 | 2.98 | 1.11 | 3.1 | 0.95 | <20 | <5 | 38.57 | <20 | 9.49 | <1 | <10 | <10 | <0,01 | 48.98 | 17.82 | 0.74 | 9.93 | 2.29 | 5.19 | 0.32 | 1.64 | 3.46 | 0.21 | 8.57 | <0,01 | 99.13 | 13.95 | 34.39 | 4.18 | 17.08 | 3.81 | 1.26 | 3.6 | 0.51 | 2.87 | 0.56 | 1.56 | 0.19 | 1.28 | 0.18 | <0,02 | <0,01
1797 | ENAMI | PLANTA OVALLE | EMBALSE DE RELAVES | COBRE-ORO-PLATA | N/A | INACTIVO | SEDIMENTOS | COQUIMBO | OVALLE | 6617536 | 290610 | 233 | 191 | 51 | <5 | 10 | 93 | 62 | 174 | 20 | 175 | <5 | 381 | 37 | 21 | 1.69 | 4.22 | 0.29 | 4.03 | 2 | <20 | <5 | 17.59 | <20 | 70.78 | 11.16 | <10 | <10 | <0,01 | 45.21 | 15.04 | 0.43 | 9.02 | 2.03 | 3.69 | 4.02 | 0.2 | 2.42 | 0.37 | 17.35 | <0,01 | 99.79 | 39.52 | 30.15 | 4.01 | 16.72 | 4.15 | 0.96 | 3.33 | 0.5 | 2.89 | 0.58 | 1.73 | 0.3 | 1.7 | 0.26 | <0,02 | 0.51
2102 | SCM TAMBILLOS | TAMBILLOS | EMBALSE DE RELAVES | COBRE | N/A | ACTIVO | SEDIMENTOS | COQUIMBO | COQUIMBO | 6657406 | 283940 | 379 | 141 | 59 | <5 | 7 | 511 | 51 | 300 | 21 | 143 | <5 | 473 | 66 | 32 | 1.42 | 2.85 | 1.33 | 4.46 | 1.34 | <20 | <5 | 25.53 | <20 | <1 | 1.93 | <10 | <10 | <0,01 | 53.65 | 16.66 | 0.87 | 10.51 | 3.67 | 3.01 | 0.27 | 3.48 | 1.89 | 0.19 | 5.37 | <0,01 | 99.57 | 21.11 | 47.06 | 5.77 | 24.62 | 5.48 | 1.52 | 4.88 | 0.72 | 4.15 | 0.78 | 2.36 | 0.32 | 1.99 | 0.28 | <0,02 | 0.41
1418 | CIA. MINERA PURIFICACION | PLANTA PURIFICACION | EMBALSE DE RELAVES | ORO | 12462 | INACTIVO | CUBETA | ATACAMA | COPIAPO | 6966546.451 | 370101.983 | 3218 | 183 | 42 | <5 | 8 | 406 | 132 | 85 | 29 | 100 | <5 | 348 | 149 | 14 | 3.74 | 4.42 | 1.2 | 3.6 | 2.39 | 33.01 | 6.09 | 86.48 | <20 | 12.96 | 1.14 | <10 | <10 | 0.11 | 47.91 | 17.91 | 0.86 | 8.82 | 7.41 | 3.9 | 0.35 | 1.09 | 3.65 | 0.25 | 6.94 | 0.02 | 99.11 | 10.06 | 17.05 | 2.25 | 9.53 | 1.31 | 0.5 | 1.69 | 0.26 | 1.46 | 0.31 | 1.06 | 0.16 | 1.16 | 0.16 | <0,02 | 0.21
1996 | CIA. MINERA PURIFICACION | PLANTA PURIFICACION | EMBALSE DE RELAVES | ORO | N/A | INACTIVO | SEDIMENTOS | ATACAMA | COPIAPO | 6966534 | 370143 | 1044 | 62 | 81 | 11 | 9 | 67 | 286 | 22 | 339 | 335 | 7 | 574 | 203 | 8 | 2.45 | 4.12 | 1.3 | 6.2 | 1.83 | <20 | <5 | 33.85 | <20 | <1 | <1 | <10 | <10 | 0.16 | 57.32 | 14.65 | 0.58 | 6.1 | 5.9 | 2.97 | 0.1 | 3.63 | 2.3 | 0.24 | 5.45 | <0,01 | 99.23 | 21.59 | 39.85 | 5.03 | 19.69 | 3.77 | 1.01 | 3.46 | 0.47 | 3.06 | 0.53 | 1.63 | 0.23 | 1.75 | 0.27 | <0,02 | 0.83
675 | CIA. MINERA CLARA S.A. | MINAS Y PLANTA BELLAVISTA | EMBALSE DE RELAVES 3 | COBRE | 187500 | INACTIVO | CUBETA | VALPARAISO | SAN FELIPE | 6381586 | 332164 | 362 | 150 | 77 | 29 | 49 | 99 | 71 | 37 | 12 | 187 | <5 | 7221 | 31 | 20 | 1.53 | 5.98 | 0.76 | 2.79 | 0.9 | <20 | 15.22 | <10 | 42.19 | 11 | 2.47 | <10 | <10 | 0.48 | 55.44 | 12.07 | 0.39 | 15.6 | 2.75 | 2.61 | 0.19 | 0.7 | 6.61 | 0.17 | 2.35 | - | 99.7 | 13.31 | 19.48 | 2.42 | 12.79 | 1.88 | 0.74 | 2.59 | 0.31 | 2.49 | 0.45 | 1.27 | 0.13 | 1.05 | 0.22 | <0,02 | 0.07
705 | CIA. MINERA ZALDIVAR | ZALDIVAR | EMBALSE DE RELAVES 3A | COBRE | 15366460 | ACTIVO | CUBETA | ANTOFAGASTA | ANTOFAGASTA | 7327033 | 495795 | 6641 | 152 | 31 | 15 | 77 | 600 | 161 | 318 | 61 | 239 | 21 | 405 | 409 | 20 | 6.42 | 1.82 | <0,01 | 5.9 | 1.49 | 192.15 | 136.08 | 17.19 | 71.08 | 36.55 | 9.07 | <10 | <10 | 0.69 | 50.26 | 20.95 | 0.66 | 8.4 | 1.96 | 2.71 | 0.08 | 1.4 | 3.18 | 0.4 | 8.73 | - | 99.64 | 37.64 | 73.31 | 8.96 | 35.49 | 8.02 | 2.13 | 6.54 | 0.85 | 4.47 | 0.89 | 1.98 | 0.27 | 1.69 | 0.18 | <0,02 | 0.07
706 | CIA. MINERA ZALDIVAR | ZALDIVAR | EMBALSE DE RELAVES 3A | COBRE | 15366460 | ACTIVO | CUBETA | ANTOFAGASTA | ANTOFAGASTA | 7326930 | 496069 | 6985 | 106 | <10 | 9 | 67 | 422 | 140 | 279 | 59 | 244 | 27 | 290 | 229 | 27 | 6.84 | 3.18 | <0,01 | 8.44 | 2.17 | 49.84 | 113.43 | 22.65 | 73.8 | 23.53 | 8.52 | <10 | <10 | 0.96 | 52.52 | 20.29 | 0.51 | 5.79 | 2.14 | 2.23 | 0.08 | 2.08 | 3.18 | 0.26 | 9.82 | - | 99.79 | 36.3 | 73.44 | 8.91 | 34.59 | 6.13 | 1.87 | 6.06 | 0.77 | 4.46 | 0.77 | 2.52 | 0.24 | 1.63 | 0.18 | <0,02 | 0.03
676 | CIA. MINERA CLARA S.A. | MINAS Y PLANTA BELLAVISTA | EMBALSE DE RELAVES 4 | COBRE | 139500 | INACTIVO | CUBETA | VALPARAISO | SAN FELIPE | 6381580 | 332213 | 816 | 99 | 50 | 11 | 73 | 1111 | 59 | 62 | 50 | 372 | 30 | 401 | 1827 | 10 | 3.4 | 6.4 | 0.6 | 1.75 | 0.83 | 474.03 | 6.62 | 38.8 | 60.5 | 12.44 | 9.61 | <10 | <10 | <0,01 | 71.45 | 8.12 | 0.37 | 6.36 | 4.43 | 1.61 | 0.3 | 0.4 | 1.75 | 0.12 | 4.42 | - | 99.72 | 7.89 | 15.21 | 2.09 | 8.19 | 1.66 | 0.55 | 1.7 | 0.25 | 1.4 | 0.26 | 0.78 | 0.08 | 0.75 | 0.13 | <0,02 | 0.14
679 | PLANTA CONCENTRADORA DE MINERALES CHINCOLCO SPA | PLANTA CHINCOLCO | EMBALSE DE RELAVES MANUEL FERNANDEZ | COBRE | 166750 | ACTIVO | CUBETA | VALPARAISO | PETORCA | 6433492 | 323448 | 103 | 423 | 349 | 18 | 127 | 81 | 9 | 279 | 25 | 165 | 9 | <20 | 6 | 22 | 4.6 | 4.56 | 0.31 | 1.21 | 0.39 | <20 | <5 | 37.75 | 37.8 | 16.45 | 14.04 | <10 | <10 | 0.42 | 56.42 | 16.37 | 0.8 | 7.14 | 4.6 | 2.78 | 0.26 | 0.24 | 3.98 | 0.18 | 6.97 | - | 99.89 | 11.96 | 24.73 | 4 | 14.92 | 3.59 | 0.92 | 2.88 | 0.48 | 2.44 | 0.43 | 1.33 | 0.17 | 1.08 | 0.26 | <0,02 | 0.92
680 | PLANTA CONCENTRADORA DE MINERALES CHINCOLCO SPA | PLANTA CHINCOLCO | EMBALSE DE RELAVES MANUEL FERNANDEZ | COBRE | 166750 | ACTIVO | CUBETA | VALPARAISO | PETORCA | 6433457 | 323363 | 1224 | 154 | 33 | 15 | 70 | 146 | 109 | 90 | 49 | 226 | 19 | 1006 | 76 | 17 | 3.39 | 3.7 | 0.26 | 1.18 | 0.53 | <20 | 9.3 | <10 | 48.76 | 11.23 | 14.17 | <10 | <10 | 0.08 | 59.7 | 15.16 | 0.65 | 8.12 | 2.82 | 3.27 | 0.23 | 2.11 | 3.24 | 0.17 | 4.25 | - | 100.03 | 8.41 | 19.43 | 2.8 | 13.9 | 3.18 | 0.79 | 3.15 | 0.41 | 2.72 | 0.5 | 1.3 | 0.17 | 1.16 | 0.17 | 0.02 | 0.13
697 | PLANTA CONCENTRADORA DE MINERALES CHINCOLCO SPA | PLANTA CHINCOLCO | EMBALSE DE RELAVES MANUEL FERNANDEZ | COBRE | 166750 | ACTIVO | CUBETA | VALPARAISO | PETORCA | 6433477 | 323384 | 1347 | 169 | 44 | 16 | 67 | 198 | 132 | 120 | 48 | 193 | 18 | 1793 | 61 | 25 | 2.47 | 5.5 | <0,01 | 1.84 | 0.7 | <20 | <5 | 28.41 | 65.4 | 24.58 | 10.04 | <10 | <10 | <0,01 | 56.84 | 15.79 | 0.69 | 9.38 | 2.86 | 3.43 | 0.36 | 1.19 | 4.23 | 0.19 | 4.21 | - | 99.57 | 9.57 | 23.94 | 3.75 | 16.56 | 4.37 | 1.76 | 4.08 | 0.55 | 3.34 | 0.62 | 1.69 | 0.22 | 1.51 | 0.19 | <0,02 | 0.04
1934 | PLANTA CONCENTRADORA DE MINERALES CHINCOLCO SPA | PLANTA CHINCOLCO | EMBALSE DE RELAVES MANUEL FERNANDEZ | COBRE | N/A | ACTIVO | SEDIMENTOS | VALPARAISO | PETORCA | 6433409 | 323397 | 731 | 255 | 58 | <5 | <5 | 33 | 67 | 420 | 18 | 221 | <5 | 422 | 104 | 23 | 2.5 | 3.73 | 0.82 | 5.74 | 1.41 | <20 | <5 | 34.39 | <20 | <1 | <1 | <10 | <10 | 0.41 | 56.81 | 19.93 | 0.91 | 8.5 | 1.12 | 0.99 | 0.07 | 0.41 | 2.13 | 0.23 | 8.38 | <0,01 | 99.46 | 11.07 | 25.64 | 3.39 | 15.48 | 3.88 | 1.1 | 3.64 | 0.47 | 2.87 | 0.31 | 1.01 | 0.21 | 1.11 | 0.18 | <0,02 | 0.03
2186 | MINERA CRISTAL LIMITADA | TUINA | EMBALSE DE RELAVES TUINA | COBRE | 45380 | ACTIVO | CUBETA | ANTOFAGASTA | CALAMA | 7507338 | 558081 | 8196 | 106 | 60 | 29 | 26 | 113 | 129 | 82 | 43 | 293 | 13 | 1193 | 73 | <5 | 6.03 | 3.01 | 5.25 | 6.7 | 3.45 | <20 | 12.29 | <10 | <20 | 10 | 2.72 | <10 | <10 | <0,01 | 64.83 | 14.61 | 0.61 | 3.53 | 1.06 | 3.56 | 0.11 | 3.32 | 3.12 | 0.16 | 3.82 | <0,01 | 98.72 | 28.89 | 55.31 | 6.58 | 24.32 | 4.22 | 1.06 | 4.79 | 0.62 | 4.17 | 0.73 | 2.3 | 0.3 | 2.21 | 0.33 | 0.05 | 0.78
2187 | MINERA CRISTAL LIMITADA | TUINA | EMBALSE DE RELAVES TUINA | COBRE | N/A | ACTIVO | SEDIMENTOS | ANTOFAGASTA | CALAMA | 7507374 | 557996 | 388 | 96 | 64 | 28 | 21 | 115 | 87 | 374 | 23 | 325 | 8 | 512 | 71 | <5 | 9.95 | 4.54 | 4.72 | 5.46 | 1.26 | <20 | <5 | 17.48 | <20 | 8.91 | <1 | <10 | <10 | <0,01 | 58.64 | 16.15 | 0.57 | 4.88 | 6.36 | 2.78 | 0.09 | 3.05 | 2.39 | 0.13 | 4.3 | <0,01 | 99.34 | 34.04 | 62.08 | 7.1 | 25.06 | 4.48 | 1.34 | 4.19 | 0.5 | 3.04 | 0.59 | 1.54 | 0.19 | 1.39 | 0.21 | 0.05 | 0.64
232 | SCM MINERA BARBA | PLANTA BARBA | EMBALSE FLOR DE VALLE | COBRE | N/A | INACTIVO | SEDIMENTOS | COQUIMBO | COMBARBALA | 6544882 | 303585 | 91 | 191 | 65 | 17 | 70 | 112 | 50 | 607 | 40 | 165 | 14 | 535 | 60 | 16 | 4.19 | 3.13 | 2.9 | 2.9 | 0.83 | <20 | <5 | 29.24 | <20 | 3.29 | 4.32 | <10 | <10 | <0,01 | 52.38 | 17.84 | 0.81 | 9.47 | 4.24 | 5.08 | 0.21 | 2.71 | 1.89 | 0.24 | 4.67 | - | 99.53 | 16.46 | 33.84 | 4.98 | 19.06 | 4.53 | 1.52 | 5.64 | 0.5 | 3.3 | 0.78 | 1.95 | 0.29 | 1.57 | 0.27 | <0,02 | 0.06
233 | SCM MINERA BARBA | PLANTA BARBA | EMBALSE FLOR DE VALLE | COBRE | 91296 | INACTIVO | CUBETA | COQUIMBO | COMBARBALA | 6544879 | 303620 | 96 | 116 | 58 | 18 | 68 | 71 | 48 | 21 | 36 | 108 | 14 | 55 | 35 | 19 | 3.45 | 1.84 | 0.62 | 2.02 | 0.53 | <20 | 37.98 | 31.33 | <20 | 9.82 | 9.97 | <10 | <10 | 0.18 | 60.18 | 13.34 | 0.48 | 9.92 | 5.08 | 2.38 | 0.22 | 0.32 | 1.67 | 0.14 | 5.5 | - | 99.23 | 13.56 | 21.8 | 3.2 | 13.22 | 2.63 | 0.85 | 2.3 | 0.36 | 1.88 | 0.44 | 1.33 | 0.15 | 1.17 | 0.13 | <0,02 | 0.22
567 | OP MINING CHILE SPA | PLANTA OP | EMBALSE OP | COBRE-ORO | N/A | ACTIVO | MURO | ATACAMA | COPIAPO | 6968216 | 367147 | 182 | 158 | 55 | 14 | 70 | 47 | 51 | 272 | 37 | 184 | 13 | 163 | 44 | 11 | 2.67 | 2.05 | 0.35 | 3.7 | 0.81 | <20 | <5 | 13.14 | 26.67 | 11.98 | 1.58 | <10 | <10 | <0,01 | 48.78 | 13.66 | 0.78 | 8.99 | 10.19 | 4.8 | 0.09 | 2.4 | 1.72 | 0.11 | 8.16 | 0.01 | 99.8 | 14.14 | 29.21 | 3.82 | 15.43 | 3.35 | 0.94 | 3.78 | 0.43 | 2.38 | 0.48 | 1.54 | 0.2 | 1.32 | 0.2 | <0,02 | <0,01
568 | OP MINING CHILE SPA | PLANTA OP | EMBALSE OP | COBRE-ORO | 162000 | ACTIVO | CUBETA | ATACAMA | COPIAPO | 6968212 | 367129 | 7711 | 130 | 50 | 22 | 73 | 180 | 42 | 82 | 33 | 157 | 6 | 218 | 777 | 10 | 1.82 | 2.8 | 0.28 | 3.25 | 2.96 | 64.09 | 23.93 | 37.46 | <20 | 15.01 | 6.82 | <10 | <10 | 0.34 | 50.4 | 10.92 | 0.57 | 11.84 | 8.31 | 3.47 | 0.1 | 2.74 | 1.68 | 0.27 | 8.47 | 0.86 | 99.67 | 25.89 | 49.11 | 5.91 | 22.97 | 4.6 | 1.1 | 4.96 | 0.56 | 3.2 | 0.64 | 1.76 | 0.27 | 1.79 | 0.29 | <0,02 | 1.87
569 | OP MINING CHILE SPA | PLANTA OP | EMBALSE OP | COBRE-ORO | N/A | ACTIVO | SEDIMENTOS | ATACAMA | COPIAPO | 6968237 | 367179 | 654 | 157 | 67 | 15 | 73 | 62 | 53 | 353 | 38 | 197 | 12 | 274 | 49 | 11 | 2.35 | 2.21 | 0.32 | 4.54 | 1.55 | <20 | 6 | 14.28 | 27.55 | 8.81 | 3.46 | <10 | <10 | <0,01 | 52.8 | 14.78 | 0.74 | 9.13 | 7.9 | 5.18 | 0.13 | 2.99 | 1.72 | 0.28 | 4.07 | <0,01 | 99.93 | 17.86 | 37.11 | 4.86 | 19.6 | 4.23 | 1.26 | 4.53 | 0.55 | 3.01 | 0.61 | 1.78 | 0.24 | 1.62 | 0.24 | <0,02 | 0.03
533 | MINEX S.A | PLANTA SAN EDUARDO | EMBALSE SAN EDUARDO | COBRE | N/A | ACTIVO | MURO | ATACAMA | COPIAPO | 6966938 | 365937 | 7254 | 144 | 10819 | 27 | 357 | 1242 | 40 | 196 | 28 | 200 | <5 | 236 | 1911 | 16 | 1.05 | 1.32 | <0,01 | 2.1 | 1.09 | 960.49 | 47.03 | 93.6 | 62.71 | 14.37 | 14.74 | <10 | <10 | 0.78 | 46.39 | 11.33 | 0.6 | 12.08 | 6.81 | 7.34 | 0.11 | 2.46 | 1.55 | 0.18 | 8.42 | - | 99.48 | 7.75 | 15.28 | 1.89 | 7.62 | 1.57 | 0.46 | 1.43 | 0.2 | 1.28 | 0.24 | 0.71 | 0.1 | 0.69 | 0.11 | 0.02 | 0.99
534 | MINEX S.A | PLANTA SAN EDUARDO | EMBALSE SAN EDUARDO | COBRE | 5100 | ACTIVO | CUBETA | ATACAMA | COPIAPO | 6966939 | 365931 | 11888 | 137 | 128957 | 49 | 392 | 1461 | 8 | <5 | 11 | 132 | <5 | 84 | 1215 | 15 | 0.77 | 1.75 | 2.83 | 0.94 | 0.64 | 278.58 | 23.36 | 68.51 | 84.79 | 14.69 | 9.89 | <10 | <10 | 0.17 | 10.59 | 5.27 | 0.32 | 7.87 | 1.93 | 58.7 | <0,01 | 0.35 | 0.26 | 0.15 | <0,01 | - | 99.32 | 3.87 | 5.49 | 0.65 | 2.33 | 0.47 | 0.12 | 0.43 | 0.06 | 0.4 | 0.08 | 0.27 | 0.04 | 0.22 | 0.04 | <0,02 | 0.42
535 | MINEX S.A | PLANTA SAN EDUARDO | EMBALSE SAN EDUARDO | COBRE | N/A | ACTIVO | SEDIMENTOS | ATACAMA | COPIAPO | 6966909 | 365962 | 812 | 137 | 243 | 12 | 68 | 149 | 39 | 255 | 26 | 211 | 5 | 177 | 103 | 15 | 1.22 | 1.55 | <0,01 | 2.37 | 0.88 | <20 | 9.95 | 32.32 | 69.81 | 10.96 | <1 | <10 | <10 | 0.19 | 52.14 | 14.54 | 0.78 | 8.78 | 7.54 | 5.2 | 0.1 | 3.05 | 1.63 | 0.19 | 5.67 | - | 99.85 | 8.14 | 16.71 | 2.16 | 8.85 | 1.83 | 0.49 | 1.82 | 0.26 | 1.49 | 0.29 | 0.89 | 0.12 | 0.83 | 0.12 | <0,02 | 0.2 | Cuarzo, calcita, clinocloro, magnesiohornblenda, actinolita, albita, pseudowollastonita, calziotita.
881 | AURORA VILLABLANCA (EN ARRIENDO) | PLANTA SEGURA | EMBALSE SEGURA | COBRE-ORO | N/A | ACTIVO | MURO | COQUIMBO | PUNITAQUI | 6579634 | 292497 | 539 | 108 | 37 | 11 | 76 | 52 | 64 | 331 | 51 | 334 | 26 | 466 | 44 | 18 | 3.09 | 4.19 | 5.46 | 7.04 | 1.64 | <20 | 8.59 | 22.87 | 61 | 12.73 | 2.18 | <10 | 26.69 | <0,01 | 61.22 | 17.84 | 0.43 | 5.96 | 3.18 | 1.91 | 0.1 | 1.72 | 2.48 | 0.15 | 4.45 | - | 99.42 | 21.11 | 44.9 | 5.71 | 22.02 | 4.26 | 1.27 | 4.11 | 0.53 | 3 | 0.57 | 1.62 | 0.25 | 1.88 | 0.29 | <0,02 | 0.77
882 | AURORA VILLABLANCA (EN ARRIENDO) | PLANTA SEGURA | EMBALSE SEGURA | COBRE-ORO | 14400 | ACTIVO | CUBETA | COQUIMBO | PUNITAQUI | 6579637 | 292525 | 3275 | 120 | 139 | 22 | 73 | 55 | 16 | 101 | 28 | 227 | 9 | 41 | 102 | 20 | 0.71 | 3.6 | <0,01 | 2.36 | 1.53 | <20 | 13.23 | 36.85 | 34.19 | 22.95 | 1.5 | <10 | <10 | 0.11 | 60.75 | 9.46 | 0.48 | 11.78 | 5.84 | 2.04 | 0.1 | 2.82 | 0.68 | 0.18 | 5.07 | - | 99.2 | 8.69 | 19.23 | 2.83 | 12.62 | 3.06 | 0.69 | 2.35 | 0.29 | 1.69 | 0.33 | 0.83 | 0.14 | 0.91 | 0.17 | 0.04 | 5.45
883 | AURORA VILLABLANCA (EN ARRIENDO) | PLANTA SEGURA | EMBALSE SEGURA | COBRE-ORO | 14400 | ACTIVO | CUBETA | COQUIMBO | PUNITAQUI | 6579650 | 292518 | 991 | 102 | 28 | 11 | 75 | 59 | 65 | 360 | 52 | 369 | 27 | 470 | 84 | 9 | 2.37 | 4.66 | <0,01 | 6.04 | 1.8 | <20 | 10.29 | 37.41 | 22.24 | 8.15 | 2.43 | 11.62 | 27.14 | <0,01 | 65.37 | 14.42 | 0.38 | 5.66 | 3.65 | 2.11 | 0.11 | 2.28 | 2.57 | 0.17 | 2.79 | - | 99.51 | 29.97 | 41.97 | 4.91 | 18.65 | 3.45 | 1.21 | 3.36 | 0.45 | 3.03 | 0.56 | 1.49 | 0.26 | 1.72 | 0.27 | <0,02 | 2.13
884 | AURORA VILLABLANCA (EN ARRIENDO) | PLANTA SEGURA | EMBALSE SEGURA | COBRE-ORO | 14400 | ACTIVO | CUBETA | COQUIMBO | PUNITAQUI | 6579673 | 292549 | 4400 | 103 | 53 | 17 | 78 | 60 | 40 | 130 | 50 | 437 | 28 | 118 | 138 | 20 | 1.69 | 6.09 | <0,01 | 5.04 | 2.86 | <20 | 71.45 | 66.28 | <20 | 15.64 | 4.34 | 18.06 | <10 | <0,01 | 73.12 | 9.04 | 0.39 | 6.11 | 2.8 | 1.32 | 0.07 | 1.94 | 1.45 | 0.17 | 2.78 | - | 99.18 | 15.39 | 35.58 | 4.55 | 18.18 | 3.89 | 0.79 | 3.06 | 0.38 | 2.14 | 0.46 | 1.12 | 0.2 | 1.17 | 0.18 | 0.03 | 3.18
885 | AURORA VILLABLANCA (EN ARRIENDO) | PLANTA SEGURA | EMBALSE SEGURA | COBRE-ORO | N/A | ACTIVO | SEDIMENTOS | COQUIMBO | PUNITAQUI | 6579656 | 292464 | 193 | 147 | 44 | 10 | 78 | 57 | 64 | 426 | 66 | 587 | 34 | 327 | 25 | 20 | 1.97 | 4.12 | <0,01 | 13.4 | 2.66 | <20 | <5 | <10 | 51.59 | 22.99 | 4.11 | <10 | <10 | <0,01 | 59.51 | 15.56 | 0.66 | 4.88 | 3.9 | 2.4 | 0.09 | 3.34 | 1.84 | 0.2 | 7.39 | - | 99.77 | 27.09 | 62.22 | 8.38 | 35.05 | 8.05 | 1.61 | 6.66 | 0.82 | 4.28 | 0.97 | 2.87 | 0.37 | 2.53 | 0.37 | <0,02 | 0.23
1786 | CIA. MINERA DOS AMIGOS | ENCON | ENCON | COBRE | 45000 | INACTIVO | CUBETA | VALPARAISO | SAN FELIPE | 6376488 | 337496 | 3147 | 53 | 22 | 20 | <5 | 188 | 119 | 144 | 39 | 352 | 6 | 2050 | 41 | 16 | 5.99 | 5.83 | 0.53 | 4.27 | 1.14 | <20 | <5 | 14.19 | <20 | 10.1 | <1 | <10 | <10 | 0.1 | 64.97 | 12.24 | 0.43 | 4.17 | 5.19 | 1.19 | 0.22 | 0.92 | 3.32 | 0.17 | 6.42 | <0,01 | 99.24 | 16.49 | 48.83 | 5.26 | 21.48 | 4.8 | 1.15 | 4.37 | 0.62 | 3.41 | 0.67 | 1.93 | 0.26 | 1.76 | 0.25 | <0,02 | <0,01
1787 | CIA. MINERA DOS AMIGOS | ENCON | ENCON | COBRE | 45000 | INACTIVO | CUBETA | VALPARAISO | SAN FELIPE | 6376578 | 337404 | 3141 | 91 | 36 | 10 | <5 | 1029 | 100 | 213 | 31 | 246 | <5 | 5170 | 450 | 13 | 4.83 | 4.56 | 0.47 | 3.73 | 1.1 | 168.08 | <5 | 18.22 | <20 | 31.31 | 1.89 | <10 | <10 | 0.13 | 63.2 | 13.48 | 0.46 | 5.17 | 4.23 | 2.32 | 0.22 | 1.61 | 2.76 | 0.18 | 5.19 | <0,01 | 98.8 | 14.05 | 34.95 | 4.29 | 17.57 | 3.99 | 1.32 | 3.63 | 0.52 | 2.92 | 0.58 | 1.68 | 0.22 | 1.5 | 0.22 | <0,02 | <0,01
1788 | CIA. MINERA DOS AMIGOS | ENCON | ENCON | COBRE | N/A | INACTIVO | SEDIMENTOS | VALPARAISO | SAN FELIPE | 6376468 | 337443 | 263 | 145 | 48 | <5 | 12 | 214 | 54 | 422 | 20 | 208 | 6 | 438 | 65 | 32 | 6.75 | 3.89 | 1.03 | 3.91 | 1.07 | <20 | <5 | <10 | <20 | <1 | <1 | <10 | <10 | <0,01 | 54.04 | 17.15 | 0.81 | 7.83 | 4.1 | 3.53 | 0.17 | 2.45 | 1.7 | 0.22 | 7.68 | <0,01 | 99.68 | 17.32 | 40.32 | 4.93 | 19.86 | 4.38 | 1.25 | 4.14 | 0.61 | 3.41 | 0.69 | 1.88 | 0.24 | 1.65 | 0.23 | <0,02 | <0,01
1201 | CIA. MINERA CLAUDIO ALBERTO ISA | ENRIQUETA | ENRIQUETA | COBRE-ORO | 73500 | INACTIVO | CUBETA | COQUIMBO | LA HIGUERA | 6749861 | 294621 | 2187 | 314 | 67 | <5 | 13 | 1207 | 30 | 67 | <10 | 162 | <5 | 1841 | 117 | 14 | 2 | 2.11 | 0.31 | 2.28 | 0.99 | <20 | 11.4 | 29.27 | 41.11 | 10.33 | 2.62 | <10 | <10 | 0.35 | 57.15 | 9.92 | 0.4 | 15.27 | 4.52 | 3.8 | 0.22 | 1.46 | 1.38 | 0.32 | 4.72 | - | 99.17 | 7.97 | 16.88 | 2.29 | 9.96 | 2.09 | 0.43 | 1.44 | 0.17 | 1.52 | 0.27 | 0.84 | 0.15 | 0.87 | 0.15 | <0,02 | 0.21
1202 | CIA. MINERA CLAUDIO ALBERTO ISA | ENRIQUETA | ENRIQUETA | COBRE-ORO | 73500 | INACTIVO | CUBETA | COQUIMBO | LA HIGUERA | 6749915 | 294576 | 1245 | 1084 | 139 | <5 | 31 | <5 | 7 | 31 | <10 | 58 | <5 | 689 | 33 | 17 | 0.38 | 4.8 | 0.56 | 1.31 | 0.67 | <20 | 13.88 | 11.04 | <20 | 7.1 | 1.6 | <10 | <10 | 0.77 | 32.95 | 7.9 | 0.25 | 35.26 | 6.95 | 8.53 | 0.14 | 1.03 | 0.47 | 1.12 | 5.15 | - | 99.75 | 4.52 | 9.08 | 1.25 | 5.22 | 1.02 | 0.25 | 1.08 | 0.13 | 0.58 | 0.14 | 0.46 | 0.06 | 0.41 | 0.08 | 0.02 | 0.33
979 | S.C. UBIN | DAIRE | ESMERALDA | ORO | S/I | INACTIVO | CUBETA | COQUIMBO | LA SERENA | 6711343 | 322419 | 158 | 64 | 15 | 22 | <5 | 3011 | 144 | 143 | 29 | 229 | <5 | 540 | 1446 | 10 | 0.35 | 1.65 | <0,01 | 2.09 | 0.95 | 1112.15 | 8.15 | 126.86 | 23.49 | 7.66 | 3.03 | <10 | <10 | 0.39 | 63.84 | 11.46 | 0.32 | 4.12 | 6.19 | 2.22 | 0.39 | 0.49 | 3.53 | 0.11 | 6.38 | <0,01 | 99.02 | 21.45 | 31.56 | 2.93 | 9.76 | 1.76 | 0.48 | 1.78 | 0.26 | 1.37 | 0.3 | 0.9 | 0.12 | 0.84 | 0.1 | <0,02 | 0.03
980 | S.C. UBIN | DAIRE | ESMERALDA | ORO | S/I | INACTIVO | CUBETA | COQUIMBO | LA SERENA | 6711271 | 322429 | 107 | 55 | 13 | 29 | <5 | 1649 | 130 | 107 | 26 | 357 | <5 | 349 | 1226 | 13 | 0.3 | 1.19 | <0,01 | 1.87 | 1.18 | 624.25 | <5 | 86.71 | <20 | 5.07 | 8.09 | <10 | <10 | 0.25 | 70.31 | 9.42 | 0.29 | 3.35 | 5.07 | 1.85 | 0.25 | 0.23 | 3.14 | 0.09 | 5.32 | <0,01 | 99.32 | 37.27 | 45.19 | 4.15 | 13.46 | 2.22 | 0.44 | 2.27 | 0.3 | 1.58 | 0.35 | 1.03 | 0.15 | 0.87 | 0.18 | <0,02 | 0.02
981 | S.C. UBIN | DAIRE | ESMERALDA | ORO | S/I | INACTIVO | CUBETA | COQUIMBO | LA SERENA | 6711393 | 322433 | 96 | 80 | 22 | 14 | 5 | 907 | 109 | 176 | 23 | 196 | <5 | 503 | 1101 | 25 | 0.39 | 1.55 | <0,01 | 1.96 | 1.65 | 377.87 | 5.22 | 108.64 | 49.47 | 9.79 | 7.39 | <10 | <10 | 0.02 | 65.28 | 12.5 | 0.39 | 4.49 | 4.09 | 2.71 | 0.26 | 0.97 | 2.5 | 0.07 | 6.04 | <0,01 | 99.29 | 41.43 | 54.15 | 3.84 | 11.53 | 1.69 | 0.36 | 1.75 | 0.22 | 1.1 | 0.24 | 0.7 | 0.1 | 0.63 | 0.13 | <0,02 | 0.04
982 | S.C. UBIN | DAIRE | ESMERALDA | ORO | N/A | INACTIVO | SEDIMENTOS | COQUIMBO | LA SERENA | 6711185 | 322337 | 86 | 133 | 45 | <5 | 10 | 265 | 61 | 242 | 20 | 190 | <5 | 437 | 194 | 22 | 0.44 | 1.6 | <0,01 | 2.7 | 3.1 | <20 | <5 | 47.39 | 52.86 | 1.89 | 6.19 | <10 | <10 | <0,01 | 59.16 | 14.98 | 0.4 | 6.67 | 5.17 | 3.3 | 0.17 | 1.68 | 2.08 | 0.11 | 5.84 | <0,01 | 99.55 | 58.69 | 66.82 | 5.62 | 16.71 | 2.42 | 0.62 | 2.4 | 0.31 | 1.6 | 0.34 | 1.01 | 0.14 | 0.95 | 0.14 | <0,02 | 0.02
1634 | DUEÑO DESCONOCIDO | PLANTA ESMERALDA | ESMERALDA | S/I | 0 | ABANDONADO | CUBETA | ANTOFAGASTA | TALTAL | 7138435 | 329770 | 497 | 120 | 73 | 17 | 38 | 969 | 106 | 176 | 56 | 221 | 18 | 185 | 483 | 10 | 1.41 | 3.49 | 0.29 | 6.97 | 1.83 | 185.25 | 7.19 | <10 | 37.35 | 36.12 | 11.57 | <10 | <10 | 0.19 | 41.23 | 17.63 | 0.55 | 9.31 | 5.95 | 5.08 | 0.15 | 4.57 | 2.32 | 0.36 | 12.13 | 0.05 | 99.26 | 16.33 | 38.95 | 4.7 | 19.71 | 4.08 | 1.13 | 3.29 | 0.39 | 2.24 | 0.44 | 1.36 | 0.21 | 1.45 | 0.2 | <0,02 | 0.05
1635 | DUEÑO DESCONOCIDO | PLANTA ESMERALDA | ESMERALDA | S/I | 0 | ABANDONADO | CUBETA | ANTOFAGASTA | TALTAL | 7138506 | 329704 | 294 | 112 | 77 | 49 | 36 | 258 | 113 | 114 | 47 | 226 | 14 | 322 | 356 | 22 | 0.83 | 4.7 | 1.74 | 7.99 | 1.75 | 45.32 | 6.89 | 37.63 | <20 | 33.37 | 14.45 | <10 | <10 | 0.24 | 47.16 | 17.52 | 0.42 | 6.4 | 3.56 | 3.58 | 0.12 | 6.07 | 2.32 | 0.17 | 12.27 | 0.03 | 99.59 | 21.56 | 46.02 | 5.75 | 22.49 | 4.25 | 1.57 | 3.35 | 0.41 | 2.56 | 0.44 | 1.47 | 0.23 | 1.55 | 0.28 | <0,02 | 0.53
864 | CIA. MINERA CENTINELA | PROYECTO ESPERANZA | ESPERANZA | COBRE-ORO | 750000000 | ACTIVO | CUBETA | ANTOFAGASTA | SIERRA GORDA | 7459103 | 487223 | 675 | 160 | 29 | 11 | 70 | 83 | 99 | 295 | 49 | 313 | 21 | 185 | 20 | 26 | 1.71 | 3.88 | <0,01 | 4.28 | 1.44 | <20 | 16.94 | <10 | 60.93 | 25.54 | <1 | <10 | <10 | 2.58 | 48.06 | 13.5 | 0.62 | 5.86 | 5.18 | 3.41 | 0.07 | 3.73 | 2.79 | 0.16 | 9.66 | 6.45 | 99.48 | 15.96 | 32.32 | 4.31 | 17.46 | 3.65 | 1.06 | 3.43 | 0.49 | 2.87 | 0.55 | 1.71 | 0.26 | 1.6 | 0.23 | <0,02 | 0.24
2081 | CIA. MINERA CENTINELA | PROYECTO ESPERANZA | ESPERANZA | COBRE-ORO | N/A | ACTIVO | SEDIMENTOS | ANTOFAGASTA | SIERRA GORDA | 7461099 | 486732 | 129 | 55 | 25 | 9 | 8 | 216 | 77 | 556 | 20 | 212 | 8 | 1121 | 138 | 17 | 3.71 | 3.21 | 1.66 | 5.64 | 1.84 | <20 | <5 | <10 | <20 | <1 | 2.35 | <10 | <10 | 2.49 | 53.1 | 13.9 | 0.56 | 6.01 | 6.61 | 2.47 | 0.11 | 1.86 | 2.26 | 0.18 | 11.56 | 0.62 | 99.24 | 21.26 | 36.29 | 4.98 | 19.02 | 3.15 | 1.22 | 3.17 | 0.43 | 2.5 | 0.45 | 1.16 | 0.17 | 1.14 | 0.18 | <0,02 | 0.27
737 | SUC. LUIS ALVAREZ SIERRA | PLANTA ESPERANZA | ESPERANZA 0 | COBRE-ORO | N/A | INACTIVO | MURO | COQUIMBO | ILLAPEL | 6524677 | 304528 | 612 | 90 | 29 | 36 | 60 | 28 | 27 | <5 | 23 | 389 | <5 | <20 | 31 | 10 | 0.97 | 9.23 | <0,01 | 2.99 | 0.75 | <20 | 5.9 | 26.7 | 25.78 | 4.31 | 2.98 | <10 | <10 | 3.16 | 63.61 | 8.08 | 0.32 | 13.64 | 2.43 | 0.17 | 0.05 | 0.29 | 1.13 | 0.09 | 9.66 | - | 99.61 | 7.6 | 19.85 | 2.84 | 12.22 | 2.46 | 0.47 | 2.19 | 0.29 | 1.93 | 0.42 | 1.03 | 0.17 | 1.07 | 0.15 | <0,02 | 0.32
738 | SUC. LUIS ALVAREZ SIERRA | PLANTA ESPERANZA | ESPERANZA 0 | COBRE-ORO | 21900 | INACTIVO | CUBETA | COQUIMBO | ILLAPEL | 6524709 | 304557 | 778 | 91 | 26 | 29 | 61 | 33 | 67 | 15 | 31 | 196 | <5 | 97 | 36 | 15 | 2.74 | 3.69 | <0,01 | 4.44 | 1.42 | <20 | 7.95 | 33.81 | 27.11 | 8.44 | 6.09 | <10 | <10 | 1.65 | 49.31 | 15.57 | 0.34 | 14.36 | 5.34 | 0.78 | 0.09 | 0.36 | 2.73 | 0.11 | 10.73 | - | 99.86 | 13.57 | 35.14 | 4.99 | 21.38 | 3.87 | 0.83 | 3.48 | 0.53 | 3 | 0.62 | 1.72 | 0.24 | 1.84 | 0.23 | <0,02 | 0.65
739 | SUC. LUIS ALVAREZ SIERRA | PLANTA ESPERANZA | ESPERANZA 0 | COBRE-ORO | 21900 | INACTIVO | CUBETA | COQUIMBO | ILLAPEL | 6524678 | 304548 | 1082 | 99 | 38 | 30 | 61 | 35 | 69 | <5 | 31 | 202 | <5 | 100 | 28 | 20 | 2.15 | 3.79 | <0,01 | 3.58 | 0.97 | <20 | 6.18 | 30.6 | 29.01 | 7.9 | 3.04 | <10 | <10 | 1.17 | 49.09 | 16.38 | 0.36 | 15.54 | 4.25 | 1.22 | 0.11 | 0.35 | 2.86 | 0.11 | 9.27 | - | 99.71 | 12.3 | 31.91 | 4.53 | 19.14 | 4.44 | 0.78 | 3.37 | 0.54 | 2.69 | 0.54 | 1.67 | 0.22 | 1.48 | 0.22 | <0,02 | 0.49
740 | SUC. LUIS ALVAREZ SIERRA | PLANTA ESPERANZA | ESPERANZA 0 | COBRE-ORO | 21900 | INACTIVO | CUBETA | COQUIMBO | ILLAPEL | 6524651 | 304538 | 642 | 103 | 32 | 27 | 64 | 31 | 47 | <5 | 34 | 341 | 10 | 34 | 31 | 10 | 1.36 | 6.1 | <0,01 | 4.64 | 1.14 | <20 | 5.5 | 35.28 | 20.62 | 8.73 | 3.88 | <10 | 13.14 | 1.19 | 61.12 | 11.82 | 0.41 | 11.75 | 3.21 | 0.61 | 0.08 | 0.4 | 2.02 | 0.11 | 7.86 | - | 99.53 | 11.24 | 28.92 | 4.1 | 17.72 | 2.7 | 0.63 | 3.71 | 0.49 | 2.69 | 0.48 | 1.71 | 0.22 | 1.59 | 0.22 | <0,02 | 0.27
741 | SUC. LUIS ALVAREZ SIERRA | PLANTA ESPERANZA | ESPERANZA 0 | COBRE-ORO | N/A | INACTIVO | SEDIMENTOS | COQUIMBO | ILLAPEL | 6524516 | 304428 | 650 | 127 | 86 | 47 | 56 | 33 | 19 | 89 | 10 | 289 | <5 | <20 | 43 | 17 | 0.75 | 8.63 | 6.08 | 2.46 | 0.84 | <20 | 9.1 | 19.58 | <20 | 4.32 | 5.73 | <10 | 26.41 | 3.11 | 54.31 | 10.7 | 0.47 | 19.74 | 2.04 | 0.75 | 0.08 | 1.02 | 1.02 | 0.12 | 9.18 | - | 99.58 | 9.41 | 25.8 | 3.03 | 13.15 | 3.2 | 0.7 | 2.58 | 0.38 | 1.93 | 0.5 | 1.08 | 0.16 | 0.98 | 0.15 | 0.03 | 0.52
742 | SUC. LUIS ALVAREZ SIERRA | PLANTA ESPERANZA | ESPERANZA 1 | COBRE-ORO | N/A | INACTIVO | MURO | COQUIMBO | ILLAPEL | 6524609 | 304541 | 330 | 89 | 53 | 33 | 58 | 26 | 26 | <5 | 17 | 288 | <5 | <20 | 35 | 27 | 0.91 | 7.01 | <0,01 | 2.19 | 0.58 | <20 | 9.31 | 17.39 | <20 | 10.37 | 1.71 | <10 | 52.24 | 2.36 | 61.55 | 7.91 | 0.3 | 17.78 | 2.16 | 0.32 | 0.06 | 0.18 | 1.19 | 0.09 | 8.23 | - | 99.84 | 4.89 | 12.25 | 1.69 | 7.3 | 1.7 | 0.29 | 1.51 | 0.21 | 1.19 | 0.27 | 0.57 | 0.11 | 0.57 | 0.11 | <0,02 | 0.28
743 | SUC. LUIS ALVAREZ SIERRA | PLANTA ESPERANZA | ESPERANZA 1 | COBRE-ORO | 70050 | INACTIVO | CUBETA | COQUIMBO | ILLAPEL | 6524640 | 304553 | 470 | 106 | 53 | 31 | 61 | 34 | 75 | <5 | 31 | 180 | <5 | 96 | 36 | 13 | 2.69 | 3.72 | <0,01 | 2.27 | 0.77 | <20 | 9.56 | 19.55 | 21.67 | 6.6 | 3.8 | <10 | <10 | 1 | 47.66 | 16.76 | 0.39 | 17.03 | 3.71 | 1.65 | 0.12 | 0.09 | 3.14 | 0.13 | 9.01 | - | 99.8 | 9.76 | 22.91 | 3.14 | 13.86 | 3.35 | 0.6 | 2.6 | 0.33 | 2.02 | 0.44 | 1.29 | 0.17 | 1.15 | 0.18 | <0,02 | 0.56
744 | SUC. LUIS ALVAREZ SIERRA | PLANTA ESPERANZA | ESPERANZA 1 | COBRE-ORO | 70050 | INACTIVO | CUBETA | COQUIMBO | ILLAPEL | 6524612 | 304553 | 1922 | 119 | 59 | 33 | 64 | 32 | 29 | 28 | 28 | 264 | 8 | <20 | 166 | 15 | 1.24 | 5.25 | <0,01 | 2.89 | 1.04 | <20 | 5.78 | 49.29 | <20 | 12.86 | <1 | <10 | <10 | 1.19 | 61.41 | 12.2 | 0.47 | 12.55 | 2.75 | 0.7 | 0.09 | 0.77 | 1.2 | 0.13 | 7.16 | - | 99.71 | 10.86 | 25.48 | 3.38 | 14.85 | 3.3 | 0.73 | 2.51 | 0.37 | 2.24 | 0.46 | 1.6 | 0.19 | 1.06 | 0.18 | <0,02 | 0.66
745 | SUC. LUIS ALVAREZ SIERRA | PLANTA ESPERANZA | ESPERANZA 1 | COBRE-ORO | 70050 | INACTIVO | CUBETA | COQUIMBO | ILLAPEL | 6524592 | 304539 | 123 | 111 | 87 | 32 | 54 | 29 | 33 | <5 | 11 | 146 | <5 | <20 | 23 | 18 | 1.13 | 3.93 | 0.48 | 2.13 | 0.81 | <20 | 11.75 | 11.7 | 21.69 | 5.81 | 5.98 | <10 | 128.42 | 0.21 | 52.16 | 11.39 | 0.39 | 24.48 | 2.85 | 0.97 | 0.08 | 0.1 | 1.84 | 0.11 | 5.08 | - | 99.51 | 5.98 | 13.61 | 1.85 | 8.06 | 1.82 | 0.33 | 1.98 | 0.22 | 1.31 | 0.3 | 0.7 | 0.12 | 0.74 | 0.12 | <0,02 | 0.29
746 | SUC. LUIS ALVAREZ SIERRA | PLANTA ESPERANZA | ESPERANZA 2 | COBRE-ORO | N/A | INACTIVO | MURO | COQUIMBO | ILLAPEL | 6523545 | 304025 | 590 | 99 | 49 | 37 | 63 | 30 | 34 | <5 | 24 | 298 | <5 | <20 | 57 | 12 | 1.14 | 6.95 | <0,01 | 2.45 | 0.74 | <20 | 8.25 | 23.58 | 22.8 | 5.06 | 3.35 | <10 | <10 | 1.83 | 63.49 | 9.92 | 0.37 | 13.48 | 2.3 | 0.84 | 0.06 | 0.22 | 1.5 | 0.11 | 7.25 | - | 99.67 | 7.41 | 18.69 | 2.58 | 10.93 | 2.46 | 0.46 | 1.96 | 0.29 | 1.64 | 0.37 | 1.05 | 0.15 | 0.81 | 0.15 | <0,02 | 0.36
747 | SUC. LUIS ALVAREZ SIERRA | PLANTA ESPERANZA | ESPERANZA 2 | COBRE-ORO | 18150 | INACTIVO | CUBETA | COQUIMBO | ILLAPEL | 6523608 | 303992 | 5027 | 102 | 73 | 28 | 64 | 75 | 54 | 5 | 25 | 176 | <5 | 149 | 183 | 12 | 2.68 | 3.89 | <0,01 | 1.52 | 0.85 | <20 | 18.8 | 206.59 | <20 | 6.64 | 4.46 | <10 | <10 | 0.56 | 52.03 | 15.19 | 0.33 | 17.39 | 2.43 | 1.48 | 0.22 | 0.39 | 2.35 | 0.14 | 7.39 | - | 99.94 | 8.56 | 19.27 | 2.92 | 12.71 | 3.3 | 0.74 | 2.55 | 0.39 | 2.28 | 0.43 | 1.08 | 0.17 | 1.23 | 0.18 | 0.08 | 10.34
748 | SUC. LUIS ALVAREZ SIERRA | PLANTA ESPERANZA | ESPERANZA 2 | COBRE-ORO | 18150 | INACTIVO | CUBETA | COQUIMBO | ILLAPEL | 6523570 | 303994 | 827 | 120 | 50 | 28 | 60 | 35 | 65 | <5 | 27 | 197 | <5 | 91 | 41 | 15 | 2.68 | 4.06 | <0,01 | 2.83 | 0.78 | <20 | 8.27 | 16.71 | 48.82 | 19.19 | 12.82 | <10 | <10 | 0.37 | 52.28 | 16 | 0.46 | 17.55 | 2.51 | 1.63 | 0.12 | 0.13 | 2.83 | 0.13 | 5.91 | - | 99.7 | 9.28 | 33.6 | 3.28 | 13.99 | 2.67 | 0.58 | 2.61 | 0.33 | 2.03 | 0.41 | 1.37 | 0.19 | 1.2 | 0.19 | <0,02 | 0.62
749 | SUC. LUIS ALVAREZ SIERRA | PLANTA ESPERANZA | ESPERANZA 2 | COBRE-ORO | 18150 | INACTIVO | CUBETA | COQUIMBO | ILLAPEL | 6523539 | 303996 | 675 | 121 | 41 | 27 | 62 | 32 | 51 | <5 | 29 | 170 | 5 | 67 | 45 | 22 | 1.58 | 3.16 | <0,01 | 2.33 | 0.73 | <20 | 6.83 | 23.27 | 29.6 | 12.3 | 5.5 | <10 | <10 | 0.8 | 56.72 | 14.29 | 0.5 | 14.28 | 3.5 | 1.51 | 0.1 | 0.21 | 2.29 | 0.17 | 6.15 | - | 99.85 | 9.71 | 23.61 | 3.33 | 14.23 | 2.48 | 0.61 | 2.6 | 0.4 | 2.17 | 0.46 | 1.45 | 0.19 | 1.21 | 0.19 | <0,02 | 0.34
750 | SUC. LUIS ALVAREZ SIERRA | PLANTA ESPERANZA | ESPERANZA 2 | COBRE-ORO | N/A | INACTIVO | SEDIMENTOS | COQUIMBO | ILLAPEL | 6523464 | 303973 | 734 | 164 | 106 | 25 | 60 | 42 | 34 | 292 | 25 | 211 | 6 | 120 | 65 | 18 | 1.41 | 4.51 | <0,01 | 3.12 | 0.97 | <20 | 10.56 | 40.51 | 54.26 | 14.47 | 3.53 | <10 | <10 | 0.45 | 55.71 | 13.57 | 0.71 | 16.07 | 3.92 | 0.96 | 0.11 | 1.57 | 1.6 | 0.13 | 5.06 | - | 99.61 | 14.98 | 33.7 | 4.48 | 18.88 | 3.45 | 1.16 | 3.32 | 0.44 | 2.74 | 0.62 | 1.54 | 0.2 | 1.5 | 0.2 | <0,02 | 1.44
381 | SUC. LUIS ALVAREZ SIERRA | PLANTA ESPERANZA 2 | ESPERANZA DOS | COBRE-ORO | N/A | INACTIVO | MURO | COQUIMBO | CANELA | 6497693 | 294318 | 2204 | 92 | 117 | 11 | 84 | 110 | 51 | 104 | 46 | 522 | 23 | 241 | 123 | 13 | 1.56 | 8.9 | 0.25 | 0.9 | 0.47 | <20 | 13.3 | 42.53 | 28.78 | 12.37 | 2.2 | <10 | <10 | 0.05 | 75.79 | 7.34 | 0.35 | 4.99 | 3.54 | 1.59 | 0.09 | 0.63 | 1.28 | 0.09 | 3.46 | 0.13 | 99.26 | 6.03 | 9.97 | 1.56 | 6.14 | 1.7 | 0.47 | 1.57 | 0.23 | 1.45 | 0.25 | 0.71 | 0.1 | 0.64 | 0.09 | <0,02 | 0.46
382 | SUC. LUIS ALVAREZ SIERRA | PLANTA ESPERANZA 2 | ESPERANZA DOS | COBRE-ORO | N/A | INACTIVO | SEDIMENTOS | COQUIMBO | ILLAPEL | 6497691 | 294337 | 330 | 126 | 48 | 12 | 71 | 77 | 64 | 413 | 46 | 458 | 20 | 491 | 59 | 17 | 1.4 | 6.14 | 0.37 | 3.67 | 1.14 | <20 | <5 | 19.26 | 43.8 | 18.39 | 10.31 | <10 | <10 | <0,01 | 61.63 | 14.59 | 0.55 | 6.66 | 4.69 | 1.58 | 0.09 | 3.48 | 2.27 | 0.19 | 3.66 | <0,01 | 99.38 | 122.92 | 39.41 | 4.17 | 16.55 | 3.6 | 1.09 | 3.31 | 0.48 | 2.6 | 0.52 | 1.47 | 0.22 | 1.5 | 0.21 | <0,02 | 0.58
386 | SUC. LUIS ALVAREZ SIERRA | PLANTA ESPERANZA 2 | ESPERANZA DOS | COBRE-ORO | 43800 | INACTIVO | CUBETA | COQUIMBO | ILLAPEL | 6497729 | 294348 | 4069 | 109 | 132 | 14 | 81 | 36 | 111 | 24 | 42 | 275 | 13 | 274 | 189 | 21 | 4.06 | 5.6 | 0.54 | 0.86 | 0.56 | <20 | 10.95 | 43.41 | 29.64 | 32.14 | 2.06 | <10 | <10 | 0.19 | 62.26 | 12.4 | 0.44 | 7.67 | 5.12 | 0.88 | 0.14 | 0.04 | 3.15 | 0.11 | 6.57 | 0.48 | 99.26 | 41.76 | 10.28 | 1.5 | 7.77 | 1.9 | 0.67 | 1.84 | 0.27 | 1.72 | 0.33 | 0.95 | 0.12 | 0.81 | 0.12 | 0.02 | 1.13
2156 | MINERALES INDUSTRIALES | SIN NOMBRE | ESPINILLAS | CAOLIN | 1000 | ACTIVO | CUBETA | METROPOLITANA | MELIPILLA | 6225548 | 255997 | 27 | 28 | 36 | 43 | 9 | 56 | 171 | 41 | 110 | 405 | 24 | 484 | 70 | 20 | 4.95 | 5.97 | 2.68 | 22.13 | 5.4 | <20 | <5 | 17.79 | <20 | 6.04 | <1 | <10 | <10 | <0,01 | 59.33 | 26.43 | 0.51 | 2.28 | 0.12 | 0.31 | 0.02 | 0.2 | 2.53 | 0.05 | 7.68 | <0,01 | 99.46 | 79 | 192.41 | 20.92 | 75.89 | 15.71 | 2.21 | 12.93 | 1.83 | 10.05 | 1.93 | 5.34 | 0.75 | 4.94 | 0.73 | <0,02 | 1.21
420 | SCM VENTANA MINERALS | TRIMINERALS EX LA COLONIA | EX LA COLONIA 1 | ORO | 6150 | INACTIVO | CUBETA | COQUIMBO | ILLAPEL | 6503356 | 299118 | 2082 | 205 | 46 | 15 | 71 | 93 | 99 | 446 | 49 | 201 | 16 | 777 | 25 | 39 | 4.08 | 4.09 | 2.61 | 2.56 | 1.12 | <20 | <5 | <10 | 28.02 | 8.46 | 9.77 | <10 | <10 | <0,01 | 51.86 | 17.08 | 0.93 | 8.78 | 3.01 | 6.57 | 0.15 | 4.06 | 2.81 | 0.3 | 3.29 | - | 98.84 | 21.99 | 48.69 | 6 | 24.86 | 5.54 | 1.59 | 5.15 | 0.81 | 4.65 | 0.91 | 2.16 | 0.3 | 1.72 | 0.27 | <0,02 | 0.29
421 | SCM VENTANA MINERALS | TRIMINERALS EX LA COLONIA | EX LA COLONIA 1 | ORO | N/A | INACTIVO | MURO | COQUIMBO | ILLAPEL | 6503335 | 299104 | 5118 | 199 | 54 | 16 | 71 | 94 | 94 | 317 | 45 | 193 | 13 | 545 | 25 | 24 | 4.3 | 3.48 | 5 | 2.31 | 0.95 | <20 | <5 | 23.91 | 21.02 | 19.97 | 14.92 | <10 | <10 | 0.1 | 52.76 | 17.04 | 0.9 | 9.05 | 2.75 | 5.84 | 0.16 | 4.2 | 2.84 | 0.29 | 3.23 | - | 99.04 | 18.68 | 41.59 | 5.14 | 23.06 | 5.25 | 1.43 | 4.69 | 0.67 | 3.59 | 0.8 | 1.75 | 0.25 | 1.49 | 0.2 | <0,02 | 0.16
425 | SCM VENTANA MINERALS | TRIMINERALS EX LA COLONIA | EX LA COLONIA 1 | ORO | N/A | INACTIVO | SEDIMENTOS | COQUIMBO | ILLAPEL | 6503358 | 299171 | 773 | 172 | 66 | 17 | 71 | 109 | 67 | 330 | 41 | 244 | 11 | 589 | 52 | 38 | 3.98 | 3.81 | 0.45 | 3.5 | 1.05 | <20 | 6.1 | 15.97 | 24.86 | 14.1 | 6.09 | <10 | <10 | <0,01 | 53.26 | 16.43 | 0.76 | 9.62 | 3.78 | 5.38 | 0.21 | 3.37 | 2.27 | 0.25 | 4.12 | - | 99.46 | 20.94 | 44.22 | 5.6 | 22.12 | 4.87 | 1.34 | 4.61 | 0.7 | 4.2 | 0.77 | 1.97 | 0.28 | 1.74 | 0.27 | <0,02 | 0.14
422 | SCM VENTANA MINERALS | TRIMINERALS EX LA COLONIA | EX LA COLONIA 2 | COBRE | 119850 | INACTIVO | CUBETA | COQUIMBO | ILLAPEL | 6503309 | 299083 | 2742 | 190 | 63 | 18 | 69 | 135 | 89 | 254 | 42 | 179 | 9 | 421 | 53 | 40 | 5.13 | 3.05 | 0.87 | 2.82 | 1.01 | <20 | 6.15 | 29.17 | <20 | 8.77 | 2.19 | <10 | <10 | 0.5 | 44.38 | 16.53 | 0.89 | 11.08 | 5.2 | 8.29 | 0.28 | 3.43 | 2.72 | 0.3 | 6.2 | - | 99.29 | 21.6 | 47.11 | 6.1 | 26.05 | 5.65 | 1.52 | 5.51 | 0.73 | 4.7 | 0.68 | 2.15 | 0.28 | 1.79 | 0.26 | <0,02 | 0.37
423 | SCM VENTANA MINERALS | TRIMINERALS EX LA COLONIA | EX LA COLONIA 2 | COBRE | N/A | INACTIVO | MURO | COQUIMBO | ILLAPEL | 6503294 | 299094 | 3183 | 178 | 34 | 14 | 70 | 104 | 120 | 336 | 52 | 231 | 17 | 517 | 54 | 19 | 3.5 | 4.95 | 0.39 | 4.35 | 1.52 | <20 | <5 | 26.54 | 24.59 | 6.29 | 5.92 | <10 | <10 | 0.03 | 53.26 | 16.63 | 0.83 | 8.2 | 3.39 | 5.62 | 0.17 | 3.82 | 3.55 | 0.3 | 3.52 | - | 99.28 | 23.91 | 53.75 | 6.85 | 27.89 | 6.22 | 1.6 | 5.55 | 0.78 | 4.35 | 0.83 | 2.14 | 0.3 | 1.88 | 0.28 | <0,02 | 0.21
424 | SCM VENTANA MINERALS | TRIMINERALS EX LA COLONIA | EX LA COLONIA 2 | COBRE | N/A | INACTIVO | SEDIMENTOS | COQUIMBO | ILLAPEL | 6503253 | 299085 | 540 | 178 | 80 | 17 | 70 | 82 | 52 | 367 | 38 | 278 | 11 | 368 | 59 | 23 | 2.86 | 4.42 | 8.26 | 4.05 | 1.25 | <20 | 5.84 | 24.02 | 20.92 | 13.41 | 2.86 | <10 | <10 | <0,01 | 56.3 | 15.34 | 0.79 | 9.83 | 4.19 | 4.42 | 0.16 | 3.13 | 1.96 | 0.22 | 3.11 | - | 99.46 | 18.1 | 40.2 | 5.03 | 21.48 | 4.67 | 1.27 | 4.33 | 0.56 | 2.95 | 0.59 | 1.94 | 0.27 | 1.72 | 0.26 | 0.02 | 3.46
650 | CIA. MINERA FALDA VERDE | PLANTA FALDA VERDE | FALDA VERDE | COBRE | N/A | INACTIVO | MURO | ATACAMA | CHAÑARAL | 7087752 | 339648 | 71 | 129 | 31 | 9 | 76 | 67 | 98 | 319 | 56 | 311 | 27 | 428 | 47 | 15 | 4.66 | 3.42 | 0.84 | 5.42 | 1.3 | <20 | <5 | 43.29 | 53.69 | 27.58 | 1.52 | <10 | <10 | <0,01 | 58.49 | 12.17 | 0.61 | 4.91 | 7.12 | 2.25 | 0.08 | 4.61 | 2.4 | 0.22 | 6.82 | - | 99.69 | 22.82 | 36.25 | 4.84 | 19.06 | 3.71 | 0.94 | 3.59 | 0.55 | 2.78 | 0.54 | 1.29 | 0.21 | 1.39 | 0.18 | <0,02 | <0,01
651 | CIA. MINERA FALDA VERDE | PLANTA FALDA VERDE | FALDA VERDE | COBRE | 500000 | INACTIVO | CUBETA | ATACAMA | CHAÑARAL | 7087957 | 339751 | 327 | 137 | 22 | 10 | 13 | 114 | 70 | 347 | 37 | 183 | 11 | 451 | 841 | <5 | 4.78 | 3.92 | 1.52 | 4.09 | 1.2 | 357.84 | 56.8 | <10 | <20 | <1 | 1.9 | <10 | <10 | <0,01 | 29.65 | 13.23 | 0.82 | 2.24 | 4.48 | 1.77 | 0.1 | 6.07 | 3.25 | 0.14 | 37.98 | - | 99.73 | 21.49 | 34.88 | 4.72 | 18.2 | 3.78 | 0.87 | 3.58 | 0.46 | 2.58 | 0.53 | 1.4 | 0.19 | 1.34 | 0.16 | <0,02 | 0.01
652 | CIA. MINERA FALDA VERDE | PLANTA FALDA VERDE | FALDA VERDE | COBRE | N/A | INACTIVO | SEDIMENTOS | ATACAMA | CHAÑARAL | 7087618 | 339701 | 460 | 133 | 41 | 8 | 75 | 56 | 77 | 489 | 54 | 432 | 29 | 447 | 67 | <5 | 2.39 | 3.58 | 0.66 | 4.18 | 1.44 | <20 | 28.97 | 13.87 | 55.43 | 33.8 | 1.92 | <10 | <10 | 0.1 | 58.22 | 11.93 | 0.67 | 4.43 | 9.55 | 1.53 | 0.06 | 2.88 | 2.26 | 0.4 | 7.53 | - | 99.46 | 19.63 | 33.61 | 4.19 | 16.1 | 3.87 | 0.87 | 3.22 | 0.42 | 2.16 | 0.37 | 1.13 | 0.17 | 1.17 | 0.2 | <0,02 | <0,01
1565 | CIA. MINERA FALDA VERDE | PLANTA FALDA VERDE | FALDA VERDE 2 | ORO | 94279 | INACTIVO | CUBETA | ATACAMA | CHAÑARAL | 7087951 | 339339 | 199 | 22 | 33 | 28 | <5 | 40 | 14 | 611 | <10 | 560 | 11 | 27865 | 673 | 21 | 5.51 | 2.62 | 0.87 | 4.54 | 2.28 | 380.84 | <5 | 75.24 | 33.99 | 5.5 | 2.67 | <10 | <10 | 0.63 | 50.4 | 15.72 | 0.51 | 11.18 | 1.75 | 4.17 | 0.23 | 0.67 | 4.22 | 0.4 | 6.07 | 1.45 | 99.83 | 6.6 | 18.39 | 2.15 | 8.22 | 1.64 | 0.33 | 1.48 | 0.2 | 0.98 | 0.23 | 0.7 | 0.11 | 0.86 | 0.12 | <0,02 | 0.06
1566 | CIA. MINERA FALDA VERDE | PLANTA FALDA VERDE | FALDA VERDE 2 | ORO | 94279 | INACTIVO | CUBETA | ATACAMA | CHAÑARAL | 7087936 | 339361 | 78 | 26 | 78 | 32 | <5 | <5 | 11 | 605 | <10 | 211 | 11 | 27686 | 590 | 16 | 7.5 | 2.18 | 0.98 | 4.23 | 2 | 320.6 | <5 | 59.07 | <20 | <1 | 1.27 | <10 | 16.38 | 0.59 | 75.72 | 6 | 0.36 | 2.29 | 0.47 | 0.41 | 0.01 | 2.4 | 0.4 | 0.08 | 7.07 | 1.44 | 99.63 | 8.69 | 24.34 | 3.01 | 11.42 | 2.31 | 0.55 | 1.89 | 0.27 | 1.73 | 0.31 | 0.9 | 0.14 | 0.94 | 0.16 | 0.02 | 0.19
2021 | CIA. MINERA FALDA VERDE | PLANTA FALDA VERDE | FALDA VERDE 2 | ORO | N/A | INACTIVO | SEDIMENTOS | ATACAMA | CHAÑARAL | 7087743 | 338996 | 654 | 72 | 63 | 18 | 6 | 7 | 64 | 464 | 18 | 460 | 10 | 836 | 111 | 13 | 2.03 | 5.46 | 0.91 | 5.36 | 1.73 | <20 | 40.31 | 17.97 | 23.26 | <1 | <1 | <10 | <10 | 0.16 | 60.12 | 13.63 | 0.81 | 4.69 | 8.22 | 1.59 | 0.06 | 2 | 2.47 | 0.34 | 5.31 | <0,01 | 99.23 | 21.58 | 37.08 | 4.84 | 19.64 | 3.29 | 0.88 | 3.09 | 0.41 | 2.84 | 0.45 | 1.42 | 0.18 | 1.2 | 0.11 | <0,02 | <0,01
1567 | CIA. MINERA FALDA VERDE | PLANTA FALDA VERDE | FALDA VERDE 2-3 | ORO | 228600 | INACTIVO | CUBETA | ATACAMA | CHAÑARAL | 7087880 | 339640 | 149 | 42 | 44 | 29 | <5 | <5 | 43 | 625 | <10 | 398 | 9 | 16519 | 363 | 23 | 4.66 | 1.65 | 1.53 | 1.86 | 1.59 | 173.17 | <5 | 13.85 | 53.08 | 7 | 1.58 | <10 | <10 | 0.46 | 64.87 | 9.54 | 0.35 | 2.75 | 4.71 | 1.2 | 0.03 | 3.91 | 1.14 | 0.18 | 8.15 | 0.86 | 99.54 | 22.62 | 47.07 | 4.87 | 15.83 | 2.56 | 1.11 | 2.14 | 0.31 | 2.04 | 0.37 | 1.09 | 0.17 | 1.08 | 0.14 | 0.02 | <0,01
1568 | CIA. MINERA FALDA VERDE | PLANTA FALDA VERDE | FALDA VERDE 2-3 | ORO | 228600 | INACTIVO | CUBETA | ATACAMA | CHAÑARAL | 7087846 | 339605 | 209 | 60 | 42 | 30 | <5 | 6 | 59 | 564 | 17 | 484 | 8 | 6353 | 196 | 19 | 3.39 | 2.48 | 0.66 | 1.97 | 2.82 | 64.5 | 6.36 | 22.18 | 58.97 | 10.79 | 6.79 | <10 | <10 | 0.13 | 63.57 | 10.28 | 0.43 | 3.18 | 7.76 | 1.59 | 0.05 | 2.71 | 1.62 | 0.27 | 7.14 | 0.33 | 99.77 | 4.26 | 14.54 | 1.86 | 8.66 | 1.56 | 0.56 | 1.59 | 0.22 | 1.23 | 0.28 | 0.73 | 0.11 | 0.73 | 0.14 | 0.02 | 0.54
1569 | CIA. MINERA FALDA VERDE | PLANTA FALDA VERDE | FALDA VERDE 2-3 | ORO | N/A | INACTIVO | MURO | ATACAMA | CHAÑARAL | 7087828 | 339594 | 48 | <10 | 20 | 35 | <5 | <5 | 11 | 678 | <10 | 505 | 10 | 36066 | 571 | 24 | 2.34 | 1.62 | 2.32 | 2.11 | 4.18 | 303.16 | <5 | 24.08 | 28.58 | <1 | 9.21 | <10 | <10 | 0.69 | 78.34 | 5.84 | 0.21 | 1.72 | 0.29 | 0.26 | 0.01 | 1.83 | 0.33 | 0.08 | 4.94 | 1.88 | 99.56 | 6.01 | 17.5 | 2.12 | 9.25 | 1.78 | 0.59 | 1.62 | 0.22 | 1.4 | 0.27 | 1 | 0.11 | 0.75 | 0.11 | 0.02 | 1.26
2020 | CIA. MINERA FALDA VERDE | PLANTA FALDA VERDE | FALDA VERDE 2-3 | ORO | N/A | INACTIVO | SEDIMENTOS | ATACAMA | CHAÑARAL | 7087548 | 338839 | 985 | 80 | 50 | 15 | 6 | 10 | 67 | 407 | 19 | 583 | 12 | 370 | 125 | 26 | 2.27 | 7.18 | 0.9 | 5.13 | 1.51 | <20 | 72.28 | <10 | <20 | 2.09 | <1 | <10 | 11.22 | 0.28 | 61.04 | 14.06 | 0.89 | 5.1 | 6.32 | 1.59 | 0.06 | 2.41 | 2.55 | 0.32 | 5.39 | <0,01 | 99.71 | 20.49 | 37.31 | 5.16 | 18.38 | 3.74 | 0.83 | 3.01 | 0.39 | 2.49 | 0.4 | 1.13 | 0.19 | 0.91 | 0.15 | <0,02 | <0,01
564 | OP MINING CHILE SPA | PLANTA OP | FARAH 1-2-3-4-5-6-7 | COBRE-ORO-FIERRO | N/A | INACTIVO | MURO | ATACAMA | COPIAPO | 6968051 | 366935 | 1064 | 110 | 81 | 40 | 94 | 47 | 30 | <5 | <10 | 98 | <5 | 262 | 50 | 11 | 1.22 | 2.6 | 0.22 | 2.88 | 1.06 | <20 | 8.21 | 22.65 | <20 | 1.63 | 2.87 | <10 | <10 | 0.83 | 44.94 | 9.9 | 0.38 | 27.05 | 5.35 | 4.47 | 0.18 | 0.81 | 2.17 | 0.37 | 4.09 | 2.07 | 99.9 | 91.66 | 157.55 | 13.52 | 38.93 | 4.21 | 0.75 | 4.82 | 0.37 | 1.49 | 0.29 | 0.82 | 0.11 | 0.8 | 0.14 | <0,02 | 0.39
565 | OP MINING CHILE SPA | PLANTA OP | FARAH 1-2-3-4-5-6-7 | COBRE-ORO-FIERRO | 280950 | INACTIVO | CUBETA | ATACAMA | COPIAPO | 6968001 | 366936 | 1148 | 111 | 90 | 46 | 104 | 46 | 25 | <5 | <10 | 86 | <5 | 189 | 49 | 15 | 1.66 | 3.26 | 0.28 | 3.48 | 1.37 | <20 | 9.61 | 10.35 | <20 | 13.46 | 6.51 | <10 | <10 | 1.07 | 38.51 | 9.8 | 0.36 | 30.72 | 5.27 | 5.24 | 0.2 | 0.72 | 2.02 | 0.48 | 6.15 | 2.67 | 99.65 | 169.62 | 273 | 24.7 | 70.43 | 7.35 | 1.16 | 8.59 | 0.59 | 2.28 | 0.41 | 1.25 | 0.14 | 0.99 | 0.17 | <0,02 | 0.51 | Cuarzo, magnetita, vermiculita, pirita, inyoita, zirconolita, albita baja, clinoferrosilita.
566 | OP MINING CHILE SPA | PLANTA OP | FARAH 1-2-3-4-5-6-7 | COBRE-ORO-FIERRO | N/A | INACTIVO | SEDIMENTOS | ATACAMA | COPIAPO | 6968145 | 367037 | 1982 | 147 | 97 | 18 | 76 | 129 | 51 | 239 | 37 | 247 | 12 | 268 | 126 | 11 | 2.05 | 2.93 | 0.33 | 3.83 | 1.16 | <20 | 17.07 | 29.88 | 24.26 | 10.43 | 3.44 | <10 | <10 | 0.08 | 57.47 | 14.14 | 0.66 | 9.86 | 4.96 | 3.52 | 0.09 | 3.39 | 1.79 | 0.28 | 3.25 | 0.19 | 99.76 | 20 | 39.91 | 4.81 | 18.25 | 3.61 | 0.89 | 3.87 | 0.48 | 2.64 | 0.54 | 1.58 | 0.22 | 1.43 | 0.21 | <0,02 | 0.19
248 | SCM EL TOQUI | EL TOQUI | FILTRADOS DOÑA ROSA | ZINC-COBRE | 3264000 | ACTIVO | CUBETA | AYSEN | COYHAIQUE | 5008680 | 267520 | 264 | 98 | 62 | 43 | 54 | 3529 | 45 | 19 | 12 | 57 | <5 | 473 | 4935 | <5 | 10.81 | 2.2 | 0.46 | 5.42 | 4.35 | 6781.45 | 11.89 | 21.97 | 20.94 | 15.86 | 21.06 | <10 | <10 | 1.6 | 44.54 | 9.65 | 0.4 | 18.3 | 14.82 | 1.99 | 2.12 | 0.62 | 1.84 | 0.22 | 4.19 | - | 98.69 | 11.37 | 22.67 | 2.7 | 10.24 | 2.59 | 0.44 | 3.27 | 0.43 | 2.14 | 0.54 | 1.47 | 0.16 | 1.13 | 0.17 | <0,02 | <0,01
249 | SCM EL TOQUI | EL TOQUI | FILTRADOS DOÑA ROSA | ZINC-COBRE | 3264000 | ACTIVO | CUBETA | AYSEN | COYHAIQUE | 5008491 | 267382 | 193 | 94 | 57 | 40 | 53 | 5257 | 37 | 20 | <10 | 52 | <5 | 453 | 3980 | <5 | 11.83 | 2.82 | 1.85 | 5.41 | 6.5 | 5462.32 | 11.21 | 40.88 | <20 | 5.9 | 27.7 | <10 | <10 | 1.97 | 46.06 | 8.76 | 0.37 | 18.6 | 14.57 | 1.83 | 2.17 | 0.72 | 1.69 | 0.2 | 3.55 | - | 98.53 | 12.75 | 25.45 | 3.09 | 13.09 | 2.85 | 1.2 | 2.97 | 0.47 | 3.22 | 0.57 | 1.54 | 0.3 | 1.2 | 0.36 | <0,02 | <0,01
253 | SCM EL TOQUI | EL TOQUI | FILTRADOS DOÑA ROSA | ZINC-COBRE | 3264000 | ACTIVO | CUBETA | AYSEN | COYHAIQUE | 5008491 | 267382 | - | - | - | - | - | - | - | - | - | - | - | - | - | - | - | - | - | - | - | - | - | - | - | - | - | - | - | - | - | - | - | - | - | - | - | - | - | - | - | - | - | - | - | - | - | - | - | - | - | - | - | - | - | - | - | - | - | Cuarzo, blenda, clinocloro, magnesioriebeckita, hematita, albita, pirita, trazas de muscovita.
257 | SCM EL TOQUI | EL TOQUI | FILTRADOS DOÑA ROSA | ZINC-COBRE | 3264000 | ACTIVO | CUBETA | AYSEN | COYHAIQUE | 5008680 | 267520 | - | - | - | - | - | - | - | - | - | - | - | - | - | - | - | - | - | - | - | - | - | - | - | - | - | - | - | - | - | - | - | - | - | - | - | - | - | - | - | - | - | - | - | - | - | - | - | - | - | - | - | - | - | - | - | - | - | Cuarzo, actinolita, clinocloro, microclina, pirita, sinnerita.
1962 | SCM EL TOQUI | EL TOQUI | FILTRADOS DOÑA ROSA | ZINC-COBRE | 3264000 | ACTIVO | CUBETA | AYSEN | COYHAIQUE | 5008670 | 267374 | 267 | 66 | 50 | 5 | <5 | 10213 | 46 | 84 | <10 | 83 | <5 | 526 | 1686 | 24 | 7.34 | 3.18 | 1.72 | 4.9 | 4.64 | 2482.83 | <5 | 33.24 | <20 | 10.74 | 17 | <10 | <10 | 1.31 | 48.93 | 10.82 | 0.4 | 15.39 | 15.13 | 2.42 | 2.07 | 0.62 | 1.77 | 0.24 | 4.28 | 0.49 | 99.84 | 11.8 | 24.61 | 3 | 11.59 | 2.52 | 0.84 | 2.74 | 0.35 | 2.29 | 0.45 | 1.32 | 0.2 | 1.31 | 0.2 | 0.02 | 1.18
1963 | SCM EL TOQUI | EL TOQUI | FILTRADOS DOÑA ROSA | ZINC-COBRE | N/A | ACTIVO | SEDIMENTOS | AYSEN | COYHAIQUE | 5008590 | 267770 | 42 | 207 | 49 | <5 | 6 | 712 | 24 | 354 | 18 | 194 | 7 | 281 | 900 | 25 | 2.55 | 4.71 | 2.1 | 3.34 | 1.11 | 173.4 | <5 | 13.54 | <20 | <1 | <1 | <10 | <10 | 0.05 | 55.23 | 22.05 | 1.3 | 11.16 | 4.61 | 1.55 | 0.2 | 2.23 | 0.79 | 0.23 | 14.86 | <0,01 | 99.64 | 16.91 | 42.11 | 5.15 | 22.26 | 5.29 | 1.8 | 4.91 | 0.73 | 4.92 | 0.98 | 2.73 | 0.43 | 2.8 | 0.43 | 0.02 | 1.21
1275 | ALEJANDRO MONREAL | PLANTA FLORA | FLORA 1 | COBRE | 337500 | INACTIVO | CUBETA | COQUIMBO | ANDACOLLO | 6654339 | 299201 | 2452 | 180 | 52 | <5 | 7 | 291 | 57 | 150 | 24 | 201 | 7 | 931 | 133 | 19 | 1.71 | 4.2 | 3.39 | 6.21 | 2.34 | <20 | 21.1 | 46.29 | 34.61 | 10 | 2.36 | <10 | 10.28 | 0.52 | 58.03 | 15.97 | 0.44 | 9.6 | 1.35 | 2.13 | 0.16 | 4 | 2.79 | 0.26 | 4.41 | - | 99.13 | 16.29 | 34.37 | 4.43 | 19.4 | 4.06 | 1.28 | 3.91 | 0.59 | 3.34 | 0.67 | 1.93 | 0.25 | 1.81 | 0.27 | <0,02 | 4.3
1276 | ALEJANDRO MONREAL | PLANTA FLORA | FLORA 1 | COBRE | 337500 | INACTIVO | CUBETA | COQUIMBO | ANDACOLLO | 6654315 | 299214 | 404 | 77 | 14 | 35 | <5 | <5 | 109 | 138 | 41 | 606 | 10 | 2079 | 24 | 11 | 1.14 | 5.77 | 1.63 | 10.56 | 3.33 | <20 | 10.74 | 32.53 | 69.82 | 14.58 | 2.42 | <10 | 19.76 | 0.21 | 69.66 | 15.33 | 0.39 | 2.41 | 0.43 | 0.53 | 0.01 | 1.34 | 6.83 | 0.2 | 2.15 | - | 99.25 | 21.19 | 46.8 | 6.14 | 28.98 | 6.01 | 1.71 | 4.52 | 0.6 | 3.1 | 0.61 | 2.02 | 0.34 | 1.99 | 0.36 | <0,02 | 3.41
1836 | ALEJANDRO MONREAL | PLANTA FLORA | FLORA 1 | COBRE | N/A | INACTIVO | SEDIMENTOS | COQUIMBO | ANDACOLLO | 6654202 | 299255 | 2075 | 156 | 61 | <5 | 6 | 261 | 69 | 162 | 32 | 273 | 10 | 1140 | 86 | 18 | 2.23 | 5.49 | 1.01 | 8.41 | 3.02 | <20 | 12.74 | 19.22 | <20 | 6.45 | <1 | <10 | <10 | 0.31 | 56.87 | 16.87 | 0.81 | 8.64 | 1.38 | 1.63 | 0.2 | 3.19 | 3.35 | 0.3 | 5.93 | <0,01 | 99.17 | 23.36 | 48.84 | 6.92 | 28.69 | 5.71 | 1.33 | 4.15 | 0.68 | 3.62 | 0.62 | 2.02 | 0.27 | 1.81 | 0.28 | 0.02 | 1.59
1853 | ALEJANDRO MONREAL | PLANTA FLORA | FLORA 1 | COBRE | N/A | INACTIVO | SEDIMENTOS | COQUIMBO | ANDACOLLO | 6654310 | 299236 | 1903 | 139 | 50 | <5 | <5 | 227 | 71 | 150 | 33 | 316 | 11 | 1242 | 84 | 27 | 2.21 | 6.29 | 0.52 | 8.82 | 3.04 | <20 | 15.03 | 19.14 | <20 | 4.17 | <1 | <10 | 12.31 | 0.42 | 60.54 | 16.04 | 0.74 | 7.64 | 1.23 | 1.82 | 0.21 | 2.52 | 3.6 | 0.25 | 5.4 | <0,01 | 100.01 | 22.13 | 48.45 | 7.01 | 26.92 | 5.11 | 1.21 | 4.44 | 0.49 | 3.22 | 0.58 | 2.08 | 0.31 | 1.43 | 0.19 | <0,02 | 1.21
1273 | ALEJANDRO MONREAL | PLANTA FLORA | FLORA 2 | COBRE | 4500 | INACTIVO | CUBETA | COQUIMBO | ANDACOLLO | 6654361 | 299099 | 890 | 180 | 30 | <5 | <5 | 397 | 52 | 144 | 29 | 235 | 9 | 501 | 243 | 19 | 1.48 | 5.2 | 0.69 | 9.05 | 3.43 | <20 | 20.99 | 50.14 | 52.04 | 9.11 | 2.88 | <10 | 23.91 | 0.56 | 57.3 | 16.67 | 0.48 | 10.25 | 0.97 | 1.72 | 0.07 | 4.67 | 2.13 | 0.28 | 4.87 | - | 99.41 | 20.33 | 42.91 | 5.77 | 24.24 | 4.38 | 1.27 | 4.26 | 0.62 | 3.46 | 0.71 | 2.11 | 0.32 | 1.9 | 0.28 | <0,02 | 3.51
1274 | ALEJANDRO MONREAL | PLANTA FLORA | FLORA 2 | COBRE | 4500 | INACTIVO | CUBETA | COQUIMBO | ANDACOLLO | 6654343 | 299181 | 1020 | 208 | 42 | <5 | 5 | 10 | 75 | 157 | 40 | 185 | 6 | 874 | 49 | 22 | 1.71 | 3.4 | 0.78 | 6.07 | 4.5 | <20 | 33.33 | 18.28 | 63.1 | 13.64 | 1.88 | <10 | 14.33 | 1.05 | 54.08 | 18.12 | 0.47 | 9.31 | 1.52 | 2.6 | 0.03 | 3.54 | 3.49 | 0.28 | 6.36 | - | 99.81 | 15.69 | 34.25 | 4.54 | 22.39 | 5.27 | 1.78 | 6.01 | 0.92 | 5.07 | 0.93 | 2.63 | 0.38 | 2.05 | 0.27 | <0,02 | 1.27
1838 | ALEJANDRO MONREAL | PLANTA FLORA | FLORA 2 | COBRE | N/A | INACTIVO | SEDIMENTOS | COQUIMBO | ANDACOLLO | 6654357 | 299198 | 1612 | 153 | 58 | 8 | 10 | 208 | 77 | 221 | 31 | 263 | 9 | 1037 | 59 | 9 | 2.96 | 5.47 | 0.94 | 7.92 | 2.78 | <20 | 9.41 | 24.46 | <20 | <1 | <1 | <10 | <10 | 0.09 | 58.05 | 16.76 | 0.76 | 7.65 | 1.6 | 1.89 | 0.18 | 3.65 | 3.25 | 0.29 | 5.07 | <0,01 | 99.15 | 20.91 | 44.74 | 6.43 | 25.59 | 4.8 | 1.12 | 4.2 | 0.59 | 3.28 | 0.72 | 1.94 | 0.25 | 1.52 | 0.25 | <0,02 | 0.62
1271 | ALEJANDRO MONREAL | PLANTA FLORA | FLORA 3 | ORO | 45360 | INACTIVO | CUBETA | COQUIMBO | ANDACOLLO | 6654361 | 299064 | 2956 | 95 | 27 | <5 | <5 | 6 | 57 | 66 | 12 | 414 | 6 | 1304 | 94 | 17 | 0.66 | 8.24 | 0.57 | 4.35 | 1.6 | <20 | <5 | 137.46 | <20 | 10.25 | 1.22 | <10 | <10 | 0.15 | 71.46 | 9.24 | 0.41 | 6.15 | 2.59 | 0.59 | 0.15 | 1.35 | 3.68 | 0.13 | 3.32 | - | 99.06 | 9.63 | 21.53 | 2.96 | 12.21 | 2.39 | 0.93 | 2.2 | 0.31 | 1.57 | 0.31 | 0.93 | 0.15 | 0.94 | 0.16 | <0,02 | 12.42
1272 | ALEJANDRO MONREAL | PLANTA FLORA | FLORA 3 | ORO | 45360 | INACTIVO | CUBETA | COQUIMBO | ANDACOLLO | 6654361 | 299056 | 40 | 157 | 41 | <5 | 7 | 374 | 24 | 65 | 12 | 195 | 11 | 223 | 30 | 20 | 0.11 | 5.31 | 0.64 | 9.48 | 2.08 | <20 | <5 | 40.45 | 67.45 | 10.59 | 2.66 | <10 | <10 | 0.47 | 52 | 16.13 | 0.55 | 6.96 | 5.5 | 4.39 | 0.75 | 5.88 | 1.03 | 0.27 | 6.31 | - | 99.77 | 10.57 | 24.64 | 3.35 | 15.14 | 3.59 | 0.75 | 2.97 | 0.44 | 2.53 | 0.5 | 1.58 | 0.28 | 1.63 | 0.28 | <0,02 | 1.16
1837 | ALEJANDRO MONREAL | PLANTA FLORA | FLORA 3 | ORO | N/A | INACTIVO | SEDIMENTOS | COQUIMBO | ANDACOLLO | 6654382 | 299072 | 2427 | 183 | 58 | <5 | 6 | 330 | 69 | 160 | 31 | 239 | 9 | 1029 | 93 | 10 | 2.84 | 5.23 | 0.74 | 8.53 | 3.4 | <20 | 12.1 | 36.39 | <20 | <1 | <1 | <10 | <10 | 0.23 | 54.69 | 17.63 | 0.8 | 9.9 | 1.3 | 1.74 | 0.22 | 3 | 3.08 | 0.32 | 6.66 | <0,01 | 99.33 | 21.48 | 45.46 | 7.21 | 25.92 | 4.75 | 1.16 | 3.8 | 0.61 | 3.22 | 0.6 | 2.31 | 0.28 | 1.85 | 0.21 | 0.02 | 2.56
553 | CARLOS IRIBARREN | LUZ ELENA | FLORENCIA 1 | COBRE-ORO | N/A | INACTIVO | MURO | ATACAMA | COPIAPO | 6967977 | 366496 | 1734 | 138 | 102 | 22 | 68 | 639 | 44 | 198 | 28 | 182 | <5 | 286 | 1206 | 16 | 2.36 | 2.68 | 0.29 | 3.26 | 1.27 | 298.46 | 38.05 | 28.17 | <20 | 13.04 | 3.13 | <10 | <10 | 0.84 | 54.19 | 12.59 | 0.56 | 13.11 | 5.74 | 3.36 | 0.12 | 1.87 | 1.83 | 0.24 | 5.66 | 2.09 | 99.66 | 20.79 | 33.9 | 4.1 | 15.85 | 3.13 | 0.9 | 2.97 | 0.41 | 2.28 | 0.46 | 1.61 | 0.18 | 1.21 | 0.19 | 0.05 | 2.38
554 | CARLOS IRIBARREN | LUZ ELENA | FLORENCIA 1 | COBRE-ORO | 7800 | INACTIVO | CUBETA | ATACAMA | COPIAPO | 6967965 | 366482 | 1640 | 124 | 194 | 26 | 76 | 350 | 58 | 44 | 26 | 163 | <5 | 584 | 1008 | 11 | 1.61 | 2.89 | 0.23 | 2.27 | 1.39 | 153.61 | 23.57 | 68.6 | <20 | 12.14 | 4.38 | <10 | <10 | 0.19 | 51.66 | 13.95 | 0.51 | 15.35 | 4.94 | 3.04 | 0.19 | 0.56 | 3.42 | 0.13 | 6 | 0.49 | 100.08 | 20.45 | 37.82 | 4.47 | 16.86 | 3.25 | 1.1 | 3.14 | 0.4 | 2.13 | 0.43 | 1.11 | 0.17 | 1.19 | 0.17 | 0.08 | 13.15
555 | CARLOS IRIBARREN | LUZ ELENA | FLORENCIA 1 | COBRE-ORO | N/A | INACTIVO | SEDIMENTOS | ATACAMA | COPIAPO | 6967992 | 366436 | 24266 | 131 | 832 | 20 | 85 | 407 | 39 | 229 | 21 | 177 | <5 | 255 | 974 | 18 | 2.46 | 3.78 | 0.3 | 2.35 | 1.1 | 161.45 | 57.19 | 105.54 | <20 | 21.51 | 2.72 | <10 | <10 | 0.13 | 52.38 | 14.56 | 0.55 | 10.22 | 6.36 | 2.96 | 0.18 | 2.51 | 1.78 | 0.22 | 4.98 | 0.33 | 99.36 | 20.58 | 36.66 | 4.41 | 17.08 | 3.37 | 0.92 | 3.27 | 0.4 | 2.21 | 0.42 | 1.2 | 0.17 | 1.23 | 0.18 | 0.05 | 1.05
556 | CARLOS IRIBARREN | LUZ ELENA | FLORENCIA 2 | COBRE-ORO | N/A | INACTIVO | MURO | ATACAMA | COPIAPO | 6967962 | 366425 | 5731 | 133 | 174 | 29 | 70 | 823 | 52 | 76 | 25 | 146 | <5 | 200 | 1205 | 21 | 3.35 | 2.67 | 0.2 | 2.3 | 2.33 | 394.51 | 162.31 | 201.79 | <20 | 9.63 | 4.47 | <10 | <10 | 0.12 | 50.08 | 13 | 0.54 | 16.06 | 6.22 | 2.43 | 0.34 | 0.79 | 1.99 | 0.17 | 7.17 | 0.3 | 99.6 | 28.62 | 49.49 | 5.28 | 19.45 | 3.61 | 1.02 | 3.12 | 0.43 | 2.29 | 0.44 | 1.2 | 0.17 | 1.11 | 0.16 | 0.04 | 1.05
557 | CARLOS IRIBARREN | LUZ ELENA | FLORENCIA 2 | COBRE-ORO | 4200 | INACTIVO | CUBETA | ATACAMA | COPIAPO | 6967953 | 366418 | 1551 | 94 | 33 | 22 | 67 | 210 | 31 | 116 | 114 | 219 | 8 | 52 | 821 | <5 | 2.79 | 3.14 | 0.32 | 4.39 | 1.86 | 123.07 | 8.04 | 17.99 | <20 | 11.22 | 1.4 | <10 | <10 | 0.07 | 47.54 | 8.08 | 0.5 | 11.03 | 19.36 | 1.11 | 0.83 | 0.84 | 1.27 | 0.15 | 9.05 | 0.18 | 100.03 | 23.63 | 54.69 | 7.78 | 34.96 | 13.25 | 3.69 | 23.23 | 4.88 | 32.35 | 6.45 | 17.56 | 2.29 | 13.49 | 1.71 | <0,02 | 0.14
2037 | CARLOS IRIBARREN | LUZ ELENA | FLORENCIA 2 | COBRE-ORO | N/A | INACTIVO | SEDIMENTOS | ATACAMA | COPIAPO | 6967990 | 366589 | 772 | 74 | 76 | <5 | 23 | 313 | 77 | 274 | 29 | 186 | 8 | 631 | 179 | 20 | 8.39 | 3.51 | 0.73 | 8.03 | 1.8 | <20 | <5 | 42.1 | <20 | 3.62 | <1 | <10 | <10 | 0.07 | 44.71 | 16.01 | 0.75 | 8.25 | 6.49 | 6.14 | 0.14 | 1.82 | 2.32 | 0.47 | 12.46 | <0,01 | 99.57 | 24.89 | 47.63 | 6.22 | 23.84 | 5.35 | 1.25 | 4.99 | 0.73 | 3.92 | 0.83 | 2.33 | 0.31 | 1.94 | 0.33 | <0,02 | 2.37
1583 | OSCAR ROJAS GARIN | PLANTA GOLD SILVER | GOLD SILVER | ORO | 14400 | INACTIVO | CUBETA | ATACAMA | DIEGO DE ALMAGRO | 7040453 | 409688 | 2982 | 171 | 52 | <5 | <5 | 2182 | 65 | 126 | 11 | 117 | <5 | 501 | 323 | 29 | 0.62 | 2.48 | 0.58 | 1.44 | 3.74 | 142.97 | 19.43 | 36.61 | 23.27 | 7.57 | <1 | 47.37 | 22.02 | 0.75 | 48.44 | 15.43 | 0.55 | 14.54 | 4.55 | 3.57 | 0.37 | 0.59 | 2.24 | 0.13 | 8.76 | 0.03 | 99.88 | 3.73 | 9.44 | 1.2 | 4.91 | 1.11 | 0.27 | 1.05 | 0.12 | 0.84 | 0.16 | 0.39 | 0.06 | 0.53 | 0.08 | <0,02 | 2.65
1585 | OSCAR ROJAS GARIN | PLANTA GOLD SILVER | GOLD SILVER | ORO | 14400 | INACTIVO | CUBETA | ATACAMA | DIEGO DE ALMAGRO | 7040442 | 409657 | 3775 | 207 | 47 | <5 | 17 | 191 | 182 | 177 | 67 | 241 | <5 | 5914 | 138 | 20 | 0.58 | 0.88 | 0.51 | 0.68 | 3.83 | <20 | 69.04 | 174.38 | 39.82 | 7.65 | 5.41 | <10 | 66.71 | 0.29 | 53.16 | 18.66 | 0.45 | 6.74 | 4 | 3.8 | 0.38 | 0.64 | 4.36 | 0.26 | 5.92 | 0.31 | 98.66 | 4.94 | 5.27 | 0.72 | 3.4 | 0.93 | 0.25 | 0.89 | 0.13 | 0.91 | 0.18 | 0.65 | 0.13 | 0.93 | 0.15 | 0.02 | 0.75
1586 | OSCAR ROJAS GARIN | PLANTA GOLD SILVER | GOLD SILVER | ORO | 14400 | INACTIVO | CUBETA | ATACAMA | DIEGO DE ALMAGRO | 7040440 | 409611 | 3551 | 178 | 31 | <5 | 10 | 285 | 115 | 171 | 40 | 97 | <5 | 1109 | 172 | 44 | 0.46 | 1.53 | 1.9 | 0.86 | 1.97 | <20 | 81.32 | 44.17 | <20 | 7.34 | 1.97 | 75.3 | 25.09 | 0.59 | 46.02 | 19.16 | 0.43 | 12.11 | 4.31 | 3.53 | 0.29 | 0.8 | 3.8 | 0.16 | 8.65 | 0.06 | 99.31 | 1.88 | 8.2 | 1.13 | 4.39 | 1.05 | 0.2 | 0.87 | 0.11 | 0.62 | 0.11 | 0.32 | 0.05 | 0.35 | 0.08 | 0.02 | 0.44
1587 | OSCAR ROJAS GARIN | PLANTA GOLD SILVER | GOLD SILVER | ORO | N/A | INACTIVO | MURO | ATACAMA | DIEGO DE ALMAGRO | 7040443 | 409592 | 3854 | 180 | 36 | <5 | 7 | 335 | 126 | 180 | 39 | 65 | <5 | 1036 | 153 | 20 | 0.82 | 1.63 | 0.25 | 1.08 | 2.48 | <20 | 70.23 | 66.96 | <20 | 7.06 | 3.23 | 89.65 | 12.76 | 0.56 | 43.3 | 21.28 | 0.4 | 11.94 | 4.14 | 3.61 | 0.28 | 0.89 | 3.94 | 0.15 | 9.31 | 0.05 | 99.28 | 2.3 | 7.67 | 1.05 | 3.94 | 0.85 | 0.22 | 0.84 | 0.1 | 0.71 | 0.13 | 0.34 | 0.05 | 0.36 | 0.05 | 0.03 | 4.66
2003 | OSCAR ROJAS GARIN | PLANTA GOLD SILVER | GOLD SILVER | ORO | N/A | INACTIVO | SEDIMENTOS | ATACAMA | DIEGO DE ALMAGRO | 7040464 | 409576 | 456 | 88 | 56 | <5 | 18 | 64 | 315 | 21 | 247 | 252 | 6 | 669 | 58 | 19 | 3.21 | 4.02 | 1.06 | 4.3 | 1.96 | <20 | <5 | 20.86 | <20 | 1.35 | <1 | <10 | <10 | <0,01 | 54.04 | 15.71 | 0.77 | 7.95 | 5.05 | 4.99 | 0.2 | 2.99 | 2.13 | 0.19 | 5.69 | <0,01 | 99.7 | 18.81 | 35.29 | 4.44 | 18.01 | 3.6 | 1.06 | 3.55 | 0.48 | 3.04 | 0.53 | 1.52 | 0.19 | 1.2 | 0.17 | <0,02 | 0.31
2149 | EX PATRICIO TICHAGUA | EX PLANTA DEL GRINGO TICHAGUA | GRINGO TICHAGUA | ORO | 550 | ABANDONADO | CUBETA | METROPOLITANA | MELIPILLA | 6278554 | 305629 | 69 | 98 | 52 | <5 | <5 | 2138 | 79 | 76 | 21 | 279 | 6 | 165 | 22731 | 8 | 2.29 | 5.36 | 2.79 | 4 | 1.04 | 22196.76 | <5 | 54.25 | <20 | 4.24 | <1 | <10 | <10 | 0.26 | 40.95 | 16.32 | 0.92 | 7.31 | 9.67 | 3.73 | 0.9 | 0.61 | 3.34 | 0.13 | 11.15 | <0,01 | 95.05 | 15.36 | 30.85 | 3.53 | 15.28 | 3.42 | 1.03 | 3.33 | 0.51 | 3.1 | 0.64 | 2.54 | 0.26 | 1.67 | 0.26 | 0.02 | 0.69
2150 | EX PATRICIO TICHAGUA | EX PLANTA DEL GRINGO TICHAGUA | GRINGO TICHAGUA | ORO | 550 | ABANDONADO | CUBETA | METROPOLITANA | MELIPILLA | 6278555 | 305627 | 67 | 90 | 40 | <5 | <5 | 1833 | 72 | 93 | 19 | 289 | 6 | 202 | 17988 | 16 | 2.14 | 5.05 | 1.45 | 3.09 | 0.76 | 11970.1 | <5 | 20.31 | <20 | 4.08 | <1 | <10 | <10 | 0.13 | 46.19 | 16.35 | 0.84 | 6.49 | 8.45 | 3.48 | 0.71 | 0.85 | 2.96 | 0.12 | 9.94 | <0,01 | 96.37 | 12.23 | 28.85 | 3.34 | 13.36 | 3.05 | 0.93 | 3.07 | 0.45 | 2.76 | 0.59 | 1.71 | 0.25 | 1.59 | 0.24 | 0.02 | 0.77
2151 | EX PATRICIO TICHAGUA | EX PLANTA DEL GRINGO TICHAGUA | GRINGO TICHAGUA | ORO | 550 | ABANDONADO | CUBETA | METROPOLITANA | MELIPILLA | 6278601 | 305667 | 431 | 249 | 80 | <5 | <5 | 3819 | 22 | 72 | <10 | 153 | <5 | 346 | 28199 | 32 | 1.44 | 5.12 | 0.51 | 1.47 | 5.09 | 25768.14 | <5 | 396.78 | <20 | 10.34 | 4.41 | <10 | <10 | 0.39 | 54.44 | 7.44 | 0.2 | 19.85 | 2.07 | 0.5 | 0.28 | 0.29 | 1.36 | 0.12 | 7.16 | <0,01 | 93.69 | 8.95 | 15.64 | 1.71 | 6.61 | 1.49 | 0.52 | 1.37 | 0.19 | 1.15 | 0.22 | 0.65 | 0.09 | 0.56 | 0.09 | 0.03 | 0.71
2152 | EX PATRICIO TICHAGUA | EX PLANTA DEL GRINGO TICHAGUA | GRINGO TICHAGUA | ORO | 550 | ABANDONADO | CUBETA | METROPOLITANA | MELIPILLA | 6278604 | 305668 | 408 | 282 | 80 | <5 | <5 | 4002 | 17 | 90 | <10 | 205 | <5 | 237 | 24040 | 16 | 1.09 | 7.06 | 1.89 | 1.54 | 6.59 | 21673.68 | 6.99 | 363.33 | <20 | 2.01 | 5.26 | <10 | <10 | 0.43 | 52.18 | 6.05 | 0.17 | 23.33 | 2.57 | 0.29 | 0.25 | 0.3 | 1.14 | 0.12 | 8.03 | <0,01 | 94.43 | 7.76 | 14.63 | 1.59 | 6.82 | 1.57 | 0.56 | 1.5 | 0.21 | 1.22 | 0.24 | 0.79 | 0.1 | 0.6 | 0.09 | 0.2 | 0.82
2153 | EX PATRICIO TICHAGUA | EX PLANTA DEL GRINGO TICHAGUA | GRINGO TICHAGUA | ORO | 550 | ABANDONADO | CUBETA | METROPOLITANA | MELIPILLA | 6278611 | 305678 | 390 | 164 | 65 | <5 | 6 | 2635 | 11 | 89 | <10 | 225 | <5 | 435 | 34335 | 19 | 0.59 | 7.63 | 0.75 | 1.02 | 7.3 | 30269.27 | 6.76 | 222.52 | <20 | 12.04 | 2.4 | <10 | <10 | 0.12 | 57.54 | 3.84 | 0.11 | 21.03 | 1.57 | 0.09 | 0.2 | 0.2 | 0.66 | 0.19 | 7.13 | <0,01 | 92.56 | 4.39 | 8.34 | 1.01 | 3.82 | 0.93 | 0.36 | 0.96 | 0.15 | 0.88 | 0.18 | 0.52 | 0.07 | 0.45 | 0.06 | <0,02 | 0.85
2154 | EX PATRICIO TICHAGUA | EX PLANTA DEL GRINGO TICHAGUA | GRINGO TICHAGUA | ORO | N/A | ABANDONADO | SEDIMENTOS | METROPOLITANA | MELIPILLA | 6278691 | 305602 | 31 | 62 | 42 | 18 | <5 | 39 | 35 | 288 | 11 | 312 | <5 | 351 | 169 | 26 | 1.1 | 5.66 | 0.85 | 3.28 | 0.61 | <20 | <5 | <10 | <20 | 2.12 | <1 | <10 | <10 | <0,01 | 63.9 | 16.07 | 0.49 | 5.1 | 5.43 | 2.4 | 0.1 | 3.27 | 0.98 | 0.08 | 1.95 | <0,01 | 99.77 | 15.08 | 30.27 | 3.37 | 13.48 | 2.96 | 0.93 | 2.98 | 0.44 | 2.71 | 0.56 | 1.62 | 0.23 | 1.53 | 0.24 | <0,02 | 1.17
2144 | MINERA GUANACO SpA | GUANACO | GUANACO | COBRE | 4100000 | ACTIVO | FILTRADO | ANTOFAGASTA | TALTAL | 7224982 | 446101 | 1231 | 53 | 32 | 27 | 5 | 997 | 134 | 453 | 24 | 377 | 8 | 20439 | 4383 | 23 | 8.15 | 7.3 | 1.53 | 4.81 | 1.97 | 3696.49 | <5 | 130.65 | <20 | <1 | 2.61 | <10 | <10 | 0.51 | 74.13 | 9.61 | 0.39 | 2.77 | 0.86 | 0.41 | 0.35 | 0.73 | 3.07 | 0.1 | 4.28 | 1.06 | 97.75 | 18.74 | 26.19 | 2.67 | 10.38 | 2.6 | 5.28 | 1.87 | 0.24 | 1.35 | 0.26 | 0.8 | 0.11 | 0.78 | 0.13 | <0,02 | 0.65
2145 | MINERA GUANACO SpA | GUANACO | GUANACO | COBRE | N/A | ACTIVO | SEDIMENTOS | ANTOFAGASTA | TALTAL | 7224613 | 446007 | 66 | 39 | 24 | 26 | 6 | 88 | 114 | 442 | 33 | 293 | 12 | 1242 | 247 | 15 | 13.12 | 4.24 | 1.7 | 9.29 | 2.42 | 32.5 | <5 | <10 | <20 | <1 | 1.84 | <10 | <10 | 2.07 | 58.47 | 13.72 | 0.48 | 3.86 | 6.25 | 1.3 | 0.09 | 1.52 | 2.6 | 0.15 | 11.1 | <0,01 | 99.55 | 27.88 | 58.48 | 5.9 | 22.61 | 4.28 | 1.18 | 3.87 | 0.55 | 3.13 | 0.57 | 1.65 | 0.22 | 1.55 | 0.26 | <0,02 | 0.6
1397 | DOMINGO GUGGIANA | PLANTA GUGGIANA | GUGGIANA | ORO-COBRE | 106500 | INACTIVO | CUBETA | ATACAMA | COPIAPO | 6973623.155 | 365953.993 | 1171 | 177 | 84 | <5 | 8 | 37 | 54 | 232 | 15 | 185 | <5 | 337 | 53 | 18 | 3.46 | 4.09 | 1.11 | 3.33 | 2.22 | <20 | <5 | 13.33 | <20 | 4.31 | 4.1 | <10 | <10 | 0.05 | 55.21 | 16.3 | 0.56 | 8.16 | 5.13 | 4.93 | 0.11 | 2.07 | 2.42 | 0.19 | 4.44 | <0,01 | 99.52 | 9.31 | 15.78 | 2.08 | 8.82 | 1.22 | 0.46 | 1.56 | 0.24 | 1.35 | 0.29 | 0.98 | 0.15 | 1.08 | 0.15 | <0,02 | 0.32
1398 | DOMINGO GUGGIANA | PLANTA GUGGIANA | GUGGIANA | ORO-COBRE | 106500 | INACTIVO | CUBETA | ATACAMA | COPIAPO | 6973601.415 | 365992.516 | 4241 | 166 | 63 | <5 | <5 | 26 | 29 | 174 | <10 | 362 | <5 | 323 | 80 | 13 | 3.55 | 4.2 | 1.14 | 3.42 | 2.28 | <20 | 7.8 | <10 | <20 | <1 | 2.75 | 53.26 | <10 | 0.07 | 66.44 | 9.96 | 0.45 | 9.16 | 3.24 | 2.78 | 0.07 | 1.27 | 1.41 | 0.19 | 4.48 | <0,01 | 99.44 | 9.56 | 16.21 | 2.14 | 9.06 | 1.25 | 0.48 | 1.6 | 0.25 | 1.39 | 0.29 | 1.01 | 0.15 | 1.11 | 0.16 | <0,02 | 0.43
1399 | DOMINGO GUGGIANA | PLANTA GUGGIANA | GUGGIANA | ORO-COBRE | 106500 | INACTIVO | CUBETA | ATACAMA | COPIAPO | 6973674.971 | 365991 | 234 | 183 | 67 | <5 | 6 | <5 | 32 | 394 | 12 | 209 | <5 | 280 | 28 | 10 | 0.45 | 1.21 | 0.22 | 0.74 | 3.6 | <20 | <5 | <10 | <20 | 11.66 | 4.86 | <10 | <10 | <0,01 | 56.07 | 16.08 | 0.63 | 8.11 | 6.32 | 4.64 | 0.09 | 3.38 | 1.4 | 0.22 | 2.8 | <0,01 | 99.75 | 0.84 | 5.74 | 0.78 | 3.51 | 0.8 | 0.22 | 0.84 | 0.12 | 0.78 | 0.14 | 0.5 | 0.08 | 0.53 | 0.08 | <0,02 | 0.26
2063 | DOMINGO GUGGIANA | PLANTA GUGGIANA | GUGGIANA | ORO-COBRE | N/A | INACTIVO | SEDIMENTOS | ATACAMA | COPIAPO | 6973729 | 365985 | 423 | 158 | 67 | <5 | 21 | 339 | 56 | 421 | 19 | 271 | 8 | 640 | 347 | 21 | 0.67 | 6.84 | 0.51 | 7.35 | 2.13 | <20 | 5.83 | 66.51 | <20 | 8.56 | 1.31 | <10 | <10 | 0.14 | 53.11 | 14.92 | 0.45 | 7.51 | 7.6 | 4.42 | 0.12 | 2.87 | 1.82 | 0.25 | 6.47 | <0,01 | 99.53 | 24.86 | 58.02 | 8.72 | 33.03 | 8.07 | 2.24 | 9.51 | 1.43 | 8.2 | 1.75 | 5.11 | 0.83 | 4.64 | 0.81 | <0,02 | 0.13
1592 | MINERA ESCONDIDA LTDA. | ESCONDIDA | HAMBURGO | COBRE | 480000000 | INACTIVO | CUBETA | ANTOFAGASTA | ANTOFAGASTA | 7314097 | 497069 | 1911 | 86 | 84 | 34 | 14 | 245 | 159 | 461 | 31 | 187 | 9 | 367 | 90 | 18 | 1.35 | 4.04 | 1.4 | 7.46 | 2.69 | <20 | 72.66 | <10 | 20.22 | 12.17 | 3.48 | <10 | 26.24 | 1.34 | 54.74 | 21.94 | 0.47 | 3.07 | 0.4 | 2.25 | 0.02 | 1.95 | 3.69 | 0.15 | 10.67 | - | 99.33 | 19.25 | 43.59 | 6.27 | 29.09 | 6.84 | 2 | 6.63 | 0.92 | 5.37 | 1.1 | 3.11 | 0.46 | 2.74 | 0.46 | 0.02 | 0.67
1736 | CIA. MINERA HIERRO VIEJO | HIERRO VIEJO | HIERRO VIEJO 1 | COBRE | 40500 | INACTIVO | CUBETA | VALPARAISO | PETORCA | 6427027 | 310152 | 7911 | 119 | 39 | 5 | 12 | 304 | 67 | 197 | 19 | 179 | 10 | 800 | 328 | 21 | 0.56 | 0.98 | 0.4 | 1.15 | 0.45 | 161.96 | <5 | 104.9 | <20 | 6.63 | <1 | <10 | <10 | <0,01 | 53.89 | 16.39 | 0.69 | 7.46 | 5.59 | 2.74 | 0.27 | 3.72 | 2.13 | 0.2 | 5.51 | <0,01 | 98.58 | 3.25 | 8.69 | 0.96 | 3.63 | 0.67 | 0.23 | 0.64 | 0.1 | 0.68 | 0.12 | 0.35 | 0.06 | 0.39 | 0.06 | 0.02 | 0.1
1737 | CIA. MINERA HIERRO VIEJO | HIERRO VIEJO | HIERRO VIEJO 1 | COBRE | 40500 | INACTIVO | CUBETA | VALPARAISO | PETORCA | 6427021 | 310147 | 6810 | 115 | 61 | 17 | 34 | 349 | 44 | 146 | <10 | 142 | <5 | 822 | 489 | 20 | 4.03 | 1.16 | 1.47 | 2.26 | 1.22 | 273.72 | 16.77 | 101.58 | <20 | <1 | 5.52 | <10 | <10 | 0.4 | 47.6 | 13.77 | 0.62 | 9.73 | 12.31 | 3.22 | 0.48 | 1.26 | 1.76 | 0.18 | 8.24 | <0,01 | 99.16 | 3.08 | 9.82 | 1.25 | 4.46 | 0.83 | 0.16 | 0.78 | 0.1 | 0.65 | 0.12 | 0.41 | 0.05 | 0.33 | 0.07 | 0.02 | <0,01
1738 | CIA. MINERA HIERRO VIEJO | HIERRO VIEJO | HIERRO VIEJO 1 | COBRE | 40500 | INACTIVO | CUBETA | VALPARAISO | PETORCA | 6427021 | 310139 | 3669 | 89 | 36 | 30 | 43 | 125 | 40 | 135 | <10 | 153 | <5 | 242 | 509 | 17 | 2.63 | 1.25 | 0.42 | 2.17 | 1.09 | 286.65 | 35.11 | 22.33 | <20 | 6.49 | <1 | <10 | <10 | 0.64 | 43.1 | 11.51 | 0.48 | 8.9 | 19.55 | 2.71 | 0.39 | 1.05 | 1.65 | 0.19 | 10.05 | <0,01 | 99.58 | 3.16 | 8.79 | 1.03 | 3.93 | 0.78 | 0.16 | 0.71 | 0.1 | 0.47 | 0.11 | 0.33 | 0.05 | 0.41 | 0.06 | 0.02 | <0,01
1937 | CIA. MINERA HIERRO VIEJO | HIERRO VIEJO | HIERRO VIEJO 1 | COBRE | N/A | INACTIVO | SEDIMENTOS | VALPARAISO | PETORCA | 6426853 | 310144 | 191 | 171 | 53 | <5 | 6 | 409 | 47 | 399 | 17 | 198 | 5 | 461 | 56 | 16 | 2.24 | 3.56 | 1.85 | 3.9 | 1.01 | <20 | <5 | <10 | <20 | <1 | <1 | <10 | <10 | <0,01 | 57.92 | 16.16 | 0.78 | 8.4 | 4.39 | 2.99 | 0.17 | 2.71 | 1.82 | 0.2 | 3.96 | <0,01 | 99.5 | 14.85 | 32.13 | 4.52 | 19.02 | 4.17 | 1.31 | 4.07 | 0.51 | 3.17 | 0.56 | 1.78 | 0.27 | 1.65 | 0.25 | <0,02 | 0.01
1733 | CIA. MINERA HIERRO VIEJO | HIERRO VIEJO | HIERRO VIEJO 2 | COBRE | 8580 | INACTIVO | CUBETA | VALPARAISO | PETORCA | 6426962 | 310058 | 3757 | 113 | 31 | <5 | 6 | 6 | 101 | 91 | 26 | 162 | 12 | 904 | 32 | 18 | 0.16 | 1.24 | 1.04 | 0.61 | 0.3 | <20 | <5 | 14.24 | <20 | 19.43 | 2.98 | <10 | <10 | 0.02 | 45.87 | 18.66 | 0.68 | 8.29 | 8.9 | 1.63 | 0.15 | 2.06 | 3.17 | 0.17 | 9.7 | <0,01 | 99.27 | 6.94 | 17.95 | 2.27 | 9.56 | 2.05 | 0.45 | 1.6 | 0.2 | 1.13 | 0.22 | 0.66 | 0.11 | 0.71 | 0.13 | <0,02 | 0.5
1734 | CIA. MINERA HIERRO VIEJO | HIERRO VIEJO | HIERRO VIEJO 2 | COBRE | 8580 | INACTIVO | CUBETA | VALPARAISO | PETORCA | 6426945 | 310095 | 3636 | 102 | 25 | <5 | 5 | 16 | 93 | 118 | 25 | 183 | 13 | 797 | 40 | 17 | 0.15 | 1.28 | 0.75 | 0.64 | 0.33 | <20 | <5 | 19.47 | <20 | <1 | 1.28 | <10 | <10 | 0.25 | 49.61 | 17.49 | 0.69 | 7.1 | 8.51 | 1.56 | 0.14 | 2.52 | 2.7 | 0.18 | 8.75 | <0,01 | 99.24 | 7.44 | 19.52 | 2.66 | 10.77 | 2.02 | 0.56 | 1.79 | 0.26 | 1.38 | 0.28 | 0.85 | 0.15 | 0.93 | 0.16 | <0,02 | 0.25
1735 | CIA. MINERA HIERRO VIEJO | HIERRO VIEJO | HIERRO VIEJO 2 | COBRE | 8580 | INACTIVO | CUBETA | VALPARAISO | PETORCA | 6426989 | 310122 | 2905 | 77 | 19 | 35 | 8 | 158 | 68 | 151 | 19 | 172 | 10 | 273 | 265 | 17 | 0.65 | 0.86 | 0.22 | 1.13 | 0.54 | 118.24 | 7.63 | 19.63 | <20 | <1 | <1 | <10 | <10 | 0.1 | 53.96 | 15.77 | 0.55 | 5.74 | 7.37 | 2.39 | 0.2 | 4.62 | 1.97 | 0.23 | 6.4 | <0,01 | 99.19 | 3.01 | 10.63 | 1.36 | 5.63 | 1.22 | 0.36 | 1.37 | 0.19 | 1.24 | 0.24 | 0.73 | 0.1 | 0.64 | 0.09 | 0.02 | 0.1
1739 | CIA. MINERA HIERRO VIEJO | HIERRO VIEJO | HIERRO VIEJO 2 | COBRE | N/A | INACTIVO | SEDIMENTOS | VALPARAISO | PETORCA | 6426883 | 310170 | 2227 | 154 | 48 | <5 | 8 | 518 | 59 | 96 | 11 | 178 | <5 | 258 | 47 | 23 | 3.59 | 1.05 | 0.47 | 2.02 | 0.95 | <20 | <5 | 15.31 | <20 | <1 | 1.22 | <10 | <10 | <0,01 | 59.8 | 14.12 | 0.55 | 10.38 | 2.2 | 4.68 | 0.43 | 0.64 | 1.9 | 0.14 | 4.3 | <0,01 | 99.15 | 4.16 | 11.64 | 1.44 | 5.46 | 1.1 | 0.26 | 0.9 | 0.13 | 0.83 | 0.15 | 0.43 | 0.07 | 0.45 | 0.07 | <0,02 | 0.5
1938 | CIA. MINERA HIERRO VIEJO | HIERRO VIEJO | HIERRO VIEJO 2 | COBRE | N/A | INACTIVO | SEDIMENTOS | VALPARAISO | PETORCA | 6426884 | 310158 | 1805 | 164 | 58 | <5 | 9 | 522 | 55 | 171 | 12 | 198 | <5 | 383 | 50 | 28 | 1.91 | 4.61 | 1.2 | 2.61 | 0.78 | <20 | <5 | <10 | <20 | <1 | <1 | <10 | <10 | <0,01 | 58.26 | 15.09 | 0.68 | 10.57 | 2.73 | 3.81 | 0.33 | 1.3 | 1.95 | 0.16 | 4.36 | <0,01 | 99.23 | 10.2 | 23.55 | 3.37 | 14.15 | 3.23 | 0.94 | 2.95 | 0.4 | 2.36 | 0.54 | 1.36 | 0.22 | 1.22 | 0.2 | <0,02 | 0.59
1105 | BELTRAN GODOY RIVERA | PLANTA HILDA | HILDA | ORO | N/A | INACTIVO | MURO | COQUIMBO | ANDACOLLO | 6652365 | 298884 | 999 | 147 | 30 | <5 | 5 | 1445 | 66 | 128 | 23 | 241 | 7 | 1591 | 92 | 24 | 2.07 | 5.08 | 0.69 | 6.14 | 1.44 | <20 | 8.5 | 43.41 | 37.65 | 10.8 | 3.62 | <10 | <10 | 0.51 | 54.74 | 14.96 | 0.44 | 7.56 | 5.04 | 2.69 | 0.48 | 2.38 | 4.47 | 0.26 | 6.3 | 0.1 | 99.32 | 18.47 | 38.92 | 5.25 | 22.3 | 4.76 | 1.61 | 4.08 | 0.43 | 2.82 | 0.59 | 1.65 | 0.3 | 1.76 | 0.26 | <0,02 | 2.15
1106 | BELTRAN GODOY RIVERA | PLANTA HILDA | HILDA | ORO | 29690 | INACTIVO | CUBETA | COQUIMBO | ANDACOLLO | 6652322 | 298957 | 747 | 188 | 30 | <5 | 6 | 48 | 32 | 109 | 10 | 148 | <5 | 532 | 66 | 29 | 1.75 | 3.08 | 0.46 | 3.11 | 0.95 | <20 | 9.29 | 27.94 | 45.82 | 6.51 | <1 | <10 | 13.27 | 0.18 | 54.36 | 14.93 | 0.43 | 9.89 | 4.89 | 2.51 | 0.29 | 4.26 | 1.6 | 0.22 | 6.07 | <0,01 | 99.45 | 17.48 | 27.81 | 3.82 | 16.16 | 3.49 | 1.18 | 3.18 | 0.49 | 2.35 | 0.5 | 1.31 | 0.21 | 1.26 | 0.2 | <0,02 | 1.73
1107 | BELTRAN GODOY RIVERA | PLANTA HILDA | HILDA | ORO | N/A | INACTIVO | SEDIMENTOS | COQUIMBO | ANDACOLLO | 6652449 | 298970 | 852 | 266 | 65 | <5 | 11 | 292 | 108 | 227 | 35 | 173 | 7 | 2198 | 60 | 36 | 3.46 | 3.76 | 0.41 | 7.88 | 2.24 | <20 | 13.28 | 37.03 | 61.25 | 12.83 | 3.53 | <10 | <10 | 0.05 | 49.02 | 19.05 | 0.58 | 12.18 | 1.41 | 2.91 | 0.41 | 1.22 | 4.57 | 0.25 | 7.72 | 0.13 | 99.33 | 24.82 | 51.65 | 7.21 | 30.13 | 6.42 | 2.12 | 5.81 | 0.79 | 4.45 | 0.9 | 2.52 | 0.45 | 2.33 | 0.38 | 0.02 | 2.45
654 | CIA. MINERA TECK CARMEN DE ANDACOLLO | TECK-CDA | HIPOGENO | COBRE | 416000000 | ACTIVO | CUBETA | COQUIMBO | ANDACOLLO | 6648452 | 297227 | 1262 | 154 | 97 | 14 | 80 | 65 | 93 | 95 | 53 | 425 | 23 | 636 | 26 | 20 | 2.8 | 8.22 | <0,01 | 12.21 | 3.33 | <20 | 115.55 | 33.23 | 62.59 | 9.46 | 6.42 | <10 | <10 | 0.72 | 63.81 | 15.88 | 0.53 | 6.57 | 0.65 | 1.75 | 0.12 | 2.09 | 3.45 | 0.22 | 4.32 | - | 99.68 | 25.67 | 63.35 | 8.91 | 30.21 | 7.38 | 1.85 | 5.73 | 0.58 | 3.31 | 0.6 | 2.15 | 0.24 | 1.75 | 0.23 | 0.02 | 1.68
655 | CIA. MINERA TECK CARMEN DE ANDACOLLO | TECK-CDA | HIPOGENO | COBRE | 416000000 | ACTIVO | CUBETA | COQUIMBO | ANDACOLLO | 6649375 | 298010 | 1187 | 152 | 102 | 15 | 80 | 65 | 95 | 105 | 52 | 375 | 21 | 731 | 24 | 18 | 3.09 | 6.98 | <0,01 | 12.63 | 3.53 | <20 | 110.08 | 47.47 | 49.07 | 33.98 | <1 | <10 | <10 | 0.69 | 60.07 | 16.88 | 0.67 | 7.31 | 0.86 | 2.3 | 0.15 | 2.38 | 4.34 | 0.26 | 4.33 | - | 99.86 | 26.74 | 65.9 | 8.98 | 33.37 | 7.61 | 1.95 | 6.01 | 0.71 | 3.54 | 0.65 | 1.84 | 0.26 | 1.73 | 0.25 | 0.02 | 1.52
781 | PEDRO FLORES DIAZ | PLANTA HORIZONTE | HORIZONTE 1 | ORO | N/A | INACTIVO | MURO | COQUIMBO | ILLAPEL | 6517680 | 305446 | 4570 | 118 | 48 | 19 | 67 | 41 | 57 | 75 | 37 | 379 | 15 | 311 | 905 | 28 | 1.42 | 6.67 | 0.71 | 3.62 | 1.69 | 137.98 | 11.68 | 43.4 | 42.93 | 5.08 | 10.48 | <10 | <10 | 0.06 | 65.63 | 11.68 | 0.45 | 10.84 | 1.93 | 0.88 | 0.08 | 0.99 | 2.35 | 0.15 | 3.94 | - | 99.51 | 11 | 24.33 | 3.34 | 12.91 | 2.64 | 0.68 | 2.04 | 0.39 | 2.1 | 0.39 | 1.2 | 0.17 | 1.07 | 0.14 | 0.05 | 6.14
782 | PEDRO FLORES DIAZ | PLANTA HORIZONTE | HORIZONTE 1 | ORO | 9450 | INACTIVO | CUBETA | COQUIMBO | ILLAPEL | 6517689 | 305472 | 7145 | 128 | 86 | 23 | 67 | 73 | 80 | 104 | 29 | 153 | <5 | 452 | 75 | 26 | 3.71 | 3.04 | 0.76 | 5.3 | 2.13 | <20 | 11.37 | 30.84 | 60.88 | 5.33 | 9.45 | <10 | <10 | 0.17 | 46.09 | 18.89 | 0.5 | 14.79 | 3.67 | 2.99 | 0.2 | 1.41 | 3.43 | 0.16 | 6.92 | - | 99.9 | 16.35 | 33.41 | 4.82 | 18.98 | 4.18 | 1.32 | 3.99 | 0.61 | 2.67 | 0.55 | 1.7 | 0.29 | 1.46 | 0.27 | 0.05 | 4.73
783 | PEDRO FLORES DIAZ | PLANTA HORIZONTE | HORIZONTE 1 | ORO | 9450 | INACTIVO | CUBETA | COQUIMBO | ILLAPEL | 6517698 | 305441 | 4179 | 114 | 82 | 20 | 68 | 60 | 67 | 71 | 32 | 288 | 8 | 744 | 885 | 16 | 3.24 | 5.77 | 0.57 | 3.17 | 1.5 | 138.71 | 11.36 | 163.12 | <20 | 4.35 | 5.33 | <10 | <10 | 0.25 | 60.15 | 13.75 | 0.4 | 12.01 | 3.13 | 1.18 | 0.13 | 0.63 | 2.6 | 0.13 | 5.14 | - | 99.84 | 10.51 | 21.6 | 3.42 | 12.5 | 2.95 | 0.85 | 2.27 | 0.3 | 2.18 | 0.39 | 1.07 | 0.14 | 1.02 | 0.07 | 0.05 | 26.84
785 | PEDRO FLORES DIAZ | PLANTA HORIZONTE | HORIZONTE 1 | ORO | N/A | INACTIVO | SEDIMENTOS | COQUIMBO | ILLAPEL | 6517647 | 305422 | 4421 | 116 | 54 | 18 | 68 | 43 | 48 | 99 | 35 | 453 | 14 | 370 | 106 | 17 | 1.47 | 8.49 | 0.96 | 3.08 | 1.3 | <20 | 11.68 | 53.79 | 27.13 | 5.81 | 13.53 | <10 | <10 | 0.07 | 67.96 | 11.81 | 0.43 | 10.08 | 1.04 | 0.78 | 0.07 | 1.17 | 2.12 | 0.13 | 3.39 | - | 99.57 | 11.02 | 23 | 2.87 | 13.06 | 2.38 | 0.61 | 1.68 | 0.36 | 2.05 | 0.35 | 1.49 | 0.16 | 1.29 | 0.21 | 0.04 | 5.66
784 | PEDRO FLORES DIAZ | PLANTA HORIZONTE | HORIZONTE 2 | ORO | 7350 | INACTIVO | CUBETA | COQUIMBO | ILLAPEL | 6517719 | 305401 | 1823 | 88 | 57 | 42 | 59 | 31 | 20 | <5 | 15 | 282 | <5 | 38 | 91 | 7 | 0.99 | 7.79 | 40.11 | 1.6 | 0.8 | <20 | 8.22 | 34.26 | 46.82 | 3.67 | 5.92 | <10 | <10 | 3.34 | 58.67 | 8.84 | 0.28 | 16.43 | 2.66 | 0.47 | 0.08 | 0.46 | 1.01 | 0.11 | 10.27 | - | 99.52 | 7.66 | 16.28 | 2.62 | 10.2 | 2.23 | 0.41 | 1.61 | 0.27 | 1.22 | 0.29 | 0.87 | 0.14 | 0.84 | 0.08 | 0.05 | 6.37
939 | HECTOR GONZALEZ CASTILLO | PLANTA HUANA | HUANA 1 | COBRE | N/A | INACTIVO | MURO | COQUIMBO | MONTE PATRIA | 6601057 | 312859 | 1264 | 190 | 17 | 13 | 71 | 101 | 68 | 217 | 55 | 245 | 23 | 421 | 60 | 18 | 3.18 | 3.28 | <0,01 | 3.49 | 0.51 | <20 | <5 | 17.96 | 76.28 | 29.14 | 6.94 | <10 | <10 | <0,01 | 57.12 | 15.98 | 0.93 | 7.18 | 4.2 | 1.66 | 0.15 | 6.57 | 1.85 | 0.28 | 3.52 | - | 99.43 | 18.56 | 44.35 | 6.17 | 28.6 | 6.75 | 1.71 | 5.52 | 0.81 | 4.46 | 0.82 | 2.51 | 0.33 | 1.92 | 0.32 | <0,02 | <0,01
940 | HECTOR GONZALEZ CASTILLO | PLANTA HUANA | HUANA 1 | COBRE | 101761 | INACTIVO | CUBETA | COQUIMBO | MONTE PATRIA | 6601052 | 312871 | 762 | 204 | 23 | 14 | 70 | 112 | 60 | 215 | 51 | 209 | 21 | 288 | 52 | 28 | 1.89 | 1.46 | <0,01 | 1.43 | <0,01 | <20 | <5 | 21.48 | 73.59 | 40.54 | 5.09 | <10 | <10 | <0,01 | 54.5 | 16.34 | 1.01 | 8.08 | 4.67 | 2.12 | 0.18 | 6.68 | 1.67 | 0.27 | 3.94 | - | 99.44 | 8.85 | 19.99 | 2.79 | 12.1 | 3.3 | 0.81 | 2.82 | 0.39 | 1.93 | 0.37 | 1.04 | 0.14 | 0.96 | 0.15 | <0,02 | <0,01
941 | HECTOR GONZALEZ CASTILLO | PLANTA HUANA | HUANA 1 | COBRE | 101761 | INACTIVO | CUBETA | COQUIMBO | MONTE PATRIA | 6601067 | 312921 | 1709 | 226 | 36 | 15 | 70 | 123 | 87 | 214 | 50 | 203 | 18 | 577 | 42 | 33 | 5.95 | 4.22 | <0,01 | 3.05 | 0.38 | <20 | <5 | <10 | 57.26 | 15.33 | 2.71 | <10 | <10 | <0,01 | 53.34 | 16.16 | 1.15 | 8.82 | 5.5 | 2.23 | 0.22 | 5.31 | 2.35 | 0.29 | 4.3 | - | 99.67 | 18.88 | 43.99 | 5.75 | 27.05 | 7.42 | 2.08 | 6.33 | 0.96 | 5.7 | 0.96 | 2.66 | 0.42 | 2.2 | 0.33 | <0,02 | <0,01
942 | HECTOR GONZALEZ CASTILLO | PLANTA HUANA | HUANA 1 | COBRE | N/A | INACTIVO | SEDIMENTOS | COQUIMBO | MONTE PATRIA | 6601056 | 312833 | 1021 | 213 | 40 | 16 | 70 | 113 | 59 | 239 | 45 | 194 | 16 | 273 | 68 | 31 | 6.19 | 3.8 | <0,01 | 4.52 | 0.75 | <20 | 5.59 | 24.64 | 69.4 | 29.9 | <1 | <10 | <10 | <0,01 | 52.77 | 16.77 | 1.02 | 9.92 | 4.46 | 2.81 | 0.19 | 3.21 | 1.68 | 0.19 | 6.34 | - | 99.35 | 17.75 | 41.18 | 5.33 | 25.32 | 5.96 | 1.62 | 5.75 | 0.85 | 4.72 | 0.94 | 2.62 | 0.37 | 2.42 | 0.4 | <0,02 | <0,01
943 | HECTOR GONZALEZ CASTILLO | PLANTA HUANA | HUANA 2 | COBRE | N/A | INACTIVO | MURO | COQUIMBO | MONTE PATRIA | 6600897 | 312974 | 2155 | 206 | 22 | 14 | 71 | 120 | 72 | 193 | 53 | 227 | 21 | 323 | 68 | 26 | 5.98 | 4.42 | <0,01 | 4.36 | 0.78 | <20 | <5 | 27.16 | 75.59 | 40.16 | 5.58 | <10 | <10 | <0,01 | 55.65 | 15.2 | 1.04 | 8.08 | 5.45 | 2.28 | 0.17 | 4.52 | 2.1 | 0.3 | 4.75 | - | 99.53 | 18.53 | 44.95 | 6.05 | 27.31 | 6.47 | 1.92 | 6.15 | 0.87 | 5.27 | 1.08 | 2.77 | 0.48 | 2.74 | 0.32 | <0,02 | <0,01
944 | HECTOR GONZALEZ CASTILLO | PLANTA HUANA | HUANA 2 | COBRE | 117000 | INACTIVO | CUBETA | COQUIMBO | MONTE PATRIA | 6600886 | 312990 | 1513 | 227 | 29 | 16 | 69 | 146 | 78 | 132 | 48 | 209 | 13 | 429 | 57 | 29 | 7.23 | 4.15 | <0,01 | 4.77 | 0.98 | <20 | 6.4 | 21.57 | 79.84 | 37.21 | <1 | <10 | <10 | 0.06 | 49.98 | 15.68 | 1.19 | 10.4 | 5.93 | 2.84 | 0.24 | 4.51 | 2.51 | 0.35 | 5.64 | - | 99.27 | 19.82 | 46.04 | 6.36 | 29.38 | 6.72 | 1.93 | 6.73 | 1 | 5.29 | 1.1 | 3.25 | 0.48 | 2.92 | 0.39 | <0,02 | 0.59
945 | HECTOR GONZALEZ CASTILLO | PLANTA HUANA | HUANA 2 | COBRE | 117000 | INACTIVO | CUBETA | COQUIMBO | MONTE PATRIA | 6600881 | 312963 | 1043 | 179 | 31 | <5 | 9 | 263 | 76 | 154 | 33 | 167 | 6 | 710 | 37 | 15 | 3.6 | 4.15 | <0,01 | 3.92 | 1.04 | <20 | <5 | 27.8 | 50.82 | 4.75 | <1 | <10 | <10 | <0,01 | 51.54 | 16.82 | 0.71 | 8.77 | 6.06 | 2.62 | 0.24 | 4.96 | 2.68 | 0.27 | 4.94 | <0,01 | 99.6 | 7.38 | 27.25 | 3.29 | 12.34 | 2.56 | 0.69 | 2.26 | 0.32 | 1.65 | 0.33 | 0.96 | 0.14 | 0.83 | 0.13 | 0.03 | 0.16
946 | HECTOR GONZALEZ CASTILLO | PLANTA HUANA | HUANA 2 | COBRE | N/A | INACTIVO | SEDIMENTOS | COQUIMBO | MONTE PATRIA | 6600903 | 312968 | 364 | 247 | 50 | <5 | 10 | 182 | 62 | 317 | 19 | 131 | 5 | 444 | 140 | 29 | 4.06 | 3.53 | <0,01 | 4.21 | 1.08 | <20 | 6.25 | <10 | 43.98 | 3.21 | 2.46 | <10 | <10 | <0,01 | 50.58 | 18.2 | 0.62 | 10.73 | 4.38 | 4.13 | 0.2 | 2.04 | 2.44 | 0.19 | 6.19 | <0,01 | 99.68 | 9.13 | 29.2 | 3.57 | 13.56 | 2.74 | 0.7 | 2.35 | 0.34 | 1.8 | 0.37 | 1.01 | 0.15 | 1.01 | 0.14 | 0.05 | 0.01
116 | CIA. MINERA SAN GERONIMO | SAN GERONIMO | HUMO CORRAL | COBRE | N/A | ACTIVO | MURO | COQUIMBO | VICUÑA | 6691207 | 311185 | 1777 | 196 | 43 | 10 | 70 | 165 | 112 | 473 | 39 | 119 | 10 | 11560 | 87 | <5 | 19.19 | 1.72 | 0.64 | 1.81 | 0.75 | <20 | 5.9 | <10 | <20 | 11.52 | <1 | <10 | <10 | 0.24 | 34.99 | 11.01 | 0.53 | 7.02 | 23.52 | 2.43 | 0.39 | 2.96 | 2.48 | 0.21 | 12.24 | 0.6 | 98.39 | 10.75 | 23.72 | 2.82 | 11.98 | 2.92 | 2.83 | 2.95 | 0.43 | 2.6 | 0.49 | 1.31 | 0.18 | 1.18 | 0.15 | <0,02 | <0,01
150 | CIA. MINERA SAN GERONIMO | SAN GERONIMO | HUMO CORRAL | COBRE | N/A | ACTIVO | MURO | COQUIMBO | VICUÑA | 6690953 | 311081 | 2198 | 141 | 10 | 8 | 65 | 130 | 82 | 251 | 35 | 106 | 8 | 5875 | 60 | <5 | 9.36 | 1.92 | 0.48 | 2.16 | 0.85 | <20 | 5.98 | 27.05 | 52.6 | 9.01 | 7.11 | <10 | <10 | 0.11 | 32.98 | 10.91 | 0.6 | 6.58 | 24.78 | 3.05 | 0.41 | 2.84 | 1.98 | 0.13 | 14.53 | 0.34 | 99.12 | 9.82 | 20.7 | 2.82 | 12.22 | 2.73 | 1.64 | 2.76 | 0.4 | 2.75 | 0.46 | 1.49 | 0.16 | 1.17 | 0.23 | <0,02 | 0.07
151 | CIA. MINERA SAN GERONIMO | SAN GERONIMO | HUMO CORRAL | COBRE | N/A | ACTIVO | MURO | COQUIMBO | VICUÑA | 6690973 | 311073 | 2110 | 144 | 14 | 9 | 65 | 135 | 87 | 262 | 35 | 107 | 8 | 6481 | 59 | <5 | 9.9 | 1.68 | 1.77 | 2.17 | 0.83 | <20 | 6.88 | 34.31 | 38.6 | 12.18 | 3.11 | <10 | <10 | 0.09 | 33.58 | 11.23 | 0.59 | 6.72 | 23.85 | 3.18 | 0.4 | 2.82 | 2.13 | 0.13 | 14.03 | 0.38 | 99.03 | 12.49 | 20.27 | 2.75 | 11.84 | 2.75 | 1.73 | 2.68 | 0.4 | 1.95 | 0.46 | 1.4 | 0.18 | 1.13 | 0.23 | <0,02 | 0.06
514 | CIA. MINERA SAN GERONIMO | SAN GERONIMO | HUMO CORRAL | COBRE | N/A | ACTIVO | MURO | COQUIMBO | VICUÑA | 6691148 | 311215 | 1404 | 319 | 183 | 13 | 98 | 416 | 154 | 837 | 42 | 153 | <5 | 24129 | 219 | 15 | 40.46 | 2.64 | 0.43 | 1.67 | 0.71 | <20 | 6.09 | <10 | 31.88 | 9.71 | 3.06 | <10 | <10 | 0.39 | 45.33 | 13.87 | 0.7 | 6.88 | 10.44 | 3.24 | 0.37 | 3.46 | 3.71 | 0.16 | 7.7 | 0.98 | 96.83 | 157.46 | 25.03 | 3.05 | 14.22 | 3.67 | 3.83 | 3.77 | 0.53 | 3.03 | 0.57 | 1.49 | 0.18 | 1.2 | 0.16 | <0,02 | 0.26
413 | MINERA ILLAPEL S.A | ILLAPEL | ILLAPEL | COBRE | 407000 | INACTIVO | CUBETA | COQUIMBO | ILLAPEL | 6521855 | 301979 | 3574 | 154 | 77 | 21 | 66 | 270 | 52 | 177 | 32 | 197 | 7 | 347 | 105 | 9 | 3.82 | 4.11 | 1.44 | 2.16 | 1.09 | <20 | 11.77 | 31.14 | 23.11 | 8.64 | 6.13 | <10 | <10 | 0.34 | 54.25 | 14.76 | 0.68 | 11.33 | 5.71 | 3.64 | 0.37 | 2.2 | 1.97 | 0.22 | 4.41 | - | 99.55 | 15.32 | 29.61 | 4.17 | 17.94 | 4.52 | 1.27 | 3.29 | 0.44 | 2.73 | 0.51 | 1.6 | 0.22 | 1.48 | 0.29 | <0,02 | 0.41
414 | MINERA ILLAPEL S.A | ILLAPEL | ILLAPEL | COBRE | N/A | INACTIVO | MURO | COQUIMBO | ILLAPEL | 6521835 | 301981 | 228 | 117 | 23 | 11 | 69 | 50 | 100 | 206 | 41 | 152 | 12 | 357 | 389 | 7 | 24.7 | 2.65 | 0.72 | 3.14 | 1.3 | 294.08 | 31.13 | 15.2 | 25.16 | 6.09 | 6.51 | <10 | <10 | 0.59 | 39.53 | 13.56 | 0.61 | 7.8 | 17.55 | 1.47 | 0.23 | 1.51 | 1.6 | 0.16 | 15.42 | - | 99.44 | 12.63 | 29.48 | 4.07 | 15.73 | 3.47 | 0.98 | 3.11 | 0.43 | 2.9 | 0.54 | 1.47 | 0.18 | 1.51 | 0.21 | <0,02 | 0.08
415 | MINERA ILLAPEL S.A | ILLAPEL | ILLAPEL | COBRE | N/A | INACTIVO | SEDIMENTOS | COQUIMBO | ILLAPEL | 6521780 | 301975 | 185 | 102 | <10 | 10 | 68 | 342 | 84 | 257 | 37 | 147 | 10 | 308 | 486 | 7 | 17.43 | 0.84 | 0.97 | 0.73 | 0.44 | 397.87 | 34.04 | 23.01 | 25.9 | 12.37 | 6.23 | <10 | <10 | 1.86 | 40.24 | 12.09 | 0.52 | 7.6 | 18.81 | 1.24 | 0.24 | 1.5 | 1.36 | 0.15 | 16.03 | - | 99.76 | 7.62 | 19.32 | 1.62 | 6.9 | 1.46 | 0.38 | 1.42 | 0.15 | 1.16 | 0.15 | 0.53 | 0.07 | 0.46 | 0.07 | <0,02 | 0.07
1067 | RUBEN ROJAS INDEY | PLANTA INDEY | INDEY 1 | ORO-COBRE-PLATA | N/A | INACTIVO | MURO | COQUIMBO | ANDACOLLO | 6651720 | 299425 | 1967 | 189 | 64 | <5 | 6 | 737 | 41 | 86 | 10 | 205 | 6 | 633 | 1095 | 22 | 1 | 5.34 | 0.28 | 1.74 | 2.63 | 163.51 | 11.34 | 98.72 | <20 | 6.95 | 4.55 | 15.32 | <10 | 0.39 | 58.22 | 13.75 | 0.45 | 11.04 | 3.58 | 1.48 | 0.43 | 3.42 | 2.1 | 0.23 | 4.88 | 0.03 | 99.6 | 9.19 | 17.07 | 2.14 | 8.44 | 1.82 | 0.45 | 1.54 | 0.22 | 1.25 | 0.26 | 0.73 | 0.1 | 0.77 | 0.12 | 0.03 | 0.03
1068 | RUBEN ROJAS INDEY | PLANTA INDEY | INDEY 1 | ORO-COBRE-PLATA | 7200 | INACTIVO | CUBETA | COQUIMBO | ANDACOLLO | 6651706 | 299406 | 2178 | 185 | 76 | <5 | 10 | 751 | 45 | 94 | 12 | 202 | 5 | 762 | 1323 | 32 | 5.19 | 1.16 | 0.21 | 3.46 | 3.57 | 273.63 | 14.48 | 100.76 | <20 | 5.89 | 4.37 | <10 | <10 | 0.66 | 56.01 | 13.87 | 0.43 | 10.77 | 4.35 | 1.84 | 0.48 | 2.99 | 2.39 | 0.22 | 5.78 | 0.04 | 99.17 | 17.41 | 31.37 | 3.91 | 15.68 | 3 | 0.82 | 2.8 | 0.39 | 2.13 | 0.38 | 1.2 | 0.18 | 1.12 | 0.16 | 0.03 | 0.05
1069 | RUBEN ROJAS INDEY | PLANTA INDEY | INDEY 1 | ORO-COBRE-PLATA | 7200 | INACTIVO | CUBETA | COQUIMBO | ANDACOLLO | 6651689 | 299410 | 1587 | 223 | 65 | <5 | 8 | 786 | 55 | 117 | 15 | 177 | 5 | 1161 | 1175 | 31 | 1.65 | 3.99 | 0.05 | 3.37 | 1.22 | 206.52 | 13.24 | 110.63 | <20 | 5.8 | 3.1 | <10 | <10 | 0.39 | 54.32 | 15.53 | 0.44 | 11.04 | 3.42 | 2.05 | 0.48 | 3.14 | 2.99 | 0.23 | 5.62 | 0.06 | 99.31 | 12.81 | 25.93 | 3.54 | 13.94 | 2.9 | 0.78 | 2.73 | 0.44 | 2.33 | 0.46 | 1.46 | 0.2 | 1.39 | 0.2 | 0.02 | 0.04
1070 | RUBEN ROJAS INDEY | PLANTA INDEY | INDEY 1 | ORO-COBRE-PLATA | 7200 | INACTIVO | CUBETA | COQUIMBO | ANDACOLLO | 6651723 | 299412 | 3244 | 199 | 90 | 5 | 13 | 1036 | 50 | 86 | 13 | 173 | 5 | 926 | 1869 | 12 | 1.79 | 4.44 | 1.8 | 3.44 | 1.87 | 568.52 | 19.2 | 86.07 | <20 | 4.76 | 2.07 | <10 | <10 | 0.48 | 55.67 | 14.38 | 0.4 | 10.24 | 4.71 | 2.02 | 0.45 | 2.73 | 2.54 | 0.22 | 5.61 | 0.05 | 99 | 12.71 | 25.23 | 3.17 | 12.1 | 2.48 | 0.59 | 2.16 | 0.32 | 1.67 | 0.35 | 1.11 | 0.16 | 1.1 | 0.16 | 0.02 | 0.51
1065 | RUBEN ROJAS INDEY | PLANTA INDEY | INDEY 2 | ORO-COBRE-PLATA | N/A | INACTIVO | MURO | COQUIMBO | ANDACOLLO | 6651691 | 299375 | 4570 | 156 | 54 | <5 | 5 | 765 | 29 | 78 | <10 | 141 | 5 | 451 | 965 | 20 | 0.7 | 2.39 | 0.96 | 1.36 | 1.3 | 155.53 | 25.81 | 363.4 | <20 | 10.96 | 4.52 | 30.9 | <10 | 1.5 | 51.67 | 12.41 | 0.36 | 14.72 | 6.14 | 3.65 | 0.62 | 1.86 | 1.62 | 0.27 | 5.52 | 0.02 | 98.85 | 4.42 | 9.58 | 1.26 | 5.01 | 1.01 | 0.24 | 0.89 | 0.13 | 0.69 | 0.12 | 0.39 | 0.06 | 0.42 | 0.06 | 0.04 | 0.71
1066 | RUBEN ROJAS INDEY | PLANTA INDEY | INDEY 2 | ORO-COBRE-PLATA | 1800 | INACTIVO | CUBETA | COQUIMBO | ANDACOLLO | 6651681 | 299371 | 2016 | 154 | 58 | <5 | <5 | 543 | 27 | 85 | <10 | 167 | 5 | 464 | 1097 | 18 | 1.69 | 2.73 | 0.55 | 3.53 | 1.25 | 160.28 | 21.67 | 115.63 | <20 | 10.54 | 3.17 | <10 | <10 | 0.97 | 52.85 | 12.21 | 0.39 | 13.26 | 7.14 | 2.91 | 0.61 | 2.57 | 1.49 | 0.24 | 5.63 | 0.02 | 99.33 | 18.72 | 34.53 | 4.41 | 17.75 | 3.78 | 1.03 | 3.62 | 0.48 | 3.02 | 0.56 | 1.7 | 0.23 | 1.7 | 0.24 | 0.03 | 0.18
1057 | RUBEN ROJAS INDEY | PLANTA INDEY | INDEY 3 | ORO-COBRE-PLATA | N/A | INACTIVO | MURO | COQUIMBO | ANDACOLLO | 6651591 | 299477 | 667 | 131 | 26 | <5 | <5 | 377 | 80 | 190 | 41 | 345 | 11 | 1062 | 144 | 20 | 1.87 | 3.38 | <0,01 | 2.53 | 1.11 | <20 | 39.52 | 61.74 | 43.05 | 1.95 | 2.32 | <10 | 19.44 | 1.19 | 55.69 | 18.98 | 0.38 | 5.73 | 1.36 | 2.17 | 0.22 | 2.97 | 3.21 | 0.24 | 8.5 | <0,01 | 99.46 | 15.98 | 45.48 | 5.62 | 24.45 | 6.01 | 1.44 | 6.02 | 0.92 | 5.11 | 0.93 | 2.75 | 0.36 | 2.18 | 0.31 | <0,02 | 0.05
1058 | RUBEN ROJAS INDEY | PLANTA INDEY | INDEY 3 | ORO-COBRE-PLATA | 188346 | INACTIVO | CUBETA | COQUIMBO | ANDACOLLO | 6651590 | 299452 | 705 | 203 | 56 | <5 | 9 | 589 | 52 | 171 | 20 | 207 | 8 | 900 | 164 | 24 | 5.17 | 2.25 | <0,01 | 1.5 | 0.77 | <20 | 9.55 | 65.11 | <20 | 5.68 | 2.49 | <10 | <10 | 0.12 | 55.61 | 17.27 | 0.47 | 10.26 | 1.47 | 2.29 | 0.31 | 3.85 | 2.94 | 0.24 | 4.67 | <0,01 | 99.37 | 12.97 | 25.25 | 3.19 | 12.95 | 2.79 | 0.85 | 2.63 | 0.38 | 2.28 | 0.38 | 1.24 | 0.15 | 1.02 | 0.15 | <0,02 | 0.02
1059 | RUBEN ROJAS INDEY | PLANTA INDEY | INDEY 3 | ORO-COBRE-PLATA | 188346 | INACTIVO | CUBETA | COQUIMBO | ANDACOLLO | 6651612 | 299445 | 971 | 204 | 52 | <5 | 5 | 964 | 50 | 147 | 19 | 204 | 7 | 845 | 1057 | 30 | 2.02 | 3.09 | <0,01 | 4.46 | 1.04 | 139.34 | 11.48 | 119.53 | <20 | 4.15 | 2.15 | <10 | <10 | 0.47 | 52.65 | 17.15 | 0.45 | 11.76 | 2.24 | 1.73 | 0.52 | 2.5 | 2.88 | 0.26 | 7.09 | <0,01 | 99.24 | 16.01 | 32.28 | 4.22 | 17.55 | 3.46 | 1 | 3.6 | 0.51 | 2.82 | 0.58 | 1.68 | 0.22 | 1.56 | 0.23 | <0,02 | 0.03
1060 | RUBEN ROJAS INDEY | PLANTA INDEY | INDEY 3 | ORO-COBRE-PLATA | 188346 | INACTIVO | CUBETA | COQUIMBO | ANDACOLLO | 6651639 | 299436 | 626 | 158 | 33 | <5 | <5 | 499 | 69 | 161 | 29 | 329 | 10 | 1960 | 138 | 7 | 0.84 | 1.07 | 0.05 | 1.69 | 0.88 | <20 | 25.67 | 61.31 | 37.64 | 8.72 | 4.48 | <10 | <10 | 0.82 | 57.14 | 17.37 | 0.43 | 8.95 | 0.79 | 1.24 | 0.23 | 2.83 | 3.78 | 0.25 | 6.08 | 0.1 | 99.17 | 6.25 | 12.32 | 1.53 | 6.14 | 1.26 | 0.37 | 1.15 | 0.16 | 1.03 | 0.2 | 0.57 | 0.08 | 0.56 | 0.09 | 0.02 | 0.2
1061 | RUBEN ROJAS INDEY | PLANTA INDEY | INDEY 3 | ORO-COBRE-PLATA | N/A | INACTIVO | SEDIMENTOS | COQUIMBO | ANDACOLLO | 6651633 | 299511 | 884 | 218 | 73 | <5 | 21 | 119 | 69 | 275 | 22 | 180 | 6 | 757 | 30 | 21 | 0.62 | 1.41 | 2.51 | 0.76 | 0.52 | <20 | 10.2 | 31.83 | 73.76 | 9.12 | 4 | <10 | <10 | 0.1 | 49.9 | 18.54 | 0.48 | 8.72 | 2.43 | 6.14 | 0.19 | 1.74 | 2.57 | 0.22 | 8.38 | 0.04 | 99.34 | 3.12 | 4.43 | 0.53 | 1.88 | 0.38 | 0.09 | 0.35 | 0.05 | 0.32 | 0.07 | 0.22 | 0.03 | 0.18 | 0.03 | 0.04 | 0.08
1062 | RUBEN ROJAS INDEY | PLANTA INDEY | INDEY 4 | ORO-COBRE-PLATA | N/A | INACTIVO | MURO | COQUIMBO | ANDACOLLO | 6651618 | 299398 | 808 | 206 | 73 | <5 | 10 | 860 | 35 | 118 | 14 | 178 | 7 | 1768 | 1017 | 18 | 0.99 | 1.25 | 0.02 | 1.91 | 0.71 | 162.83 | 9.88 | 125.9 | <20 | 10.47 | <1 | 10.63 | <10 | 0.11 | 54.82 | 17 | 0.43 | 12.17 | 0.85 | 1.97 | 0.35 | 4.41 | 1.93 | 0.23 | 4.97 | 0.09 | 99.22 | 6.57 | 13.48 | 1.74 | 7.14 | 1.47 | 0.4 | 1.47 | 0.21 | 1.2 | 0.23 | 0.72 | 0.09 | 0.67 | 0.1 | 0.05 | 0.04
1063 | RUBEN ROJAS INDEY | PLANTA INDEY | INDEY 4 | ORO-COBRE-PLATA | 43264 | INACTIVO | CUBETA | COQUIMBO | ANDACOLLO | 6651639 | 299378 | 804 | 261 | 52 | <5 | 6 | 442 | 26 | 108 | <10 | 129 | <5 | 386 | 93 | 24 | 0.54 | 1.16 | 4.26 | 1.47 | 0.52 | <20 | 12.98 | 60.63 | 41.5 | 11.44 | 4.31 | <10 | 15.05 | 0.12 | 51.73 | 16.71 | 0.49 | 14.84 | 2.21 | 2.07 | 0.35 | 4.79 | 1.5 | 0.19 | 4.76 | 0.02 | 99.64 | 6.53 | 12.66 | 1.69 | 6.95 | 1.55 | 0.43 | 1.4 | 0.21 | 1.21 | 0.25 | 0.71 | 0.1 | 0.69 | 0.1 | 0.02 | 0.38
1064 | RUBEN ROJAS INDEY | PLANTA INDEY | INDEY 4 | ORO-COBRE-PLATA | 43264 | INACTIVO | CUBETA | COQUIMBO | ANDACOLLO | 6651600 | 299384 | 590 | 202 | 39 | <5 | <5 | 928 | 66 | 182 | 22 | 204 | 8 | 1823 | 140 | 32 | 0.39 | 1.9 | 0.03 | 0.96 | 1.09 | <20 | 10.43 | 83.56 | <20 | 5.85 | 3.66 | <10 | <10 | 0.28 | 53.64 | 17.36 | 0.49 | 11.78 | 1.64 | 1.6 | 0.35 | 2.8 | 3.86 | 0.27 | 5.76 | 0.09 | 99.65 | 4.57 | 7.83 | 0.93 | 3.62 | 0.75 | 0.19 | 0.72 | 0.1 | 0.6 | 0.11 | 0.35 | 0.05 | 0.35 | 0.05 | 0.02 | 1.17
1772 | CIA. MINERA EL INGLES | PLANTA EL INGLES | INGLES 2 | ORO | 174600 | INACTIVO | CUBETA | OHIGGINS | RANCAGUA | 6228196 | 327935 | 1270 | 60 | 49 | <5 | <5 | 3252 | 53 | 34 | <10 | 316 | <5 | 271 | 2097 | <5 | 5.09 | 1.46 | 1.86 | 2.86 | 1.54 | 1215.65 | 9.45 | <10 | 42.27 | 8.32 | 1.01 | <10 | <10 | 0.05 | 74.37 | 8.03 | 0.19 | 9.21 | 0.56 | 1.1 | 0.23 | 0.07 | 1.64 | 0.11 | 3.41 | <0,01 | 98.93 | 3.89 | 12.4 | 1.57 | 5.64 | 1.05 | 0.21 | 0.98 | 0.13 | 0.82 | 0.15 | 0.52 | 0.06 | 0.41 | 0.09 | <0,02 | 0.01
1773 | CIA. MINERA EL INGLES | PLANTA EL INGLES | INGLES 3 | ORO | 225867 | INACTIVO | CUBETA | OHIGGINS | RANCAGUA | 6228177 | 328080 | 765 | 36 | 39 | <5 | <5 | 3720 | 35 | 27 | <10 | 468 | <5 | 200 | 1617 | 26 | 3.32 | 1.58 | 0.53 | 2.74 | 1.38 | 913.62 | <5 | 17.38 | <20 | 6.93 | 1.98 | <10 | <10 | 0.03 | 82.85 | 5.31 | 0.16 | 5.94 | 0.44 | 0.89 | 0.21 | 0.07 | 1 | 0.08 | 2.05 | <0,01 | 98.99 | 3.99 | 11.11 | 1.3 | 4.97 | 0.99 | 0.2 | 0.89 | 0.12 | 0.6 | 0.14 | 0.42 | 0.07 | 0.52 | 0.08 | <0,02 | 0.01
331 | PIZARRO, GUERRA Y CIA. (WILSON PIZARRO GUERRA) | PLANTA IRENE | IRENE 1 | ORO | N/A | INACTIVO | MURO | COQUIMBO | ANDACOLLO | 6654275 | 300743 | 2050 | 174 | 67 | 17 | 71 | 183 | 40 | 133 | 36 | 246 | 10 | 704 | 67 | 10 | 1.33 | 5.15 | 0.68 | 6.44 | 3.03 | <20 | 14.77 | 20.78 | 25.46 | 14.04 | 3.84 | <10 | <10 | 1.46 | 52.8 | 13.64 | 0.76 | 10.39 | 5.43 | 1.5 | 0.21 | 3.71 | 1.89 | 0.58 | 6.71 | 1.66 | 99.27 | 31.34 | 62.2 | 8.24 | 33.45 | 6.99 | 1.38 | 5.86 | 0.71 | 4.32 | 0.76 | 2.11 | 0.3 | 2.1 | 0.3 | 0.02 | 5.18
332 | PIZARRO, GUERRA Y CIA. (WILSON PIZARRO GUERRA) | PLANTA IRENE | IRENE 1 | ORO | 24000 | INACTIVO | CUBETA | COQUIMBO | ANDACOLLO | 6654270 | 300740 | 1227 | 122 | 53 | 14 | 76 | 201 | 74 | 145 | 52 | 187 | 21 | 190 | 141 | 27 | 2.56 | 2.86 | 2.08 | 10.39 | 2.37 | <20 | 15.97 | 24.9 | 36.22 | 7.31 | 5.6 | <10 | <10 | 0.75 | 46.27 | 20.31 | 0.45 | 7.7 | 2 | 1.84 | 0.1 | 3.14 | 2.89 | 0.22 | 14 | 0.75 | 99.67 | 19.57 | 45.54 | 6.21 | 27.17 | 5.68 | 1.35 | 4.87 | 0.59 | 3.21 | 0.69 | 1.55 | 0.23 | 1.72 | 0.18 | 0.03 | 1.36
1834 | PIZARRO, GUERRA Y CIA. (WILSON PIZARRO GUERRA) | PLANTA IRENE | IRENE 1 | ORO | N/A | INACTIVO | SEDIMENTOS | COQUIMBO | ANDACOLLO | 6654373 | 300771 | 958 | 144 | 47 | 13 | 9 | 210 | 52 | 174 | 23 | 355 | 9 | 761 | 55 | 18 | 1.53 | 7.12 | 0.88 | 7.71 | 2.7 | <20 | 29.12 | 14.12 | 29.79 | 1.59 | <1 | <10 | 12.55 | 0.26 | 60.76 | 16.36 | 0.74 | 6.35 | 2.21 | 1.46 | 0.13 | 3.45 | 2.09 | 0.21 | 5.57 | <0,01 | 99.34 | 22.59 | 42.14 | 5.5 | 23.26 | 4.17 | 1.3 | 3.54 | 0.46 | 2.45 | 0.5 | 1.46 | 0.24 | 1.44 | 0.17 | <0,02 | 0.68
329 | PIZARRO, GUERRA Y CIA. (WILSON PIZARRO GUERRA) | PLANTA IRENE | IRENE 2 | ORO | 27000 | INACTIVO | CUBETA | COQUIMBO | ANDACOLLO | 6654285 | 300696 | 2425 | 168 | 45 | 15 | 69 | 143 | 44 | 70 | 39 | 294 | 14 | 605 | 91 | 16 | 1.16 | 6.19 | 1.27 | 7.88 | 2.75 | <20 | 16.95 | 76.99 | <20 | 9.02 | 9.14 | <10 | <10 | 1.14 | 62.02 | 11.41 | 0.64 | 6.91 | 4.21 | 0.39 | 0.15 | 3.45 | 2.02 | 0.23 | 4.98 | 2.85 | 99.26 | 170.63 | 51.9 | 6.98 | 29.31 | 5.63 | 1.41 | 4.93 | 0.62 | 3.72 | 0.72 | 2.51 | 0.26 | 1.86 | 0.27 | <0,02 | 3.07
330 | PIZARRO, GUERRA Y CIA. (WILSON PIZARRO GUERRA) | PLANTA IRENE | IRENE 2 | ORO | N/A | INACTIVO | MURO | COQUIMBO | ANDACOLLO | 6654293 | 300696 | 717 | 191 | 82 | 21 | 62 | 93 | 17 | 108 | 15 | 94 | 11 | 108 | 29 | 10 | 0.97 | 2.79 | 0.34 | 5.01 | 5.93 | <20 | 14.03 | <10 | 32.08 | 9.88 | 9.1 | <10 | <10 | 0.47 | 44.97 | 12.04 | 0.91 | 19.12 | 9.02 | 5.16 | 0.22 | 3.41 | 1.17 | 2.05 | 3.42 | <0,01 | 99.47 | 105.35 | 141.24 | 17.66 | 70.53 | 12.67 | 1.72 | 12.11 | 1.46 | 7.35 | 1.55 | 4.35 | 0.58 | 3.78 | 0.54 | 0.03 | 2.57
333 | PIZARRO, GUERRA Y CIA. (WILSON PIZARRO GUERRA) | PLANTA IRENE | IRENE 2 | ORO | N/A | INACTIVO | SEDIMENTOS | COQUIMBO | ANDACOLLO | 6654325 | 300704 | 1646 | 177 | 116 | 15 | 77 | 84 | 81 | 195 | 48 | 204 | 18 | 856 | 44 | 18 | 1.28 | 3.14 | 0.79 | 9.93 | 2.52 | <20 | 24.22 | 25.42 | <20 | 6.42 | 8.25 | <10 | <10 | 0.91 | 56.45 | 16.35 | 0.73 | 8.1 | 1.44 | 1.77 | 0.11 | 2.38 | 3.47 | 0.27 | 6.25 | 2.27 | 99.6 | 24.8 | 54.99 | 7.59 | 30.05 | 5.88 | 1.51 | 4.85 | 0.65 | 3.39 | 0.54 | 1.83 | 0.22 | 1.7 | 0.23 | <0,02 | 0.05
326 | PIZARRO, GUERRA Y CIA. (WILSON PIZARRO GUERRA) | PLANTA IRENE | IRENE 3 | ORO | N/A | INACTIVO | SEDIMENTOS | COQUIMBO | ANDACOLLO | 6654302 | 300627 | 814 | 188 | 87 | 17 | 75 | 101 | 70 | 203 | 42 | 287 | 15 | 553 | 39 | 21 | 1.8 | 5.06 | 0.31 | 7.78 | 2.28 | <20 | 14.63 | 17.13 | 28.64 | 12.98 | 7.77 | <10 | <10 | 0.35 | 55.07 | 15.56 | 0.84 | 9.81 | 2.35 | 1.8 | 0.18 | 3.13 | 2.82 | 0.51 | 6.77 | 0.88 | 99.7 | 53.87 | 47.65 | 6.46 | 24.56 | 4.8 | 1.29 | 4.39 | 0.58 | 3.17 | 0.63 | 1.88 | 0.23 | 1.64 | 0.23 | <0,02 | 0.9
327 | PIZARRO, GUERRA Y CIA. (WILSON PIZARRO GUERRA) | PLANTA IRENE | IRENE 3 | ORO | N/A | INACTIVO | MURO | COQUIMBO | ANDACOLLO | 6654294 | 300632 | 331 | 160 | 45 | 18 | 70 | 124 | 50 | 86 | 39 | 275 | 14 | 392 | 44 | 10 | 1.27 | 5.7 | 0.82 | 4.25 | 1.54 | <20 | 9.53 | 24.92 | 28.45 | 4.17 | 1.95 | <10 | <10 | 0.89 | 58.15 | 14.01 | 0.71 | 8.47 | 3.12 | 1.95 | 0.29 | 3.63 | 2.25 | 0.23 | 5.43 | 1.23 | 99.46 | 123.52 | 32.61 | 4.23 | 18.67 | 3.72 | 1 | 3.47 | 0.46 | 2.6 | 0.55 | 1.43 | 0.2 | 1.43 | 0.22 | <0,02 | 1.29
328 | PIZARRO, GUERRA Y CIA. (WILSON PIZARRO GUERRA) | PLANTA IRENE | IRENE 3 | ORO | 106200 | INACTIVO | CUBETA | COQUIMBO | ANDACOLLO | 6654282 | 300638 | 85 | 181 | 56 | 18 | 66 | 242 | 49 | 57 | 36 | 233 | 12 | 303 | 39 | 20 | 2.28 | 5.46 | 0.41 | 6.1 | 1.92 | <20 | 8.14 | 46.62 | 24.19 | 8.46 | <1 | <10 | <10 | 1.2 | 50.2 | 15.29 | 0.83 | 10.83 | 4.08 | 5.22 | 0.9 | 2.19 | 2.37 | 0.24 | 7.31 | <0,01 | 99.46 | 140.76 | 23.81 | 3.34 | 15.38 | 3.46 | 1.03 | 3.47 | 0.46 | 2.76 | 0.47 | 1.35 | 0.22 | 1.51 | 0.23 | <0,02 | 1.73
826 | ELQUI SOL YESOS | PLANTA ITAMAR | ITAMAR | ORO | N/A | INACTIVO | MURO | COQUIMBO | LA SERENA | 6696483 | 294841 | 6442 | 158 | 73 | 30 | 74 | 95 | 45 | 63 | 29 | 139 | 6 | 355 | 211 | 12 | 3.11 | 2.93 | 0.52 | 3.7 | 2.41 | <20 | 47.03 | 32.63 | 24.74 | 13.73 | 5.17 | <10 | <10 | <0,01 | 50.46 | 14.78 | 0.64 | 13.77 | 4.69 | 2.73 | 0.12 | 2.97 | 1.82 | 0.21 | 7.1 | - | 99.27 | 31.94 | 52.29 | 5.54 | 21.11 | 3.66 | 0.98 | 3.5 | 0.39 | 2.89 | 0.57 | 1.6 | 0.17 | 1.45 | 0.22 | <0,02 | 3.13
827 | ELQUI SOL YESOS | PLANTA ITAMAR | ITAMAR | ORO | 51565 | INACTIVO | CUBETA | COQUIMBO | LA SERENA | 6696527 | 294807 | 5325 | 157 | 81 | 25 | 68 | 73 | 20 | 43 | 24 | 159 | <5 | 74 | 77 | 22 | 1.2 | 3.21 | 0.4 | 2.55 | 0.95 | <20 | 16.18 | 24.4 | 57.36 | 33.51 | 3.27 | <10 | <10 | 0.07 | 48.16 | 14.48 | 0.62 | 14.2 | 2.95 | 3.51 | 0.12 | 4.72 | 0.9 | 0.14 | 3.65 | - | 93.43 | 91.1 | 27.71 | 3.52 | 13.58 | 2.91 | 0.91 | 3.08 | 0.4 | 2.25 | 0.46 | 1.28 | 0.18 | 1.12 | 0.15 | 0.03 | 1.14
828 | ELQUI SOL YESOS | PLANTA ITAMAR | ITAMAR | ORO | 51565 | INACTIVO | CUBETA | COQUIMBO | LA SERENA | 6696494 | 294814 | 4244 | 148 | 70 | 27 | 68 | 87 | 35 | 44 | 27 | 200 | 5 | 102 | 153 | 23 | 2.81 | 4.22 | 1.99 | 3.5 | 1.7 | <20 | 26.9 | 26.32 | 57.74 | 24.96 | 4.17 | <10 | <10 | <0,01 | 52.18 | 13.36 | 0.57 | 14.32 | 2.46 | 2.36 | 0.08 | 3.1 | 1.36 | 0.2 | 4.74 | - | 94.72 | 26.37 | 54.69 | 4.61 | 16.81 | 3.04 | 0.93 | 3.25 | 0.38 | 2.2 | 0.45 | 1.26 | 0.19 | 1.2 | 0.17 | 0.09 | 3.58
829 | ELQUI SOL YESOS | PLANTA ITAMAR | ITAMAR | ORO | 51565 | INACTIVO | CUBETA | COQUIMBO | LA SERENA | 6696456 | 294803 | 6164 | 145 | 83 | 32 | 77 | 72 | 38 | 64 | 26 | 139 | <5 | 130 | 85 | 26 | 2.98 | 2.67 | 0.44 | 2.16 | 1.01 | <20 | 25.46 | 25.08 | 50.45 | 31.99 | 3.49 | <10 | 40.86 | 0.04 | 41.04 | 15.02 | 0.58 | 14.33 | 5.5 | 4.1 | 0.13 | 2.7 | 1.66 | 0.17 | 7.6 | - | 92.83 | 13.65 | 25.2 | 3.18 | 13.34 | 2.8 | 0.93 | 2.9 | 0.4 | 2.26 | 0.47 | 1.93 | 0.2 | 1.29 | 0.2 | 0.04 | 4.6
830 | ELQUI SOL YESOS | PLANTA ITAMAR | ITAMAR | ORO | N/A | INACTIVO | SEDIMENTOS | COQUIMBO | LA SERENA | 6696459 | 294860 | 948 | 168 | 58 | 16 | 76 | 97 | 51 | 257 | 45 | 215 | 18 | 254 | 76 | 19 | 2.59 | 3.13 | 0.37 | 4.83 | 0.94 | <20 | 5.43 | 31.36 | 65.93 | 33.49 | 2.02 | <10 | <10 | <0,01 | 54.01 | 17.3 | 0.72 | 8.73 | 2.72 | 2.69 | 0.14 | 4.83 | 1.76 | 0.21 | 4.45 | - | 97.55 | 19.63 | 37.5 | 5.36 | 21.68 | 4.57 | 1.25 | 4.18 | 0.6 | 3.25 | 0.67 | 1.9 | 0.25 | 1.72 | 0.24 | 0.02 | 0.53
1 | CIA. MINERA LA PATAGUA | LA PATAGUA | JAVITO | COBRE | N/A | ACTIVO | MURO | VALPARAISO | LA LIGUA | 6397246 | 300300 | 1772 | 71 | 21 | 35 | 7 | 90 | 62 | 144 | <10 | 92 | <5 | 435 | 56 | <5 | 2.23 | 3.07 | 1.41 | 4.96 | 2.63 | <20 | <5 | <10 | 30 | 4 | <1 | 36 | 51 | 0.22 | 42.16 | 12.32 | 0.57 | 6.4 | 17.17 | 2.79 | 0.19 | 2.27 | 2.06 | 0.26 | 12.8 | 0.56 | 99.83 | 14.77 | 32.56 | 4.45 | 18.61 | 3.98 | 0.92 | 3.88 | 0.54 | 2.81 | 0.71 | 1.79 | 0.24 | 1.75 | 0.23 | <0,02 | <0,01
10 | CIA. MINERA LA PATAGUA | LA PATAGUA | JAVITO | COBRE | 2825285 | ACTIVO | CUBETA | VALPARAISO | LA LIGUA | 6397027 | 300500 | 1821 | 62 | 13 | 36 | 6 | 56 | 57 | 135 | <10 | 96 | <5 | 306 | 54 | <5 | 1.89 | 3.54 | 1.06 | 4.86 | 2.87 | <20 | <5 | <10 | <20 | <1 | <1 | 40 | 70 | 0.35 | 41.69 | 12.24 | 0.54 | 5.72 | 18.67 | 2.54 | 0.19 | 2.2 | 1.9 | 0.26 | 12.72 | 0.88 | 99.8 | 13.37 | 29.26 | 4 | 16.83 | 3.82 | 0.76 | 3.61 | 0.52 | 2.77 | 0.56 | 1.71 | 0.28 | 1.69 | 0.19 | <0,02 | <0,01
1913 | CIA. MINERA LA PATAGUA | LA PATAGUA | JAVITO | COBRE | N/A | ACTIVO | SEDIMENTOS | VALPARAISO | LA LIGUA | 6398352 | 298057 | 293 | 169 | 35 | <5 | <5 | 357 | 104 | 219 | 36 | 205 | <5 | 731 | 40 | 21 | 1.31 | 5.11 | 2.24 | 6.96 | 1.73 | <20 | <5 | <10 | <20 | 1.8 | <1 | <10 | <10 | <0,01 | 56.25 | 15.77 | 0.85 | 8.26 | 3.16 | 3.81 | 0.24 | 3.87 | 3.32 | 0.29 | 3.89 | <0,01 | 99.7 | 15.25 | 34.19 | 4.78 | 20.49 | 4.71 | 1.29 | 4.4 | 0.69 | 4.21 | 0.81 | 2.79 | 0.35 | 2.35 | 0.35 | <0,02 | <0,01
2157 | CIA. MINERA LA PATAGUA | LA PATAGUA | JAVITO | COBRE | N/A | ACTIVO | SEDIMENTOS | VALPARAISO | LA LIGUA | 6397274 | 300209 | 393 | 106 | 63 | <5 | 11 | 516 | 76 | 241 | 26 | 136 | 5 | 488 | 83 | 14 | 1.31 | 3.43 | 2.07 | 4.49 | 1.29 | <20 | <5 | 14.02 | <20 | 4.75 | <1 | <10 | <10 | <0,01 | 52.48 | 15.7 | 0.77 | 8.62 | 2.45 | 3.21 | 0.32 | 2.97 | 2.02 | 0.28 | 6.76 | <0,01 | 95.58 | 13.75 | 33.16 | 3.84 | 17.24 | 3.85 | 1.11 | 3.91 | 0.61 | 3.22 | 0.65 | 1.78 | 0.27 | 1.59 | 0.23 | 0.02 | 0.35
1141 | SLM.AU. JERALDO | PLANTA JERALDO I | JERALDO 1 | ORO | N/A | INACTIVO | MURO | COQUIMBO | ANDACOLLO | 6652687 | 298968 | 1627 | 62 | <10 | 16 | <5 | <5 | 92 | 100 | 50 | 478 | 13 | 1103 | 27 | 22 | 2.11 | 2.22 | 0.32 | 2.41 | 1.04 | <20 | 133.82 | 38.69 | 56.57 | 6.35 | 1.73 | <10 | 18.09 | 1.33 | 64.16 | 16.42 | 0.41 | 4.23 | 0.4 | 0.6 | 0.01 | 1.34 | 5.33 | 0.11 | 6.15 | - | 99.15 | 8.39 | 17.76 | 2.41 | 10.49 | 2.2 | 0.45 | 1.51 | 0.18 | 1.6 | 0.28 | 0.88 | 0.16 | 0.92 | 0.16 | 0.02 | 1.38
1142 | SLM.AU. JERALDO | PLANTA JERALDO I | JERALDO 1 | ORO | 240240 | INACTIVO | CUBETA | COQUIMBO | ANDACOLLO | 6652669 | 298959 | 6151 | 71 | <10 | 40 | 5 | <5 | 97 | 116 | 60 | 432 | 13 | 1071 | 30 | 23 | 0.4 | 5.06 | 0.59 | 1.38 | 0.7 | <20 | 85.37 | 29.93 | 51.59 | 4.65 | 2.41 | <10 | 15.68 | 1.32 | 61.4 | 18.18 | 0.42 | 3.03 | 0.86 | 0.87 | 0.02 | 1.29 | 5.26 | 0.11 | 7.45 | - | 98.89 | 4.76 | 9.55 | 1.31 | 5.49 | 1.07 | 0.26 | 1.14 | 0.14 | 0.61 | 0.14 | 0.49 | 0.06 | 0.43 | 0.08 | 0.03 | 2.22
1143 | SLM.AU. JERALDO | PLANTA JERALDO I | JERALDO 1 | ORO | 240240 | INACTIVO | CUBETA | COQUIMBO | ANDACOLLO | 6652703 | 298965 | 1150 | 60 | <10 | 22 | <5 | <5 | 95 | 109 | 51 | 502 | 14 | 1149 | 24 | 32 | 0.49 | 5.5 | 0.39 | 1.63 | 0.66 | <20 | 96.53 | 18.97 | 76.71 | 6.06 | 1.4 | <10 | 20.12 | 1.12 | 65.83 | 16.19 | 0.42 | 3.47 | 0.63 | 0.55 | 0.01 | 1.14 | 5.26 | 0.1 | 5.76 | - | 99.35 | 6.19 | 14.08 | 1.65 | 7.63 | 1.56 | 0.31 | 1.05 | 0.16 | 0.97 | 0.21 | 0.66 | 0.1 | 0.81 | 0.08 | 0.03 | 0.46
1209 | SLM.AU. JERALDO | PLANTA JERALDO II | JERALDO 1-2 | ORO-COBRE-ORO | 327924 | INACTIVO | CUBETA | COQUIMBO | ANDACOLLO | 6653604 | 302533 | 3915 | 200 | 36 | 6 | 12 | 112 | 88 | 156 | 54 | 286 | 7 | 477 | 64 | 17 | 0.83 | 3.36 | 0.68 | 1.19 | 0.57 | <20 | 51.44 | 31.14 | 51.67 | 5.53 | 3.26 | <10 | 15.61 | 1.08 | 54.16 | 18.19 | 0.47 | 7.8 | 2.09 | 3.56 | 0.14 | 2.73 | 3.49 | 0.24 | 6.1 | - | 98.96 | 4.56 | 8.83 | 1.35 | 5.32 | 1.2 | 0.31 | 0.89 | 0.16 | 1.27 | 0.18 | 0.54 | 0.06 | 0.42 | 0.07 | 0.02 | 0.25
1210 | SLM.AU. JERALDO | PLANTA JERALDO II | JERALDO 1-2 | ORO-COBRE-ORO | 327924 | INACTIVO | CUBETA | COQUIMBO | ANDACOLLO | 6653604 | 302533 | 1805 | 125 | 25 | 5 | 6 | 77 | 93 | 120 | 45 | 406 | 11 | 980 | 56 | 19 | 2.43 | 2.39 | 0.13 | 1.56 | 0.78 | <20 | 14.25 | 54.4 | 51.25 | 9.83 | 2.86 | <10 | 26.79 | 0.34 | 61.46 | 17.46 | 0.43 | 5.14 | 1.74 | 1.71 | 0.13 | 2.37 | 4.54 | 0.23 | 4 | - | 99.2 | 6.89 | 12.81 | 2.12 | 8.06 | 1.71 | 0.58 | 1.58 | 0.19 | 1.14 | 0.21 | 0.61 | 0.1 | 0.55 | 0.14 | 0.03 | 0.3
1211 | SLM.AU. JERALDO | PLANTA JERALDO II | JERALDO 1-2 | ORO-COBRE-ORO | 327924 | INACTIVO | CUBETA | COQUIMBO | ANDACOLLO | 6653666 | 302522 | 659 | 145 | 60 | <5 | <5 | 1626 | 41 | 159 | <10 | 222 | 5 | 2255 | 1598 | 21 | 2.25 | 1.98 | 0.31 | 2.15 | 0.61 | 406.73 | 14.98 | 39.38 | 32.21 | 10.36 | 2.55 | <10 | 18.31 | 1.18 | 52.4 | 13.18 | 0.36 | 14.58 | 3.65 | 3.06 | 0.39 | 2.37 | 1.96 | 0.2 | 7.17 | - | 99.32 | 10.32 | 19.77 | 2.92 | 11.48 | 2.54 | 0.76 | 2.14 | 0.33 | 2.1 | 0.38 | 1.11 | 0.14 | 0.97 | 0.2 | 0.02 | 0.01
1823 | SLM.AU. JERALDO | PLANTA JERALDO II | JERALDO 1-2 | ORO-COBRE-ORO | N/A | INACTIVO | SEDIMENTOS | COQUIMBO | ANDACOLLO | 6653915 | 302479 | 1874 | 163 | 54 | <5 | 5 | 513 | 48 | 180 | 15 | 281 | 6 | 699 | 379 | 26 | 1.92 | 6.12 | 0.4 | 5.23 | 1.85 | 118.42 | 46.4 | 23.17 | <20 | <1 | <1 | <10 | 14.9 | 0.45 | 60.22 | 16.47 | 0.58 | 8.87 | 0.88 | 1.7 | 0.13 | 2.48 | 2.05 | 0.23 | 5.84 | <0,01 | 99.43 | 16.79 | 38.74 | 4.55 | 18.17 | 3.81 | 1.08 | 3.27 | 0.43 | 2.19 | 0.44 | 1.24 | 0.18 | 1.11 | 0.17 | <0,02 | 0.28
1076 | SUC. L. JERALDO U. | PLANTA JERALDO | JERALDO 1-2-3 | ORO | N/A | INACTIVO | SEDIMENTOS | COQUIMBO | ANDACOLLO | 6652595 | 299296 | 1546 | 229 | 81 | <5 | 11 | 135 | 66 | 194 | 24 | 239 | 7 | 1081 | 42 | 16 | 1.63 | 4.85 | 0.03 | 3.65 | 1.89 | <20 | 19.84 | 38.7 | 58.3 | 10.39 | 5.36 | <10 | <10 | 0.19 | 57.28 | 16.67 | 0.49 | 9.3 | 1.61 | 3.01 | 0.18 | 2.46 | 3.57 | 0.21 | 4.59 | 0.06 | 99.43 | 25.9 | 43.73 | 5.03 | 17.35 | 3 | 0.6 | 2.86 | 0.36 | 1.85 | 0.36 | 1.03 | 0.14 | 1 | 0.13 | 0.02 | 0.14
1077 | SUC. L. JERALDO U. | PLANTA JERALDO | JERALDO 1-2-3 | ORO | N/A | INACTIVO | MURO | COQUIMBO | ANDACOLLO | 6652646 | 299267 | 2722 | 114 | 22 | 17 | 6 | 158 | 99 | 187 | 40 | 347 | 9 | 1688 | 42 | 15 | 1.91 | 3.47 | <0,01 | 2.59 | 1.14 | <20 | 13.92 | 44.16 | 66.77 | 10 | 3.08 | <10 | 12.83 | 1.36 | 58.83 | 16.09 | 0.39 | 5.21 | 1.37 | 2.5 | 0.11 | 2.17 | 5.75 | 0.19 | 6.71 | 0.09 | 99.38 | 16.38 | 46.61 | 5.76 | 25.06 | 6.16 | 1.48 | 6.17 | 0.95 | 5.24 | 0.95 | 2.82 | 0.37 | 2.23 | 0.32 | 0.03 | 0.02
1078 | SUC. L. JERALDO U. | PLANTA JERALDO | JERALDO 1-2-3 | ORO | 89100 | INACTIVO | CUBETA | COQUIMBO | ANDACOLLO | 6652619 | 299213 | 827 | 126 | 23 | <5 | <5 | 76 | 118 | 164 | 41 | 361 | 9 | 2446 | 45 | 15 | 5.3 | 2.3 | <0,01 | 1.54 | 0.79 | <20 | 36.76 | 25.46 | 36.35 | 9.43 | 2.94 | <10 | 18.78 | 0.83 | 60 | 15.86 | 0.43 | 6.47 | 0.52 | 1.94 | 0.06 | 1.57 | 7.36 | 0.23 | 4.88 | 0.13 | 99.42 | 13.29 | 25.88 | 3.27 | 13.28 | 2.86 | 0.87 | 2.7 | 0.39 | 2.34 | 0.39 | 1.27 | 0.16 | 1.04 | 0.16 | 0.02 | <0,01
1079 | SUC. L. JERALDO U. | PLANTA JERALDO | JERALDO 1-2-3 | ORO | 89100 | INACTIVO | CUBETA | COQUIMBO | ANDACOLLO | 6652621 | 299253 | 299 | 212 | 30 | <5 | <5 | 1006 | 71 | 160 | 23 | 193 | 8 | 1093 | 76 | 21 | 2.07 | 3.16 | 0.02 | 4.57 | 1.07 | <20 | 7.47 | 38.27 | 55.79 | 7.76 | 5.8 | <10 | <10 | 0.13 | 53.71 | 17.73 | 0.55 | 11.58 | 0.81 | 1.33 | 0.42 | 3.59 | 4.34 | 0.28 | 4.79 | 0.06 | 99.18 | 16.41 | 33.09 | 4.33 | 17.99 | 3.54 | 1.03 | 3.69 | 0.52 | 2.89 | 0.59 | 1.72 | 0.23 | 1.6 | 0.24 | 0.02 | <0,01
1100 | SUC. L. JERALDO U. | PLANTA JERALDO | JERALDO 1-2-3 | ORO | 89100 | INACTIVO | CUBETA | COQUIMBO | ANDACOLLO | 6652578 | 299251 | 354 | 234 | 94 | 58 | 10 | 86 | 20 | 126 | <10 | 195 | 8 | 468 | 69 | 28 | 1.32 | 3.43 | <0,01 | 3.95 | 1.27 | <20 | 11.49 | 33.32 | 61.33 | 15.43 | 5.73 | <10 | <10 | 0.26 | 58.86 | 15.25 | 0.61 | 10.81 | 1.11 | 1.58 | 0.18 | 5.74 | 0.94 | 0.22 | 4.21 | <0,01 | 99.51 | 17.04 | 34.98 | 4.49 | 18.52 | 3.47 | 0.88 | 3.05 | 0.4 | 2.15 | 0.43 | 1.26 | 0.18 | 1.25 | 0.13 | 0.06 | 3.62
1144 | SLM.AU. JERALDO | PLANTA JERALDO I | JERALDO 2 | ORO | N/A | INACTIVO | MURO | COQUIMBO | ANDACOLLO | 6652628 | 298968 | 1560 | 190 | 59 | <5 | <5 | 329 | 70 | 100 | 21 | 142 | <5 | 675 | 128 | 11 | 1.05 | 3.27 | 4.82 | 1.57 | 0.77 | <20 | 13.74 | 78.43 | <20 | 3.57 | 1.39 | <10 | <10 | 1.42 | 44.46 | 17.22 | 0.35 | 11.7 | 4.93 | 2.53 | 0.34 | 2.71 | 3.48 | 0.27 | 11.31 | - | 99.3 | 6.09 | 12.87 | 1.69 | 7.33 | 1.47 | 0.46 | 1.46 | 0.22 | 1.14 | 0.23 | 0.65 | 0.09 | 0.6 | 0.07 | 0.05 | 7.04
1145 | SLM.AU. JERALDO | PLANTA JERALDO I | JERALDO 2 | ORO | 34560 | INACTIVO | CUBETA | COQUIMBO | ANDACOLLO | 6652658 | 298971 | 1110 | 172 | 32 | <5 | <5 | 656 | 78 | 89 | 25 | 186 | 8 | 1036 | 172 | 15 | 1.38 | 4.1 | 0.37 | 1.06 | 0.65 | <20 | 10.39 | 41.56 | 35.04 | 5.1 | 2.91 | <10 | 11.41 | 0.32 | 54.25 | 17.05 | 0.46 | 12.29 | 1.11 | 0.6 | 0.29 | 3.74 | 5.5 | 0.21 | 3.66 | - | 99.16 | 6.79 | 14.38 | 1.99 | 8.42 | 2.21 | 0.55 | 2.27 | 0.35 | 2.53 | 0.45 | 1.19 | 0.23 | 1.06 | 0.15 | 0.06 | 2.08
1146 | SLM.AU. JERALDO | PLANTA JERALDO I | JERALDO 2 | ORO | 34560 | INACTIVO | CUBETA | COQUIMBO | ANDACOLLO | 6652656 | 298980 | 842 | 191 | 28 | <5 | <5 | 398 | 58 | 87 | 18 | 172 | 7 | 900 | 119 | 24 | 1.98 | 3.82 | 0.84 | 1.7 | 0.98 | <20 | 9.11 | 61.12 | 36.64 | 7.44 | 1.55 | <10 | 24.12 | 0.1 | 55.47 | 16.99 | 0.5 | 12.9 | 0.54 | 0.64 | 0.21 | 5.13 | 4.12 | 0.25 | 2.88 | - | 99.62 | 8.64 | 15.77 | 2.49 | 8.82 | 1.98 | 0.62 | 1.82 | 0.27 | 1.78 | 0.29 | 0.87 | 0.15 | 0.66 | 0.1 | 0.05 | 3.38
1147 | SLM.AU. JERALDO | PLANTA JERALDO I | JERALDO 2 | ORO | N/A | INACTIVO | SEDIMENTOS | COQUIMBO | ANDACOLLO | 6652622 | 298970 | 1328 | 176 | 52 | <5 | <5 | 72 | 70 | 210 | 25 | 234 | 9 | 1369 | 55 | 20 | 1.64 | 3.25 | 0.58 | 1.63 | 0.96 | <20 | 31.44 | 20.1 | 73.73 | 3.59 | 2.25 | <10 | 13.95 | 0.24 | 59.69 | 17.47 | 0.47 | 8.95 | 0.84 | 1.28 | 0.24 | 2.14 | 3.68 | 0.24 | 4.41 | - | 99.42 | 5.82 | 12.09 | 1.65 | 7.71 | 1.56 | 0.36 | 1.5 | 0.21 | 1.32 | 0.24 | 0.85 | 0.11 | 0.65 | 0.1 | 0.02 | 1.96
1117 | SLM.AU. JERALDO | PLANTA JERALDO I | JERALDO 3 | ORO | N/A | INACTIVO | MURO | COQUIMBO | ANDACOLLO | 6652658 | 298951 | 505 | 192 | 31 | 5 | <5 | 336 | 32 | 101 | 12 | 194 | 7 | 516 | 95 | 19 | 1.01 | 3.22 | 0.24 | 3.9 | 1.07 | <20 | 8.61 | 61.83 | 34.06 | 13.23 | 3.96 | 12 | <10 | 0.18 | 59.45 | 15.75 | 0.48 | 10.29 | 1.21 | 0.9 | 0.34 | 5.88 | 1.59 | 0.33 | 3.23 | <0,01 | 99.44 | 16.57 | 35.94 | 4.63 | 19.01 | 3.88 | 1.13 | 3.18 | 0.35 | 2.1 | 0.51 | 1.16 | 0.2 | 1.12 | 0.2 | <0,02 | 3.21
1118 | SLM.AU. JERALDO | PLANTA JERALDO I | JERALDO 3 | ORO | 72000 | INACTIVO | CUBETA | COQUIMBO | ANDACOLLO | 6652697 | 298932 | 630 | 163 | 27 | <5 | <5 | 388 | 80 | 107 | 26 | 197 | 7 | 1324 | 106 | 16 | 1.65 | 4.08 | 0.34 | 8.16 | 2.14 | <20 | 27.2 | 33.16 | 58 | 10.65 | 2.17 | <10 | 24.14 | 0.95 | 52.15 | 16.87 | 0.42 | 11.79 | 1.48 | 0.6 | 0.18 | 3.38 | 5.04 | 0.3 | 7.2 | <0,01 | 99.39 | 19.11 | 45.59 | 5.5 | 23.07 | 4.77 | 1.32 | 3.85 | 0.46 | 2.62 | 0.51 | 1.59 | 0.25 | 1.7 | 0.23 | <0,02 | 9.11
1119 | SLM.AU. JERALDO | PLANTA JERALDO I | JERALDO 3 | ORO | 72000 | INACTIVO | CUBETA | COQUIMBO | ANDACOLLO | 6652672 | 298947 | 117 | 145 | 15 | <5 | <5 | 215 | 110 | 203 | 28 | 224 | 9 | 4012 | 46 | 16 | 0.97 | 5.5 | 2.04 | 9.35 | 2.05 | <20 | 6.29 | 20.58 | 46.48 | 9.11 | <1 | <10 | <10 | 0.85 | 55.14 | 15.47 | 0.5 | 9.95 | 0.38 | 2.1 | 0.25 | 2.15 | 7.51 | 0.33 | 5.42 | 0.23 | 99.21 | 25.24 | 53.86 | 6.73 | 26.32 | 4.98 | 1.84 | 3.92 | 0.48 | 3 | 0.52 | 1.72 | 0.27 | 1.81 | 0.33 | <0,02 | 12.27
1140 | SLM.AU. JERALDO | PLANTA JERALDO I | JERALDO 3 | ORO | 72000 | INACTIVO | CUBETA | COQUIMBO | ANDACOLLO | 6652684 | 298929 | 1051 | 197 | 36 | <5 | <5 | 679 | 61 | 91 | 21 | 183 | 6 | 703 | 88 | 20 | 3.3 | 1.45 | 0.45 | 2.07 | 0.88 | <20 | 18.75 | 39.84 | 58.77 | 7.72 | 2.4 | <10 | 27.32 | 0.49 | 51.44 | 17.2 | 0.42 | 13.91 | 1.21 | 1.33 | 0.36 | 3.66 | 3.9 | 0.35 | 5.76 | - | 99.52 | 7.17 | 14.39 | 2.25 | 8.25 | 1.57 | 0.46 | 1.37 | 0.22 | 1.17 | 0.21 | 0.84 | 0.1 | 0.6 | 0.11 | 0.03 | 1.15
1817 | SLM.AU. JERALDO | PLANTA JERALDO I | JERALDO 3 | ORO | N/A | INACTIVO | SEDIMENTOS | COQUIMBO | ANDACOLLO | 6652614 | 299021 | 1410 | 137 | 29 | 9 | <5 | 82 | 81 | 236 | 29 | 308 | 8 | 1259 | 50 | 9 | 2.95 | 5.73 | 3.33 | 7.65 | 2.26 | <20 | 8.62 | 28.1 | <20 | <1 | <1 | <10 | <10 | 0.14 | 59.16 | 17.87 | 0.61 | 7.28 | 0.67 | 1.56 | 0.22 | 2.05 | 3.6 | 0.23 | 6.01 | <0,01 | 99.25 | 22.23 | 49.52 | 6 | 24.8 | 5.11 | 1.4 | 4.26 | 0.56 | 2.89 | 0.57 | 1.63 | 0.23 | 1.5 | 0.23 | 0.02 | 0.13
1283 | PEDRO ESPINOZA HONORES | PLANTA JOHN KENNEDY | JOHN KENNEDY 1 | ORO | N/A | INACTIVO | MURO | COQUIMBO | ANDACOLLO | 6654586 | 302157 | 656 | 182 | 44 | <5 | <5 | <5 | 23 | 68 | <10 | 168 | <5 | <20 | 14 | 17 | 1.62 | 5.2 | 0.84 | 5.24 | 1.78 | <20 | 7.77 | 38.07 | 45.89 | 5.66 | 4.21 | <10 | 22.14 | 0.38 | 55.66 | 13.44 | 0.39 | 12.63 | 4.98 | 2.99 | 0.15 | 2.94 | 1.14 | 0.16 | 5.27 | - | 99.76 | 28.99 | 56.46 | 7.42 | 28.9 | 5.87 | 1.73 | 4.94 | 0.67 | 3.34 | 0.63 | 1.74 | 0.21 | 1.44 | 0.22 | <0,02 | 1.36
1284 | PEDRO ESPINOZA HONORES | PLANTA JOHN KENNEDY | JOHN KENNEDY 1 | ORO | 36985 | INACTIVO | CUBETA | COQUIMBO | ANDACOLLO | 6654551 | 302124 | 270 | 126 | 31 | <5 | 5 | 11 | 33 | 93 | <10 | 149 | <5 | 56 | 36 | 14 | 1.87 | 2.25 | 1.23 | 6.52 | 1.47 | <20 | 7.36 | 17.61 | 51.29 | 3.83 | 2.26 | <10 | 22.13 | 0.55 | 55.01 | 15.41 | 0.4 | 8.21 | 6.76 | 2.4 | 0.15 | 3.56 | 1.61 | 0.19 | 6.12 | - | 99.82 | 19.15 | 38.67 | 5.2 | 21.19 | 4.35 | 1.23 | 3.73 | 0.51 | 2.74 | 0.52 | 1.61 | 0.2 | 1.27 | 0.13 | <0,02 | 0.29
1285 | PEDRO ESPINOZA HONORES | PLANTA JOHN KENNEDY | JOHN KENNEDY 1 | ORO | 36985 | INACTIVO | CUBETA | COQUIMBO | ANDACOLLO | 6654579 | 302151 | 237 | 161 | 55 | <5 | 9 | 37 | 46 | 75 | <10 | 174 | 5 | 76 | 26 | 15 | 1.48 | 4.47 | 0.78 | 6.18 | 2.17 | <20 | 7.33 | 22.77 | 55.45 | 7.93 | 2.58 | <10 | 29.13 | 1.2 | 48.61 | 14.44 | 0.42 | 8.97 | 7.59 | 3.57 | 0.27 | 3.21 | 1.9 | 0.19 | 10.77 | - | 99.93 | 17.3 | 36.01 | 4.87 | 21.19 | 4.65 | 1.33 | 3.93 | 0.56 | 3.01 | 0.58 | 1.76 | 0.25 | 1.52 | 0.24 | 0.02 | 0.81
1279 | PEDRO ESPINOZA HONORES | PLANTA JOHN KENNEDY | JOHN KENNEDY 2 | ORO | N/A | INACTIVO | MURO | COQUIMBO | ANDACOLLO | 6654617 | 302093 | 101 | 159 | 31 | <5 | 6 | <5 | 30 | 77 | <10 | 237 | <5 | <20 | 23 | 24 | 4.31 | 4.9 | 1.2 | 10.54 | 3.48 | <20 | 7.61 | 21.84 | 49.39 | 10.75 | 2.77 | <10 | 45.37 | 1.32 | 58.04 | 13.47 | 0.42 | 8.51 | 5.44 | 1.9 | 0.12 | 3.38 | 1.25 | 0.15 | 7.17 | - | 99.85 | 22.3 | 46.58 | 6.16 | 25.73 | 5.7 | 1.11 | 4.04 | 0.51 | 2.77 | 0.54 | 1.8 | 0.28 | 1.95 | 0.43 | 0.04 | 6.18
1280 | PEDRO ESPINOZA HONORES | PLANTA JOHN KENNEDY | JOHN KENNEDY 2 | ORO | 98014 | INACTIVO | CUBETA | COQUIMBO | ANDACOLLO | 6654610 | 302064 | 147 | 149 | 32 | <5 | 7 | <5 | 38 | 123 | <10 | 178 | <5 | 53 | 31 | 18 | 1.31 | 5.09 | 0.5 | 4.48 | 1.47 | <20 | 7.21 | 39.09 | 49.88 | 10.85 | 1.86 | <10 | 29.38 | 0.67 | 57.47 | 15.09 | 0.39 | 7.08 | 5.61 | 2.08 | 0.11 | 3.93 | 1.44 | 0.18 | 6.27 | - | 99.65 | 25.49 | 49.16 | 6.25 | 27.34 | 5.87 | 1.67 | 5.03 | 0.68 | 3.49 | 0.65 | 1.81 | 0.25 | 1.45 | 0.19 | <0,02 | 0.94
1281 | PEDRO ESPINOZA HONORES | PLANTA JOHN KENNEDY | JOHN KENNEDY 2 | ORO | 98014 | INACTIVO | CUBETA | COQUIMBO | ANDACOLLO | 6654591 | 302103 | 140 | 143 | 31 | <5 | 5 | 10 | 39 | 88 | <10 | 179 | <5 | 42 | 44 | 10 | 3.15 | 4.22 | 0.51 | 5.14 | 1.78 | <20 | 8.22 | 40.13 | 67.95 | 8.49 | 2.48 | <10 | 37.26 | 1.11 | 55.88 | 14.58 | 0.39 | 7.89 | 6.24 | 1.79 | 0.13 | 3.47 | 1.52 | 0.18 | 7.45 | - | 99.52 | 27.79 | 53.38 | 7.24 | 26.27 | 5.81 | 1.51 | 4.68 | 0.64 | 3.25 | 0.59 | 1.71 | 0.27 | 1.42 | 0.19 | <0,02 | 2.05
1282 | PEDRO ESPINOZA HONORES | PLANTA JOHN KENNEDY | JOHN KENNEDY 2 | ORO | 98014 | INACTIVO | CUBETA | COQUIMBO | ANDACOLLO | 6654599 | 302129 | 623 | 162 | 44 | 16 | 12 | <5 | 40 | 101 | <10 | 153 | <5 | 22 | 32 | 26 | 1.84 | 4.17 | 0.39 | 5.28 | 1.63 | <20 | 8.06 | 35.65 | 58.83 | 8.8 | 2.09 | <10 | 23.86 | 0.91 | 51.57 | 15.13 | 0.44 | 7.55 | 8.53 | 2.37 | 0.17 | 3.52 | 1.67 | 0.18 | 8.8 | - | 99.92 | 17.48 | 35.66 | 4.43 | 20.27 | 3.63 | 1.18 | 3.4 | 0.47 | 2.41 | 0.45 | 1.76 | 0.16 | 1.19 | 0.15 | <0,02 | 9.76
1828 | PEDRO ESPINOZA HONORES | PLANTA JOHN KENNEDY | JOHN KENNEDY 2 | ORO | N/A | INACTIVO | SEDIMENTOS | COQUIMBO | ANDACOLLO | 6654632 | 302200 | 1513 | 131 | 50 | 22 | 11 | 191 | 61 | 245 | 23 | 261 | 7 | 762 | 47 | 9 | 1.77 | 4.4 | 0.42 | 5.2 | 1.73 | <20 | 8.36 | 13.05 | <20 | <1 | <1 | <10 | <10 | 0.61 | 52.75 | 15.24 | 0.54 | 5.97 | 2.21 | 4.91 | 0.16 | 5.01 | 2.48 | 0.22 | 10.16 | <0,01 | 99.64 | 17.85 | 41.48 | 4.98 | 20.17 | 4.17 | 1.16 | 3.6 | 0.5 | 2.74 | 0.55 | 1.59 | 0.24 | 1.41 | 0.21 | <0,02 | 1.02
1401 | JOSE NARA | PLANTA SAN CRISTOBAL | JOSE NARA SUR | COBRE | 3051 | INACTIVO | CUBETA | ATACAMA | COPIAPO | 6962913.305 | 370316.815 | 3671 | 137 | 2623 | <5 | 25 | 1549 | 53 | 317 | <10 | 170 | 8 | 819 | 1607 | 13 | 0.98 | 7.22 | 0.28 | 1.28 | 0.4 | 965.72 | 97.57 | 62.33 | 25.3 | 1 | 6.65 | 129.98 | <10 | 2.83 | 39.18 | 14.58 | 0.55 | 15.01 | 4.5 | 5.68 | 0.13 | 1.7 | 2.42 | 0.24 | 14.69 | 0.05 | 98.72 | 3.52 | 5 | 0.61 | 2.26 | 0.29 | 0.12 | 0.4 | 0.06 | 0.3 | 0.06 | 0.29 | 0.03 | 0.21 | 0.05 | <0,02 | 0.01
1991 | JOSE NARA | PLANTA SAN CRISTOBAL | JOSE NARA SUR | COBRE | N/A | INACTIVO | SEDIMENTOS | ATACAMA | COPIAPO | 6963185 | 370207 | 155 | 110 | 28 | 13 | <5 | 44 | 66 | 330 | 23 | 294 | 8 | 519 | 37 | 13 | 3.61 | 5.55 | 1.57 | 9.82 | 1.93 | <20 | <5 | <10 | <20 | <1 | 2.2 | <10 | <10 | <0,01 | 58.2 | 15.61 | 0.73 | 6.53 | 5.85 | 3.42 | 0.13 | 3.44 | 2.74 | 0.27 | 2.51 | <0,01 | 99.59 | 26.77 | 56.89 | 7.33 | 30.39 | 6.58 | 1.38 | 5.9 | 0.92 | 5 | 1.01 | 2.96 | 0.44 | 2.67 | 0.46 | <0,02 | 0.11
171 | EDUARDO LERY LERY | KATTIA | KATTIA 1 | COBRE | N/A | INACTIVO | SEDIMENTOS | COQUIMBO | ILLAPEL | 6527234 | 303072 | 188 | 144 | 18 | 11 | 70 | 43 | 93 | 278 | 66 | 343 | 23 | 615 | 32 | 11 | 0.86 | 2.18 | 0.85 | 10.36 | 2.47 | <20 | <5 | 16.34 | 23.58 | 4.87 | 1.99 | <10 | <10 | 0.03 | 63.52 | 16.61 | 0.63 | 5.37 | 2.41 | 1.79 | 0.09 | 3.01 | 3.25 | 0.14 | 2.88 | - | 99.71 | 23.64 | 52.34 | 8.26 | 32.12 | 6.43 | 1.18 | 8.88 | 1.03 | 6.72 | 1.41 | 4.31 | 0.58 | 3.55 | 0.42 | <0,02 | <0,01
172 | EDUARDO LERY LERY | KATTIA | KATTIA 1 | COBRE | N/A | INACTIVO | SEDIMENTOS | COQUIMBO | ILLAPEL | 6527232 | 303063 | 634 | 95 | 70 | 23 | 59 | 46 | 34 | <5 | 25 | 86 | 6 | 90 | 126 | 13 | 0.95 | 0.66 | 0.86 | 2.02 | 0.84 | <20 | 7.73 | 42.55 | <20 | 2.74 | 6.29 | <10 | <10 | 4.03 | 59.19 | 8.46 | 0.31 | 14.91 | 1.5 | 0.75 | 0.2 | 0.04 | 1.51 | 0.12 | 12.55 | - | 99.54 | 5.34 | 12.51 | 1.74 | 7.25 | 1.96 | 0.24 | 1.39 | 0.15 | 1.13 | 0.24 | 0.99 | 0.14 | 0.59 | 0.09 | <0,02 | 0.5
174 | EDUARDO LERY LERY | KATTIA | KATTIA 1 | COBRE | N/A | INACTIVO | MURO | COQUIMBO | ILLAPEL | 6527121 | 303121 | 795 | 118 | 79 | 24 | 63 | 56 | 51 | 33 | 25 | 93 | <5 | 245 | 54 | 14 | 1.17 | 0.45 | 49.54 | 1.15 | 0.41 | <20 | 9.51 | 20.19 | 23.49 | 4.78 | <1 | <10 | <10 | 1.3 | 56.9 | 14.27 | 0.47 | 12.67 | 3.57 | 2.37 | 0.19 | 0.57 | 2.37 | 0.13 | 6.13 | - | 99.63 | 6.01 | 13.65 | 1.52 | 7.51 | 1.93 | 0.41 | 1.81 | 0.17 | 1.1 | 0.29 | 0.66 | 0.11 | 0.92 | 0.1 | <0,02 | 0.23
175 | EDUARDO LERY LERY | KATTIA | KATTIA 1 | COBRE | 128082 | INACTIVO | CUBETA | COQUIMBO | ILLAPEL | 6527080 | 303110 | 390 | 80 | 78 | 26 | 61 | 31 | 26 | <5 | 23 | 85 | <5 | <20 | 45 | 22 | 0.7 | 0.78 | 144.73 | 2.21 | 0.49 | <20 | 6.94 | 12.42 | 23.15 | 4.17 | 1.66 | <10 | <10 | 2.12 | 68.28 | 8.55 | 0.28 | 10.69 | 2.52 | 0.8 | 0.11 | 0.23 | 1.25 | 0.09 | 7.21 | - | 100.01 | 6.16 | 13.56 | 1.99 | 8.38 | 1.74 | 0.5 | 2.35 | 0.21 | 1.86 | 0.33 | 0.86 | 0.14 | 0.87 | 0.09 | <0,02 | 0.13
170 | EDUARDO LERY LERY | KATTIA | KATTIA 2 | COBRE | 70711 | INACTIVO | CUBETA | COQUIMBO | ILLAPEL | 6527173 | 303101 | 889 | 112 | 65 | 21 | 61 | 51 | 50 | 38 | 27 | 99 | 5 | 186 | 68 | 20 | 2.1 | 1.11 | 71.65 | 2.66 | 0.79 | <20 | 8.58 | 19.48 | 23.42 | 5.98 | 2.67 | <10 | <10 | 2.56 | 55.29 | 13.67 | 0.42 | 12.71 | 3.37 | 1.91 | 0.17 | 0.62 | 2.19 | 0.12 | 8.87 | - | 99.36 | 9.01 | 20.45 | 3.18 | 12.23 | 2.18 | 0.57 | 3.21 | 0.36 | 2.11 | 0.47 | 1.09 | 0.17 | 1.08 | 0.23 | <0,02 | 0.68
173 | EDUARDO LERY LERY | KATTIA | KATTIA 2 | COBRE | N/A | INACTIVO | MURO | COQUIMBO | ILLAPEL | 6527182 | 303090 | 1252 | 114 | 54 | 24 | 63 | 48 | 58 | 47 | 29 | 99 | <5 | 311 | 58 | 14 | 1.93 | 0.9 | 0.92 | 2.07 | 0.61 | <20 | 10.28 | 15.51 | 21.92 | 7.2 | <1 | <10 | <10 | 1.16 | 56.7 | 15.1 | 0.44 | 12.47 | 3.57 | 1.7 | 0.15 | 0.67 | 2.54 | 0.11 | 6.15 | - | 99.59 | 7.8 | 17.19 | 2.41 | 11.41 | 2.69 | 0.38 | 2.24 | 0.25 | 1.49 | 0.39 | 0.96 | 0.2 | 0.81 | 0.15 | <0,02 | 0.58
1805 | EDUARDO LERY LERY | KATTIA | KATTIA 2 | COBRE | N/A | INACTIVO | SEDIMENTOS | COQUIMBO | ILLAPEL | 6526941 | 301847 | 646 | 114 | 34 | <5 | <5 | <5 | 30 | 106 | <10 | 389 | <5 | 295 | 89 | 19 | 1.07 | 11.44 | 0.22 | 2.3 | 1.69 | <20 | 5.82 | 37.95 | 46.57 | 67.19 | 11.7 | <10 | <10 | 1.76 | 64.98 | 10.6 | 0.48 | 11 | 1.51 | 1.18 | 1.75 | 0.11 | 1.42 | 0.11 | 6.24 | <0,01 | 99.37 | 10.19 | 19.55 | 2.72 | 11.49 | 2.36 | 0.61 | 2.49 | 0.37 | 2.11 | 0.43 | 1.41 | 0.24 | 1.38 | 0.22 | <0,02 | 4.63
166 | EDUARDO LERY LERY | KATTIA | KATTIA 3 | COBRE | 171351 | INACTIVO | CUBETA | COQUIMBO | ILLAPEL | 6527124 | 303271 | 1627 | 93 | 36 | 19 | 64 | 50 | 47 | <5 | 29 | 83 | 7 | 60 | 99 | 14 | 1.69 | 0.98 | 0.64 | 2.76 | 1.05 | <20 | 8.58 | <10 | 24.94 | 4.87 | 1.48 | <10 | <10 | 3.86 | 60.18 | 11.54 | 0.33 | 10.51 | 2.86 | 1.35 | 0.16 | <0,01 | 2.05 | 0.13 | 10.47 | - | 99.57 | 5.45 | 12.55 | 1.97 | 9.39 | 1.92 | 0.48 | 2.12 | 0.4 | 2.81 | 0.43 | 1.47 | 0.14 | 1.48 | 0.17 | <0,02 | 0.45
167 | EDUARDO LERY LERY | KATTIA | KATTIA 3 | COBRE | N/A | INACTIVO | MURO | COQUIMBO | ILLAPEL | 6527107 | 303247 | 3256 | 154 | 58 | 18 | 66 | 52 | 66 | 111 | 41 | 196 | 12 | 189 | 116 | 23 | 1.37 | 1.35 | 0.34 | 4.68 | 1.74 | <20 | 11.44 | 21.32 | 25.12 | 3.09 | 5.62 | <10 | <10 | 1.98 | 53.22 | 17.95 | 0.61 | 10.81 | 1 | 1.44 | 0.16 | 1.3 | 2.6 | 0.17 | 10.58 | - | 99.85 | 8.58 | 20.78 | 3.31 | 14.07 | 3.07 | 0.58 | 3.11 | 0.38 | 2.55 | 0.53 | 1.18 | 0.3 | 1.75 | 0.31 | <0,02 | 0.08
168 | EDUARDO LERY LERY | KATTIA | KATTIA 3 | COBRE | N/A | INACTIVO | SEDIMENTOS | COQUIMBO | ILLAPEL | 6527152 | 303184 | 369 | 154 | 52 | 15 | 68 | 47 | 72 | 198 | 50 | 244 | 17 | 418 | 51 | 21 | 1.82 | 1.48 | 0.83 | 8.59 | 2.24 | <20 | 6.65 | 14.74 | 27.04 | 6.38 | 4.05 | <10 | <10 | 0.72 | 59.81 | 16.45 | 0.63 | 9.04 | 1.73 | 1.64 | 0.13 | 1.73 | 2.83 | 0.19 | 5.56 | - | 99.73 | 22.97 | 57.23 | 6.91 | 30.57 | 6.4 | 1.34 | 6.42 | 0.7 | 5.47 | 1.15 | 3.53 | 0.52 | 3.21 | 0.33 | <0,02 | 0.11
169 | EDUARDO LERY LERY | KATTIA | KATTIA 3 | COBRE | N/A | INACTIVO | SEDIMENTOS | COQUIMBO | ILLAPEL | 6527245 | 303156 | 745 | 101 | 65 | 14 | 64 | 28 | 25 | 17 | 33 | 126 | 13 | 216 | 72 | 18 | 0.9 | 0.87 | 0.31 | 2.28 | 0.68 | <20 | 8.18 | 23.37 | <20 | 5.4 | 1.99 | <10 | <10 | 3.34 | 70.71 | 5.05 | 0.37 | 8.94 | 1.82 | 0.13 | 0.01 | 0.24 | 1.02 | 0.05 | 11.24 | - | 99.58 | 5.85 | 12.72 | 1.67 | 8.55 | 1.76 | 0.36 | 1.47 | 0.15 | 1.04 | 0.1 | 0.64 | 0.11 | 0.74 | 0.13 | <0,02 | 0.49
1688 | MINERA NUEVA PUDAHUEL | PLANTA LA AFRICANA | LA AFRICANA 1-2 | COBRE | N/A | INACTIVO | SEDIMENTOS | METROPOLITANA | MAIPU | 6296265 | 331728 | 699 | 165 | 46 | 32 | 25 | 286 | 70 | 241 | 29 | 141 | 6 | 410 | 59 | 38 | 2.36 | 3.64 | 0.65 | 2.16 | 1.24 | <20 | 5.22 | 21.58 | 54.31 | 12.19 | 3.27 | <10 | <10 | 0.45 | 45.15 | 18.82 | 0.55 | 10.85 | 2.87 | 3.41 | 0.22 | 1.12 | 1.86 | 0.22 | 14.64 | <0,01 | 99.69 | 13.74 | 28.88 | 3.95 | 17.51 | 3.95 | 1.33 | 3.96 | 0.61 | 3.11 | 0.61 | 1.56 | 0.21 | 1.24 | 0.17 | <0,02 | 0.02
1694 | MINERA NUEVA PUDAHUEL | PLANTA LA AFRICANA | LA AFRICANA 1-2 | COBRE | N/A | INACTIVO | MURO | METROPOLITANA | MAIPU | 6296207 | 331525 | 2304 | 112 | 49 | <5 | 8 | 31 | 39 | 75 | <10 | 99 | <5 | 296 | 50 | 27 | 1.36 | 3.53 | 0.27 | 4.68 | 1.85 | <20 | 16.46 | <10 | <20 | 9.24 | 2.57 | <10 | 50.38 | 1.57 | 46.76 | 11.65 | 0.45 | 22.4 | 3.52 | 3.1 | 0.12 | 1.36 | 1.93 | 0.18 | 7.74 | <0,01 | 99.21 | 18.81 | 38.99 | 5.19 | 21.55 | 4.38 | 1.7 | 3.74 | 0.49 | 2.75 | 0.52 | 1.53 | 0.27 | 1.46 | 0.17 | <0,02 | 0.65
1695 | MINERA NUEVA PUDAHUEL | PLANTA LA AFRICANA | LA AFRICANA 1-2 | COBRE | 1450000 | INACTIVO | CUBETA | METROPOLITANA | MAIPU | 6296055 | 331492 | 1054 | 103 | 45 | <5 | <5 | <5 | 40 | 55 | <10 | 127 | <5 | 308 | 30 | 21 | 0.96 | 3.05 | 0.23 | 3.7 | 1.01 | <20 | 17.12 | <10 | <20 | 7.31 | 2.27 | <10 | 65.17 | 1.33 | 50.25 | 10.88 | 0.39 | 23.3 | 1.42 | 1.95 | 0.03 | 1.71 | 2.15 | 0.17 | 7.45 | <0,01 | 99.69 | 15.72 | 34.09 | 4.39 | 18.03 | 3.68 | 1.07 | 3.02 | 0.34 | 1.99 | 0.48 | 1.1 | 0.19 | 1.08 | 0.19 | 0.02 | 0.08
1696 | MINERA NUEVA PUDAHUEL | PLANTA LA AFRICANA | LA AFRICANA 1-2 | COBRE | 1450000 | INACTIVO | CUBETA | METROPOLITANA | MAIPU | 6296166 | 331485 | 1249 | 121 | 61 | <5 | 10 | <5 | 35 | 64 | <10 | 114 | <5 | 273 | 36 | 19 | 1.57 | 3.87 | 0.32 | 7.74 | 2.03 | <20 | 14.93 | <10 | <20 | 4.34 | 3.05 | <10 | 56.22 | 1.78 | 45.8 | 10.71 | 0.39 | 24.7 | 2.45 | 2.42 | 0.09 | 1.28 | 1.75 | 0.18 | 9.65 | <0,01 | 99.42 | 18.13 | 43.24 | 5.22 | 21.88 | 4.53 | 1.25 | 3.65 | 0.43 | 2.48 | 0.49 | 1.5 | 0.24 | 1.63 | 0.22 | <0,02 | 0.05
1697 | MINERA NUEVA PUDAHUEL | PLANTA LA AFRICANA | LA AFRICANA 1-2 | COBRE | 1450000 | INACTIVO | CUBETA | METROPOLITANA | MAIPU | 6296241 | 331321 | 1250 | 107 | 48 | <5 | <5 | <5 | 45 | 65 | <10 | 107 | <5 | 381 | 34 | 16 | 0.92 | 5.22 | 1.94 | 8.87 | 1.94 | <20 | 15.15 | <10 | 33.38 | 6.01 | 4.07 | <10 | 58.82 | 1.16 | 50.28 | 11.99 | 0.43 | 22.1 | 2.05 | 2.36 | 0.04 | 1.54 | 2.24 | 0.19 | 6.29 | <0,01 | 99.51 | 23.94 | 51.08 | 6.38 | 24.96 | 4.72 | 1.74 | 3.72 | 0.46 | 2.84 | 0.49 | 1.63 | 0.26 | 1.74 | 0.31 | <0,02 | 0.85
1205 | JUAN QUINTANA (LA BRILLANTE LTDA.) | LA BRILLANTE | LA BRILLANTE | ORO | 81736 | INACTIVO | CUBETA | COQUIMBO | ANDACOLLO | 6654029 | 302787 | 1699 | 219 | 46 | 19 | 16 | 23 | 110 | 291 | 37 | 193 | <5 | 385 | 16 | 20 | 1.55 | 3.09 | 0.55 | 1.55 | 0.91 | <20 | 27.74 | 16.61 | 79.05 | 8.55 | 2.92 | <10 | <10 | 0.85 | 54.88 | 18.17 | 0.45 | 7.08 | 1.75 | 5.17 | 0.05 | 3.21 | 3.44 | 0.23 | 5.23 | - | 99.66 | 5.53 | 11.49 | 1.57 | 7.33 | 1.48 | 0.34 | 1.42 | 0.2 | 1.26 | 0.23 | 0.81 | 0.11 | 0.61 | 0.1 | <0,02 | 0.29
1206 | JUAN QUINTANA (LA BRILLANTE LTDA.) | LA BRILLANTE | LA BRILLANTE | ORO | 81736 | INACTIVO | CUBETA | COQUIMBO | ANDACOLLO | 6654029 | 302787 | 885 | 192 | 54 | <5 | 12 | 7 | 105 | 338 | 30 | 207 | <5 | 492 | 13 | 10 | 1.75 | 3.59 | 0.59 | 7.24 | 2.08 | <20 | 26.74 | 30.53 | 72.49 | 5.85 | 3.06 | <10 | <10 | 0.73 | 56.52 | 17.9 | 0.41 | 6.6 | 2.08 | 4.59 | 0.04 | 3.03 | 3.36 | 0.21 | 4.97 | - | 99.7 | 17.84 | 30.75 | 4.06 | 13.84 | 2.66 | 0.72 | 2.13 | 0.29 | 2.51 | 0.45 | 1.4 | 0.16 | 1.43 | 0.24 | 0.02 | 0.27
1207 | JUAN QUINTANA (LA BRILLANTE LTDA.) | LA BRILLANTE | LA BRILLANTE | ORO | 81736 | INACTIVO | CUBETA | COQUIMBO | ANDACOLLO | 6653983 | 302738 | 3444 | 268 | 60 | 36 | 23 | 40 | 114 | 229 | 70 | 157 | <5 | 326 | 13 | 18 | 0.91 | 3.31 | 0.13 | 1.05 | 0.57 | <20 | 35.08 | <10 | 49.61 | 8.41 | 1.99 | <10 | 15.21 | 1.09 | 50.64 | 19 | 0.51 | 7.49 | 2.1 | 6.05 | 0.06 | 2.78 | 3.65 | 0.23 | 6.64 | - | 99.15 | 3.86 | 7.7 | 1.15 | 4.52 | 1.06 | 0.22 | 1.01 | 0.14 | 0.75 | 0.13 | 0.39 | 0.05 | 0.37 | 0.05 | <0,02 | 0.34
1208 | JUAN QUINTANA (LA BRILLANTE LTDA.) | LA BRILLANTE | LA BRILLANTE | ORO | N/A | INACTIVO | MURO | COQUIMBO | ANDACOLLO | 6653996 | 302687 | 2263 | 245 | 56 | 6 | 13 | 23 | 113 | 256 | 42 | 182 | <5 | 343 | 14 | 37 | 1.32 | 3.35 | 0.42 | 1.14 | 0.53 | <20 | 26.99 | 24.35 | 72.98 | 5.78 | 1.66 | <10 | <10 | 0.35 | 54.71 | 18.91 | 0.5 | 7.37 | 1.63 | 5.45 | 0.05 | 3.23 | 3.71 | 0.24 | 3.56 | - | 99.37 | 4.18 | 8.92 | 1.51 | 5.46 | 1.21 | 0.3 | 1.18 | 0.17 | 0.83 | 0.18 | 0.48 | 0.08 | 0.43 | 0.06 | <0,02 | 0.21
1824 | J. QUINTANA | LA BRILLANTE | LA BRILLANTE | ORO | N/A | INACTIVO | SEDIMENTOS | COQUIMBO | ANDACOLLO | 6654270 | 302647 | 2132 | 176 | 49 | 42 | 15 | 167 | 58 | 251 | 25 | 211 | <5 | 569 | 57 | 17 | 2.14 | 3.61 | 0.55 | 6.05 | 2.21 | <20 | 35.86 | 15.8 | <20 | <1 | 1.36 | <10 | <10 | 0.23 | 56.12 | 18.63 | 0.57 | 8.17 | 1.14 | 3.13 | 0.14 | 2.41 | 2.06 | 0.21 | 6.62 | <0,01 | 99.18 | 19.9 | 42.85 | 5.32 | 21.41 | 4.62 | 1.36 | 4.33 | 0.63 | 3.29 | 0.64 | 1.78 | 0.29 | 1.53 | 0.22 | <0,02 | 0.38
867 | SLM UNO DE TALINAY | PLANTA LA CABRA Y TALINAY | LA CABRA Y TALINAY | COBRE | N/A | ACTIVO | MURO | COQUIMBO | OVALLE | 6576651 | 243695 | 139 | 209 | 177 | 12 | 115 | 216 | 76 | 208 | 53 | 451 | 24 | 121 | 1426 | 23 | 2.54 | 5.88 | <0,01 | 3.62 | 0.85 | 299.7 | <5 | 24.86 | 68.38 | 14.13 | 1.85 | <10 | <10 | <0,01 | 64.24 | 11.02 | 1.07 | 6.06 | 4.76 | 4.83 | 0.1 | 2.39 | 1.82 | 0.16 | 2.94 | - | 99.4 | 19.46 | 36.2 | 4.6 | 19.22 | 4.32 | 1.28 | 4.21 | 0.54 | 3.3 | 0.68 | 1.79 | 0.26 | 1.6 | 0.23 | 0.02 | 2.39
868 | SLM UNO DE TALINAY | PLANTA LA CABRA Y TALINAY | LA CABRA Y TALINAY | COBRE | 162529 | ACTIVO | CUBETA | COQUIMBO | OVALLE | 6576703 | 243722 | 153 | 157 | 171 | 14 | 114 | 207 | 164 | 124 | 63 | 290 | 23 | 309 | 1167 | 18 | 4.71 | 4.11 | <0,01 | 13.12 | 2.44 | 191.71 | <5 | 22.3 | 61.12 | 18.45 | 1.96 | <10 | <10 | 0.02 | 57.12 | 14.67 | 0.74 | 7.33 | 2.52 | 4.53 | 0.08 | 3.58 | 3.32 | 0.14 | 5.53 | - | 99.56 | 34.13 | 69.81 | 8.93 | 36.16 | 6.59 | 1.51 | 6.52 | 0.93 | 4.95 | 0.97 | 2.72 | 0.33 | 2.47 | 0.28 | 0.04 | 36.87
869 | SLM UNO DE TALINAY | PLANTA LA CABRA Y TALINAY | LA CABRA Y TALINAY | COBRE | 162529 | ACTIVO | CUBETA | COQUIMBO | OVALLE | 6576674 | 243724 | 331 | 206 | 166 | 12 | 111 | 428 | 72 | 194 | 54 | 471 | 24 | 77 | 2361 | 19 | 1.84 | 6.06 | <0,01 | 4.8 | 1.06 | 792.59 | <5 | 17.81 | 53.29 | 14.28 | 1.72 | <10 | <10 | <0,01 | 67.08 | 10.13 | 1.02 | 6 | 3.94 | 4 | 0.09 | 2.36 | 1.74 | 0.17 | 2.57 | - | 99.09 | 16.95 | 37.64 | 4.82 | 21.05 | 4.43 | 1.16 | 4.12 | 0.6 | 3.48 | 0.67 | 1.98 | 0.26 | 1.75 | 0.25 | 0.04 | 5.16
870 | SLM UNO DE TALINAY | PLANTA LA CABRA Y TALINAY | LA CABRA Y TALINAY | COBRE | N/A | ACTIVO | SEDIMENTOS | COQUIMBO | OVALLE | 6576683 | 243651 | 56 | 256 | 125 | 10 | 94 | 104 | 69 | 243 | 55 | 570 | 32 | 137 | 239 | 19 | 1.51 | 7.17 | <0,01 | 5.09 | 0.8 | <20 | <5 | 13.04 | 73.02 | 19.75 | 2.06 | <10 | <10 | <0,01 | 68.37 | 10.99 | 1.38 | 5.23 | 4.13 | 3.22 | 0.09 | 2.74 | 1.83 | 0.16 | 1.35 | - | 99.48 | 20.42 | 43.15 | 5.46 | 23.56 | 5.52 | 1.21 | 4.64 | 0.63 | 3.38 | 0.77 | 1.76 | 0.31 | 2.04 | 0.27 | <0,02 | 0.15
1689 | MINERA NUEVA PUDAHUEL | PLANTA LA AFRICANA | LA FARFANA | COBRE | N/A | INACTIVO | MURO | METROPOLITANA | MAIPU | 6295682 | 332003 | 5289 | 48 | 15 | <5 | <5 | <5 | 113 | 59 | 41 | 233 | 7 | 637 | 21 | 16 | 2.58 | 4.19 | 0.25 | 2.36 | 1 | <20 | <5 | 37.18 | <20 | 9.24 | 3.26 | <10 | <10 | 0.26 | 65.15 | 14.71 | 0.48 | 6.07 | 0.74 | 2.24 | 0.04 | 3.35 | 3.78 | 0.17 | 2.42 | <0,01 | 99.15 | 19.15 | 31.48 | 4.17 | 17.71 | 3.87 | 1.21 | 3.83 | 0.44 | 2.75 | 0.53 | 1.79 | 0.16 | 1.26 | 0.18 | 0.02 | 0.83
1690 | MINERA NUEVA PUDAHUEL | PLANTA LA AFRICANA | LA FARFANA | COBRE | 181082 | INACTIVO | CUBETA | METROPOLITANA | MAIPU | 6295644 | 331940 | 521 | 115 | 69 | <5 | <5 | <5 | 27 | 46 | <10 | 89 | <5 | 137 | 32 | 28 | 2.05 | 4.33 | 1.29 | 6.83 | 1.83 | <20 | 12.86 | <10 | 26.86 | 3.81 | 2.5 | <10 | 115.38 | 1 | 50.59 | 7.91 | 0.34 | 30.23 | 0.51 | 0.71 | 0.01 | 1.11 | 1.44 | 0.13 | 6.76 | <0,01 | 99.73 | 20.44 | 42.42 | 5.58 | 22.94 | 4.66 | 1.43 | 3.92 | 0.48 | 2.76 | 0.52 | 1.53 | 0.21 | 1.44 | 0.22 | 0.02 | 0.39
1691 | MINERA NUEVA PUDAHUEL | PLANTA LA AFRICANA | LA FARFANA | COBRE | 181082 | INACTIVO | CUBETA | METROPOLITANA | MAIPU | 6295688 | 331959 | 975 | 121 | 64 | <5 | <5 | <5 | 22 | 45 | <10 | 95 | <5 | 104 | 26 | 31 | 1.41 | 4.11 | 0.47 | 6.76 | 2.07 | <20 | 15.09 | <10 | <20 | 7.87 | 3.07 | <10 | 134.72 | 1.05 | 45.3 | 8.53 | 0.34 | 34.13 | 0.91 | 1.68 | 0.03 | 1.21 | 1.27 | 0.18 | 6.03 | <0,01 | 99.6 | 16.45 | 36.01 | 4.87 | 20.33 | 4.15 | 1.12 | 3.57 | 0.45 | 2.59 | 0.54 | 1.64 | 0.21 | 1.64 | 0.25 | <0,02 | 0.22
1692 | MINERA NUEVA PUDAHUEL | PLANTA LA AFRICANA | LA FARFANA | COBRE | 181082 | INACTIVO | CUBETA | METROPOLITANA | MAIPU | 6295944 | 331932 | 703 | 124 | 82 | <5 | <5 | <5 | 24 | 70 | <10 | 140 | <5 | 151 | 42 | 15 | 2.33 | 2.93 | 0.28 | 6.06 | 1.81 | <20 | 19.46 | <10 | 28.04 | 7.7 | 3.48 | <10 | 56.65 | 1.56 | 50.52 | 7.66 | 0.38 | 28.6 | 1.43 | 1.07 | 0.02 | 0.69 | 1.37 | 0.14 | 7.85 | <0,01 | 99.72 | 17.28 | 36.91 | 5.02 | 21 | 4.43 | 1.36 | 4.02 | 0.53 | 3.14 | 0.56 | 1.62 | 0.25 | 1.71 | 0.31 | <0,02 | 0.87
1693 | MINERA NUEVA PUDAHUEL | PLANTA LA AFRICANA | LA FARFANA | COBRE | N/A | INACTIVO | SEDIMENTOS | METROPOLITANA | MAIPU | 6295674 | 332029 | 1549 | 164 | 98 | <5 | 14 | 284 | 65 | 287 | 24 | 168 | 6 | 488 | 58 | 23 | 1.28 | 3.83 | 1.33 | 7.07 | 2.55 | <20 | 7.15 | 13.56 | 31.63 | 8.68 | 4.05 | <10 | <10 | 0.19 | 49.99 | 16.48 | 0.57 | 11.04 | 2.65 | 2.44 | 0.14 | 1.8 | 2.15 | 0.48 | 11.65 | <0,01 | 99.38 | 18.26 | 41.34 | 5.95 | 27.59 | 6.48 | 1.9 | 6.29 | 0.87 | 5.09 | 1.05 | 2.95 | 0.44 | 2.63 | 0.45 | <0,02 | 0.25
1999 | VICTOR JENSEN | PLANTA LA FLORIDA | LA FLORIDA 1 | ORO | N/A | INACTIVO | SEDIMENTOS | ATACAMA | TIERRA AMARILLA | 6965968 | 374849 | 1402 | 51 | 65 | 20 | 20 | 82 | 431 | 23 | 449 | 321 | 8 | 549 | 262 | 18 | 3.74 | 4.37 | 0.62 | 4.76 | 3.06 | 37.02 | <5 | 10.99 | <20 | 5.82 | <1 | <10 | <10 | 0.23 | 50.28 | 13.01 | 0.66 | 5.48 | 7.39 | 2.85 | 0.09 | 2.52 | 2.23 | 0.29 | 14.56 | <0,01 | 99.36 | 16.11 | 30.63 | 4 | 15.28 | 2.66 | 0.89 | 2.72 | 0.38 | 2.62 | 0.43 | 1.27 | 0.18 | 1.12 | 0.2 | <0,02 | 1.57
186 | MANUEL AGUIRRE BUSTAMANTE | PLANTA LA FORTUNA | LA FORTUNA 1 | COBRE | 2017 | INACTIVO | CUBETA | COQUIMBO | ILLAPEL | 6523014 | 301803 | 169 | 109 | 114 | 35 | 55 | 28 | 20 | <5 | <10 | 42 | <5 | <20 | 50 | 16 | 0.88 | 1.02 | 0.97 | 1.19 | 0.52 | <20 | 11.73 | 37.71 | 21.74 | 6.23 | 4.28 | <10 | 42.16 | 3.3 | 50.34 | 10 | 0.4 | 19.68 | 4.53 | 0.99 | 0.11 | 0.56 | 1.09 | 0.13 | 8.82 | - | 96.64 | 6.93 | 15.26 | 1.79 | 7.78 | 2.01 | 0.52 | 1.94 | 0.22 | 1.57 | 0.39 | 0.71 | 0.08 | 0.47 | 0.09 | 0.02 | 0.91
187 | MANUEL AGUIRRE BUSTAMANTE | PLANTA LA FORTUNA | LA FORTUNA 1 | COBRE | N/A | INACTIVO | MURO | COQUIMBO | ILLAPEL | 6523019 | 301795 | 909 | 99 | 124 | 36 | 56 | 28 | 19 | <5 | <10 | 36 | <5 | <20 | 112 | 9 | 0.65 | 0.65 | 0.15 | 0.66 | 0.54 | <20 | 13.23 | 12.94 | 56.13 | 2.93 | <1 | <10 | 60.13 | 2.18 | 58.68 | 7.42 | 0.32 | 20.63 | 1.91 | 0.55 | 0.07 | 0.1 | 1.05 | 0.11 | 6.94 | - | 97.77 | 5.9 | 7.14 | 1.14 | 2.79 | 0.89 | 0.2 | 1.03 | 0.2 | 0.86 | 0.2 | 0.63 | 0.08 | 0.44 | 0.02 | 0.1 | 5.99
188 | MANUEL AGUIRRE BUSTAMANTE | PLANTA LA FORTUNA | LA FORTUNA 1 | COBRE | N/A | INACTIVO | SEDIMENTOS | COQUIMBO | ILLAPEL | 6523013 | 301772 | 1310 | 157 | 142 | 25 | 70 | 64 | 58 | 181 | 27 | 99 | <5 | 3495 | 144 | 23 | 5.23 | 1.39 | 0.65 | 1.82 | 0.81 | <20 | 16.6 | 27.51 | 44.62 | 7.48 | 8.33 | <10 | 15.89 | 0.16 | 51.08 | 13.45 | 0.52 | 14.68 | 5.27 | 2.1 | 0.52 | 0.73 | 2.12 | 0.19 | 8.44 | - | 99.11 | 9.47 | 23.72 | 3.26 | 13.12 | 3.1 | 1.32 | 2.21 | 0.37 | 2.57 | 0.42 | 0.99 | 0.11 | 0.81 | 0.17 | 0.04 | 4.45
184 | MANUEL AGUIRRE BUSTAMANTE | PLANTA LA FORTUNA | LA FORTUNA 2 | COBRE | 32805 | INACTIVO | CUBETA | COQUIMBO | ILLAPEL | 6522961 | 301806 | 281 | 105 | 124 | 30 | 58 | 32 | 43 | <5 | 19 | 64 | <5 | <20 | 67 | 13 | 1.45 | 0.63 | 1.59 | 1.03 | 0.36 | <20 | 11.89 | 28.09 | 51.02 | 12.28 | <1 | <10 | 31.91 | 2.15 | 58.93 | 11.18 | 0.3 | 13.98 | 2.13 | 0.64 | 0.12 | 0.12 | 1.81 | 0.11 | 8.34 | - | 97.63 | 5.16 | 12.13 | 1.94 | 6.13 | 1.18 | 0.41 | 1.34 | 0.21 | 1.11 | 0.14 | 0.81 | 0.07 | 0.26 | 0.03 | 0.02 | 1.25
185 | MANUEL AGUIRRE BUSTAMANTE | PLANTA LA FORTUNA | LA FORTUNA 2 | COBRE | N/A | INACTIVO | MURO | COQUIMBO | ILLAPEL | 6522984 | 301797 | 314 | 97 | 114 | 30 | 59 | 32 | 25 | <5 | 15 | 57 | <5 | <20 | 73 | 18 | 0.92 | 0.77 | 0.63 | 1.02 | 0.43 | <20 | 11.22 | 22.43 | 45.68 | 5.56 | 3.16 | <10 | 12.21 | 2.54 | 60.46 | 8.8 | 0.34 | 14.37 | 1.49 | 0.69 | 0.12 | 0.27 | 1.34 | 0.12 | 9.13 | - | 97.12 | 5.63 | 12.27 | 1.84 | 5.53 | 2.5 | 0.23 | 0.87 | 0.15 | 1.02 | 0.16 | 0.41 | 0.06 | 0.56 | 0.06 | 0.03 | 1.33
176 | MANUEL AGUIRRE BUSTAMANTE | PLANTA LA FORTUNA | LA FORTUNA 3 | COBRE | 8505 | ACTIVO | CUBETA | COQUIMBO | ILLAPEL | 6522945 | 301814 | 2652 | 141 | 123 | 35 | 56 | 33 | 35 | <5 | 12 | 56 | <5 | <20 | 126 | 19 | 1.56 | 0.86 | 0.59 | 1.56 | 0.67 | <20 | 11.78 | 121.85 | <20 | 9.83 | 1.06 | <10 | 12.12 | 1.32 | 50.15 | 12.94 | 0.54 | 21.2 | 2.13 | 1.06 | 0.15 | 0.29 | 2.05 | 0.16 | 9.1 | - | 99.76 | 9.54 | 20.33 | 2.37 | 12.08 | 2.41 | 0.52 | 2.14 | 0.24 | 1.58 | 0.32 | 1.21 | 0.14 | 0.68 | 0.11 | 0.02 | 5.06
177 | MANUEL AGUIRRE BUSTAMANTE | PLANTA LA FORTUNA | LA FORTUNA 3 | COBRE-ORO | N/A | ACTIVO | MURO | COQUIMBO | ILLAPEL | 6522916 | 301786 | 433 | 96 | 129 | 35 | 56 | 31 | 23 | <5 | 10 | 50 | <5 | <20 | 85 | 17 | 0.76 | 0.63 | 0.34 | 1.39 | 0.55 | <20 | 10.75 | 42.14 | <20 | 11.55 | 3.89 | <10 | 13.79 | 3.49 | 60.64 | 8.53 | 0.33 | 16.16 | 1.24 | 0.45 | 0.13 | 0.1 | 1.4 | 0.13 | 10.58 | - | 99.69 | 5.32 | 11.84 | 1.96 | 6.01 | 1.3 | 0.2 | 1.47 | 0.17 | 1.08 | 0.23 | 0.9 | 0.12 | 0.71 | 0.1 | 0.02 | 1.28
1804 | MANUEL AGUIRRE BUSTAMANTE | PLANTA LA FORTUNA | LA FORTUNA 3 | COBRE | N/A | INACTIVO | SEDIMENTOS | COQUIMBO | ILLAPEL | 6522564 | 301606 | 406 | 159 | 51 | <5 | 13 | 95 | 86 | 228 | 21 | 162 | <5 | 848 | 186 | 22 | 9.24 | 3.48 | 0.19 | 2.57 | 1.72 | <20 | 13.88 | 19.81 | <20 | 42.35 | 6.44 | <10 | <10 | 0.17 | 52.27 | 15.08 | 0.6 | 9.02 | 7.85 | 1.33 | 2.59 | 0.3 | 2.13 | 0.14 | 8.41 | <0,01 | 99.72 | 14.16 | 25.94 | 3.54 | 14.69 | 3.4 | 0.94 | 3.06 | 0.38 | 2.45 | 0.47 | 1.42 | 0.23 | 1.33 | 0.21 | <0,02 | 1.26
359 | CIA. MINERA SAN GERONIMO | SAN GERONIMO | LA HIGUERA | ORO | 623175 | INACTIVO | CUBETA | COQUIMBO | VICUÑA | 6692168 | 317215 | 1332 | 389 | 49 | 14 | 70 | 292 | 199 | 1349 | 42 | 172 | <5 | 43961 | 201 | 18 | 41.8 | 3.09 | 0.73 | 1.48 | 0.75 | <20 | 6.92 | 31.12 | <20 | 38.2 | 8.13 | <10 | <10 | 0.92 | 42.14 | 13.68 | <0,01 | 6.35 | 11.69 | 2.06 | 0.38 | 2.47 | 4.5 | 0.11 | 9.08 | 2.29 | 94.76 | 12.3 | 27.13 | 3.13 | 13.96 | 3.31 | 4.85 | 3.43 | 0.42 | 2.78 | 0.54 | 1.5 | 0.21 | 1.34 | 0.2 | <0,02 | 0.46
360 | CIA. MINERA SAN GERONIMO | SAN GERONIMO | LA HIGUERA | ORO | N/A | INACTIVO | MURO | COQUIMBO | VICUÑA | 6692102 | 317182 | 1367 | 351 | 45 | 15 | 71 | 278 | 207 | 1185 | 44 | 164 | <5 | 39615 | 192 | 10 | 41.9 | 2.84 | 0.7 | 1.44 | 0.6 | <20 | 7.97 | 30.22 | <20 | 15.25 | 8.29 | <10 | <10 | 0.83 | 41.15 | 13.74 | 0.02 | 6.82 | 12.84 | 2.32 | 0.37 | 2.65 | 4.48 | 0.11 | 8.81 | 2.07 | 95.38 | 10.22 | 21.74 | 2.73 | 12.28 | 2.86 | 3.74 | 2.96 | 0.42 | 2.35 | 0.45 | 1.33 | 0.19 | 1.16 | 0.17 | <0,02 | 0.28
361 | CIA. MINERA SAN GERONIMO | SAN GERONIMO | LA HIGUERA | ORO | N/A | INACTIVO | SEDIMENTOS | COQUIMBO | VICUÑA | 6692020 | 317086 | 606 | 222 | 65 | 15 | 73 | 213 | 132 | 594 | 47 | 178 | 13 | 9160 | 176 | 22 | 46.27 | 3.69 | 1.58 | 3.26 | 1.02 | <20 | <5 | 27.08 | 36.14 | 29.89 | 7.2 | <10 | <10 | 0.19 | 48.94 | 15.81 | 0.62 | 8.54 | 5.47 | 4.38 | 0.36 | 2.9 | 3.17 | 0.23 | 7.52 | 0.48 | 98.4 | 18.41 | 35.5 | 4.5 | 17.64 | 3.75 | 1.7 | 3.65 | 0.55 | 3.33 | 0.62 | 1.65 | 0.25 | 1.52 | 0.23 | <0,02 | <0,01
659 | TRANSPORTE JORGE ALBORNOZ HIJO LTDA | PLANTA LA HIGUERA | LA HIGUERA | ORO | 5329 | INACTIVO | CUBETA | OHIGGINS | PICHIDEGUA | 6188470 | 297940 | 373 | 158 | 57 | 14 | 73 | 336 | 63 | 112 | 46 | 294 | 21 | 252 | 215 | 16 | 1.33 | 4.13 | <0,01 | 3.91 | 0.9 | <20 | <5 | 19.69 | 65.81 | 19.58 | 7.1 | <10 | <10 | <0,01 | 60.55 | 15.29 | 0.73 | 8.67 | 2.52 | 3.05 | 0.24 | 1.34 | 2.73 | 0.17 | 4.02 | <0,01 | 99.31 | 45.62 | 33.2 | 4.24 | 16.77 | 3.87 | 0.89 | 3.33 | 0.48 | 2.79 | 0.54 | 1.67 | 0.26 | 1.54 | 0.16 | <0,02 | 0.54
660 | TRANSPORTE JORGE ALBORNOZ HIJO LTDA | PLANTA LA HIGUERA | LA HIGUERA | ORO | N/A | INACTIVO | SEDIMENTOS | OHIGGINS | PICHIDEGUA | 6188481 | 297952 | 512 | 130 | 48 | 11 | 64 | 175 | 53 | 125 | 41 | 265 | 20 | 216 | 125 | 23 | 1.66 | 4.71 | <0,01 | 6.16 | 1.23 | <20 | <5 | 21.11 | 81.37 | 25.47 | 8.35 | <10 | <10 | <0,01 | 61.82 | 16.05 | 0.67 | 7.66 | 2.04 | 2.71 | 0.15 | 2.08 | 2.54 | 0.11 | 4.08 | <0,01 | 99.91 | 20.37 | 39.21 | 4.85 | 19.33 | 4.41 | 0.99 | 3.79 | 0.58 | 3.34 | 0.68 | 2.31 | 0.28 | 1.94 | 0.26 | <0,02 | 0.34
251 | SCM EL TOQUI | EL TOQUI | LA LEÑERA | ORO | 551481 | INACTIVO | CUBETA | AYSEN | COYHAIQUE | 5009077 | 268218 | 107 | 74 | 70 | 23 | 49 | 7904 | 19 | <5 | <10 | 30 | <5 | <20 | 880 | <5 | 30.4 | 1.18 | 1.15 | 3.57 | 3.8 | 952.55 | 8.27 | <10 | 104.89 | 8.7 | 44.52 | 23.18 | <10 | 3.55 | 41.25 | 5.69 | 0.24 | 27.65 | 13.12 | 2.18 | 2.59 | 0.36 | 0.47 | 0.15 | 4.65 | - | 98.35 | 7.37 | 13.81 | 1.75 | 6.32 | 1.15 | 0.66 | 1.3 | 0.15 | 1.21 | 0.31 | 1.13 | 0.12 | 0.94 | 0.08 | <0,02 | <0,01
255 | SCM EL TOQUI | EL TOQUI | LA LEÑERA | ORO | 551481 | INACTIVO | CUBETA | AYSEN | COYHAIQUE | 5009077 | 268218 | - | - | - | - | - | - | - | - | - | - | - | - | - | - | - | - | - | - | - | - | - | - | - | - | - | - | - | - | - | - | - | - | - | - | - | - | - | - | - | - | - | - | - | - | - | - | - | - | - | - | - | - | - | - | - | - | - | Cuarzo, blenda, clinocloro, calcita, pirrotina, magnesioriebeckita, trazas de cristobalita.
1966 | SCM EL TOQUI | EL TOQUI | LA LEÑERA | ORO | 551481 | INACTIVO | CUBETA | AYSEN | COYHAIQUE | 5009091 | 268280 | 219 | 103 | 49 | <5 | <5 | 6273 | 41 | 86 | <10 | 79 | <5 | 225 | 1916 | 15 | 17.35 | 2.36 | 1.3 | 4.65 | 2.8 | 2947.93 | <5 | 40.29 | <20 | 20.99 | 7.23 | 42.61 | <10 | 0.81 | 42.21 | 12.5 | 0.52 | 34.86 | 3.23 | 2.11 | 1.02 | 0.85 | 1.38 | 0.2 | 12.08 | <0,01 | 100.08 | 8.92 | 21.08 | 2.35 | 9.07 | 1.89 | 0.57 | 1.77 | 0.3 | 1.85 | 0.31 | 1.28 | 0.16 | 1.04 | 0.16 | 0.02 | 0.91
1711 | HANS HEIN STAEGER | LA PACIENCIA | LA PACIENCIA | COBRE | N/A | INACTIVO | MURO | VALPARAISO | RINCONADA | 6365494 | 339818 | 6478 | 107 | 28 | 19 | <5 | 961 | 18 | 206 | <10 | 109 | <5 | 363 | 429 | 11 | 0.72 | 5.28 | 0.21 | 0.94 | 0.29 | 201.32 | <5 | 22.19 | <20 | 4.64 | 2.93 | <10 | <10 | 0.13 | 52.81 | 14.53 | 0.5 | 5.15 | 9 | 3.3 | 0.28 | 5.06 | 0.47 | 0.13 | 7.52 | <0,01 | 98.76 | 2.58 | 3.66 | 0.44 | 1.66 | 0.21 | 0.09 | 0.29 | 0.04 | 0.22 | 0.05 | 0.21 | 0.02 | 0.15 | 0.04 | <0,02 | 0.1
1712 | HANS HEIN STAEGER | LA PACIENCIA | LA PACIENCIA | COBRE | 479097 | INACTIVO | CUBETA | VALPARAISO | RINCONADA | 6365477 | 339807 | 8015 | 94 | 38 | 23 | <5 | 597 | 20 | 176 | <10 | 118 | <5 | 576 | 519 | 25 | 1.12 | 1.52 | 0.27 | 1.12 | 0.45 | 254.33 | <5 | 19.01 | 38.58 | <1 | 5.1 | <10 | <10 | 0.21 | 53.31 | 13.47 | 0.49 | 5.02 | 9.58 | 3.06 | 0.26 | 4.94 | 0.55 | 0.16 | 8.07 | <0,01 | 98.91 | 4.64 | 13.16 | 1.64 | 6.08 | 1.27 | 0.26 | 1.21 | 0.18 | 1.19 | 0.22 | 0.69 | 0.12 | 0.76 | 0.12 | <0,02 | 0.1
1713 | HANS HEIN STAEGER | LA PACIENCIA | LA PACIENCIA | COBRE | 479097 | INACTIVO | CUBETA | VALPARAISO | RINCONADA | 6365528 | 339798 | 8912 | 85 | 24 | 18 | <5 | 675 | 22 | 185 | <10 | 126 | <5 | 491 | 574 | 23 | 0.5 | 3.93 | 0.3 | 0.97 | 0.27 | 284.54 | <5 | <10 | <20 | 22.89 | 8.64 | <10 | <10 | 0.29 | 53.61 | 13.73 | 0.47 | 4.9 | 9 | 2.9 | 0.25 | 5.15 | 0.58 | 0.18 | 8.02 | <0,01 | 98.78 | 1.76 | 3.4 | 0.45 | 1.75 | 0.42 | 0.09 | 0.3 | 0.06 | 0.24 | 0.05 | 0.24 | 0.02 | 0.25 | 0.06 | <0,02 | 0.1
1714 | HANS HEIN STAEGER | LA PACIENCIA | LA PACIENCIA | COBRE | 479097 | INACTIVO | CUBETA | VALPARAISO | RINCONADA | 6365596 | 339791 | 5979 | 97 | 28 | 17 | <5 | 821 | 23 | 195 | <10 | 121 | <5 | 649 | 555 | 6 | 0.17 | 1.29 | 1.08 | 0.64 | 0.32 | 274.63 | <5 | 21.15 | 41.66 | 6.53 | 3.76 | <10 | <10 | 0.1 | 52.93 | 14.42 | 0.46 | 4.87 | 9.11 | 3.17 | 0.25 | 5.4 | 0.58 | 0.16 | 7.74 | <0,01 | 99.09 | 7.26 | 18.77 | 2.37 | 10 | 2.15 | 0.47 | 1.67 | 0.21 | 1.18 | 0.23 | 0.69 | 0.11 | 0.74 | 0.13 | <0,02 | 0.5
1901 | HANS HEIN STAEGER | LA PACIENCIA | LA PACIENCIA | COBRE | N/A | INACTIVO | SEDIMENTOS | VALPARAISO | RINCONADA | 6365258 | 339936 | 2516 | 155 | 69 | <5 | 15 | 935 | 51 | 297 | 18 | 146 | <5 | 970 | 392 | 13 | 10.81 | 3.42 | 2.05 | 1.77 | 0.63 | 124.12 | <5 | <10 | <20 | 6.82 | 5.7 | <10 | <10 | <0,01 | 50.51 | 16.15 | 0.78 | 8.02 | 5.36 | 3.66 | 0.34 | 3.88 | 1.69 | 0.23 | 8.7 | <0,01 | 99.34 | 10.36 | 24.96 | 3.4 | 14.92 | 3.67 | 1.22 | 4.49 | 0.59 | 3.12 | 0.71 | 2.09 | 0.27 | 1.98 | 0.29 | <0,02 | 0.7
1086 | OSCAR GONZALEZ | PLANTA LA PAJITA | LA PAJITA 4 | ORO | N/A | INACTIVO | MURO | COQUIMBO | LA HIGUERA | 6732582 | 285224 | 3214 | 452 | 85 | 29 | 61 | <5 | 11 | 164 | <10 | 129 | <5 | 87 | 67 | 17 | 1.69 | 2.73 | 0.55 | 3.53 | 1.25 | <20 | 91.84 | 12.23 | 45.42 | 4.4 | 2.82 | 27.68 | <10 | 1.03 | 46.58 | 11.03 | 0.48 | 20.59 | 6.46 | 5.98 | 0.08 | 1.92 | 0.62 | 0.38 | 5.41 | <0,01 | 99.51 | 18.72 | 34.53 | 4.41 | 17.75 | 3.78 | 1.03 | 3.62 | 0.48 | 3.02 | 0.56 | 1.7 | 0.23 | 1.7 | 0.24 | 0.03 | 0.18
1087 | OSCAR GONZALEZ | PLANTA LA PAJITA | LA PAJITA 4 | ORO | 25500 | INACTIVO | CUBETA | COQUIMBO | LA HIGUERA | 6732559 | 285231 | 3242 | 457 | 81 | <5 | 59 | <5 | 10 | 179 | <10 | 136 | <5 | <20 | 38 | 42 | 1 | 5.34 | 0.28 | 1.74 | 2.63 | <20 | 101.25 | 14.98 | 51.61 | 3.93 | 4.68 | <10 | <10 | 0.67 | 46.08 | 12.19 | 0.43 | 19.65 | 6.48 | 6.4 | 0.07 | 2.56 | 0.53 | 0.28 | 4.43 | <0,01 | 99.08 | 9.19 | 17.07 | 2.14 | 8.44 | 1.82 | 0.45 | 1.54 | 0.22 | 1.25 | 0.26 | 0.73 | 0.1 | 0.77 | 0.12 | 0.03 | 0.03
1088 | OSCAR GONZALEZ | PLANTA LA PAJITA | LA PAJITA 4 | ORO | 25500 | INACTIVO | CUBETA | COQUIMBO | LA HIGUERA | 6732550 | 285217 | 1575 | 426 | 83 | <5 | 33 | 10 | 23 | 139 | <10 | 108 | <5 | 101 | 104 | 25 | 5.19 | 1.16 | 0.21 | 3.46 | 3.57 | <20 | 46.45 | 14.6 | 35.92 | 3.78 | 1.69 | <10 | <10 | 0.47 | 44.22 | 13.45 | 0.37 | 22.04 | 5.77 | 5.8 | 0.15 | 2.03 | 1.18 | 0.2 | 4.24 | <0,01 | 99.45 | 17.41 | 31.37 | 3.91 | 15.68 | 3 | 0.82 | 2.8 | 0.39 | 2.13 | 0.38 | 1.2 | 0.18 | 1.12 | 0.16 | 0.03 | 0.05
1089 | OSCAR GONZALEZ | PLANTA LA PAJITA | LA PAJITA 4 | ORO | 25500 | INACTIVO | CUBETA | COQUIMBO | LA HIGUERA | 6732547 | 285213 | 1462 | 451 | 86 | <5 | 39 | <5 | 10 | 267 | <10 | 149 | <5 | <20 | 114 | 24 | 1.65 | 3.99 | 0.05 | 3.37 | 1.22 | <20 | 32.16 | 22.04 | 45.7 | 5.36 | 3.08 | <10 | <10 | 0.47 | 47.33 | 11.57 | 0.47 | 17.92 | 8.99 | 6.75 | 0.1 | 2.06 | 0.48 | 0.16 | 3.67 | <0,01 | 99.5 | 12.81 | 25.93 | 3.54 | 13.94 | 2.9 | 0.78 | 2.73 | 0.44 | 2.33 | 0.46 | 1.46 | 0.2 | 1.39 | 0.2 | 0.02 | 0.04
1090 | OSCAR GONZALEZ | PLANTA LA PAJITA | LA PAJITA 4 | ORO | N/A | INACTIVO | SEDIMENTOS | COQUIMBO | LA HIGUERA | 6732610 | 285212 | 6672 | 413 | 88 | 167 | 91 | 48 | 17 | 90 | <10 | 87 | <5 | 30 | 113 | 17 | 1.79 | 4.44 | 1.8 | 3.44 | 1.87 | <20 | 55.13 | <10 | 92.36 | 5.15 | 2.89 | <10 | <10 | 1.96 | 41.02 | 10.31 | 0.46 | 25.4 | 4.44 | 5.05 | 0.2 | 1.06 | 0.97 | 0.5 | 9.81 | <0,01 | 99.2 | 12.71 | 25.23 | 3.17 | 12.1 | 2.48 | 0.59 | 2.16 | 0.32 | 1.67 | 0.35 | 1.11 | 0.16 | 1.1 | 0.16 | 0.02 | 0.51
11 | CIA. MINERA LA PATAGUA | LA PATAGUA | LA PATAGUA 1 | COBRE | 345000 | INACTIVO | CUBETA | VALPARAISO | LA LIGUA | 6397712 | 299724 | 2986 | 127 | 37 | 32 | 6 | 153 | 63 | 123 | <10 | 88 | 8 | 778 | 70 | 6 | 1.87 | 2.95 | 1.76 | 3.84 | 1.95 | <20 | <5 | <10 | <20 | 3 | <1 | 35 | 14 | 0.16 | 46.69 | 13.29 | 0.8 | 9.79 | 10.7 | 3.34 | 0.25 | 2.81 | 2.33 | 0.31 | 8.07 | 0.39 | 99.19 | 16.65 | 37.97 | 5.31 | 22.78 | 5.12 | 1.21 | 4.66 | 0.68 | 3.75 | 0.74 | 2.4 | 0.23 | 1.77 | 0.23 | <0,02 | <0,01
12 | CIA. MINERA LA PATAGUA | LA PATAGUA | LA PATAGUA 2 | COBRE | 922500 | INACTIVO | CUBETA | VALPARAISO | LA LIGUA | 6397823 | 299625 | 3752 | 101 | 31 | 33 | 10 | 118 | 41 | 97 | <10 | 86 | 8 | 211 | 84 | <5 | 1.6 | 2.58 | 1.6 | 3.33 | 1.2 | <20 | <5 | <10 | 22 | <1 | 2 | 37 | 27 | <0,01 | 54.24 | 14.05 | 0.6 | 7.47 | 6.67 | 4.12 | 0.18 | 4.34 | 1.13 | 0.2 | 5.85 | <0,01 | 99.29 | 13.79 | 30.43 | 4.2 | 17.8 | 3.19 | 0.82 | 3.75 | 0.55 | 2.5 | 0.53 | 1.76 | 0.22 | 1.13 | 0.17 | <0,02 | <0,01
13 | CIA. MINERA LA PATAGUA | LA PATAGUA | LA PATAGUA 3 | COBRE | 345000 | INACTIVO | CUBETA | VALPARAISO | LA LIGUA | 6397696 | 299641 | 2971 | 65 | 26 | 35 | 12 | 165 | 37 | 94 | <10 | 72 | 5 | 199 | 144 | 6 | 1.45 | 2.62 | 1.34 | 4.17 | 2.66 | <20 | <5 | <10 | <20 | <1 | 1 | 24 | <10 | 0.11 | 42.81 | 12 | 0.51 | 6.7 | 15.81 | 4.66 | 0.25 | 2.86 | 1.32 | 0.18 | 12.08 | 0.27 | 99.83 | 10.88 | 23.67 | 3.37 | 13.84 | 2.72 | 0.96 | 3.27 | 0.49 | 3.18 | 0.62 | 1.61 | 0.22 | 1.66 | 0.26 | <0,02 | <0,01
14 | CIA. MINERA LA PATAGUA | LA PATAGUA | LA PATAGUA 4 | COBRE | 495610 | INACTIVO | CUBETA | VALPARAISO | LA LIGUA | 6397793 | 299464 | 2760 | 56 | 26 | 35 | 9 | 169 | 32 | 85 | <10 | 64 | 8 | 177 | 129 | <5 | 1.17 | 2.29 | 1.06 | 3.98 | 2.91 | <20 | <5 | <10 | <20 | <1 | 1 | 33 | <10 | 0.1 | 39.43 | 11.54 | 0.47 | 6.57 | 18.18 | 4.76 | 0.3 | 2.61 | 1.23 | 0.17 | 14.05 | 0.24 | 99.9 | 8.82 | 31.64 | 2.8 | 12.1 | 3.56 | 0.73 | 2.9 | 0.44 | 3.01 | 0.52 | 1.54 | 0.23 | 1.76 | 0.3 | <0,02 | <0,01
15 | CIA. MINERA LA PATAGUA | LA PATAGUA | LA PATAGUA 4A | COBRE | 2526950 | INACTIVO | CUBETA | VALPARAISO | LA LIGUA | 6397892 | 299342 | 1569 | 55 | 29 | 35 | 14 | 103 | 34 | 88 | <10 | 70 | 7 | 151 | 139 | <5 | 1.97 | 3.07 | 1.11 | 4.84 | 3.18 | <20 | <5 | <10 | 25 | <1 | 2 | 26 | 43 | 0.22 | 36.1 | 11.95 | 0.47 | 6.48 | 19.66 | 5.02 | 0.23 | 2.52 | 1.17 | 0.18 | 15.41 | 0.55 | 99.98 | 9.88 | 22.47 | 3.07 | 13 | 3.48 | 0.94 | 3.1 | 0.47 | 3.02 | 0.69 | 1.77 | 0.3 | 1.75 | 0.28 | <0,02 | <0,01
961 | DUEÑO DESCONOCIDO | QUIROGA | LA QUIROGA 1 | COBRE | N/A | ABANDONADO | MURO | COQUIMBO | OVALLE | 6617059 | 272672 | 4001 | 45 | 46 | 28 | 17 | <5 | 177 | 82 | 60 | 430 | 12 | 346 | 19 | 11 | 0.54 | 2.15 | <0,01 | 2.73 | 2.28 | <20 | 12.27 | <10 | 84.96 | <1 | 3.23 | <10 | <10 | <0,01 | 66.04 | 14.75 | 0.36 | 3.39 | 2.99 | 2.76 | 0.04 | 1.46 | 3.97 | 0.14 | 3.45 | <0,01 | 99.36 | 57.54 | 75.21 | 5.34 | 16.01 | 2.35 | 0.5 | 2.43 | 0.31 | 1.53 | 0.33 | 0.97 | 0.14 | 0.87 | 0.18 | 0.02 | 0.04
962 | DUEÑO DESCONOCIDO | QUIROGA | LA QUIROGA 1 | COBRE | 20250 | ABANDONADO | CUBETA | COQUIMBO | OVALLE | 6617333 | 272675 | 13479 | 57 | 35 | 10 | 21 | <5 | 181 | 78 | 64 | 249 | 11 | 280 | 25 | 20 | 0.61 | 2.22 | <0,01 | 3.75 | 4.31 | <20 | 33.37 | 17.85 | 66.37 | 3.56 | 2.46 | 11.18 | <10 | 0.74 | 51.35 | 17.88 | 0.36 | 5.68 | 3.66 | 3.95 | 0.07 | 1.33 | 4.55 | 0.13 | 9.25 | <0,01 | 98.2 | 81.51 | 92.8 | 7.8 | 23.21 | 3.36 | 0.87 | 3.33 | 0.43 | 2.23 | 0.47 | 1.41 | 0.2 | 1.31 | 0.19 | 0.02 | 0.02
963 | DUEÑO DESCONOCIDO | QUIROGA | LA QUIROGA 1 | COBRE | 20250 | ABANDONADO | CUBETA | COQUIMBO | OVALLE | 6617297 | 272673 | 8835 | 62 | 40 | 15 | 19 | <5 | 149 | 69 | 61 | 390 | 13 | 309 | 20 | 18 | 0.33 | 2.29 | <0,01 | 3.34 | 2.45 | <20 | 17.74 | <10 | 87.15 | 3.28 | 2.35 | <10 | <10 | 0.11 | 65.11 | 14.43 | 0.4 | 4.72 | 2.25 | 2.56 | 0.04 | 1.32 | 3.82 | 0.13 | 3.81 | <0,01 | 98.58 | 74 | 88.46 | 7.36 | 21.9 | 3.02 | 0.76 | 3.12 | 0.38 | 2.04 | 0.43 | 1.3 | 0.18 | 1.29 | 0.17 | 0.02 | 0.07
964 | DUEÑO DESCONOCIDO | QUIROGA | LA QUIROGA 1 | COBRE | 20250 | ABANDONADO | CUBETA | COQUIMBO | OVALLE | 6617229 | 272719 | 4060 | 46 | 52 | 25 | 18 | <5 | 170 | 94 | 58 | 286 | 12 | 432 | 20 | 10 | 0.61 | 2.59 | <0,01 | 3.11 | 3.14 | <20 | 9.85 | 25.18 | 62.65 | 3.89 | 3.55 | <10 | <10 | 0.05 | 64.84 | 14.7 | 0.32 | 3.63 | 2.96 | 2.87 | 0.04 | 1.68 | 4.02 | 0.1 | 3.89 | <0,01 | 99.05 | 61.67 | 81.43 | 6.36 | 19.6 | 2.87 | 0.77 | 2.89 | 0.38 | 1.96 | 0.43 | 1.26 | 0.18 | 1.17 | 0.19 | 0.02 | 0.06
965 | DUEÑO DESCONOCIDO | QUIROGA | LA QUIROGA 1 | COBRE | 20250 | ABANDONADO | CUBETA | COQUIMBO | OVALLE | 6617103 | 272649 | 6452 | 44 | 52 | 21 | 20 | <5 | 186 | 85 | 67 | 260 | 13 | 361 | 23 | 20 | 2.59 | 2.99 | <0,01 | 2.82 | 0.75 | <20 | 18.46 | 44.05 | 83.33 | 1.76 | 2.95 | <10 | <10 | 0.24 | 60.71 | 16 | 0.31 | 4 | 3.37 | 3.23 | 0.05 | 1.44 | 4.35 | 0.09 | 5.3 | <0,01 | 98.85 | 5.31 | 19.62 | 2.37 | 8.89 | 1.84 | 0.5 | 1.63 | 0.23 | 1.19 | 0.24 | 0.69 | 0.1 | 0.59 | 0.1 | <0,02 | 0.01
966 | DUEÑO DESCONOCIDO | QUIROGA | LA QUIROGA 1 | COBRE | N/A | ABANDONADO | SEDIMENTOS | COQUIMBO | OVALLE | 6616812 | 272284 | 3728 | 63 | 74 | 28 | 20 | <5 | 159 | 102 | 58 | 440 | 12 | 439 | 21 | 15 | 2.92 | 2.54 | <0,01 | 3.03 | 0.78 | <20 | 21.18 | 26.37 | 97.45 | 3.26 | 5.54 | <10 | <10 | <0,01 | 65.96 | 14.47 | 0.43 | 3.69 | 3.01 | 2.82 | 0.05 | 1.52 | 3.83 | 0.13 | 3.42 | <0,01 | 99.33 | 6.58 | 21.02 | 2.57 | 9.77 | 1.97 | 0.5 | 1.69 | 0.25 | 1.29 | 0.26 | 0.73 | 0.11 | 0.73 | 0.1 | <0,02 | 0.01
90 | MINERA LINDEROS | LINDEROS | LA REPRESA | COBRE | N/A | INACTIVO | MURO | COQUIMBO | VICUÑA | 6682672 | 307353 | 938 | 349 | 216 | 14 | 98 | 381 | 145 | 842 | 41 | 151 | 8 | 24452 | 153 | 5 | 4.08 | 2.7 | 1.13 | 1.43 | 0.63 | <20 | 6.43 | 46.12 | <20 | 6.11 | 6.21 | <10 | <10 | 0.39 | 46.39 | 13.76 | 0.8 | 7.35 | 9.4 | 3.91 | 0.38 | 3.57 | 3.48 | 0.17 | 6.82 | 0.98 | 96.99 | 12.22 | 24.41 | 3.25 | 14.28 | 3.53 | 5.08 | 4.29 | 0.58 | 3.31 | 0.59 | 1.55 | 0.21 | 1.23 | 0.16 | <0,02 | 0.21
94 | MINERA LINDEROS | LINDEROS | LA REPRESA | COBRE | 3850000 | INACTIVO | CUBETA | COQUIMBO | VICUÑA | 6682605 | 307319 | 1322 | 301 | 102 | 13 | 82 | 477 | 213 | 877 | 47 | 142 | 5 | 25748 | 210 | 5 | 39.18 | 2.1 | 0.68 | 2.11 | 0.71 | <20 | 6.1 | <10 | 41.12 | <1 | 6.38 | <10 | <10 | 0.48 | 46.15 | 13.76 | 0.46 | 6.58 | 10.4 | 2.46 | 0.35 | 2.59 | 5.18 | 0.14 | 7.63 | 1.21 | 96.89 | 11.4 | 23.13 | 3.25 | 14.24 | 2.96 | 5.26 | 3.72 | 0.49 | 2.8 | 0.53 | 1.71 | 0.2 | 1.28 | 0.17 | <0,02 | <0,01
95 | MINERA LINDEROS | LINDEROS | LA REPRESA | COBRE | N/A | INACTIVO | MURO | COQUIMBO | VICUÑA | 6682465 | 307276 | 1480 | 293 | 192 | 12 | 91 | 387 | 181 | 583 | 49 | 141 | 13 | 13226 | 190 | 14 | 31.21 | 2.63 | 0.66 | 1.88 | 0.76 | <20 | 5.42 | 19.78 | <20 | 6.95 | 11.09 | <10 | <10 | 0.27 | 46.99 | 14.3 | 0.97 | 7.11 | 10.16 | 3.12 | 0.36 | 3.5 | 3.91 | 0.17 | 6.8 | 0.67 | 98.05 | 12.96 | 25.9 | 3.51 | 15.27 | 4.13 | 3.68 | 4.35 | 0.61 | 3.51 | 0.61 | 1.7 | 0.22 | 1.38 | 0.18 | <0,02 | <0,01
96 | MINERA LINDEROS | LINDEROS | LA REPRESA | COBRE | N/A | INACTIVO | SEDIMENTOS | COQUIMBO | VICUÑA | 6682605 | 307437 | 7435 | 332 | 182 | 14 | 95 | 749 | 139 | 812 | 37 | 134 | <5 | 25283 | 868 | 16 | 24.3 | 2.43 | 0.68 | 1.82 | 0.71 | 749.19 | 7.13 | <10 | 28.89 | 19.09 | 11.99 | <10 | <10 | 0.71 | 42.03 | 13.19 | 0.6 | 7.54 | 12.35 | 3.72 | 0.41 | 2.77 | 3.24 | 0.15 | 8.33 | 1.77 | 96.1 | 13.38 | 25.19 | 3.35 | 14.15 | 4.03 | 4.79 | 4.2 | 0.56 | 3.18 | 0.58 | 1.53 | 0.21 | 1.29 | 0.18 | <0,02 | <0,01
270 | MINERA LINDEROS | LINDEROS | LA REPRESA | COBRE | N/A | INACTIVO | MURO | COQUIMBO | VICUÑA | 6682357 | 307236 | 1397 | 151 | 74 | <5 | 28 | 1247 | 197 | 793 | 41 | 99 | <5 | 28827 | 269 | 22 | 0.3 | 1.64 | 1.02 | 0.86 | 1.9 | <20 | 6.21 | 41.82 | <20 | 9.15 | 1.46 | <10 | <10 | 0.65 | 46.21 | 14.63 | 0.3 | 6.44 | 8.75 | 2.9 | 0.34 | 2.57 | 5.44 | 0.14 | 7.38 | 1.5 | 99.92 | 1.87 | 6.34 | 0.85 | 3.57 | 0.83 | 0.22 | 0.77 | 0.11 | 0.66 | 0.13 | 0.45 | 0.07 | 0.42 | 0.07 | <0,02 | 1.59
271 | MINERA LINDEROS | LINDEROS | LA REPRESA | COBRE | 3850000 | INACTIVO | CUBETA | COQUIMBO | VICUÑA | 6682362 | 307204 | 1703 | 144 | 128 | 7 | 40 | 1017 | 171 | 866 | 35 | 104 | 6 | 29704 | 303 | <5 | 0.38 | 1.02 | 0.19 | 0.62 | 3.04 | <20 | 6.1 | <10 | <20 | 11.76 | 3.26 | <10 | <10 | 0.63 | 41.86 | 14.08 | 0.39 | 6.34 | 11.91 | 3.19 | 0.35 | 2.81 | 4.24 | 0.15 | 9.23 | 1.55 | 99.52 | 0.71 | 4.84 | 0.66 | 2.97 | 0.67 | 0.18 | 0.71 | 0.1 | 0.66 | 0.12 | 0.42 | 0.07 | 0.45 | 0.07 | <0,02 | 1.57
272 | MINERA LINDEROS | LINDEROS | LA REPRESA | COBRE | 3850000 | INACTIVO | CUBETA | COQUIMBO | VICUÑA | 6682621 | 307312 | 1291 | 122 | 45 | 6 | 16 | 372 | 143 | 533 | 28 | 85 | <5 | 15965 | 123 | 13 | 0.35 | 1.36 | 0.32 | 0.78 | 2.06 | <20 | 5.63 | 34.54 | <20 | 4.21 | 2.34 | <10 | <10 | 0.35 | 39.02 | 12.92 | 0.48 | 6.86 | 16.67 | 2.59 | 0.39 | 2.87 | 3.64 | 0.12 | 11.74 | 0.83 | 100.01 | 2.05 | 5.18 | 0.66 | 2.69 | 0.61 | 0.15 | 0.57 | 0.07 | 0.46 | 0.08 | 0.21 | 0.04 | 0.29 | 0.04 | 0.07 | 4.54
510 | CIA. MINERA RESERVA | PLANTA LA RESERVA | LA RESERVA 1-2-3-4-5 | COBRE | 107400 | INACTIVO | CUBETA | COQUIMBO | VICUÑA | 6683105 | 310260 | 1094 | 271 | 81 | 14 | 75 | 451 | 216 | 1004 | 48 | 148 | <5 | 32505 | 435 | 5 | 62.7 | 2.06 | 1.59 | 1.82 | 0.8 | 268.74 | 7.28 | <10 | 53.91 | 17.59 | 11.17 | <10 | <10 | 0.97 | 36.04 | 13.71 | 0.2 | 6.71 | 13.95 | 2.85 | 0.55 | 3.07 | 3.74 | 0.12 | 12.61 | 2.43 | 95.98 | 0.97 | 20.92 | 2.82 | 11.64 | 2.82 | 1.31 | 2.85 | 0.38 | 2.41 | 0.48 | 1.33 | 0.18 | 1.05 | 0.2 | <0,02 | 0.19
511 | CIA. MINERA RESERVA | PLANTA LA RESERVA | LA RESERVA 1-2-3-4-5 | COBRE | N/A | INACTIVO | MURO | COQUIMBO | VICUÑA | 6683113 | 310256 | 855 | 235 | 57 | 12 | 73 | 383 | 187 | 1368 | 45 | 175 | 5 | 29202 | 408 | 12 | 57.72 | 1.75 | <0,01 | 1.5 | 0.75 | 227.65 | 7.96 | 10.23 | 46.79 | 33.12 | <1 | <10 | <10 | 3.07 | 33.42 | 12.09 | 0.21 | 5.7 | 15.51 | 2.3 | 0.45 | 3.46 | 3.21 | 0.11 | 12.35 | 7.67 | 96.48 | 0.64 | 19.21 | 2.58 | 10.96 | 2.69 | 0.91 | 2.84 | 0.36 | 2.21 | 0.36 | 1.38 | 0.14 | 0.95 | 0.14 | <0,02 | 0.07
512 | CIA. MINERA RESERVA | PLANTA LA RESERVA | LA RESERVA 1-2-3-4-5 | COBRE | N/A | INACTIVO | SEDIMENTOS | COQUIMBO | VICUÑA | 6683124 | 310260 | 108 | 150 | 39 | 10 | 76 | 102 | 111 | 355 | 63 | 493 | 30 | 915 | 71 | 16 | 6.73 | 5.36 | <0,01 | 7.52 | 1.59 | <20 | <5 | 30.11 | 55.22 | 12.92 | 7.31 | <10 | <10 | 0.08 | 64.26 | 14.07 | 0.68 | 5.11 | 3.82 | 1.88 | 0.1 | 3.58 | 2.59 | 0.16 | 2.95 | 0.2 | 99.4 | 13.84 | 51.88 | 6.2 | 22.69 | 4.46 | 1.01 | 3.93 | 0.67 | 3.6 | 0.68 | 1.76 | 0.26 | 1.63 | 0.28 | <0,02 | 0.02
1591 | MINERA ESCONDIDA LTDA. | ESCONDIDA | LAGUNA SECA | COBRE | 4500000000 | ACTIVO | PULPA | ANTOFAGASTA | ANTOFAGASTA | 7307925 | 493223 | 1156 | 101 | 39 | 30 | 16 | 365 | 187 | 263 | 46 | 395 | 10 | 458 | 63 | 14 | 2.46 | 3.09 | 0.29 | 6.38 | 1.91 | <20 | 231.33 | <10 | 47.25 | 19.4 | 3.09 | <10 | 48.05 | 0.56 | 61.78 | 21.45 | 0.57 | 3.02 | 0.37 | 1.96 | 0.03 | 0.8 | 3.62 | 0.16 | 5.5 | - | 99.24 | 18.22 | 38.92 | 5.29 | 22.14 | 4.67 | 1.43 | 4.24 | 0.56 | 3.31 | 0.59 | 1.71 | 0.26 | 1.78 | 0.32 | <0,02 | 1.61
1593 | MINERA ESCONDIDA LTDA. | ESCONDIDA | LAGUNA SECA | COBRE | N/A | ACTIVO | SEDIMENTOS | ANTOFAGASTA | ANTOFAGASTA | 7302344 | 483535 | 96 | 97 | 42 | 14 | 18 | 97 | 64 | 413 | 23 | 222 | 21 | 497 | 139 | 22 | 1.43 | 3.73 | 0.28 | 4.93 | 1.95 | <20 | 11.5 | <10 | <20 | 25 | 3.85 | <10 | <10 | 3.36 | 52.89 | 14.17 | 0.44 | 5.29 | 9.65 | 3.31 | 0.1 | 2.58 | 1.83 | 0.23 | 9.25 | - | 99.73 | 19.83 | 41.11 | 5.47 | 22.72 | 4.62 | 1.79 | 3.94 | 0.52 | 2.9 | 0.55 | 1.61 | 0.29 | 1.52 | 0.18 | <0,02 | 0.64
1594 | MINERA ESCONDIDA LTDA. | ESCONDIDA | LAGUNA SECA | COBRE | 4500000000 | ACTIVO | PULPA | ANTOFAGASTA | ANTOFAGASTA | 7303589 | 492184 | 1408 | 94 | 37 | 33 | 17 | 626 | 174 | 354 | 45 | 474 | 10 | 522 | 88 | 22 | 1.01 | 3.22 | 0.24 | 3.9 | 1.07 | <20 | 175.39 | 21.17 | 33.22 | 31.14 | 3.27 | <10 | 27.25 | 0.61 | 62.37 | 20.19 | 0.54 | 3.45 | 0.58 | 2.36 | 0.05 | 1.07 | 3.66 | 0.17 | 4.86 | - | 99.3 | 16.57 | 35.94 | 4.63 | 19.01 | 3.88 | 1.13 | 3.18 | 0.35 | 2.1 | 0.51 | 1.16 | 0.2 | 1.12 | 0.2 | 0.02 | 0.71
1595 | MINERA ESCONDIDA LTDA. | ESCONDIDA | LAGUNA SECA | COBRE | 4500000000 | ACTIVO | PULPA | ANTOFAGASTA | ANTOFAGASTA | 7303589 | 492184 | 1442 | 95 | 29 | 29 | 16 | 835 | 168 | 407 | 44 | 429 | 11 | 544 | 118 | 20 | 1.65 | 4.08 | 0.34 | 8.16 | 2.14 | <20 | 121.73 | 31.49 | 61.52 | 10.08 | 3.29 | <10 | 17.1 | 0.56 | 61.85 | 20.4 | 0.55 | 3.31 | 0.63 | 2.43 | 0.05 | 1.3 | 3.55 | 0.19 | 5.17 | - | 99.43 | 19.11 | 45.59 | 5.5 | 23.07 | 4.77 | 1.32 | 3.85 | 0.46 | 2.62 | 0.51 | 1.59 | 0.25 | 1.7 | 0.23 | <0,02 | 2.01
2100 | MINERA ESCONDIDA LTDA. | ESCONDIDA | LAGUNA SECA | COBRE | N/A | ACTIVO | SEDIMENTOS | ANTOFAGASTA | ANTOFAGASTA | 7302445 | 483192 | 59 | 54 | 57 | 20 | 30 | 154 | 96 | 313 | 43 | 248 | 14 | 1210 | 154 | 30 | 9.9 | 3.47 | 2.05 | 6.71 | 2.1 | <20 | <5 | 38.5 | <20 | 3.43 | <1 | <10 | <10 | 0.14 | 58.82 | 13.62 | 0.62 | 5.01 | 6.31 | 2.47 | 0.1 | 2.13 | 2.38 | 0.29 | 7.89 | 0.06 | 99.94 | 27.17 | 50.5 | 6.36 | 25.19 | 5.02 | 1.12 | 4.77 | 0.68 | 3.78 | 0.72 | 2.06 | 0.28 | 1.78 | 0.27 | <0,02 | 0.07
139 | JOSE ALVAREZ A., EXPLOR. Y EXPLOT. MINERA EIRL | LAS ROJAS | LAMAS 1 | COBRE | 258976 | ACTIVO | CUBETA | COQUIMBO | LA SERENA | 6681609 | 301726 | 2034 | 491 | 415 | 18 | 106 | 345 | 57 | 1310 | 24 | 171 | <5 | 45899 | 416 | 20 | 19.04 | 2.73 | 0.67 | 1.04 | 0.45 | 261.03 | 8.03 | 14.43 | 27.31 | 24.43 | 4.74 | <10 | <10 | 0.8 | 36.04 | 13.18 | 0.67 | 8.96 | 12.97 | 5.04 | 0.44 | 4.1 | 1.47 | 0.18 | 9.07 | 2.67 | 94.79 | 13.27 | 23.2 | 2.85 | 12.95 | 3.66 | 5.91 | 4.19 | 0.59 | 2.93 | 0.58 | 1.45 | 0.2 | 1.14 | 0.2 | <0,02 | 0.14
1855 | JOSE ALVAREZ A., EXPLOR. Y EXPLOT. MINERA EIRL | LAS ROJAS | LAMAS 1 | COBRE | N/A | INACTIVO | SEDIMENTOS | COQUIMBO | LA SERENA | 6681517 | 301641 | 53 | 97 | 28 | 8 | 5 | 78 | 87 | 405 | 29 | 418 | 9 | 776 | 49 | 19 | 4.45 | 6.68 | 0.89 | 5.57 | 1.45 | <20 | <5 | 14.14 | <20 | <1 | 1.21 | <10 | <10 | <0,01 | 63.28 | 15.46 | 0.54 | 5.24 | 3.54 | 2.55 | 0.1 | 3.36 | 2.43 | 0.15 | 2.93 | <0,01 | 99.59 | 20.65 | 41.85 | 5.5 | 23.12 | 4.35 | 1.08 | 4.02 | 0.56 | 3.49 | 0.72 | 1.89 | 0.32 | 1.75 | 0.26 | <0,02 | <0,01
142 | JOSE ALVAREZ A., EXPLOR. Y EXPLOT. MINERA EIRL | LAS ROJAS | LAMAS 2 | COBRE | 81774 | INACTIVO | CUBETA | COQUIMBO | LA SERENA | 6681576 | 301897 | 999 | 390 | 241 | 15 | 125 | 350 | 70 | 1047 | 34 | 168 | 8 | 28834 | 194 | <5 | 45.04 | 2.64 | 0.42 | 1.52 | 0.52 | <20 | 5.85 | 22.23 | 39.64 | 18.53 | 3.08 | <10 | <10 | 0.56 | 42.46 | 14.17 | 0.76 | 6.94 | 9.61 | 8.03 | 0.27 | 4.14 | 1.69 | 0.17 | 6.49 | 1.68 | 96.39 | 10.51 | 20.15 | 2.65 | 12.08 | 3.52 | 5.14 | 4 | 0.54 | 2.64 | 0.58 | 1.4 | 0.24 | 1.24 | 0.21 | <0,02 | 0.04
1856 | JOSE ALVAREZ A., EXPLOR. Y EXPLOT. MINERA EIRL | LAS ROJAS | LAMAS 2 | COBRE | N/A | INACTIVO | SEDIMENTOS | COQUIMBO | LA SERENA | 6681549 | 301978 | 727 | 117 | 64 | 6 | 17 | 538 | 90 | 426 | 30 | 185 | 8 | 4131 | 169 | 23 | 11.34 | 2.8 | 0.68 | 4.46 | 1.75 | <20 | <5 | 19.72 | <20 | 1.34 | 2.31 | <10 | <10 | 0.11 | 44.29 | 14.15 | 0.62 | 6.93 | 4.42 | 3.9 | 0.19 | 1.91 | 2.3 | 0.54 | 20.33 | <0,01 | 99.58 | 16.91 | 34.42 | 4.55 | 16.44 | 3.63 | 0.97 | 3.69 | 0.5 | 2.69 | 0.6 | 1.57 | 0.23 | 1.11 | 0.26 | <0,02 | <0,01
141 | JOSE ALVAREZ A., EXPLOR. Y EXPLOT. MINERA EIRL | LAS ROJAS | LAMAS 3 | COBRE | 56154 | INACTIVO | CUBETA | COQUIMBO | LA SERENA | 6681673 | 301815 | 1633 | 473 | 253 | 17 | 127 | 400 | 52 | 1239 | 29 | 168 | <5 | 44986 | 718 | 18 | 24.08 | 2.29 | 0.55 | 1.17 | 0.38 | 561.68 | 7.18 | <10 | 50.37 | 13.74 | 7.1 | <10 | <10 | 0.94 | 40.86 | 13.22 | 0.42 | 6.68 | 9.22 | 8.96 | 0.27 | 3.76 | 1.35 | 0.16 | 7.13 | 2.62 | 94.64 | 10.14 | 19.05 | 2.38 | 10.8 | 3.06 | 5.28 | 3.61 | 0.48 | 2.48 | 0.49 | 1.17 | 0.15 | 0.89 | 0.06 | <0,02 | 0.21
846 | MINERA CONDOR S.A | PLANTA LAMBERT | LAMBERT 1 | ORO | N/A | INACTIVO | MURO | COQUIMBO | LA SERENA | 6696319 | 295000 | 5996 | 186 | 104 | 31 | 75 | 129 | 36 | 110 | 25 | 161 | <5 | 4078 | 1075 | 24 | 2.94 | 3.41 | 0.31 | 3.4 | 1.54 | 147.95 | 57.01 | 103.97 | <20 | 31.85 | 3.79 | <10 | <10 | 0.18 | 35.44 | 14.94 | 0.63 | 14.32 | 5.28 | 4.52 | 0.14 | 3.32 | 1.55 | 0.17 | 8.12 | - | 88.43 | 26.47 | 41.21 | 4.67 | 17.24 | 3.32 | 2.04 | 4.01 | 0.46 | 2.48 | 0.52 | 1.48 | 0.19 | 1.29 | 0.2 | 0.04 | 2.95
847 | MINERA CONDOR S.A | PLANTA LAMBERT | LAMBERT 1 | ORO | 14400 | INACTIVO | CUBETA | COQUIMBO | LA SERENA | 6696347 | 295003 | 3434 | 158 | 53 | 18 | 71 | 47 | 27 | 98 | 36 | 122 | 13 | 322 | 27 | 27 | 1.75 | 2.17 | <0,01 | 1.5 | 0.79 | <20 | 10.97 | <10 | 22.92 | 1.86 | 1.77 | <10 | <10 | 0.2 | 52.17 | 16.35 | 0.65 | 9.56 | 4.47 | 4.52 | 0.12 | 5.35 | 0.87 | 0.13 | 5.29 | 0.51 | 99.91 | 9.58 | 20.6 | 2.81 | 12.38 | 3.14 | 1.1 | 3.09 | 0.5 | 2.87 | 0.68 | 1.88 | 0.26 | 1.89 | 0.23 | <0,02 | 1.07
848 | MINERA CONDOR S.A | PLANTA LAMBERT | LAMBERT 1 | ORO | 14400 | INACTIVO | CUBETA | COQUIMBO | LA SERENA | 6696338 | 295225 | 3353 | 157 | 51 | 17 | 70 | 54 | 27 | 126 | 37 | 125 | 13 | 48 | 17 | 29 | 1.55 | 2.09 | <0,01 | 1.13 | 0.56 | <20 | 6.07 | 17.11 | 23.06 | 1.13 | 1.05 | <10 | <10 | 0.33 | 51.52 | 16.13 | 0.66 | 9.52 | 3.69 | 5.87 | 0.14 | 5.31 | 0.88 | 0.13 | 5.37 | 0.82 | 99.61 | 6.7 | 15.29 | 2.16 | 10.07 | 2.16 | 0.91 | 2.43 | 0.42 | 2.65 | 0.49 | 1.49 | 0.24 | 1.45 | 0.21 | <0,02 | 0.49
849 | MINERA CONDOR S.A | PLANTA LAMBERT | LAMBERT 1 | ORO | 14400 | INACTIVO | CUBETA | COQUIMBO | LA SERENA | 6696331 | 294997 | 4467 | 152 | 41 | 19 | 72 | 74 | 32 | 91 | 36 | 123 | 13 | 63 | 207 | 20 | 1.67 | 1.92 | <0,01 | 1.82 | 0.89 | <20 | 27.18 | 23.77 | <20 | 2.63 | 4.13 | <10 | <10 | 0.07 | 51.48 | 16.06 | 0.65 | 9.79 | 5.09 | 3.48 | 0.12 | 5.28 | 1.07 | 0.12 | 5.98 | 0.18 | 99.66 | 10.93 | 21.5 | 2.77 | 11.21 | 2.51 | 0.87 | 2.77 | 0.33 | 2.29 | 0.54 | 1.22 | 0.19 | 1.51 | 0.19 | <0,02 | 1.21
1851 | MINERA CONDOR S.A | PLANTA LAMBERT | LAMBERT 1 | ORO | N/A | INACTIVO | SEDIMENTOS | COQUIMBO | LA SERENA | 6697294 | 295069 | 743 | 201 | 49 | <5 | 12 | 137 | 65 | 170 | 26 | 131 | 6 | 412 | 66 | 30 | 5.53 | 3.37 | 1.65 | 6.47 | 1.34 | <20 | <5 | 27.07 | <20 | 3.06 | <1 | <10 | <10 | <0,01 | 44.39 | 18.7 | 0.92 | 11.03 | 2.71 | 4.55 | 0.22 | 1.93 | 2.11 | 0.21 | 12.54 | <0,01 | 99.31 | 17.88 | 41.16 | 5.11 | 20.83 | 4.24 | 1.08 | 4.46 | 0.62 | 3.99 | 0.83 | 2.35 | 0.31 | 2.16 | 0.34 | <0,02 | <0,01
836 | MINERA CONDOR S.A | PLANTA LAMBERT | LAMBERT 2 | ORO | N/A | INACTIVO | MURO | COQUIMBO | LA SERENA | 6696322 | 294946 | 3995 | 156 | 51 | 18 | 72 | 46 | 25 | 117 | 41 | 137 | 23 | 90 | 37 | 24 | 1.35 | 2.2 | 0.26 | 1.47 | 0.31 | <20 | 10.45 | 23.42 | 65.86 | 36.02 | 2.84 | <10 | <10 | 0.21 | 50.56 | 16.18 | 0.64 | 9.39 | 3.22 | 4.21 | 0.09 | 5.88 | 0.85 | 0.13 | 4.09 | - | 95.23 | 8.78 | 17.48 | 2.42 | 10.43 | 2.57 | 0.89 | 2.41 | 0.41 | 2.5 | 0.52 | 1.3 | 0.21 | 1.3 | 0.18 | <0,02 | 0.81
837 | MINERA CONDOR S.A | PLANTA LAMBERT | LAMBERT 2 | ORO | 92556 | INACTIVO | CUBETA | COQUIMBO | LA SERENA | 6696335 | 294959 | 2863 | 162 | 46 | 18 | 68 | 52 | 16 | 93 | 36 | 116 | 14 | <20 | 15 | 39 | 1 | 2.41 | 0.27 | 1.19 | 0.05 | <20 | 6.62 | 16.35 | 56.54 | 35.22 | 2.18 | <10 | <10 | 0.39 | 46.71 | 16.2 | 0.68 | 10.39 | 3.99 | 6.96 | 0.13 | 5.31 | 0.54 | 0.14 | 5.4 | - | 96.45 | 7.12 | 15.53 | 2.28 | 10.23 | 2.59 | 0.93 | 2.87 | 0.44 | 2.69 | 0.54 | 1.46 | 0.23 | 1.39 | 0.2 | <0,02 | <0,01
838 | MINERA CONDOR S.A | PLANTA LAMBERT | LAMBERT 2 | ORO | 92556 | INACTIVO | CUBETA | COQUIMBO | LA SERENA | 6696359 | 294968 | 3154 | 157 | 37 | 17 | 70 | 48 | 21 | 114 | 39 | 120 | 17 | <20 | 14 | 26 | 1.26 | 2.26 | 0.34 | 1.82 | 0.21 | <20 | 5.56 | 26.33 | 68.44 | 18.05 | 3.31 | <10 | <10 | 0.26 | 49.64 | 16.15 | 0.66 | 9.24 | 3.74 | 5.09 | 0.11 | 5.83 | 0.65 | 0.12 | 4.63 | - | 95.86 | 9.61 | 20.23 | 2.88 | 12.15 | 2.85 | 1.1 | 3.5 | 0.47 | 2.87 | 0.59 | 1.69 | 0.22 | 1.47 | 0.21 | 0.02 | 0.23
839 | MINERA CONDOR S.A | PLANTA LAMBERT | LAMBERT 2 | ORO | 92556 | INACTIVO | CUBETA | COQUIMBO | LA SERENA | 6696359 | 294950 | 5950 | 156 | 42 | 16 | 71 | 52 | 32 | 123 | 37 | 130 | 14 | 101 | 18 | 19 | 0.77 | 2.16 | 0.23 | 1.86 | 0.24 | <20 | 6.38 | 38.7 | 52.9 | 19.84 | 1.71 | <10 | <10 | 0.34 | 50.28 | 15.5 | 0.64 | 8.92 | 3.08 | 4.38 | 0.11 | 5.58 | 1 | 0.14 | 3.14 | - | 92.76 | 9.05 | 21.35 | 2.8 | 12.15 | 3.03 | 0.91 | 2.88 | 0.48 | 2.94 | 0.6 | 2.01 | 0.23 | 1.44 | 0.21 | <0,02 | 0.03
840 | MINERA CONDOR S.A | PLANTA LAMBERT | LAMBERT 2 | ORO | N/A | INACTIVO | SEDIMENTOS | COQUIMBO | LA SERENA | 6696297 | 294942 | 6209 | 158 | 91 | 30 | 79 | 315 | 63 | 119 | 30 | 134 | <5 | 1887 | 1389 | 18 | 4.74 | 2.5 | 1.96 | 3.25 | 1.9 | 531.16 | 35.14 | 164.09 | <20 | 38.81 | 2.63 | <10 | <10 | 0.06 | 35.3 | 15.68 | 0.6 | 13.5 | 6.78 | 3.33 | 0.16 | 1.97 | 2.54 | 0.2 | 9.9 | - | 89.96 | 17.25 | 31.08 | 3.87 | 14.93 | 3.12 | 1.48 | 3.32 | 0.4 | 2.31 | 0.46 | 1.37 | 0.19 | 1.26 | 0.19 | 0.07 | 7.41
841 | MINERA CONDOR S.A | PLANTA LAMBERT | LAMBERT 3 | ORO | N/A | INACTIVO | MURO | COQUIMBO | LA SERENA | 6696358 | 295007 | 4225 | 161 | 66 | 24 | 76 | 154 | 34 | 95 | 35 | 169 | 14 | 296 | 327 | 18 | 2.2 | 3.24 | 0.29 | 2.73 | 0.97 | 149.43 | 15.17 | 80.45 | 40.14 | 25.79 | 1.95 | <10 | <10 | 0.11 | 50.02 | 14.92 | 0.67 | 10.63 | 4.28 | 3.39 | 0.11 | 4.1 | 1.22 | 0.15 | 4.9 | - | 94.39 | 12.76 | 23.74 | 3.14 | 12.45 | 2.84 | 0.97 | 2.89 | 0.42 | 2.37 | 0.49 | 1.39 | 0.2 | 1.28 | 0.19 | 0.04 | 2.94
842 | MINERA CONDOR S.A | PLANTA LAMBERT | LAMBERT 3 | ORO | 27540 | INACTIVO | CUBETA | COQUIMBO | LA SERENA | 6696377 | 295008 | 3384 | 144 | 39 | 16 | 71 | 40 | 15 | 121 | 42 | 125 | 21 | <20 | 10 | 22 | 0.66 | 1.8 | 0.21 | 1.12 | <0,01 | <20 | <5 | 24.74 | 52.33 | 27.99 | 2.54 | <10 | <10 | 0.57 | 53.64 | 15.8 | 0.57 | 8.03 | 2.59 | 4.84 | 0.09 | 6.3 | 0.4 | 0.11 | 3.3 | - | 95.67 | 5.73 | 12.72 | 1.94 | 8.83 | 2.36 | 0.99 | 2.52 | 0.41 | 2.49 | 0.53 | 1.55 | 0.21 | 1.35 | 0.18 | <0,02 | <0,01
843 | MINERA CONDOR S.A | PLANTA LAMBERT | LAMBERT 3 | ORO | 27540 | INACTIVO | CUBETA | COQUIMBO | LA SERENA | 6696364 | 294999 | 4937 | 148 | 35 | 16 | 70 | 42 | 15 | 122 | 37 | 117 | 16 | <20 | 10 | 24 | 0.52 | 2.09 | 0.37 | 1.1 | <0,01 | <20 | <5 | 33.57 | 69.92 | 35.52 | 4.1 | <10 | <10 | 0.53 | 50.26 | 15.85 | 0.6 | 8.56 | 3.23 | 5.4 | 0.1 | 6.13 | 0.37 | 0.12 | 3.83 | - | 94.45 | 6.16 | 13.83 | 2.09 | 9.36 | 2.48 | 0.82 | 2.74 | 0.42 | 2.66 | 0.55 | 1.65 | 0.22 | 1.39 | 0.19 | <0,02 | <0,01
844 | MINERA CONDOR S.A | PLANTA LAMBERT | LAMBERT 3 | ORO | 27540 | INACTIVO | CUBETA | COQUIMBO | LA SERENA | 6696360 | 295009 | 3144 | 161 | 45 | 18 | 68 | 50 | 12 | 105 | 36 | 117 | 14 | <20 | 21 | 26 | 0.66 | 1.86 | 3.32 | 1.61 | 0.18 | <20 | 5.38 | 23.25 | 56.47 | 19.47 | 2.35 | <10 | <10 | 0.49 | 48.37 | 16.02 | 0.67 | 9.63 | 3.66 | 6.02 | 0.11 | 6.02 | 0.35 | 0.13 | 5 | - | 95.99 | 7.67 | 16.75 | 2.45 | 10.59 | 2.76 | 0.95 | 2.74 | 0.45 | 2.83 | 0.58 | 1.83 | 0.23 | 1.5 | 0.22 | <0,02 | 0.02
845 | MINERA CONDOR S.A | PLANTA LAMBERT | LAMBERT 3 | ORO | N/A | INACTIVO | SEDIMENTOS | COQUIMBO | LA SERENA | 6696303 | 295002 | 1107 | 119 | 29 | 12 | 77 | 83 | 87 | 300 | 53 | 422 | 32 | 603 | 114 | 11 | 2.38 | 4.64 | 0.67 | 9.27 | 1.34 | <20 | 8.18 | 39.46 | 79.86 | 27.22 | <1 | <10 | <10 | <0,01 | 60.55 | 15.26 | 0.48 | 5.54 | 2.92 | 1.88 | 0.1 | 3.95 | 2.74 | 0.14 | 3.03 | - | 96.58 | 29.65 | 53.83 | 5.94 | 20.17 | 3.71 | 0.87 | 3.22 | 0.44 | 2.32 | 0.48 | 1.36 | 0.2 | 1.33 | 0.2 | <0,02 | 0.24
2017 | SOC. MINERA LORENZO ZAZZALI | PLANTA LAS BOMBAS | LAS BOMBAS 1 | ORO-COBRE | N/A | INACTIVO | SEDIMENTOS | ATACAMA | CHAÑARAL | 7119713 | 356143 | 229 | 44 | 39 | 26 | 10 | 103 | 66 | 402 | 18 | 198 | 7 | 446 | 72 | 15 | 6.71 | 3.98 | 1.04 | 6.4 | 1.88 | <20 | 5.96 | <10 | <20 | <1 | <1 | <10 | <10 | 1.63 | 42.2 | 12.85 | 0.46 | 4.26 | 4.71 | 6.01 | 0.08 | 10.15 | 1.46 | 0.14 | 17.43 | <0,01 | 99.73 | 19.84 | 37.58 | 4.86 | 19.94 | 3.29 | 0.87 | 3.38 | 0.47 | 3.06 | 0.54 | 1.61 | 0.21 | 1.34 | 0.17 | <0,02 | 0.03
1564 | SOC. MINERA LORENZO ZAZZALI | PLANTA LAS BOMBAS | LAS BOMBAS 2 | ORO-COBRE | N/A | INACTIVO | MURO | ATACAMA | CHAÑARAL | 7119763 | 356383 | 5131 | 158 | 58 | <5 | 13 | 292 | 139 | 98 | 34 | 262 | 6 | 713 | 52 | 17 | 8.42 | 2.42 | 3.09 | 4.73 | 2.54 | <20 | 172.82 | <10 | 29.26 | <1 | 2.24 | <10 | 13.35 | 0.41 | 78.64 | 6.19 | 0.3 | 2.47 | 0.79 | 0.55 | 0.02 | 3.9 | 0.48 | 0.1 | 5.38 | 0.04 | 99.57 | 6.44 | 20.53 | 2.61 | 9.33 | 1.75 | 0.34 | 1.62 | 0.22 | 1.36 | 0.25 | 0.86 | 0.09 | 0.69 | 0.16 | <0,02 | 0.05
2018 | SOC. MINERA LORENZO ZAZZALI | PLANTA LAS BOMBAS | LAS BOMBAS 2 | ORO-COBRE | N/A | INACTIVO | SEDIMENTOS | ATACAMA | CHAÑARAL | 7119617 | 356058 | 119 | 52 | 40 | 21 | 16 | 215 | 74 | 443 | 22 | 186 | 8 | 564 | 102 | 24 | 8.29 | 3.44 | 0.93 | 6.42 | 1.88 | <20 | <5 | <10 | <20 | 1.07 | 1.45 | <10 | <10 | 1.41 | 46.79 | 13.95 | 0.58 | 5.28 | 8.97 | 3.51 | 0.1 | 4.15 | 1.75 | 0.17 | 14.11 | <0,01 | 99.34 | 18.28 | 35.91 | 4.77 | 16.9 | 3.28 | 0.91 | 3.36 | 0.47 | 2.88 | 0.51 | 1.39 | 0.23 | 1.23 | 0.18 | 0.02 | <0,01
2019 | SOC. MINERA LORENZO ZAZZALI | PLANTA LAS BOMBAS | LAS BOMBAS 3 | ORO-COBRE | N/A | INACTIVO | SEDIMENTOS | ATACAMA | CHAÑARAL | 7119676 | 356041 | 9941 | 46 | 29 | 64 | 22 | 215 | 90 | 155 | 40 | 138 | 5 | 394 | 43 | 16 | 3.97 | 2.22 | 0.62 | 6.52 | 4.9 | <20 | 321.17 | <10 | <20 | 33.42 | <1 | <10 | 62.07 | 4.84 | 39.32 | 12.79 | 0.3 | 8.4 | 3.53 | 6.06 | 0.29 | 5.25 | 1.94 | 0.15 | 20.34 | <0,01 | 98.35 | 55.43 | 97.18 | 10.18 | 32.21 | 4.95 | 0.83 | 4.85 | 0.68 | 4.11 | 0.77 | 1.93 | 0.28 | 1.95 | 0.28 | <0,02 | 0.15
1136 | V. ALDAY | PLANTA LAS BREAS | LAS BREAS | COBRE-ORO | 375 | INACTIVO | CUBETA | COQUIMBO | LA HIGUERA | 6739167 | 340714 | 88 | 419 | 133 | <5 | 9 | 284 | 53 | 248 | 13 | 323 | 11 | 461 | 92 | 7 | 1.25 | 4.39 | <0,01 | 0.98 | 0.85 | <10 | 5.96 | 14.27 | 52.25 | 2.98 | 1.55 | <10 | <10 | <0,01 | 53.32 | 14.95 | 1.13 | 12.99 | 6.04 | 3.13 | 0.23 | 2.88 | 2.19 | 0.2 | 2.45 | <0,01 | 99.49 | 6.31 | 10.25 | 1.42 | 6.08 | 1.91 | 0.48 | 1.48 | 0.19 | 1.19 | 0.25 | 0.84 | 0.1 | 0.53 | 0.07 | 0.03 | 4.03
1137 | V. ALDAY | PLANTA LAS BREAS | LAS BREAS | COBRE-ORO | 375 | INACTIVO | CUBETA | COQUIMBO | LA HIGUERA | 6739179 | 340688 | 125 | 212 | 67 | <5 | 13 | 226 | 70 | 320 | 23 | 289 | 9 | 456 | 141 | 23 | 1.64 | 5.23 | <0,01 | 1.31 | 1.69 | <10 | <5 | 22.77 | 43.67 | 4.71 | 2.14 | <10 | <10 | <0,01 | 57.39 | 16.18 | 0.72 | 8.07 | 5.06 | 3.52 | 0.17 | 2.8 | 2.23 | 0.19 | 3.34 | <0,01 | 99.67 | 7.86 | 18.45 | 2.75 | 12.75 | 3.97 | 1.26 | 3.73 | 0.5 | 3.17 | 0.63 | 1.63 | 0.22 | 1.39 | 0.18 | 0.03 | 2.75
1841 | V. ALDAY | PLANTA LAS BREAS | LAS BREAS | COBRE-ORO | N/A | INACTIVO | SEDIMENTOS | COQUIMBO | LA HIGUERA | 6739262 | 340661 | 90 | 84 | 49 | 29 | 7 | 126 | 91 | 436 | 26 | 337 | 5 | 693 | 101 | 14 | 6.36 | 4.65 | 0.78 | 5.79 | 1.41 | <20 | <5 | 12.13 | <20 | <1 | <1 | <10 | <10 | <0,01 | 63.15 | 16.86 | 0.56 | 4.2 | 4.47 | 2.18 | 0.09 | 3.3 | 2.54 | 0.16 | 2.15 | <0,01 | 99.65 | 14.82 | 31.88 | 4.27 | 16.97 | 3.85 | 0.91 | 2.9 | 0.45 | 3.05 | 0.56 | 1.43 | 0.26 | 1.59 | 0.19 | <0,02 | <0,01
1921 | MINERA LAS CENIZAS S.A | LAS CENIZAS CABILDO | LAS CENIZAS 1 | COBRE | N/A | INACTIVO | SEDIMENTOS | VALPARAISO | CABILDO | 6409229 | 303557 | 190 | 167 | 44 | <5 | 6 | 188 | 52 | 441 | 19 | 215 | <5 | 643 | 44 | 19 | 2.56 | 4.56 | 1.6 | 3.44 | 1.17 | <20 | <5 | <10 | <20 | <1 | <1 | <10 | <10 | <0,01 | 54.87 | 15.79 | 0.8 | 8.33 | 5.33 | 3.14 | 0.16 | 2.92 | 2.03 | 0.23 | 6.07 | <0,01 | 99.69 | 16.2 | 35.83 | 4.81 | 20.02 | 4.39 | 1.3 | 4.45 | 0.63 | 3.36 | 0.67 | 1.76 | 0.39 | 1.91 | 0.28 | <0,02 | 0.04
4 | MINERA LAS CENIZAS S.A | LAS CENIZAS CABILDO | LAS CENIZAS 2 | COBRE | 858000 | INACTIVO | CUBETA | VALPARAISO | CABILDO | 6409646 | 304273 | 528 | 32 | 36 | 30 | 49 | 84 | 17 | 110 | <10 | 56 | 12 | 315 | 94 | <5 | 0.48 | 2.6 | 2.06 | 4.03 | 3.41 | <20 | 9 | <10 | <20 | 6 | 1 | 42 | 55 | 1.36 | 42.79 | 8.59 | 0.34 | 14.3 | 21.36 | 3.15 | 0.28 | 0.17 | 0.81 | 0.25 | 3.88 | 3.41 | 99.47 | 17.67 | 33.87 | 4.11 | 15.1 | 2.88 | 0.78 | 2.79 | 0.41 | 2.35 | 0.49 | 1.55 | 0.19 | 1.2 | 0.13 | <0,02 | <0,01
1922 | MINERA LAS CENIZAS S.A | LAS CENIZAS CABILDO | LAS CENIZAS 2 | COBRE | N/A | INACTIVO | SEDIMENTOS | VALPARAISO | CABILDO | 6409159 | 303460 | 275 | 177 | 50 | <5 | 6 | 157 | 57 | 452 | 19 | 219 | <5 | 766 | 46 | 13 | 2.71 | 3.98 | 1.42 | 3.96 | 1.16 | <20 | <5 | 14.3 | <20 | <1 | 2.17 | <10 | <10 | <0,01 | 54.54 | 16.62 | 0.82 | 8.5 | 4.67 | 3.2 | 0.16 | 3.02 | 2.21 | 0.22 | 5.62 | <0,01 | 99.59 | 15.66 | 34.28 | 4.7 | 19.32 | 4.32 | 1.31 | 4.42 | 0.61 | 3.42 | 0.78 | 2.22 | 0.24 | 1.8 | 0.26 | 0.02 | 1.19
1923 | MINERA LAS CENIZAS S.A | LAS CENIZAS CABILDO | LAS CENIZAS 3 | COBRE | N/A | INACTIVO | SEDIMENTOS | VALPARAISO | CABILDO | 6408745 | 302858 | 294 | 158 | 47 | <5 | 7 | 220 | 63 | 424 | 20 | 203 | <5 | 616 | 46 | 22 | 2.67 | 3.8 | 1.69 | 4.15 | 1.2 | <20 | <5 | <10 | <20 | <1 | 1.34 | <10 | <10 | <0,01 | 54.26 | 16.92 | 0.77 | 7.92 | 3.99 | 3.16 | 0.16 | 2.84 | 2.26 | 0.26 | 7.1 | <0,01 | 99.63 | 26.91 | 30.6 | 4.21 | 17.59 | 3.96 | 1.21 | 4.32 | 0.49 | 2.99 | 0.62 | 1.67 | 0.26 | 1.62 | 0.25 | 0.02 | 1.92
2 | MINERA LAS CENIZAS S.A | LAS CENIZAS CABILDO | LAS CENIZAS 4 | COBRE | N/A | INACTIVO | MURO | VALPARAISO | CABILDO | 6410847 | 304673 | 2616 | 49 | 65 | 30 | 32 | 362 | 31 | 161 | <10 | 67 | <5 | 369 | 140 | 7 | 1.49 | 2.6 | 0.59 | 4.41 | 2.5 | <20 | 88 | <10 | <20 | 8 | 2 | 16 | <10 | 0.63 | 47.54 | 9.95 | 0.41 | 12.95 | 16.52 | 3.12 | 0.23 | 1.09 | 1.49 | 0.19 | 4.47 | 1.58 | 99.93 | 16.21 | 34.11 | 4.13 | 15.53 | 2.8 | 0.84 | 3.04 | 0.44 | 2.79 | 0.55 | 1.4 | 0.21 | 1.45 | 0.17 | <0,02 | <0,01
3 | MINERA LAS CENIZAS S.A | LAS CENIZAS CABILDO | LAS CENIZAS 4 | COBRE | 16500000 | INACTIVO | CUBETA | VALPARAISO | CABILDO | 6410566 | 304320 | 814 | 86 | 55 | 34 | 16 | 184 | 76 | 210 | <10 | 78 | 5 | 741 | 35 | <5 | 1.69 | 2 | 0.69 | 3.25 | 1.16 | <20 | <5 | <10 | 52 | <1 | 1 | 11 | <10 | 0.26 | 53.88 | 14.45 | 0.53 | 7.11 | 7.64 | 5.42 | 0.2 | 2.7 | 3.31 | 0.18 | 3.65 | 0.66 | 99.95 | 11.2 | 24.48 | 3.34 | 13.94 | 3.27 | 0.73 | 3.14 | 0.46 | 3.12 | 0.58 | 1.61 | 0.25 | 1.46 | 0.23 | <0,02 | <0,01
1919 | MINERA LAS CENIZAS S.A | LAS CENIZAS CABILDO | LAS CENIZAS 4 | COBRE | N/A | INACTIVO | SEDIMENTOS | VALPARAISO | CABILDO | 6410409 | 304464 | 364 | 218 | 64 | <5 | 6 | 144 | 51 | 395 | 15 | 251 | <5 | 618 | 64 | 17 | 2 | 5.75 | 1.75 | 4.69 | 1.31 | <20 | <5 | <10 | <20 | 1.47 | <1 | <10 | <10 | <0,01 | 55.61 | 15.77 | 0.91 | 9.61 | 5.1 | 2.89 | 0.15 | 3.38 | 2.32 | 0.23 | 3.35 | <0,01 | 99.31 | 18.26 | 39.19 | 5.32 | 21.45 | 4.63 | 1.38 | 4.87 | 0.62 | 4.15 | 0.85 | 1.91 | 0.32 | 1.91 | 0.27 | <0,02 | 0.04
1920 | MINERA LAS CENIZAS S.A | LAS CENIZAS CABILDO | LAS CENIZAS 4 | COBRE | N/A | INACTIVO | SEDIMENTOS | VALPARAISO | CABILDO | 6410190 | 304196 | 264 | 175 | 54 | <5 | 6 | 110 | 54 | 446 | 19 | 223 | <5 | 690 | 98 | 20 | 2.58 | 3.85 | 2.21 | 4.25 | 1.65 | <20 | <5 | <10 | <20 | <1 | <1 | <10 | <10 | <0,01 | 55.22 | 16.77 | 0.84 | 8.25 | 4.8 | 3.28 | 0.12 | 2.93 | 2.07 | 0.2 | 5.38 | <0,01 | 99.86 | 15.81 | 35.62 | 4.88 | 20.28 | 4.52 | 1.31 | 4.2 | 0.68 | 3.3 | 0.66 | 2.1 | 0.27 | 2.04 | 0.3 | <0,02 | 0.51
57 | SOC. PUNTA DEL COBRE S.A. | PLANTA SAN JOSE | LAS CRUCES | COBRE | N/A | ACTIVO | MURO | ATACAMA | COPIAPO | 6962873 | 369725 | 478 | 127 | 79 | 25 | 70 | 58 | 73 | <5 | 20 | 105 | <5 | 655 | 39 | 8 | 2.57 | 0.64 | 0.23 | 2.25 | 1.28 | <20 | 7.25 | 13.03 | 31.73 | 21.9 | <1 | <10 | <10 | 0.33 | 48.82 | 12.13 | 0.51 | 18.1 | 5.1 | 4.91 | 0.17 | 0.91 | 4 | 0.27 | 3.69 | 0.84 | 99.43 | 10.3 | 18.94 | 2.32 | 10.09 | 1.48 | 0.39 | 1.14 | 0.12 | 0.53 | 0.15 | 0.21 | 0.03 | 0.28 | 0.07 | <0,02 | <0,01
58 | SOC. PUNTA DEL COBRE S.A. | PLANTA SAN JOSE | LAS CRUCES | COBRE | 50110413 | ACTIVO | CUBETA | ATACAMA | COPIAPO | 6962593 | 368126 | 341 | 124 | 105 | 30 | 79 | 60 | 53 | <5 | 18 | 105 | <5 | 550 | 38 | <5 | 1.87 | 3.5 | 0.44 | 2.05 | 5.79 | <20 | 6.86 | <10 | 41.63 | 11.95 | 1.68 | <10 | <10 | 0.59 | 48.71 | 11.46 | 0.47 | 19.33 | 4.59 | 5.37 | 0.17 | 1.56 | 3.03 | 0.43 | 2.99 | 1.47 | 99.57 | 13.91 | 27.12 | 3.07 | 12.73 | 2.57 | 0.7 | 2.76 | 0.34 | 2.29 | 0.69 | 1.94 | 0.29 | 2.16 | 0.33 | <0,02 | <0,01
2076 | SOC. PUNTA COBRE | PLANTA SAN JOSE | LAS CRUCES | COBRE | N/A | ACTIVO | SEDIMENTOS | ATACAMA | COPIAPO | 6963613 | 369587 | 115 | 270 | 51 | <5 | <5 | 44 | 68 | 291 | 29 | 611 | 17 | 579 | 27 | 23 | 3.47 | 5.36 | 2.59 | 9.27 | 1.94 | 528.87 | 364.93 | 199.09 | <20 | 10.09 | <1 | <10 | <10 | 0.32 | 54.86 | 15.12 | 1.4 | 10.82 | 5.15 | 3.17 | 0.16 | 3.61 | 2.68 | 0.28 | 2.09 | <0,01 | 99.33 | 30.25 | 64.32 | 7.94 | 32.91 | 6.86 | 1.5 | 6.28 | 0.84 | 5.33 | 1.02 | 2.82 | 0.45 | 3.14 | 0.47 | <0,02 | <0,01
29 | CIA. MINERA LAS CENIZAS S.A. | LAS CENIZAS TALTAL | LAS LUCES 1 | COBRE | N/A | INACTIVO | MURO | ANTOFAGASTA | TALTAL | 7160725 | 340194 | 1800 | 348 | 93 | 18 | 67 | 57 | 38 | 53 | 45 | 248 | 11 | 54 | 43 | 39 | 1.7 | 6.14 | 1.55 | 4.64 | 2.41 | <20 | 6 | <10 | 67 | 6 | 2 | <10 | <10 | 0.02 | 52.99 | 12.23 | 1.74 | 11.26 | 4.92 | 4.63 | 0.12 | 6.2 | 1.04 | 0.41 | 3.47 | 0.05 | 99.05 | 28.18 | 64.99 | 8.55 | 39.87 | 8.79 | 2.52 | 10.29 | 1.15 | 7.02 | 1.83 | 5.68 | 0.82 | 4.33 | 0.59 | <0,02 | <0,01
31 | CIA. MINERA LAS CENIZAS S.A. | LAS CENIZAS TALTAL | LAS LUCES 1 | COBRE | 5159772 | INACTIVO | CUBETA | ANTOFAGASTA | TALTAL | 7160946 | 340377 | 896 | 322 | 76 | 17 | 66 | 51 | 25 | 42 | 43 | 227 | 13 | <20 | 31 | 27 | 0.92 | 4.19 | 0.79 | 3.53 | 1.33 | <20 | <5 | 13 | 62 | 24 | 5 | <10 | <10 | 0.09 | 46.92 | 11.44 | 1.57 | 10.75 | 5.26 | 4.94 | 0.09 | 8.85 | 0.68 | 0.41 | 8.23 | 0.22 | 99.35 | 21.24 | 48.87 | 7.04 | 24.33 | 6.36 | 1.77 | 6.76 | 0.86 | 5.39 | 1.49 | 4.25 | 0.45 | 2.7 | 0.34 | <0,02 | <0,01
2087 | MINERA LAS CENIZAS S.A. | LAS CENIZAS TALTAL | LAS LUCES 1 | COBRE | N/A | INACTIVO | SEDIMENTOS | ANTOFAGASTA | TALTAL | 7160580 | 340142 | 282 | 145 | 59 | <5 | 20 | 107 | 82 | 140 | 35 | 377 | 10 | 334 | 31 | <5 | 5.46 | 7.92 | 1.46 | 6.86 | 1.69 | <20 | <5 | 36.11 | 40.38 | 63.31 | 13.42 | <10 | <10 | <0,01 | 64.89 | 14 | 0.77 | 5.91 | 1.44 | 3.15 | 0.08 | 3.19 | 1.87 | 0.18 | 3.93 | <0,01 | 99.4 | 23.64 | 48.84 | 5.41 | 23.13 | 5.1 | 1.18 | 4.99 | 0.65 | 3.79 | 0.75 | 2.18 | 0.33 | 2.25 | 0.29 | <0,02 | 0.27
30 | CIA. MINERA LAS CENIZAS S.A. | LAS CENIZAS TALTAL | LAS LUCES 2 | COBRE | N/A | INACTIVO | MURO | ANTOFAGASTA | TALTAL | 7160314 | 340734 | 1918 | 302 | 130 | 31 | 82 | 85 | 23 | 13 | 14 | 115 | <5 | <20 | 58 | 25 | 1.96 | 4.29 | 1.05 | 4.43 | 4.02 | <20 | 15 | <10 | 40 | 2 | 3 | <10 | <10 | 0.19 | 44.05 | 10.96 | 1.36 | 23.38 | 5.16 | 4.21 | 0.17 | 5.18 | 1.02 | 0.47 | 3.55 | 0.47 | 99.97 | 50.6 | 79.75 | 7.98 | 29.11 | 6.95 | 1.8 | 5.93 | 0.91 | 5.55 | 1.14 | 3.66 | 0.4 | 3.74 | 0.25 | <0,02 | <0,01
32 | CIA. MINERA LAS CENIZAS S.A. | LAS CENIZAS TALTAL | LAS LUCES 2 | COBRE | 9500000 | INACTIVO | CUBETA | ANTOFAGASTA | TALTAL | 7160372 | 340831 | 4131 | 272 | 149 | 38 | 91 | 79 | 20 | <5 | <10 | 86 | <5 | <20 | 93 | 23 | 2.24 | 3.61 | 0.87 | 5.13 | 3.68 | <20 | 23 | <10 | 41.3 | 11 | 4 | <10 | <10 | 0.45 | 40.1 | 9.99 | 1.13 | 28.96 | 5.24 | 4.41 | 0.14 | 3.83 | 1 | 0.55 | 2.87 | 1.12 | 99.35 | 44.53 | 69.86 | 6.87 | 27.98 | 6.06 | 1.8 | 7.38 | 0.78 | 4.79 | 1.12 | 3.04 | 0.39 | 2.57 | 0.42 | <0,02 | <0,01
2088 | MINERA LAS CENIZAS S.A. | LAS CENIZAS TALTAL | LAS LUCES 2 | COBRE | N/A | INACTIVO | SEDIMENTOS | ANTOFAGASTA | TALTAL | 7160218 | 340481 | 505 | 132 | 67 | <5 | 22 | 134 | 93 | 134 | 40 | 359 | 10 | 329 | 41 | <5 | 7.38 | 6.96 | 1.66 | 7.16 | 1.73 | <20 | <5 | 30.8 | <20 | 39.97 | 17.59 | <10 | <10 | <0,01 | 63.64 | 14.45 | 0.76 | 6.18 | 1.73 | 3.3 | 0.09 | 2.7 | 2.13 | 0.18 | 4.28 | <0,01 | 99.43 | 21.57 | 55.66 | 5.32 | 23.47 | 4.94 | 1.19 | 5.08 | 0.7 | 4.13 | 0.83 | 2.37 | 0.33 | 2.18 | 0.29 | <0,02 | 0.65
2089 | MINERA LAS CENIZAS S.A. | LAS CENIZAS TALTAL | LAS LUCES 3 | COBRE | N/A | ACTIVO | SEDIMENTOS | ANTOFAGASTA | TALTAL | 7159168 | 342008 | 95 | 185 | 65 | <5 | <5 | 167 | 94 | 142 | 45 | 284 | <5 | 327 | 39 | <5 | 7.2 | 7.78 | 1 | 7.46 | 1.92 | <20 | <5 | 27.7 | 22.32 | 69.27 | 14.03 | <10 | <10 | <0,01 | 57.62 | 14.18 | 0.89 | 7.36 | 2.44 | 5.07 | 0.11 | 3.67 | 2.13 | 0.22 | 5.84 | <0,01 | 99.54 | 22.83 | 49.23 | 6.46 | 27.14 | 5.79 | 1.44 | 6.41 | 0.95 | 5.35 | 1.11 | 3.3 | 0.47 | 3.01 | 0.37 | <0,02 | 0.28
2143 | CIA. MINERA LAS CENIZAS S.A. | LAS CENIZAS TALTAL | LAS LUCES 3 | COBRE | 12400000 | ACTIVO | CUBETA | ANTOFAGASTA | TALTAL | 7159570 | 342229 | 2373 | 177 | 54 | <5 | 30 | 97 | 30 | 73 | 28 | 247 | <5 | 93 | 79 | 18 | 2.99 | 7.17 | 1.9 | 4.55 | 2.04 | <20 | <5 | <10 | <20 | 15.3 | <1 | <10 | <10 | 0.23 | 49.08 | 12.48 | 1.44 | 16.81 | 4.81 | 3.87 | 0.18 | 3.7 | 1.49 | 0.48 | 5.25 | <0,01 | 99.58 | 33.83 | 65.44 | 8.17 | 34.59 | 7.65 | 1.93 | 7.46 | 1.13 | 6.55 | 1.28 | 3.63 | 0.57 | 3.21 | 0.62 | <0,02 | 0.58
947 | LEONEL ANGEL BRUNE | PLANTA LAS PALMAS | LAS PALMAS | COBRE-ORO | 40005 | INACTIVO | CUBETA | COQUIMBO | RIO HURTADO | 6635760 | 320586 | 4535 | 62 | 84 | <5 | <5 | 32834 | 21 | 59 | <10 | 139 | <5 | 2432 | 5742 | 15 | 3.24 | 4.62 | <0,01 | 3.68 | 0.9 | 3519.16 | 9.09 | 279.91 | <20 | 19 | 23.57 | <10 | <10 | 3 | 56.97 | 5.8 | 0.25 | 9.71 | 0.82 | 0.56 | 0.35 | 0.82 | 0.8 | 0.11 | 10.48 | <0,01 | 86.67 | 5.6 | 25.45 | 3.14 | 12.06 | 2.44 | 0.67 | 2.22 | 0.33 | 1.68 | 0.35 | 0.96 | 0.13 | 0.75 | 0.13 | <0,02 | 0.03
1811 | LEONEL ANGEL BRUNE | PLANTA LAS PALMAS | LAS PALMAS | COBRE-ORO | N/A | INACTIVO | SEDIMENTOS | COQUIMBO | RIO HURTADO | 6635954 | 320663 | 90 | 208 | 44 | <5 | 6 | 348 | 59 | 254 | 24 | 166 | 5 | 554 | 136 | 12 | 6.75 | 4.15 | 0.34 | 3.91 | 1.96 | <20 | <5 | <10 | <20 | 46.38 | 12.19 | <10 | <10 | <0,01 | 52.18 | 17.47 | 0.55 | 9.94 | 3.53 | 2.04 | 4.14 | 0.26 | 2.22 | 0.33 | 6.8 | <0,01 | 99.45 | 15.98 | 33.99 | 4.73 | 19.6 | 4.36 | 1.24 | 4.3 | 0.73 | 3.81 | 0.77 | 2.36 | 0.4 | 2.35 | 0.36 | 0.02 | 2.77
370 | SLM LAS ROJAS | PLANTA LAS ROJAS 1 | LAS ROJAS 1 | S/I | 40180 | INACTIVO | CUBETA | COQUIMBO | LA SERENA | 6681377 | 300632 | 417 | 55 | <10 | <5 | 57 | 124 | 37 | 371 | 31 | 114 | 10 | 255 | 50 | <5 | 11.87 | 2.21 | 0.36 | 2.18 | 2.04 | <20 | 5.11 | <10 | 21.79 | 20.35 | 3.81 | <10 | <10 | 0.01 | 7.57 | 5.19 | 0.29 | 3.15 | 45.33 | 1.76 | 0.05 | 0.62 | 0.99 | 0.11 | 34.78 | <0,01 | 99.84 | 8.21 | 18.92 | 2.39 | 8.95 | 1.91 | 0.47 | 1.87 | 0.27 | 1.65 | 0.31 | 0.79 | 0.12 | 0.75 | 0.11 | <0,02 | 0.06
371 | SLM LAS ROJAS | PLANTA LAS ROJAS 1 | LAS ROJAS 1 | S/I | N/A | INACTIVO | MURO | COQUIMBO | LA SERENA | 6681406 | 300600 | 250 | 135 | 44 | 11 | 86 | 258 | 126 | 354 | 87 | 470 | 55 | 586 | 145 | 16 | 18.47 | 5.28 | 0.56 | 5.65 | 2.27 | <20 | <5 | 17.19 | 39.39 | 11.59 | 6 | <10 | <10 | 0.01 | 39.73 | 9.07 | 0.55 | 3.43 | 3.5 | 1.92 | 0.22 | 1.78 | 2.35 | 0.32 | 36.78 | <0,01 | 99.65 | 18.86 | 41.42 | 4.8 | 17.39 | 3.63 | 0.84 | 3.4 | 0.53 | 2.58 | 0.56 | 1.51 | 0.21 | 1.38 | 0.2 | <0,02 | 0.63
372 | SLM LAS ROJAS | PLANTA LAS ROJAS 1 | LAS ROJAS 1 | S/I | N/A | INACTIVO | SEDIMENTOS | COQUIMBO | LA SERENA | 6681425 | 300607 | 90 | 133 | 48 | 10 | 77 | 116 | 136 | 316 | 69 | 495 | 31 | 606 | 62 | 20 | 4.97 | 6.43 | 0.9 | 5.3 | 1.35 | <20 | <5 | 31.74 | <20 | 7.77 | 7.48 | <10 | <10 | <0,01 | 64.79 | 14.3 | 0.58 | 4.78 | 2.95 | 1.84 | 0.11 | 3.3 | 3.08 | 0.19 | 3.62 | <0,01 | 99.32 | 17.6 | 32.65 | 4.61 | 19.24 | 4.65 | 0.77 | 3.79 | 0.46 | 2.67 | 0.5 | 1.8 | 0.19 | 1.6 | 0.25 | <0,02 | 0.08
143 | JOSE ALVAREZ AMENABAR | PLANTA LAS ROJAS | LAS ROJAS 1-2 | ORO | 12000 | INACTIVO | CUBETA | COQUIMBO | LA SERENA | 6677832 | 303145 | 257 | 113 | 18 | 10 | 68 | 70 | 48 | 489 | 50 | 161 | 21 | 378 | 12 | 11 | 2.5 | 1.19 | 0.45 | 4.59 | 1.08 | <20 | <5 | <10 | 68.42 | 4.63 | 3.94 | <10 | <10 | <0,01 | 60.56 | 17.11 | 0.48 | 5.12 | 5.34 | 3.69 | 0.14 | 3.4 | 1.55 | 0.22 | 1.88 | 0.02 | 99.51 | 12.85 | 25.74 | 3.5 | 14.32 | 3.27 | 1.1 | 3.4 | 0.55 | 3.94 | 0.72 | 2.02 | 0.3 | 2.26 | 0.38 | <0,02 | <0,01
1854 | JOSE ALVAREZ AMENABAR | PLANTA LAS ROJAS | LAS ROJAS 1-2 | ORO | N/A | INACTIVO | SEDIMENTOS | COQUIMBO | LA SERENA | 6677884 | 303205 | 44 | 66 | 29 | 20 | <5 | 48 | 110 | 298 | 32 | 352 | 8 | 661 | 46 | 10 | 3.97 | 6.36 | 0.47 | 5.26 | 1.41 | <20 | <5 | <10 | <20 | <1 | <1 | <10 | <10 | <0,01 | 68.58 | 15.48 | 0.39 | 3.62 | 1.96 | 1.44 | 0.07 | 3.14 | 2.69 | 0.07 | 2.45 | <0,01 | 99.88 | 17.51 | 33.69 | 4.94 | 17.6 | 3.82 | 0.77 | 2.92 | 0.49 | 3 | 0.57 | 1.49 | 0.21 | 1.55 | 0.23 | <0,02 | <0,01
530 | ANGLO AMERICAN | LOS BRONCES | LAS TORTOLAS | COBRE | 1000000000 | ACTIVO | CUBETA | METROPOLITANA | COLINA | 6332803 | 336783 | 708 | 81 | 73 | <5 | 11 | 90 | 123 | 145 | 20 | 355 | <5 | 1214 | 104 | 20 | 3.74 | 1.78 | 0.59 | 3.08 | 1.55 | <20 | 38.77 | <10 | <20 | <1 | 2.34 | <10 | 39.98 | 0.67 | 59.68 | 17.84 | 0.43 | 9.18 | 0.65 | 2.28 | 0.08 | 0.83 | 4.24 | 0.14 | 4.06 | <0,01 | 99.39 | 4.48 | 12.5 | 1.46 | 5.59 | 1.11 | 0.22 | 1 | 0.14 | 0.67 | 0.16 | 0.47 | 0.08 | 0.59 | 0.09 | <0,02 | 0.05
814 | MINERA DON ALBERTO | LAS VACAS | LAS VACAS 1 | ORO | N/A | INACTIVO | MURO | COQUIMBO | LOS VILOS | 6471887 | 280631 | 284 | 166 | 74 | 18 | 69 | 73 | 65 | 186 | 49 | 314 | 12 | 118 | 20 | 23 | 2.99 | 3.49 | 0.96 | 11.88 | 2.79 | <20 | <5 | 18.45 | 49.89 | 11.71 | 3.85 | <10 | <10 | 0.05 | 59.38 | 15.36 | 0.75 | 10.08 | 3 | 2.23 | 0.08 | 3.77 | 1.88 | 0.32 | 2.57 | - | 99.43 | 32.34 | 59.24 | 8.05 | 31.17 | 6.16 | 1.65 | 6.16 | 0.94 | 5.07 | 1.02 | 2.9 | 0.48 | 2.6 | 0.47 | <0,02 | <0,01
815 | MINERA DON ALBERTO | LAS VACAS | LAS VACAS 1 | ORO | 380625 | INACTIVO | CUBETA | COQUIMBO | LOS VILOS | 6471857 | 280615 | 4025 | 147 | 97 | 19 | 69 | 85 | 54 | 110 | 30 | 212 | 6 | 301 | 73 | 12 | 5.17 | 4.65 | 11.82 | 3.99 | 2.49 | <20 | 44.44 | 27.24 | 30.16 | 13.12 | 5.38 | <10 | 25.83 | 0.34 | 53.29 | 13.54 | 0.65 | 11.85 | 6.04 | 3.43 | 0.2 | 2.86 | 2.08 | 0.31 | 5.01 | - | 99.24 | 17.94 | 34.31 | 5.05 | 19.94 | 4.35 | 1.24 | 3.58 | 0.45 | 3.6 | 0.54 | 1.59 | 0.17 | 1.39 | 0.26 | <0,02 | 0.65
816 | MINERA DON ALBERTO | LAS VACAS | LAS VACAS 1 | ORO | 380625 | INACTIVO | CUBETA | COQUIMBO | LOS VILOS | 6471844 | 280573 | 2856 | 132 | 107 | 16 | 78 | 94 | 35 | 172 | 29 | 179 | 8 | 138 | 145 | 11 | 2.46 | 3.68 | 1.12 | 4.13 | 2.66 | <20 | 44.19 | 17.5 | 41.13 | 6.75 | 2.08 | <10 | <10 | 0.35 | 53.35 | 12.93 | 0.62 | 9.49 | 10.09 | 3.28 | 0.2 | 3.46 | 1.33 | 0.23 | 4.29 | - | 99.28 | 14.25 | 29.53 | 3.93 | 16.14 | 3.5 | 0.83 | 3.07 | 0.39 | 2.81 | 0.51 | 1.89 | 0.18 | 1.25 | 0.18 | <0,02 | 0.35
817 | MINERA DON ALBERTO | LAS VACAS | LAS VACAS 1 | ORO | 380625 | INACTIVO | CUBETA | COQUIMBO | LOS VILOS | 6471861 | 280493 | 6857 | 147 | 111 | 18 | 77 | 200 | 76 | 129 | 33 | 163 | 6 | 531 | 892 | 17 | 6.43 | 3.03 | 1.41 | 3.19 | 2.2 | 119.02 | 47.03 | 41.34 | 39.92 | 6.28 | 3.01 | <10 | 18.84 | 0.6 | 47.81 | 15.23 | 0.66 | 10.98 | 7.06 | 4.24 | 0.29 | 1.84 | 2.69 | 0.22 | 7.68 | - | 98.69 | 13.41 | 27.93 | 4.3 | 16.49 | 3.53 | 1.06 | 3.32 | 0.35 | 3.05 | 0.5 | 1.6 | 0.21 | 1.15 | 0.14 | <0,02 | 1.03
818 | MINERA DON ALBERTO | LAS VACAS | LAS VACAS 1 | ORO | N/A | INACTIVO | SEDIMENTOS | COQUIMBO | LOS VILOS | 6472059 | 280629 | 418 | 174 | 60 | 12 | 76 | 99 | 113 | 317 | 61 | 424 | 26 | 329 | 35 | 20 | 4.89 | 3.68 | 0.9 | 22.86 | 3.79 | <20 | <5 | 13.71 | 44.34 | 11.24 | 3.1 | <10 | <10 | <0,01 | 62.05 | 14.75 | 0.85 | 6.64 | 3.73 | 2.57 | 0.12 | 2.52 | 2.52 | 0.19 | 3.53 | - | 99.46 | 26.76 | 55.33 | 7.68 | 29.09 | 5.62 | 1.38 | 6.02 | 0.92 | 4.77 | 0.97 | 3.07 | 0.39 | 2.54 | 0.41 | <0,02 | 0.02
819 | MINERA DON ALBERTO | LAS VACAS | LAS VACAS 2 | ORO | 375000 | INACTIVO | CUBETA | COQUIMBO | LOS VILOS | 6471909 | 280743 | 1293 | 174 | 69 | 25 | 70 | 37 | 9 | 60 | 36 | 222 | 14 | <20 | 21 | 24 | 0.66 | 4.52 | 0.88 | 7.83 | 4.64 | <20 | 9.89 | 21.3 | 41.77 | 11.41 | 6.27 | <10 | <10 | 0.78 | 52.19 | 14.03 | 0.77 | 12.46 | 4 | 4.35 | 0.05 | 6.38 | 0.29 | 0.76 | 4.48 | - | 99.75 | 34.94 | 67.55 | 10.24 | 37.92 | 7.4 | 1.73 | 6.45 | 0.95 | 6.12 | 1.03 | 3.12 | 0.46 | 2.57 | 0.36 | <0,02 | 0.12
820 | MINERA DON ALBERTO | LAS VACAS | LAS VACAS 2 | ORO | 375000 | INACTIVO | CUBETA | COQUIMBO | LOS VILOS | 6471883 | 280708 | 1107 | 173 | 88 | 28 | 66 | 35 | 8 | 43 | 28 | 190 | 5 | <20 | 13 | 21 | 0.12 | 3.42 | 1.1 | 6.75 | 3.69 | <20 | 10.63 | 17.95 | 38.03 | 14.04 | 2.2 | <10 | <10 | 0.65 | 52.64 | 14.51 | 0.73 | 13.69 | 3.02 | 3.68 | 0.05 | 7.13 | 0.3 | 0.69 | 3.23 | - | 99.67 | 25.03 | 49.55 | 7.09 | 27.95 | 5.92 | 1.67 | 6.04 | 0.79 | 5.09 | 0.84 | 2.55 | 0.35 | 2.28 | 0.35 | <0,02 | <0,01
821 | MINERA DON ALBERTO | LAS VACAS | LAS VACAS 2 | ORO | 375000 | INACTIVO | CUBETA | COQUIMBO | LOS VILOS | 6471884 | 280662 | 452 | 178 | 88 | 29 | 66 | 35 | 8 | 33 | 26 | 194 | <5 | <20 | 13 | 13 | 0.31 | 4.32 | 0.74 | 7.79 | 4.3 | <20 | 8.54 | <10 | 36.52 | 6.13 | 2.78 | <10 | <10 | 0.29 | 51.5 | 14.05 | 0.76 | 15.67 | 3.1 | 3.69 | 0.05 | 6.95 | 0.29 | 0.77 | 2.57 | - | 99.4 | 32.05 | 63.12 | 9.1 | 36.55 | 7.6 | 1.6 | 6.54 | 0.8 | 5.96 | 1.09 | 3.25 | 0.33 | 2.63 | 0.3 | <0,02 | <0,01
114 | MINERA DON ALBERTO | LAS VACAS | LAS VACAS SUR | COBRE | 836148 | ACTIVO | CUBETA | COQUIMBO | LOS VILOS | 6471299 | 280523 | 5626 | 152 | 101 | 16 | 71 | 244 | 58 | 161 | 33 | 118 | 9 | 429 | 156 | 20 | 3.14 | 1.58 | 0.54 | 2.83 | 1.59 | <20 | 33.92 | 29.71 | 26.36 | 1.61 | 1.83 | <10 | <10 | 0.29 | 55.12 | 13.66 | 0.68 | 9.61 | 6.83 | 3.85 | 0.28 | 1.87 | 2.18 | 0.22 | 4.19 | 0.74 | 99.22 | 13.28 | 28.59 | 3.98 | 16.26 | 3.64 | 1.11 | 3.43 | 0.49 | 2.31 | 0.54 | 1.43 | 0.2 | 1.28 | 0.2 | <0,02 | 0.66
115 | MINERA DON ALBERTO | LAS VACAS | LAS VACAS SUR | COBRE | 836148 | ACTIVO | CUBETA | COQUIMBO | LOS VILOS | 6471309 | 280508 | 6008 | 111 | 107 | 21 | 69 | 125 | 46 | 25 | 29 | 82 | 7 | 325 | 612 | 25 | 1.7 | 0.88 | 0.28 | 1.59 | 1.43 | <20 | 17.37 | <10 | 65.29 | 4.95 | <1 | <10 | 13.38 | <0,01 | 68.71 | 8.48 | 0.4 | 11.5 | 2.56 | 1.26 | 0.13 | 0.46 | 1.78 | 0.14 | 3.5 | 0.01 | 98.93 | 9.07 | 17.1 | 2.15 | 8.56 | 1.98 | 0.62 | 1.92 | 0.28 | 1.37 | 0.33 | 0.91 | 0.07 | 0.87 | 0.09 | <0,02 | 0.88
134 | MINERA DON ALBERTO | LAS VACAS | LAS VACAS SUR | COBRE | N/A | ACTIVO | SEDIMENTOS | COQUIMBO | LOS VILOS | 6471380 | 280460 | 325 | 212 | 89 | 17 | 73 | 84 | 111 | 221 | 56 | 272 | 18 | 288 | 31 | 22 | 5.67 | 1.27 | 0.77 | 13.16 | 2.42 | <20 | 7.38 | <10 | 65.4 | 9.67 | 5.54 | <10 | <10 | 0.08 | 56.29 | 15.82 | 1.03 | 9.44 | 3.41 | 4.66 | 0.14 | 2.46 | 2.29 | 0.24 | 3.74 | 0.02 | 99.53 | 30.23 | 65.54 | 8.18 | 32.13 | 6.74 | 1.27 | 6.57 | 1.01 | 5.74 | 1.22 | 3.45 | 0.54 | 3.45 | 0.41 | <0,02 | 0.02
766 | SLM FLAMENCA | PLANTA LETICIA | LETICIA 1 | ORO | N/A | INACTIVO | MURO | COQUIMBO | ILLAPEL | 6518371 | 307854 | 10039 | 101 | 59 | 15 | 75 | 39 | 42 | 33 | 41 | 589 | 22 | 45 | 60 | 12 | 1.56 | 10.8 | <0,01 | 0.92 | 0.84 | <20 | <5 | 29.17 | 39.94 | 17.6 | 9.62 | <10 | <10 | 0.03 | 75.63 | 7.07 | 0.37 | 7 | 2.61 | 0.66 | 0.08 | 0.32 | 1.26 | 0.18 | 3.37 | - | 99.67 | 4.74 | 11.14 | 1.56 | 7.3 | 1.96 | 0.62 | 1.68 | 0.26 | 1.57 | 0.33 | 0.82 | 0.13 | 0.73 | 0.1 | <0,02 | 0.2
767 | SLM FLAMENCA | PLANTA LETICIA | LETICIA 1 | ORO | 11025 | INACTIVO | CUBETA | COQUIMBO | ILLAPEL | 6518383 | 307846 | 604 | 143 | 131 | 28 | 68 | 51 | 39 | <5 | 28 | 235 | 11 | 264 | 79 | 33 | 1.01 | 5.75 | 0.8 | 1.42 | 0.6 | <20 | 6.62 | 26.36 | 72.96 | 5.49 | 6.59 | <10 | 15.66 | 0.16 | 62.52 | 12.14 | 0.53 | 15.82 | 0.72 | 1.95 | 0.15 | 0.08 | 1.65 | 0.14 | 3.98 | - | 99.84 | 6.59 | 10.92 | 1.56 | 7.05 | 1.42 | 0.44 | 1.72 | 0.28 | 1.58 | 0.35 | 1.04 | 0.13 | 0.93 | 0.09 | 0.05 | 0.62
768 | SLM FLAMENCA | PLANTA LETICIA | LETICIA 1 | ORO | 11025 | INACTIVO | CUBETA | COQUIMBO | ILLAPEL | 6518389 | 307812 | 1206 | 161 | 144 | 27 | 68 | 57 | 49 | <5 | 24 | 185 | <5 | 268 | 69 | 24 | 1.83 | 3.91 | 0.61 | 1.78 | 0.64 | <20 | 7.57 | 19.17 | 44.22 | 1.4 | 6.24 | <10 | 15.15 | 0.1 | 56.12 | 13.89 | 0.65 | 16.84 | 2.2 | 2.47 | 0.18 | 0.08 | 1.94 | 0.15 | 4.99 | - | 99.72 | 6.82 | 16.24 | 1.93 | 8.27 | 2.17 | 0.55 | 2.37 | 0.35 | 1.94 | 0.45 | 1.3 | 0.22 | 1.24 | 0.23 | 0.03 | 1
769 | SLM FLAMENCA | PLANTA LETICIA | LETICIA 1 | ORO | 11025 | INACTIVO | CUBETA | COQUIMBO | ILLAPEL | 6518360 | 307816 | 3741 | 159 | 107 | 23 | 68 | 59 | 71 | <5 | 29 | 191 | <5 | 283 | 107 | 24 | 2.61 | 4.2 | 30.67 | 1.44 | 0.8 | <20 | 8.02 | 25.24 | 62.52 | 3.12 | 4.78 | <10 | 13.37 | 0.29 | 53.4 | 15.02 | 0.68 | 14.91 | 3.34 | 2.3 | 0.21 | 0.09 | 2.57 | 0.2 | 6.49 | - | 99.68 | 9.03 | 18.42 | 2.98 | 12.02 | 2.95 | 0.73 | 2.47 | 0.47 | 2.89 | 0.56 | 1.53 | 0.2 | 1.28 | 0.27 | <0,02 | 1.2
770 | SLM FLAMENCA | PLANTA LETICIA | LETICIA 1 | ORO | N/A | INACTIVO | SEDIMENTOS | COQUIMBO | ILLAPEL | 6518428 | 307719 | 526 | 210 | 85 | 18 | 72 | 91 | 46 | 360 | 46 | 182 | 26 | 202 | 49 | 24 | 3.29 | 3 | 0.94 | 3.43 | 1.01 | <20 | <5 | <10 | 51.32 | 4.4 | 10.98 | <10 | <10 | 0.21 | 50.32 | 17.48 | 0.96 | 11.21 | 4.9 | 4.41 | 0.19 | 2.63 | 1.79 | 0.23 | 5.33 | - | 99.65 | 17.37 | 34.49 | 5.44 | 21.85 | 4.96 | 1.67 | 4.21 | 0.62 | 4.14 | 0.68 | 2.05 | 0.3 | 1.7 | 0.3 | <0,02 | <0,01
771 | SLM FLAMENCA | PLANTA LETICIA | LETICIA 2 | ORO | N/A | INACTIVO | MURO | COQUIMBO | ILLAPEL | 6518283 | 307782 | 4954 | 112 | 104 | 15 | 80 | 55 | 51 | 139 | 46 | 464 | 22 | 258 | 50 | 18 | 1.61 | 8.06 | 0.78 | 0.8 | 0.5 | <20 | 7.63 | 27.07 | 59.62 | 7.24 | 9.03 | <10 | <10 | 1.27 | 66.14 | 12.79 | 0.44 | 6.75 | 3.07 | 0.91 | 0.06 | 0.85 | 1.78 | 0.16 | 6.23 | - | 99.81 | 5.53 | 12.4 | 1.98 | 8.65 | 2.29 | 0.73 | 2.76 | 0.3 | 2.22 | 0.42 | 1.27 | 0.16 | 1.06 | 0.09 | <0,02 | <0,01
772 | SLM FLAMENCA | PLANTA LETICIA | LETICIA 2 | ORO | 228000 | INACTIVO | CUBETA | COQUIMBO | ILLAPEL | 6518279 | 307815 | 3105 | 106 | 62 | 15 | 72 | 41 | 49 | 85 | 41 | 369 | 21 | <20 | 65 | 27 | 1.72 | 6.16 | 0.72 | 0.73 | 0.36 | <20 | 7.86 | 16.47 | 78.59 | 4.85 | 7.22 | <10 | <10 | 1.12 | 68.43 | 12.05 | 0.39 | 8.34 | 1.24 | 0.56 | 0.02 | 0.38 | 1.64 | 0.14 | 6.21 | - | 99.8 | 5.71 | 11.65 | 1.83 | 7.9 | 1.81 | 0.87 | 2.02 | 0.21 | 1.85 | 0.28 | 0.72 | 0.11 | 0.58 | 0.11 | <0,02 | <0,01
773 | SLM FLAMENCA | PLANTA LETICIA | LETICIA 2 | ORO | 228000 | INACTIVO | CUBETA | COQUIMBO | ILLAPEL | 6518259 | 307783 | 785 | 77 | 31 | 13 | 71 | 31 | 26 | 63 | 44 | 754 | 29 | <20 | 31 | 17 | 0.24 | 13.96 | 0.28 | 0.44 | 0.2 | <20 | <5 | 21.69 | 55.49 | 4.71 | 13.15 | <10 | <10 | 0.61 | 81.71 | 5.38 | 0.25 | 6.67 | 0.72 | 0.13 | 0.01 | 0.3 | 0.82 | 0.09 | 3.27 | - | 99.54 | 3.33 | 6.46 | 1 | 3.93 | 0.86 | 0.29 | 0.72 | 0.14 | 0.75 | 0.11 | 0.38 | 0.08 | 0.29 | 0.01 | <0,02 | <0,01
774 | SLM FLAMENCA | PLANTA LETICIA | LETICIA 2 | ORO | 228000 | INACTIVO | CUBETA | COQUIMBO | ILLAPEL | 6518239 | 307747 | 2442 | 108 | 97 | 13 | 76 | 39 | 53 | 100 | 53 | 422 | 30 | 91 | 32 | 25 | 1.06 | 6.82 | 0.39 | 0.96 | 0.54 | <20 | 5.27 | <10 | 67.39 | <1 | 3.36 | <10 | <10 | 0.84 | 71.57 | 12.06 | 0.41 | 6.19 | 1.43 | 0.69 | 0.03 | 0.54 | 1.75 | 0.14 | 4.7 | - | 99.85 | 5.63 | 13.77 | 2.29 | 10.25 | 2.69 | 1.01 | 2.63 | 0.49 | 2.64 | 0.44 | 1.58 | 0.2 | 1.11 | 0.28 | <0,02 | <0,01
775 | SLM FLAMENCA | PLANTA LETICIA | LETICIA 2 | ORO | N/A | INACTIVO | SEDIMENTOS | COQUIMBO | ILLAPEL | 6518279 | 307695 | 698 | 186 | 82 | 17 | 73 | 92 | 55 | 360 | 43 | 186 | 19 | 283 | 50 | 28 | 3.92 | 2.96 | 0.8 | 3.64 | 1.16 | <20 | <5 | 31.27 | 50.08 | 4.91 | 8.05 | <10 | <10 | 0.19 | 50.68 | 17.48 | 0.86 | 9.79 | 5.04 | 4.25 | 0.2 | 2.41 | 1.9 | 0.22 | 6.56 | - | 99.61 | 16.51 | 34.55 | 4.77 | 21.2 | 4.56 | 1.3 | 3.88 | 0.5 | 3.54 | 0.63 | 1.86 | 0.31 | 1.73 | 0.35 | <0,02 | <0,01
776 | SLM FLAMENCA | PLANTA LETICIA | LETICIA 2 | ORO | N/A | INACTIVO | MURO | COQUIMBO | ILLAPEL | 6518248 | 307825 | 3546 | 124 | 118 | 19 | 77 | 52 | 39 | 135 | 45 | 369 | 26 | 154 | 103 | 21 | 1.74 | 8.05 | 0.73 | 1.93 | 1.12 | <20 | <5 | 36.56 | 41.13 | 4.34 | 5.74 | <10 | <10 | 1.02 | 63.03 | 13.53 | 0.5 | 9.4 | 3.08 | 1.19 | 0.06 | 1.32 | 1.54 | 0.2 | 5.55 | - | 99.89 | 9.9 | 21.19 | 3.5 | 13.91 | 3.46 | 1.39 | 3.78 | 0.58 | 3.9 | 0.63 | 1.87 | 0.32 | 1.44 | 0.18 | 0.02 | 2.34
777 | SLM FLAMENCA | PLANTA LETICIA | LETICIA 2 | ORO | 228000 | INACTIVO | CUBETA | COQUIMBO | ILLAPEL | 6518243 | 307846 | 2064 | 126 | 119 | 27 | 70 | 50 | 46 | 53 | 30 | 290 | 10 | 180 | 861 | 19 | 1.25 | 5.35 | 0.42 | 1.85 | 0.85 | 137.36 | 6.88 | 54.45 | 33.81 | 2.37 | 3.4 | <10 | <10 | 0.91 | 59.79 | 12.94 | 0.46 | 14.29 | 1.51 | 1.2 | 0.07 | 0.57 | 1.84 | 0.14 | 6.63 | - | 99.78 | 6.26 | 13.45 | 1.89 | 8.22 | 1.75 | 0.53 | 1.98 | 0.24 | 1.12 | 0.32 | 0.91 | 0.22 | 0.86 | 0.23 | 0.08 | 10.65
778 | SLM FLAMENCA | PLANTA LETICIA | LETICIA 2 | ORO | 228000 | INACTIVO | CUBETA | COQUIMBO | ILLAPEL | 6518240 | 307837 | 3114 | 95 | 89 | 19 | 74 | 39 | 31 | 78 | 41 | 475 | 25 | 76 | 882 | 18 | 0.75 | 8.78 | 0.33 | 1.05 | 0.71 | 473.66 | 6.74 | 95.96 | <20 | 4.13 | 5.55 | <10 | <10 | 0.57 | 75.06 | 7.83 | 0.32 | 8.6 | 1.11 | 0.55 | 0.05 | 0.5 | 1.03 | 0.13 | 3.96 | - | 99.64 | 4.63 | 10.52 | 1.37 | 6.59 | 1.52 | 0.4 | 1.42 | 0.21 | 1.4 | 0.26 | 0.72 | 0.08 | 0.59 | 0.09 | 0.05 | 22.28
779 | SLM FLAMENCA | PLANTA LETICIA | LETICIA 2 | ORO | 228000 | INACTIVO | CUBETA | COQUIMBO | ILLAPEL | 6518229 | 307827 | 1422 | 141 | 102 | 19 | 68 | 40 | 28 | 186 | 35 | 364 | 16 | 291 | 54 | 21 | 0.74 | 6.54 | 0.71 | 1.54 | 0.54 | <20 | 5.03 | 14.6 | 49.15 | 5.37 | 8.61 | <10 | <10 | 0.99 | 61.63 | 12.96 | 0.59 | 10.24 | 4.36 | 0.95 | 0.06 | 2.08 | 1.12 | 0.24 | 5.12 | - | 99.62 | 9.65 | 19.88 | 2.99 | 12.47 | 2.98 | 0.76 | 2.81 | 0.45 | 2.44 | 0.47 | 1.47 | 0.29 | 1.26 | 0.22 | 0.07 | 12.06
780 | SLM FLAMENCA | PLANTA LETICIA | LETICIA 2 | ORO | N/A | INACTIVO | SEDIMENTOS | COQUIMBO | ILLAPEL | 6518241 | 307904 | 1246 | 166 | 106 | 18 | 77 | 58 | 32 | 310 | 53 | 235 | 32 | 86 | 80 | 30 | 2.38 | 3.26 | 0.85 | 2.77 | 0.86 | <20 | <5 | 29.57 | 62.72 | 2.73 | 6.26 | <10 | <10 | 0.28 | 56.69 | 17.25 | 0.72 | 9.2 | 3.89 | 2.98 | 0.11 | 3.08 | 1.07 | 0.21 | 4.52 | - | 99.95 | 20.73 | 39.64 | 6.66 | 23.57 | 5.34 | 1.82 | 5.39 | 0.66 | 4.83 | 0.72 | 2.02 | 0.29 | 1.52 | 0.21 | 0.02 | 0.86
513 | MINERA LINDEROS | LINDEROS | LINDEROS EX DON GUILLERMO | COBRE-ORO | 391935 | INACTIVO | CUBETA | COQUIMBO | VICUÑA | 6682391 | 307397 | 1270 | 246 | 55 | 12 | 72 | 254 | 185 | 719 | 43 | 142 | 5 | 22297 | 113 | 16 | 23.14 | 2.15 | 0.21 | 1.29 | 0.63 | <20 | 6.16 | 26.73 | 33.4 | 14 | 3.62 | <10 | <10 | 0.43 | 45.53 | 12.82 | 0.33 | 6.97 | 12.63 | 2.21 | 0.35 | 2.66 | 4.7 | 0.12 | 7.59 | 1.08 | 96.99 | 277.4 | 19.69 | 2.63 | 11.75 | 3.09 | 3.56 | 3.19 | 0.4 | 2.44 | 0.47 | 1.25 | 0.17 | 1.16 | 0.16 | 0.02 | 0.24
2155 | MINERALES INDUSTRIALES | SIN NOMBRE | LITUECHE | CAOLIN | 500 | INACTIVO | CUBETA | METROPOLITANA | MELIPILLA | 6221153 | 248505 | 30 | 79 | 71 | 44 | 15 | 43 | 74 | 40 | 105 | 468 | 25 | 287 | 58 | 25 | 2.43 | 5.49 | 2.69 | 10.21 | 3.49 | <20 | <5 | <10 | <20 | 3.36 | 3.16 | <10 | <10 | <0,01 | 63.55 | 23.27 | 1.27 | 2.04 | 0.2 | 0.38 | 0.03 | 0.27 | 1.21 | 0.06 | 7.14 | <0,01 | 99.42 | 36.25 | 80.31 | 9.29 | 36.19 | 8.04 | 1.73 | 8.45 | 1.3 | 8.14 | 1.76 | 5.72 | 0.75 | 4.54 | 0.71 | <0,02 | 1.3
445 | DUEÑO DESCONOCIDO | EPV | LLAMUCO | COBRE-ORO | 364572 | INACTIVO | CUBETA | COQUIMBO | SALAMANCA | 6492731 | 331520 | 340 | 108 | 62 | 15 | 67 | 52 | 134 | 17 | 56 | 383 | 18 | 243 | 3645 | 13 | 4.01 | 5.69 | 0.42 | 13.71 | 7.53 | 5047.2 | 19.87 | <10 | 75.56 | 7.26 | 2.65 | <10 | 223.47 | 2.77 | 60.84 | 12.51 | 0.42 | 9.51 | 2.22 | 0.33 | 0.02 | 0.26 | 2.62 | 0.25 | 10.2 | - | 99.17 | 17.09 | 40.31 | 4.94 | 18.68 | 3.83 | 0.44 | 2.79 | 0.37 | 1.99 | 0.25 | 0.94 | 0.13 | 0.76 | 0.14 | <0,02 | 0.27
446 | DUEÑO DESCONOCIDO | EPV | LLAMUCO | COBRE-ORO | N/A | INACTIVO | SEDIMENTOS | COQUIMBO | SALAMANCA | 6491859 | 331555 | 338 | 128 | 23 | 10 | 75 | 55 | 110 | 161 | 84 | 1194 | 33 | 263 | 588 | 15 | 3.5 | 13.35 | 1.05 | 7.96 | 1.84 | 596.87 | <5 | <10 | 58.75 | 3.15 | 5.11 | <10 | 423.81 | 0.13 | 74.76 | 11.13 | 0.55 | 4.81 | 1.26 | 0.85 | 0.04 | 1.72 | 2.29 | 0.12 | 1.96 | - | 99.49 | 16.48 | 38.7 | 4.92 | 19.15 | 4.71 | 0.44 | 3.6 | 0.47 | 2.66 | 0.55 | 1.65 | 0.23 | 1.52 | 0.18 | <0,02 | 0.49
447 | DUEÑO DESCONOCIDO | EPV | LLAMUCO | COBRE-ORO | 364572 | INACTIVO | CUBETA | COQUIMBO | SALAMANCA | 6492515 | 331734 | 688 | 112 | 37 | 15 | 73 | 87 | 203 | 46 | 75 | 394 | 24 | 459 | 2652 | 17 | 5.64 | 5.55 | 0.56 | 12.33 | 17.96 | 3625.42 | 16.45 | <10 | 88.87 | 5.02 | 2.87 | <10 | 227.69 | 1.05 | 62.41 | 16.75 | 0.44 | 7.55 | 0.76 | 0.63 | 0.05 | 0.37 | 3.78 | 0.12 | 6.64 | - | 99.49 | 17.56 | 45.02 | 5.34 | 21.25 | 4.34 | 0.46 | 3.66 | 0.51 | 2.32 | 0.48 | 1.23 | 0.16 | 1.12 | 0.27 | <0,02 | 0.29
448 | DUEÑO DESCONOCIDO | EPV | LLAMUCO | COBRE-ORO | N/A | INACTIVO | MURO | COQUIMBO | SALAMANCA | 6492497 | 331751 | 316 | 140 | 58 | 20 | 66 | 115 | 98 | 14 | 57 | 293 | 15 | 170 | 2097 | 23 | 2.48 | 3.39 | 0.58 | 3.92 | 2.83 | 2819.71 | 16.88 | 17.03 | 63.56 | 14.13 | 5.49 | <10 | 313.08 | 2.62 | 55.03 | 14.65 | 0.55 | 15.3 | 1.01 | 0.51 | 0.05 | 0.23 | 2.14 | 0.18 | 9.7 | - | 99.33 | 9.52 | 22.08 | 2.94 | 12.59 | 2.06 | 0.35 | 2.07 | 0.31 | 1.47 | 0.3 | 0.84 | 0.12 | 1.03 | 0.14 | <0,02 | 0.54
62 | HNOS.NUÑEZ | PLANTA LLAUCAVEN | LLAUCAVEN 1 | ORO-COBRE | 50721 | INACTIVO | CUBETA | ATACAMA | COPIAPO | 6968106 | 370674 | 4215 | 115 | 64 | 11 | 90 | 81 | 127 | 197 | 68 | 211 | 25 | 3297 | 45 | 21 | 4.61 | 3.45 | 2.7 | 20.72 | 3.02 | <20 | 12.01 | 11.82 | 59.47 | 13.47 | 4.42 | <10 | <10 | 0.08 | 66.68 | 12.52 | 0.37 | 4.93 | 3.93 | 2.78 | 0.04 | 1.55 | 3.63 | 0.09 | 2.46 | 0.2 | 99.18 | 33.14 | 70.31 | 9.09 | 35.06 | 8.6 | 1.31 | 8.01 | 1.13 | 8.7 | 1.22 | 4.1 | 0.63 | 4.22 | 0.53 | <0,02 | <0,01
1389 | NUÑEZ HNOS | PLANTA LLAUCAVEN | LLAUCAVEN 1 | ORO-COBRE | 50721 | INACTIVO | CUBETA | ATACAMA | COPIAPO | 6968128.981 | 370705.966 | 4362 | 80 | 71 | 33 | 27 | 1093 | 113 | 158 | 49 | 242 | 10 | 2788 | 208 | 12 | 3.58 | 1.7 | 0.57 | 2.95 | 1.48 | 65.37 | 13.72 | <10 | <20 | 9.62 | <1 | <10 | <10 | 0.12 | 63.55 | 13.55 | 0.35 | 6.11 | 3.57 | 3.01 | 0.06 | 1.44 | 3.58 | 0.08 | 3.78 | <0,01 | 99.07 | 4.29 | 11.95 | 1.4 | 5.34 | 1.07 | 0.21 | 0.96 | 0.13 | 0.64 | 0.15 | 0.45 | 0.07 | 0.56 | 0.08 | <0,02 | 0.24
1390 | NUÑEZ HNOS | PLANTA LLAUCAVEN | LLAUCAVEN 1 | ORO-COBRE | 50721 | INACTIVO | CUBETA | ATACAMA | COPIAPO | 6968097.475 | 370691.564 | 4252 | 77 | 68 | 41 | 31 | 332 | 125 | 221 | 59 | 234 | 11 | 3849 | 102 | 22 | 4.88 | 1.42 | 0.64 | 2.75 | 1.3 | <20 | 10.8 | <10 | <20 | 18.29 | 5.6 | <10 | <10 | 0.17 | 62.81 | 14.01 | 0.36 | 5.16 | 4.02 | 3.22 | 0.06 | 1.38 | 3.67 | 0.08 | 3.85 | <0,01 | 98.61 | 5.65 | 15.83 | 1.96 | 7.42 | 1.5 | 0.36 | 1.23 | 0.18 | 1.13 | 0.2 | 0.59 | 0.1 | 0.61 | 0.1 | <0,02 | 0.27
1391 | NUÑEZ HNOS | PLANTA LLAUCAVEN | LLAUCAVEN 1 | ORO-COBRE | 50721 | INACTIVO | CUBETA | ATACAMA | COPIAPO | 6968130 | 370741 | 6930 | 38 | 38 | 34 | 12 | 105 | 118 | 172 | 54 | 231 | 10 | 3566 | 96 | 21 | 0.48 | 1.37 | 1.38 | 0.79 | 1.15 | <20 | 12.47 | <10 | <20 | <1 | 6.62 | <10 | <10 | 0.44 | 64.14 | 12.98 | 0.19 | 4.78 | 4.73 | 1.5 | 0.04 | 1.25 | 3.69 | 0.06 | 5.13 | <0,01 | 98.48 | 9.9 | 19.26 | 1.79 | 6.5 | 1.11 | 0.36 | 1.2 | 0.23 | 1.31 | 0.32 | 1.13 | 0.18 | 1.28 | 0.19 | <0,02 | <0,01
2055 | HNOS.NUÑEZ | PLANTA LLAUCAVEN | LLAUCAVEN 1 | ORO-COBRE | N/A | INACTIVO | SEDIMENTOS | ATACAMA | COPIAPO | 6968100 | 370608 | 577 | 106 | 56 | <5 | 18 | 291 | 80 | 335 | 23 | 338 | 8 | 966 | 120 | 20 | 0.84 | 6.47 | 0.51 | 6.3 | 2.11 | <20 | 5.9 | <10 | <20 | 4.5 | 2.1 | <10 | <10 | 0.14 | 50.87 | 13.54 | 0.61 | 7.29 | 5.82 | 3.46 | 0.12 | 2.36 | 2.48 | 0.33 | 12.39 | <0,01 | 99.27 | 21.77 | 55.82 | 7.82 | 31.97 | 7.78 | 1.94 | 8.11 | 1.38 | 7.93 | 1.68 | 4.87 | 0.7 | 4.43 | 0.64 | 0.03 | 0.8
61 | HNOS.NUÑEZ | PLANTA LLAUCAVEN | LLAUCAVEN 2 | ORO-COBRE | N/A | INACTIVO | MURO | ATACAMA | COPIAPO | 6968247 | 370672 | 3866 | 115 | 86 | 29 | 60 | 96 | 53 | 44 | 20 | 120 | <5 | 3626 | 151 | 23 | 2.92 | 2.81 | 2.28 | 18.86 | 8.44 | <20 | 17.28 | <10 | 36.39 | 16.93 | 5.31 | 12.64 | 33.53 | 0.56 | 58.14 | 10.09 | 0.24 | 20.69 | 2.89 | 1.98 | 0.08 | 0.86 | 2.76 | 0.13 | <0,01 | 1.39 | 98.54 | 16.3 | 34.76 | 4.48 | 16.95 | 4.24 | 0.75 | 4.56 | 0.5 | 3.39 | 0.86 | 1.93 | 0.32 | 2.27 | 0.36 | <0,02 | <0,01
1433 | NUÑEZ HNOS | PLANTA LLAUCAVEN | LLAUCAVEN 2 | ORO-COBRE | N/A | INACTIVO | MURO | ATACAMA | COPIAPO | 6968279 | 370621 | 3411 | 83 | 52 | <5 | <5 | 6 | 49 | 53 | 13 | 198 | <5 | 1415 | 486 | 22 | 2.19 | 3.85 | 0.91 | 2.46 | 0.78 | 270.93 | 13.23 | <10 | 20.99 | <1 | <1 | 59.68 | 97.7 | 2.11 | 54.33 | 9.83 | 0.27 | 18.42 | 1.98 | 3.01 | 0.08 | 1.05 | 2.01 | 0.14 | 7.87 | <0,01 | 98.98 | 7.77 | 16.36 | 1.97 | 7.69 | 2.03 | 0.42 | 1.61 | 0.19 | 1.2 | 0.24 | 0.56 | 0.11 | 0.68 | 0.09 | <0,02 | <0,01
1434 | NUÑEZ HNOS | PLANTA LLAUCAVEN | LLAUCAVEN 2 | ORO-COBRE | 316192 | INACTIVO | CUBETA | ATACAMA | COPIAPO | 6968219 | 370585 | 896 | 150 | 65 | <5 | <5 | 274 | 18 | 36 | <10 | 126 | <5 | 358 | 736 | 20 | 2.99 | 3.81 | 1.24 | 2.86 | 1.05 | 384.54 | 13.71 | <10 | 88.45 | <1 | <1 | <10 | <10 | 0.36 | 48.77 | 8.57 | 0.29 | 29.89 | 2.85 | 4.03 | 0.07 | 1.96 | 1.31 | 0.2 | 1.47 | <0,01 | 99.4 | 10.19 | 21.68 | 2.74 | 12.02 | 2.59 | 0.68 | 2.56 | 0.39 | 1.81 | 0.38 | 0.98 | 0.12 | 0.84 | 0.1 | <0,02 | 0.01
1435 | NUÑEZ HNOS | PLANTA LLAUCAVEN | LLAUCAVEN 2 | ORO-COBRE | 316192 | INACTIVO | CUBETA | ATACAMA | COPIAPO | 6968219 | 370613 | 2003 | 110 | 57 | <5 | 5 | 708 | 35 | 72 | <10 | 194 | <5 | 453 | 590 | 8 | 2.61 | 3.66 | 0.47 | 1.4 | 0.68 | 295.23 | 17.13 | <10 | 63.59 | <1 | <1 | <10 | <10 | 0.64 | 55.34 | 10.81 | 0.35 | 17.79 | 3.04 | 4.02 | 0.08 | 2.65 | 1.99 | 0.2 | 2.84 | <0,01 | 99.11 | 5.25 | 11.69 | 1.67 | 6.45 | 1.45 | 0.35 | 1.32 | 0.18 | 1.08 | 0.21 | 0.63 | 0.11 | 0.63 | 0.06 | <0,02 | 0.01
1436 | NUÑEZ HNOS | PLANTA LLAUCAVEN | LLAUCAVEN 2 | ORO-COBRE | 316192 | INACTIVO | CUBETA | ATACAMA | COPIAPO | 6968648 | 370648 | 788 | 119 | 32 | <5 | <5 | 319 | 50 | 69 | <10 | 131 | <5 | 597 | 295 | 22 | 2.12 | 2.07 | 0.47 | 2.45 | 0.75 | 116.88 | 19.82 | <10 | 101.38 | 2.18 | 2.66 | <10 | <10 | 0.21 | 52.36 | 11.23 | 0.41 | 19.04 | 2.67 | 6.08 | 0.06 | 2.57 | 2.33 | 0.23 | 2.27 | <0,01 | 99.25 | 5.69 | 10.93 | 1.14 | 5.39 | 0.87 | 0.25 | 0.89 | 0.14 | 0.67 | 0.14 | 0.42 | 0.06 | 0.4 | 0.04 | <0,02 | 0.01
2056 | HNOS.NUÑEZ | PLANTA LLAUCAVEN | LLAUCAVEN 2 | ORO-COBRE | N/A | INACTIVO | SEDIMENTOS | ATACAMA | COPIAPO | 6968148 | 370579 | 3061 | 75 | 67 | <5 | 8 | 186 | 71 | 176 | 24 | 266 | 7 | 2418 | 161 | 11 | 0.63 | 6.42 | 0.48 | 6.59 | 2.03 | <20 | 13.38 | <10 | 20.62 | 6.12 | 2.05 | 14.79 | <10 | 0.39 | 62.28 | 11.86 | 0.37 | 10.12 | 4.11 | 2.52 | 0.09 | 1.66 | 2.66 | 0.23 | 3.45 | <0,01 | 99.36 | 21.1 | 52.01 | 7.94 | 30.69 | 7.75 | 1.89 | 8.4 | 1.34 | 7.86 | 1.67 | 4.84 | 0.74 | 4.35 | 0.66 | 0.02 | 2.04
1683 | LUIS RAMIREZ VALLE | PLANTA LO AGUILA | LO AGUILA | ORO | N/A | INACTIVO | MURO | METROPOLITANA | CURACAVI | 6299827 | 300588 | 67 | 72 | 38 | 54 | <5 | 185 | 72 | 74 | 47 | 238 | <5 | 130 | 1023 | 17 | 3.5 | 4.14 | 1.13 | 3.37 | 2.24 | 2994.42 | <5 | 40.51 | <20 | 11.59 | <1 | <10 | 11.88 | 0.03 | 45.51 | 10.04 | 0.38 | 4.7 | 21.01 | 1.41 | 0.24 | 0.13 | 2.14 | 0.11 | 13.81 | <0,01 | 99.47 | 9.43 | 15.98 | 2.11 | 8.93 | 1.23 | 0.47 | 1.58 | 0.25 | 1.37 | 0.29 | 0.99 | 0.15 | 1.09 | 0.15 | 0.02 | 0.64
1684 | LUIS RAMIREZ VALLE | PLANTA LO AGUILA | LO AGUILA | ORO | 21000 | INACTIVO | CUBETA | METROPOLITANA | CURACAVI | 6299818 | 300575 | 2260 | 101 | 75 | <5 | 9 | 128 | 106 | 51 | 19 | 161 | <5 | 702 | 899 | 19 | 3.6 | 4.25 | 1.16 | 3.46 | 2.3 | 101.25 | 6.49 | 30.42 | 51.5 | <1 | 3.29 | 12.72 | 34.61 | 0.66 | 58.85 | 14.69 | 0.28 | 10.73 | 2.59 | 2.05 | 0.12 | 0.12 | 3.35 | 0.08 | 6.33 | <0,01 | 99.19 | 9.68 | 16.41 | 2.17 | 9.17 | 1.26 | 0.48 | 1.62 | 0.25 | 1.41 | 0.3 | 1.02 | 0.16 | 1.12 | 0.16 | <0,02 | 0.86
1685 | LUIS RAMIREZ VALLE | PLANTA LO AGUILA | LO AGUILA | ORO | 21000 | INACTIVO | CUBETA | METROPOLITANA | CURACAVI | 6299800 | 300570 | 364 | 79 | 69 | 32 | 10 | 50 | 141 | 52 | 26 | 328 | <5 | 1320 | 920 | 21 | 0.46 | 1.23 | 0.23 | 0.75 | 3.65 | 53.68 | <5 | 46.35 | 27.88 | 9.78 | 2 | 10.31 | <10 | 0.44 | 64.08 | 14.73 | 0.32 | 6.09 | 3.07 | 1.42 | 0.12 | 0.06 | 3.66 | 0.08 | 5.73 | 0.1 | 99.36 | 0.85 | 5.81 | 0.79 | 3.56 | 0.81 | 0.22 | 0.85 | 0.12 | 0.79 | 0.14 | 0.5 | 0.08 | 0.54 | 0.09 | <0,02 | 0.52
1686 | LUIS RAMIREZ VALLE | PLANTA LO AGUILA | LO AGUILA | ORO | 21000 | INACTIVO | CUBETA | METROPOLITANA | CURACAVI | 6299808 | 300575 | 158 | 113 | 93 | 19 | 11 | 49 | 89 | 73 | 17 | 230 | <5 | 911 | 867 | 21 | 0.41 | 1.64 | 0.38 | 0.94 | 2.47 | 283.78 | <5 | 51.3 | <20 | 8.27 | <1 | <10 | <10 | 0.18 | 69.21 | 11.24 | 0.31 | 5.88 | 3.44 | 1.39 | 0.12 | 0.03 | 2.5 | 0.09 | 5.04 | <0,01 | 99.24 | 2.45 | 6.21 | 0.79 | 3.23 | 0.73 | 0.18 | 0.69 | 0.08 | 0.55 | 0.1 | 0.26 | 0.05 | 0.35 | 0.05 | 0.03 | 0.37
1687 | LUIS RAMIREZ VALLE | PLANTA LO AGUILA | LO AGUILA | ORO | N/A | INACTIVO | SEDIMENTOS | METROPOLITANA | CURACAVI | 6299850 | 300593 | 1398 | 62 | 54 | 40 | 8 | 191 | 73 | 60 | 41 | 301 | <5 | 121 | 538 | 23 | 3.73 | 2 | 1.38 | 1.96 | 0.72 | 246.06 | 9.14 | <10 | 71.4 | 10.24 | 4.3 | <10 | 11.01 | <0,01 | 54.48 | 9.61 | 0.35 | 6.39 | 13.97 | 1.64 | 0.17 | 1.07 | 2.12 | 0.14 | 9.35 | <0,01 | 99.29 | 13.65 | 29.57 | 4.1 | 17.91 | 3.94 | 1.37 | 3.5 | 0.43 | 2.44 | 0.47 | 1.23 | 0.16 | 0.98 | 0.15 | 0.02 | <0,01
153 | CODELCO | SALVADOR | LOS AMARILLOS | COBRE-MOLIBDENO | 2530000 | INACTIVO | CUBETA | ATACAMA | DIEGO DE ALMAGRO | 7096760 | 420573 | 4304 | 106 | 46 | 5 | 80 | 86 | 121 | 204 | 63 | 730 | 39 | 292 | 503 | 12 | 5.01 | 10.49 | 0.49 | 1.25 | 0.41 | 461.35 | 40.94 | <10 | <20 | 2.25 | 5.95 | <10 | <10 | 0.17 | 71.35 | 13.58 | 0.44 | 1.55 | 1.77 | 1.63 | 0.05 | 1.83 | 4.01 | 0.16 | 2.56 | - | 98.93 | 11.34 | 31.11 | 3.02 | 11.01 | 2.03 | 0.58 | 1.64 | 0.17 | 0.86 | 0.17 | 0.43 | 0.05 | 0.32 | 0.04 | <0,02 | 0.07
154 | CODELCO | SALVADOR | LOS AMARILLOS | COBRE-MOLIBDENO | 2530000 | INACTIVO | CUBETA | ATACAMA | DIEGO DE ALMAGRO | 7096406 | 423234 | 2576 | 191 | 32 | 9 | 82 | 97 | 97 | 480 | 66 | 421 | 33 | 230 | 53 | 19 | 4.14 | 4.67 | 2.04 | 2.76 | 0.74 | <20 | 42.18 | <10 | <20 | 2.54 | 8.53 | <10 | <10 | 0.4 | 58.53 | 21.33 | 0.87 | 3.75 | 1.45 | 2.46 | 0.02 | 2.06 | 2.9 | 0.19 | 6.02 | - | 99.58 | 16.83 | 38.07 | 4.69 | 18.9 | 4.13 | 1.2 | 4.11 | 0.66 | 3.07 | 0.67 | 1.64 | 0.2 | 1.18 | 0.16 | <0,02 | <0,01
2010 | CODELCO | SALVADOR | LOS AMARILLOS | COBRE-MOLIBDENO | N/A | INACTIVO | SEDIMENTOS | ATACAMA | DIEGO DE ALMAGRO | 7098238 | 413404 | 79 | 85 | 34 | <5 | 7 | 64 | 424 | 20 | 114 | 251 | 9 | 684 | 57 | 15 | 4.05 | 4.02 | 0.85 | 5.13 | 1.21 | <20 | <5 | 27.54 | <20 | <1 | <1 | <10 | <10 | <0,01 | 59.87 | 15.98 | 0.77 | 6.47 | 4.53 | 2.97 | 0.12 | 2.81 | 2.09 | 0.17 | 3.54 | <0,01 | 99.32 | 19.16 | 34.88 | 4.68 | 18.62 | 3.97 | 1.22 | 3.66 | 0.51 | 3.38 | 0.58 | 1.73 | 0.24 | 1.5 | 0.18 | <0,02 | 0.04
2011 | CODELCO | SALVADOR | LOS AMARILLOS | COBRE-MOLIBDENO | N/A | INACTIVO | SEDIMENTOS | ATACAMA | DIEGO DE ALMAGRO | 7097538 | 412566 | 87 | 73 | 26 | 6 | 6 | 67 | 456 | 22 | 125 | 244 | 9 | 689 | 65 | 14 | 3.48 | 3.25 | 0.82 | 3.83 | 1.03 | <20 | <5 | 21.99 | <20 | 2.04 | 3.07 | <10 | <10 | <0,01 | 58.54 | 16.11 | 0.71 | 6.11 | 5.03 | 2.95 | 0.12 | 2.95 | 2.15 | 0.18 | 4.54 | <0,01 | 99.39 | 13.45 | 25.81 | 3.52 | 13.64 | 2.34 | 0.83 | 2.76 | 0.39 | 2.32 | 0.45 | 1.26 | 0.17 | 1.25 | 0.19 | <0,02 | 0.03
2012 | CODELCO | SALVADOR | LOS AMARILLOS | COBRE-MOLIBDENO | N/A | INACTIVO | SEDIMENTOS | ATACAMA | DIEGO DE ALMAGRO | 7095663 | 410883 | 546 | 92 | 59 | <5 | 15 | 146 | 66 | 405 | 19 | 306 | 11 | 592 | 88 | 19 | 4.51 | 4.74 | 1.11 | 5.04 | 1.26 | <20 | 26.5 | <10 | <20 | <1 | <1 | <10 | <10 | 0.17 | 57.54 | 15.29 | 0.87 | 6.83 | 5.32 | 3.16 | 0.11 | 2.61 | 2.29 | 0.19 | 5.51 | <0,01 | 99.7 | 18 | 37.2 | 4.89 | 17.69 | 3.95 | 0.99 | 3.49 | 0.48 | 3.21 | 0.51 | 1.42 | 0.18 | 1.35 | 0.19 | <0,02 | 0.02
722 | CIA. MINERA KALLEU | PLANTA LOS CANELOS | LOS CANELOS 2 | COBRE-ORO | N/A | INACTIVO | MURO | COQUIMBO | ILLAPEL | 6528280 | 300094 | 6665 | 99 | 132 | 41 | 58 | 58 | 21 | <5 | 11 | 151 | <5 | 117 | 911 | 26 | 1.61 | 4.93 | <0,01 | 1.3 | 1.56 | 116.61 | 31.36 | 26.84 | <20 | 12.74 | 1.9 | <10 | 87.78 | <0,01 | 62.05 | 6.64 | 0.27 | 23.23 | 0.99 | 0.62 | 0.15 | 0.27 | 1.1 | 0.12 | 3.8 | <0,01 | 99.24 | 7.53 | 16.46 | 2.39 | 10.69 | 3.14 | 0.95 | 3.04 | 0.51 | 2.58 | 0.52 | 1.35 | 0.17 | 1.18 | 0.16 | 0.05 | 11.47
723 | CIA. MINERA KALLEU | PLANTA LOS CANELOS | LOS CANELOS 2 | COBRE-ORO | 1125 | INACTIVO | CUBETA | COQUIMBO | ILLAPEL | 6528259 | 300139 | 6032 | 95 | 139 | 44 | 53 | 46 | 10 | <5 | <10 | 119 | <5 | <20 | 868 | 22 | 1.3 | 4.58 | <0,01 | 1.02 | 0.89 | 114 | 19.26 | <10 | <20 | 10.44 | 2.66 | <10 | 135.44 | <0,01 | 56.26 | 5.56 | 0.23 | 31.78 | 0.32 | 0.54 | 0.06 | 0.12 | 0.46 | 0.14 | 3.83 | <0,01 | 99.3 | 6.57 | 10.67 | 1.47 | 6.34 | 1.99 | 0.5 | 1.54 | 0.2 | 1.24 | 0.26 | 0.87 | 0.1 | 0.56 | 0.07 | 0.08 | 9.54
724 | CIA. MINERA KALLEU | PLANTA LOS CANELOS | LOS CANELOS 2 | COBRE-ORO | 1125 | INACTIVO | CUBETA | COQUIMBO | ILLAPEL | 6528264 | 300110 | 6157 | 106 | 118 | 41 | 56 | 86 | 29 | <5 | 11 | 143 | <5 | 320 | 829 | 23 | 1.71 | 5.45 | <0,01 | 1.36 | 1.77 | 149.45 | 21.94 | 10.35 | <20 | 13.27 | 1.46 | <10 | 43.76 | <0,01 | 59.39 | 7.05 | 0.29 | 25.47 | 0.2 | 0.41 | 0.17 | <0,01 | 1.87 | 0.16 | 4.16 | <0,01 | 99.14 | 8.19 | 19.22 | 2.86 | 13.28 | 4.14 | 1.31 | 3.88 | 0.53 | 3.31 | 0.66 | 1.7 | 0.23 | 1.45 | 0.19 | 0.03 | 6.51
725 | CIA. MINERA KALLEU | PLANTA LOS CANELOS | LOS CANELOS 2 | COBRE-ORO | 1125 | INACTIVO | CUBETA | COQUIMBO | ILLAPEL | 6528232 | 300064 | 8317 | 106 | 88 | 45 | 63 | 70 | 33 | <5 | 19 | 183 | <5 | 26 | 912 | 11 | 2.79 | 4.87 | <0,01 | 2.11 | 1.99 | 149.87 | 25.39 | 39.38 | <20 | 11.51 | 1.1 | <10 | 23.73 | <0,01 | 61.51 | 9.02 | 0.32 | 18.73 | 1.66 | 0.81 | 0.21 | 0.4 | 1.15 | 0.13 | 4.99 | <0,01 | 98.91 | 11.48 | 21.36 | 2.97 | 13.3 | 3.86 | 1.07 | 3.43 | 0.47 | 2.96 | 0.64 | 1.6 | 0.22 | 1.35 | 0.16 | 0.04 | 12.77
717 | CIA. MINERA KALLEU | PLANTA LOS CANELOS | LOS CANELOS 3 | COBRE-ORO | N/A | INACTIVO | MURO | COQUIMBO | ILLAPEL | 6528360 | 300240 | 738 | 160 | 41 | 17 | 68 | 50 | 30 | 514 | 38 | 217 | 14 | 531 | 195 | 27 | 1.81 | 3.58 | <0,01 | 1.44 | 2.37 | <20 | 11.15 | 150.21 | <20 | 18.32 | 2.35 | <10 | <10 | <0,01 | 58.75 | 16.13 | 0.68 | 9.81 | 3.55 | 1.09 | 0.11 | 3.52 | 0.72 | 0.18 | 5.22 | <0,01 | 99.76 | 12.13 | 24.24 | 3.45 | 15.94 | 4.66 | 1.54 | 4.96 | 0.74 | 4.65 | 0.93 | 2.6 | 0.33 | 2.33 | 0.26 | 0.05 | 11.85
718 | CIA. MINERA KALLEU | PLANTA LOS CANELOS | LOS CANELOS 3 | COBRE-ORO | 3450 | INACTIVO | CUBETA | COQUIMBO | ILLAPEL | 6528363 | 300251 | 10601 | 118 | 130 | 65 | 63 | 116 | 33 | <5 | 18 | 99 | <5 | 277 | 879 | 18 | 4.3 | 2.87 | <0,01 | 1.62 | 3.04 | 272.68 | 46.79 | 71.88 | <20 | 13.76 | 2.26 | <10 | 28.45 | <0,01 | 52.26 | 11.29 | 0.28 | 24.17 | 0.64 | 0.55 | 0.76 | 0.03 | 1.56 | 0.16 | 7.05 | <0,01 | 98.74 | 16.43 | 33.25 | 4.71 | 21.45 | 5.52 | 1.94 | 6.12 | 0.88 | 5.55 | 1.08 | 2.92 | 0.44 | 2.36 | 0.35 | 0.08 | 22.65
719 | CIA. MINERA KALLEU | PLANTA LOS CANELOS | LOS CANELOS 3 | COBRE-ORO | 3450 | INACTIVO | CUBETA | COQUIMBO | ILLAPEL | 6528358 | 300239 | 7422 | 119 | 125 | 62 | 64 | 115 | 20 | <5 | 23 | 138 | <5 | 101 | 859 | 20 | 1.96 | 4 | <0,01 | 1.2 | 3.82 | 339.74 | 43.88 | 83.79 | <20 | 10.41 | 3.4 | <10 | 17.79 | <0,01 | 63.44 | 7.07 | 0.26 | 21.44 | 0.16 | 0.31 | 0.64 | <0,01 | 0.91 | 0.14 | 4.66 | <0,01 | 98.97 | 13.74 | 33.34 | 3.92 | 18.56 | 5.55 | 1.96 | 6.4 | 1.01 | 6.18 | 1.33 | 3.51 | 0.5 | 2.84 | 0.37 | 0.04 | 9.9
720 | CIA. MINERA KALLEU | PLANTA LOS CANELOS | LOS CANELOS 3 | COBRE-ORO | 3450 | INACTIVO | CUBETA | COQUIMBO | ILLAPEL | 6528321 | 300195 | 7914 | 95 | 107 | 63 | 62 | 132 | 10 | <5 | 17 | 135 | <5 | <20 | 872 | 26 | 1.03 | 4.14 | <0,01 | 1.04 | 2.81 | 322.56 | 48.32 | 74.2 | <20 | 17.37 | 2.02 | <10 | 19.29 | <0,01 | 64.61 | 4.6 | 0.21 | 23.77 | 0.21 | 0.22 | 0.33 | <0,01 | 0.48 | 0.13 | 4.27 | <0,01 | 98.77 | 15.52 | 25.18 | 3.69 | 17.38 | 5.71 | 1.92 | 6.1 | 1.05 | 6.07 | 1.32 | 3.54 | 0.5 | 2.76 | 0.38 | 0.05 | 13.03
721 | CIA. MINERA KALLEU | PLANTA LOS CANELOS | LOS CANELOS 3 | COBRE-ORO | N/A | INACTIVO | SEDIMENTOS | COQUIMBO | ILLAPEL | 6528186 | 299979 | 1379 | 144 | 65 | 21 | 71 | 78 | 56 | 382 | 36 | 221 | 10 | 275 | 89 | 15 | 3.12 | 2.81 | <0,01 | 2.06 | 0.86 | <20 | 9.06 | 19.21 | <20 | 15.88 | 2.57 | <10 | <10 | <0,01 | 58.53 | 14.99 | 0.6 | 11.07 | 3.4 | 1.92 | 0.21 | 1.91 | 1.71 | 0.17 | 4.98 | <0,01 | 99.49 | 15.57 | 44.42 | 4.49 | 18.49 | 4.32 | 1.22 | 3.58 | 0.45 | 2.72 | 0.51 | 1.44 | 0.18 | 1.26 | 0.18 | <0,02 | 1.71
726 | CIA. MINERA KALLEU | PLANTA LOS CANELOS | LOS CANELOS ANTIGUO | COBRE-ORO | N/A | INACTIVO | MURO | COQUIMBO | ILLAPEL | 6528187 | 300025 | 6632 | 117 | 127 | 42 | 61 | 72 | 30 | <5 | 15 | 134 | <5 | 60 | 843 | 19 | 2.55 | 3.96 | <0,01 | 1.41 | 1.73 | 129.13 | 30.49 | 38.97 | <20 | 16.83 | 2.74 | <10 | 51.54 | <0,01 | 59.53 | 9.43 | 0.34 | 21.62 | 0.58 | 1.09 | 0.22 | 0.35 | 1.17 | 0.15 | 4.47 | <0,01 | 98.94 | 8.9 | 18.39 | 2.64 | 11.76 | 2.96 | 0.93 | 3.13 | 0.46 | 2.81 | 0.51 | 1.39 | 0.2 | 1.32 | 0.18 | <0,02 | 7.41
727 | CIA. MINERA KALLEU | PLANTA LOS CANELOS | LOS CANELOS ANTIGUO | COBRE-ORO | 57450 | INACTIVO | CUBETA | COQUIMBO | ILLAPEL | 6528181 | 300031 | 7785 | 105 | 113 | 50 | 57 | 64 | 18 | <5 | <10 | 127 | <5 | <20 | 888 | 22 | 2.06 | 4.57 | <0,01 | 1.2 | 1.83 | 139.28 | 29.57 | 33.82 | 23.32 | 8.47 | 3.2 | <10 | 90.53 | <0,01 | 56.19 | 7.47 | 0.27 | 27.82 | 0.48 | 0.81 | 0.23 | 0.15 | 0.83 | 0.13 | 4.61 | - | 99.83 | 9.76 | 18.15 | 2.54 | 11.27 | 3.05 | 0.99 | 3.63 | 0.53 | 2.89 | 0.74 | 1.67 | 0.22 | 1.23 | 0.19 | 0.06 | 7.94
728 | CIA. MINERA KALLEU | PLANTA LOS CANELOS | LOS CANELOS ANTIGUO | COBRE-ORO | 57450 | INACTIVO | CUBETA | COQUIMBO | ILLAPEL | 6528180 | 300030 | 7819 | 105 | 106 | 48 | 58 | 57 | 18 | <5 | <10 | 119 | <5 | <20 | 927 | 10 | 2.17 | 4.2 | <0,01 | 1.38 | 1.86 | 156.1 | 43.99 | 30.53 | <20 | 14.26 | 4.13 | <10 | 65.75 | <0,01 | 58.39 | 7.52 | 0.27 | 25.74 | 0.62 | 0.68 | 0.19 | 0.17 | 0.84 | 0.12 | 4.36 | - | 99.75 | 8.13 | 18.93 | 2.52 | 11.47 | 2.74 | 0.96 | 3.12 | 0.43 | 2.69 | 0.58 | 1.73 | 0.21 | 1.19 | 0.19 | 0.04 | 7.15
729 | CIA. MINERA KALLEU | PLANTA LOS CANELOS | LOS CANELOS ANTIGUO | COBRE-ORO | 57450 | INACTIVO | CUBETA | COQUIMBO | ILLAPEL | 6528173 | 300024 | 7465 | 102 | 117 | 46 | 59 | 60 | 16 | <5 | 10 | 117 | <5 | <20 | 844 | 21 | 1.81 | 3.8 | <0,01 | 1.1 | 1.88 | 159.4 | 39 | 43.18 | 21.08 | 9.29 | 1.91 | <10 | 68.35 | <0,01 | 61.25 | 6.54 | 0.26 | 24.59 | 0.54 | 0.54 | 0.19 | 0.17 | 0.73 | 0.13 | 4.02 | - | 99.78 | 7.13 | 16.21 | 2.19 | 9.66 | 2.29 | 0.81 | 2.99 | 0.46 | 2.56 | 0.54 | 1.42 | 0.21 | 0.97 | 0.18 | 0.04 | 7.39
2146 | DUEÑO DESCONOCIDO | PLANTA LOS CARRERAS | LOS CARRERAS | ORO | 50 | ABANDONADO | CUBETA | METROPOLITANA | MELIPILLA | 6278499 | 305661 | 400 | 292 | 81 | <5 | <5 | 4356 | 16 | 94 | <10 | 90 | <5 | 302 | 27049 | 20 | 1.05 | 2.89 | 10.08 | 1.35 | 7.61 | 25392.08 | 9.75 | <10 | <20 | 12.24 | 4.56 | <10 | <10 | 0.27 | 47.97 | 5.91 | 0.15 | 27.41 | 2.55 | 0.31 | 0.27 | 0.45 | 1.05 | 0.16 | 7.45 | <0,01 | 93.68 | 10.3 | 12.05 | 1.47 | 5.38 | 1.25 | 0.51 | 1.28 | 0.19 | 1.14 | 0.23 | 0.87 | 0.09 | 0.63 | 0.08 | <0,02 | 0.72
2147 | DUEÑO DESCONOCIDO | PLANTA LOS CARRERAS | LOS CARRERAS | ORO | 50 | ABANDONADO | CUBETA | METROPOLITANA | MELIPILLA | 6278495 | 305662 | 353 | 295 | 70 | <5 | <5 | 4097 | 17 | 97 | <10 | 191 | <5 | 286 | 29252 | 14 | 1.14 | 6.37 | 1.28 | 1.46 | 6.38 | 28332.86 | 7.73 | 357.65 | <20 | <1 | 4.8 | <10 | <10 | 0.17 | 53.42 | 5.69 | 0.16 | 22.25 | 2.54 | 0.26 | 0.27 | 0.31 | 1.03 | 0.15 | 7.16 | <0,01 | 93.24 | 12.8 | 13.8 | 1.61 | 6.31 | 1.47 | 0.54 | 1.44 | 0.21 | 1.24 | 0.25 | 0.79 | 0.09 | 0.64 | 0.09 | <0,02 | 0.8
2148 | DUEÑO DESCONOCIDO | PLANTA LOS CARRERAS | LOS CARRERAS | ORO | 50 | ABANDONADO | CUBETA | METROPOLITANA | MELIPILLA | 6278515 | 305641 | 326 | 166 | 65 | <5 | <5 | 3327 | 11 | 79 | <10 | 174 | <5 | 188 | 24582 | 10 | 0.43 | 4.31 | 0.86 | 0.86 | 4.14 | 22650.58 | 8.94 | 252.81 | <20 | 5.63 | 4.65 | <10 | <10 | 0.1 | 64 | 4.07 | 0.14 | 18.72 | 1.72 | 0.18 | 0.17 | 0.36 | 0.6 | 0.11 | 4.68 | <0,01 | 94.74 | 5.02 | 8.88 | 0.89 | 3.75 | 0.84 | 0.32 | 0.86 | 0.12 | 0.77 | 0.15 | 0.41 | 0.06 | 0.4 | 0.06 | <0,02 | 0.74
105 | SOCIEDAD MINERA LOS CRISTALES LTDA | LOS CRISTALES | LOS CRISTALES DIVISADERO 1-2 | COBRE | 74812 | INACTIVO | CUBETA | COQUIMBO | PUNITAQUI | 6584038 | 294588 | 4872 | 167 | 72 | 22 | 75 | 127 | 51 | 361 | 40 | 158 | 15 | 296 | 66 | 25 | 2.06 | 1.76 | 0.81 | 4.9 | 2.32 | <20 | 15.72 | 21.81 | <20 | 6.61 | 1.14 | <10 | <10 | 0.09 | 55.16 | 15.05 | 0.74 | 8.04 | 5.78 | 4.28 | 0.23 | 3.38 | 1.76 | 0.29 | 4.21 | 0.23 | 99.16 | 45.39 | 76.83 | 8.85 | 32.54 | 5.8 | 1.76 | 5.47 | 0.69 | 3.74 | 0.71 | 2 | 0.28 | 1.76 | 0.24 | <0,02 | 31.81
106 | SOCIEDAD MINERA LOS CRISTALES LTDA | LOS CRISTALES | LOS CRISTALES DIVISADERO 1-2 | COBRE | 74812 | INACTIVO | CUBETA | COQUIMBO | PUNITAQUI | 6584060 | 294628 | 2053 | 179 | 121 | 18 | 73 | 102 | 55 | 425 | 33 | 134 | 6 | 585 | 40 | 14 | 2.37 | 1.64 | 0.44 | 3.47 | 1.6 | <20 | 17.66 | 20.35 | <20 | 3.81 | <1 | <10 | <10 | 0.06 | 49.92 | 15.41 | 0.8 | 10.28 | 8.04 | 5.28 | 0.23 | 2.66 | 2.2 | 0.26 | 4.07 | 0.14 | 99.3 | 37.32 | 60.25 | 7.12 | 26.58 | 5.43 | 1.69 | 5.11 | 0.67 | 3.75 | 0.73 | 2.02 | 0.28 | 1.71 | 0.23 | <0,02 | 20.36
107 | SOCIEDAD MINERA LOS CRISTALES LTDA | LOS CRISTALES | LOS CRISTALES DIVISADERO 1-2 | COBRE | N/A | INACTIVO | SEDIMENTOS | COQUIMBO | PUNITAQUI | 6584027 | 294563 | 170 | 150 | 31 | 10 | 71 | 59 | 119 | 410 | 63 | 302 | 31 | 490 | 18 | 18 | 3.26 | 1.34 | 0.44 | 14.67 | 3.31 | <20 | <5 | 23.34 | <20 | 3.91 | 5.38 | <10 | <10 | <0,01 | 62.75 | 15.66 | 0.68 | 5.38 | 3.72 | 2.41 | 0.1 | 3.27 | 3.13 | 0.19 | 2.03 | <0,01 | 99.34 | 29.65 | 64 | 8.91 | 34.24 | 7.87 | 1.59 | 6.73 | 0.89 | 4.76 | 0.96 | 2.95 | 0.42 | 2.77 | 0.41 | <0,02 | 0.47
69 | ATACAMA PACIFIC GOLD | DON MARCIAL GARCIA | LOS GLADIADORES | ORO-COBRE | N/A | ACTIVO | MURO | COQUIMBO | LOS VILOS | 6464239 | 298701 | 366 | 67 | 24 | 11 | 56 | 66 | <5 | <5 | <10 | 45 | <5 | <20 | 76 | <5 | <0,01 | 1.05 | 51.9 | 0.23 | 11.3 | <20 | 11.85 | <10 | 59.48 | 1.53 | 3.17 | <10 | <10 | <0,01 | 38.62 | 5.31 | 0.35 | 13.48 | 35.73 | 2.4 | 0.52 | 0.1 | 0.14 | 0.55 | 2.27 | <0,01 | 99.52 | 10.91 | 23.93 | 2.4 | 15.28 | 1.14 | 0.51 | 1.62 | 0.55 | 2.51 | 0.54 | 1.59 | 0.28 | 0.97 | 0.19 | <0,02 | 0.09
70 | ATACAMA PACIFIC GOLD | DON MARCIAL GARCIA | LOS GLADIADORES | ORO-COBRE | 36000 | ACTIVO | CUBETA | COQUIMBO | LOS VILOS | 6464301 | 298679 | 755 | 64 | 24 | 11 | 52 | 42 | <5 | <5 | <10 | 43 | <5 | <20 | 79 | <5 | <0,01 | 1.66 | <0,01 | <0,01 | 9.86 | <20 | 12.36 | <10 | 45.05 | <1 | 1.56 | <10 | 17.7 | <0,01 | 38.78 | 4.98 | 0.32 | 13.96 | 35.3 | 2.39 | 0.54 | 0.12 | 0.16 | 0.52 | 2.34 | <0,01 | 99.5 | 21.79 | 20.08 | 3.16 | 6.96 | 2.35 | 0.33 | 1.99 | 0.39 | 1.06 | 0.48 | 1.22 | 0.17 | 0.98 | 0.14 | <0,02 | <0,01
1727 | DUEÑO DESCONOCIDO (LOS HOYOS) | PLANTA LOS HOYOS | LOS HOYOS | ORO | 1220571 | ABANDONADO | CUBETA | VALPARAISO | PETORCA | 6450781 | 327465 | 2194 | 152 | 113 | <5 | 26 | 496 | 54 | 126 | 22 | 153 | 10 | 1343 | 216 | 11 | 2.74 | 3.23 | 0.88 | 2.63 | 1.75 | 82.03 | <5 | 84.74 | <20 | <1 | 6.56 | <10 | <10 | 0.02 | 42.09 | 20.7 | 0.86 | 7.67 | 10.02 | 1.33 | 0.6 | 0.06 | 2.49 | 0.23 | 13.21 | <0,01 | 99.26 | 7.36 | 12.47 | 1.65 | 6.97 | 0.96 | 0.37 | 1.23 | 0.19 | 1.07 | 0.23 | 0.78 | 0.12 | 0.85 | 0.12 | <0,02 | 0.02
1728 | DUEÑO DESCONOCIDO (LOS HOYOS) | PLANTA LOS HOYOS | LOS HOYOS | ORO | 1220571 | ABANDONADO | CUBETA | VALPARAISO | PETORCA | 6450783 | 327420 | 3609 | 136 | 187 | <5 | 45 | 729 | 51 | 127 | 16 | 123 | 7 | 650 | 357 | 21 | 0.35 | 0.93 | 0.17 | 0.57 | 2.77 | 179.15 | <5 | 158.28 | <20 | 7.88 | 2.8 | <10 | <10 | <0,01 | 38.04 | 21.04 | 0.69 | 8.32 | 10.54 | 1.87 | 0.96 | 0.05 | 2.32 | 0.2 | 15.29 | <0,01 | 99.3 | 0.65 | 4.41 | 0.6 | 2.7 | 0.61 | 0.17 | 0.65 | 0.09 | 0.6 | 0.11 | 0.38 | 0.06 | 0.41 | 0.07 | <0,02 | 0.1
1729 | DUEÑO DESCONOCIDO (LOS HOYOS) | PLANTA LOS HOYOS | LOS HOYOS | ORO | 1220571 | ABANDONADO | CUBETA | VALPARAISO | PETORCA | 6450753 | 327435 | 2942 | 133 | 79 | <5 | 17 | 449 | 34 | 101 | 16 | 164 | 10 | 1182 | 180 | 16 | 0.32 | 1.24 | 0.29 | 0.71 | 1.88 | 58.31 | <5 | 64.77 | 31.78 | 3.02 | <1 | <10 | <10 | 0.08 | 46.86 | 15.33 | 0.87 | 9.08 | 11.22 | 1.45 | 0.66 | 0.03 | 1.67 | 0.22 | 11.77 | <0,01 | 99.16 | 1.87 | 4.72 | 0.6 | 2.45 | 0.56 | 0.13 | 0.52 | 0.06 | 0.42 | 0.08 | 0.19 | 0.03 | 0.27 | 0.04 | <0,02 | 0.2
1929 | DUEÑO DESCONOCIDO (LOS HOYOS) | PLANTA LOS HOYOS | LOS HOYOS | ORO | N/A | ABANDONADO | SEDIMENTOS | VALPARAISO | PETORCA | 6450738 | 327519 | 676 | 167 | 53 | <5 | 8 | 235 | 54 | 340 | 24 | 204 | 11 | 676 | 79 | 14 | 5.29 | 3.8 | 2.31 | 2.85 | 0.94 | <20 | <5 | 19.76 | <20 | 5.67 | 2.92 | <10 | <10 | <0,01 | 55.95 | 16.95 | 1.04 | 9.42 | 2.97 | 2.02 | 0.25 | 2.27 | 1.71 | 0.2 | 6.86 | <0,01 | 99.64 | 18.79 | 45.22 | 5.57 | 22.82 | 5.16 | 1.53 | 4.39 | 0.77 | 3.66 | 0.64 | 2.18 | 0.93 | 1.88 | 0.27 | <0,02 | <0,01
1930 | DUEÑO DESCONOCIDO (LOS HOYOS) | PLANTA LOS HOYOS | LOS HOYOS | ORO | N/A | ABANDONADO | SEDIMENTOS | VALPARAISO | PETORCA | 6450677 | 327475 | 3732 | 97 | 106 | 7 | 24 | 523 | 31 | 105 | 13 | 159 | 9 | 708 | 158 | 8 | 5.74 | 3.29 | 2.28 | 2.33 | 0.63 | <20 | <5 | 61.67 | <20 | 15.34 | 1.69 | <10 | <10 | 0.04 | 43.12 | 15.42 | 0.76 | 9.05 | 12.9 | 1.45 | 1.01 | 0.12 | 1.65 | 0.2 | 13.47 | <0,01 | 99.14 | 12.53 | 29.34 | 4 | 17.08 | 4.17 | 1.3 | 3.63 | 0.68 | 2.96 | 0.64 | 1.66 | 0.25 | 1.63 | 0.26 | <0,02 | <0,01
1931 | DUEÑO DESCONOCIDO (LOS HOYOS) | PLANTA LOS HOYOS | LOS HOYOS | ORO | N/A | ABANDONADO | SEDIMENTOS | VALPARAISO | PETORCA | 6450661 | 327582 | 2504 | 131 | 101 | <5 | 18 | 418 | 35 | 194 | 15 | 156 | 9 | 1578 | 182 | 17 | 5.52 | 3.25 | 1.82 | 2.69 | 0.77 | <20 | <5 | 64.33 | <20 | 4.82 | <1 | <10 | <10 | 0.01 | 45.74 | 15.86 | 0.93 | 9.35 | 10.21 | 1.59 | 0.62 | 0.7 | 1.6 | 0.22 | 12.45 | <0,01 | 99.26 | 14.87 | 33.8 | 4.67 | 19.77 | 4.55 | 1.49 | 4.98 | 0.7 | 3.94 | 0.72 | 2.23 | 0.27 | 1.75 | 0.29 | <0,02 | 0.07
688 | CODELCO | ANDINA | LOS LEONES | COBRE-MOLIBDENO | 194501674 | INACTIVO | CUBETA | METROPOLITANA | LOS ANDES | 6349539 | 385525 | 1398 | 123 | 40 | 10 | 81 | 162 | 138 | 121 | 55 | 512 | 26 | 522 | 100 | 15 | 3.28 | 6.59 | 0.37 | 6.26 | 2.81 | <20 | 182.07 | 14.57 | 51.91 | 5.05 | 6.25 | <10 | <10 | 0.27 | 67.06 | 15.52 | 0.53 | 5.06 | 0.62 | 1.39 | 0.11 | 1.39 | 4.47 | 0.15 | 3.08 | - | 99.72 | 13.04 | 23.81 | 2.55 | 11.48 | 1.82 | 0.68 | 1.99 | 0.2 | 1.07 | 0.22 | 0.61 | 0.05 | 0.45 | 0.07 | <0,02 | 0.05
1249 | ALVARO MARIN AMENABAR | PLANTA LOS LEONES | LOS LEONES 1 | ORO | N/A | INACTIVO | MURO | COQUIMBO | ANDACOLLO | 6654345 | 302333 | 388 | 122 | 41 | 13 | 8 | 341 | 16 | 74 | 20 | 244 | 7 | 82 | 45 | 22 | 0.52 | 6.18 | 1.82 | 12.25 | 3.35 | <20 | 5.36 | 35 | 60.88 | 14 | 3.83 | <10 | <10 | 1.94 | 49.95 | 15.99 | 0.42 | 6.57 | 6.31 | 3.64 | 0.83 | 5.87 | 0.73 | 0.39 | 8.91 | - | 99.59 | 19.44 | 43.27 | 6.4 | 27.18 | 5.38 | 1.27 | 4.51 | 0.62 | 3.21 | 0.68 | 2.19 | 0.37 | 2.34 | 0.4 | <0,02 | 3
1250 | ALVARO MARIN AMENABAR | PLANTA LOS LEONES | LOS LEONES 1 | ORO | 113805 | INACTIVO | CUBETA | COQUIMBO | ANDACOLLO | 6654360 | 302305 | 212 | 151 | 51 | 7 | 11 | 68 | 23 | 103 | 10 | 194 | 7 | 27 | 43 | 25 | 1.03 | 5.15 | 1.52 | 5.56 | 1.87 | <20 | 7.75 | 36.18 | 62.16 | 13.46 | 1.5 | <10 | <10 | 2.27 | 50.51 | 15.01 | 0.47 | 9.16 | 5.87 | 3.14 | 0.2 | 4.98 | 0.9 | 0.24 | 9.04 | - | 99.51 | 16.24 | 34.32 | 4.48 | 20.13 | 3.76 | 0.99 | 3.35 | 0.45 | 2.3 | 0.49 | 1.59 | 0.19 | 1.4 | 0.23 | <0,02 | 2.25
1251 | ALVARO MARIN AMENABAR | PLANTA LOS LEONES | LOS LEONES 1 | ORO | 113805 | INACTIVO | CUBETA | COQUIMBO | ANDACOLLO | 6654336 | 302321 | 382 | 117 | 37 | 24 | 8 | 304 | 15 | 71 | 19 | 249 | 7 | 39 | 37 | 25 | 0.44 | 5.28 | 0.55 | 11.22 | 3.24 | <20 | 7.28 | 34.71 | 45.18 | 16.87 | 3.57 | <10 | <10 | 3.04 | 49.67 | 14.48 | 0.49 | 7.85 | 5.13 | 2.81 | 0.98 | 5.4 | 0.56 | 0.37 | 11.67 | - | 99.41 | 16.34 | 35.64 | 5.2 | 23.28 | 5.2 | 1.4 | 4.33 | 0.61 | 3.38 | 0.72 | 2.2 | 0.34 | 2.29 | 0.39 | <0,02 | 2.79
1252 | ALVARO MARIN AMENABAR | PLANTA LOS LEONES | LOS LEONES 1 | ORO | 113805 | INACTIVO | CUBETA | COQUIMBO | ANDACOLLO | 6654292 | 302333 | 361 | 110 | 25 | 9 | 6 | 210 | 18 | 71 | 20 | 243 | 10 | 93 | 40 | 6 | 0.44 | 5.3 | 0.72 | 9 | 2.36 | <20 | 6.01 | 31.9 | 84.02 | 16.96 | 3.45 | <10 | <10 | 1.73 | 55.05 | 15.39 | 0.44 | 5.78 | 5.37 | 1.83 | 0.6 | 6.74 | 0.71 | 0.31 | 7.61 | - | 99.83 | 21.06 | 47.07 | 6.49 | 28.28 | 5.81 | 1.26 | 4.73 | 0.68 | 3.08 | 0.62 | 1.91 | 0.31 | 1.96 | 0.36 | <0,02 | 2.68
1256 | ALVARO MARIN AMENABAR | PLANTA LOS LEONES | LOS LEONES 2 | ORO | N/A | INACTIVO | MURO | COQUIMBO | ANDACOLLO | 6654181 | 302298 | 159 | 107 | 23 | 7 | 6 | 100 | 21 | 74 | 21 | 281 | 10 | 92 | 43 | 15 | 0.95 | 7.34 | 0.88 | 10.38 | 3.29 | <20 | <5 | 41.72 | 56.5 | 12.34 | 4.73 | <10 | <10 | 1.3 | 53.7 | 14.82 | 0.43 | 5.82 | 7.95 | 1.55 | 0.36 | 5.57 | 0.91 | 0.29 | 8.13 | - | 99.54 | 25.16 | 52.03 | 7.07 | 30.94 | 5.56 | 1.55 | 5.3 | 0.7 | 3.78 | 0.74 | 2.25 | 0.34 | 2.25 | 0.34 | <0,02 | 1.29
1257 | ALVARO MARIN AMENABAR | PLANTA LOS LEONES | LOS LEONES 2 | ORO | 77400 | INACTIVO | CUBETA | COQUIMBO | ANDACOLLO | 6654201 | 302304 | 267 | 133 | 45 | 10 | 14 | 125 | 32 | 95 | 23 | 206 | <5 | <20 | 52 | 17 | 1.77 | 5.58 | 1.82 | 11.75 | 4.21 | <20 | 7.19 | 32.36 | 65.35 | 14.58 | 3.82 | <10 | <10 | 1.59 | 45.42 | 16.51 | 0.44 | 6.33 | 10.28 | 2.63 | 0.43 | 5.11 | 1.16 | 0.3 | 10.91 | - | 99.52 | 26.46 | 53.57 | 7.03 | 30.58 | 5.58 | 1.55 | 5.66 | 0.74 | 3.93 | 0.77 | 2.37 | 0.32 | 2.36 | 0.33 | <0,02 | 2.8
1278 | ALVARO MARIN AMENABAR | PLANTA LOS LEONES | LOS LEONES 2 | ORO | 77400 | INACTIVO | CUBETA | COQUIMBO | ANDACOLLO | 6654190 | 302289 | 203 | 121 | 45 | 11 | 11 | <5 | 28 | 71 | 20 | 210 | 6 | <20 | 45 | 23 | 1.42 | 3.96 | 0.83 | 6.94 | 2.53 | <20 | 5.43 | 35.73 | 57.52 | 13.6 | 2.54 | <10 | <10 | 1.12 | 48.12 | 16.05 | 0.53 | 5.88 | 9.92 | 1.86 | 0.39 | 5.24 | 0.96 | 0.29 | 10.78 | - | 100.01 | 25.44 | 34.27 | 4.35 | 20.55 | 4 | 1.16 | 3.88 | 0.55 | 3.03 | 0.63 | 1.93 | 0.29 | 1.8 | 0.46 | 0.02 | 1.96
1826 | ALVARO MARIN AMENABAR | PLANTA LOS LEONES | LOS LEONES 2 | ORO | N/A | INACTIVO | SEDIMENTOS | COQUIMBO | ANDACOLLO | 6654436 | 302255 | 1710 | 145 | 43 | <5 | <5 | 131 | 50 | 189 | 17 | 277 | 6 | 608 | 156 | 21 | 1.14 | 4.98 | 0.3 | 5.77 | 1.93 | <20 | 11.25 | 27.8 | 20.93 | 1.91 | 1.2 | <10 | <10 | 0.52 | 60.97 | 14.62 | 0.53 | 7.41 | 2.04 | 2.13 | 0.14 | 3.05 | 2.3 | 0.22 | 6.23 | <0,01 | 99.64 | 16.73 | 37.34 | 4.53 | 18.22 | 3.76 | 0.99 | 3.22 | 0.45 | 2.4 | 0.48 | 1.41 | 0.21 | 1.31 | 0.19 | 0.02 | 1.06
1237 | WALTER MUÑOZ TABILO | PLANTA LOS LITRES | LOS LITRES 1-2 | ORO | N/A | INACTIVO | MURO | COQUIMBO | ANDACOLLO | 6654913 | 297960 | 774 | 96 | 16 | <5 | <5 | 144 | 22 | 58 | <10 | 208 | 7 | 56 | 51 | 23 | 1.66 | 5.21 | 1.7 | 10.97 | 3.93 | <20 | 10.07 | 31.9 | 64.3 | 11.99 | 1.92 | <10 | <10 | 0.39 | 51.06 | 13.17 | 0.4 | 9.97 | 7.72 | 1.35 | 0.7 | 5.26 | 0.78 | 0.2 | 8.94 | - | 99.53 | 24.71 | 50.02 | 6.57 | 28.55 | 5.21 | 1.44 | 5.28 | 0.69 | 3.67 | 0.72 | 2.21 | 0.3 | 2.21 | 0.31 | <0,02 | 2.61
1258 | WALTER MUÑOZ TABILO | PLANTA LOS LITRES | LOS LITRES 1-2 | ORO | 24761 | INACTIVO | CUBETA | COQUIMBO | ANDACOLLO | 6654923 | 297963 | 1545 | 136 | 28 | <5 | <5 | 122 | 45 | 66 | 11 | 257 | 6 | 189 | 79 | 13 | 2.44 | 5.47 | 0.7 | 4.54 | 1.55 | <20 | <5 | 40.11 | 47.12 | 12.52 | 2.21 | <10 | <10 | 0.24 | 60.29 | 12.76 | 0.43 | 6.86 | 6.15 | 0.9 | 0.35 | 3.66 | 1.58 | 0.25 | 6.13 | - | 99.35 | 15.99 | 33.52 | 4.46 | 19.33 | 3.38 | 1.1 | 3.15 | 0.44 | 2.32 | 0.47 | 1.33 | 0.19 | 1.23 | 0.14 | <0,02 | 5.05
1259 | WALTER MUÑOZ TABILO | PLANTA LOS LITRES | LOS LITRES 1-2 | ORO | 24761 | INACTIVO | CUBETA | COQUIMBO | ANDACOLLO | 6654920 | 297974 | 1804 | 153 | 46 | <5 | <5 | 282 | 50 | 65 | 18 | 199 | 7 | 164 | 87 | 14 | 4.27 | 4.78 | 0.64 | 6.48 | 2.24 | <20 | 9.32 | 42.13 | 55.24 | 10.69 | 2.61 | <10 | <10 | 0.51 | 49.71 | 15.36 | 0.46 | 9.16 | 6.89 | 2 | 0.55 | 3.15 | 1.79 | 0.29 | 9.94 | - | 99.3 | 15.82 | 35.04 | 4.74 | 21.58 | 3.97 | 1.22 | 3.62 | 0.5 | 2.73 | 0.54 | 1.73 | 0.2 | 1.51 | 0.21 | <0,02 | 5.37
1839 | WALTER MUÑOZ TABILO | PLANTA LOS LITRES | LOS LITRES 1-2 | ORO | N/A | INACTIVO | SEDIMENTOS | COQUIMBO | ANDACOLLO | 6654856 | 297955 | 511 | 218 | 257 | <5 | 60 | 330 | 38 | 220 | <10 | 94 | 9 | 1375 | 52 | 27 | 1.59 | 2.46 | 1.11 | 3.06 | 1.21 | <20 | <5 | <10 | <20 | <1 | <1 | <10 | <10 | <0,01 | 40.11 | 15.54 | 1.03 | 10.81 | 8.37 | 5.96 | 0.41 | 1.19 | 1.27 | 0.21 | 14.75 | <0,01 | 99.66 | 12.38 | 37.15 | 3.82 | 15.17 | 2.99 | 1.02 | 3.29 | 0.44 | 2.58 | 0.49 | 1.47 | 0.19 | 1.13 | 0.16 | <0,02 | 0.54
1755 | CIA. MINERA LOS MAITENES | LOS MAITENES | LOS MAITENES | COBRE | 5184000 | INACTIVO | CUBETA | VALPARAISO | PUCHUNCAVI | 6369648 | 269440 | 2458 | 114 | 681 | <5 | 8 | 6519 | 15 | 80 | <10 | 50 | <5 | 850 | 672 | 5 | 0.61 | 0.8 | 0.21 | 1.05 | 0.5 | 368.91 | 610 | 266.14 | 130.19 | 5 | 3.98 | <10 | <10 | 0.13 | 37.06 | 7.77 | 0.43 | 44.29 | 4.17 | 1.82 | 0.13 | 1.55 | 1.12 | 0.18 | <0,01 | <0,01 | 98.52 | 2.8 | 9.88 | 1.26 | 5.23 | 1.14 | 0.34 | 1.27 | 0.18 | 1.15 | 0.23 | 0.68 | 0.1 | 0.59 | 0.08 | <0,02 | 0.03
1756 | CIA. MINERA LOS MAITENES | LOS MAITENES | LOS MAITENES | COBRE | 5184000 | INACTIVO | CUBETA | VALPARAISO | PUCHUNCAVI | 6369684 | 269494 | 1771 | 119 | 520 | <5 | <5 | 6263 | 19 | 53 | <10 | 47 | <5 | 899 | 496 | 7 | 0.52 | 0.91 | 0.37 | 1.07 | 0.42 | 251.91 | 540.69 | 125.94 | 67.8 | 3.99 | <1 | <10 | <10 | 0.03 | 37.19 | 6.63 | 0.44 | 44.61 | 5.55 | 1.72 | 0.14 | 0.82 | 1.28 | 0.12 | <0,01 | <0,01 | 98.51 | 3.02 | 8.08 | 0.89 | 3.38 | 0.62 | 0.22 | 0.59 | 0.09 | 0.63 | 0.11 | 0.33 | 0.05 | 0.36 | 0.05 | <0,02 | 0.03
1757 | CIA. MINERA LOS MAITENES | LOS MAITENES | LOS MAITENES | COBRE | 5184000 | INACTIVO | CUBETA | VALPARAISO | PUCHUNCAVI | 6369673 | 269335 | 1865 | 141 | 753 | <5 | <5 | 5764 | 20 | 88 | <10 | 57 | <5 | 1398 | 776 | 15 | 3.75 | 1.08 | 1.37 | 2.1 | 1.13 | 440.42 | 350.45 | 281.51 | 216.28 | 4.14 | 2 | <10 | <10 | 0.11 | 37.78 | 7.75 | 0.43 | 43.59 | 4.66 | 1.73 | 0.16 | 1.13 | 1.44 | 0.14 | <0,01 | <0,01 | 98.82 | 2.87 | 9.13 | 1.16 | 4.15 | 0.78 | 0.15 | 0.72 | 0.1 | 0.61 | 0.11 | 0.38 | 0.04 | 0.3 | 0.07 | <0,02 | 0.05
1955 | CIA. MINERA LOS MAITENES | LOS MAITENES | LOS MAITENES | COBRE | N/A | INACTIVO | SEDIMENTOS | VALPARAISO | PUCHUNCAVI | 6370123 | 269581 | 71 | 216 | 73 | <5 | 6 | 237 | 49 | 353 | 17 | 255 | 9 | 423 | 67 | 24 | 2.55 | 3.39 | 1.67 | 5.39 | 1.54 | <20 | 7.5 | <10 | <20 | 6.37 | <1 | <10 | <10 | <0,01 | 58.69 | 16.14 | 1.33 | 9.91 | 3.21 | 1.81 | 0.13 | 3.79 | 1.88 | 0.18 | 2.44 | <0,01 | 99.51 | 24.36 | 44.34 | 5.99 | 24.38 | 5.15 | 1.44 | 4.64 | 0.59 | 4.04 | 0.7 | 1.72 | 0.28 | 1.51 | 0.26 | <0,02 | <0,01
1956 | CIA. MINERA LOS MAITENES | LOS MAITENES | LOS MAITENES | COBRE | N/A | INACTIVO | SEDIMENTOS | VALPARAISO | PUCHUNCAVI | 6370016 | 269568 | 819 | 132 | 247 | <5 | <5 | 3002 | 31 | 189 | <10 | 131 | <5 | 620 | 416 | 25 | 2.37 | 3.91 | 1.24 | 5.01 | 2.32 | 188.83 | 218.67 | 149.16 | <20 | 8.13 | <1 | <10 | <10 | <0,01 | 54.19 | 14.87 | 0.91 | 17.86 | 3.45 | 1.52 | 0.11 | 3.51 | 1.85 | 0.17 | 0.77 | <0,01 | 99.2 | 18.42 | 36.1 | 4.46 | 17.87 | 3.85 | 1.24 | 3.34 | 0.38 | 2.84 | 0.54 | 1.5 | 0.22 | 1.45 | 0.22 | <0,02 | 0.01
1720 | SLM LAS CENIZAS | PLANTA LOS MAQUIS | LOS MAQUIS 1 | COBRE | 45000 | INACTIVO | CUBETA | VALPARAISO | CABILDO | 6406255 | 305575 | 948 | 55 | 59 | 160 | 74 | 5 | 10 | 109 | <10 | 60 | <5 | 106 | 33 | 10 | 3.75 | 1.09 | 0.49 | 2.12 | 1 | <20 | 6.82 | <10 | <20 | 3.47 | 5.11 | <10 | <10 | 2.12 | 41.37 | 7.83 | 0.31 | 13.46 | 23.01 | 4.62 | 0.44 | 0.33 | 0.71 | 0.18 | 3.67 | 3.97 | 99.9 | 4.35 | 12.18 | 1.51 | 5.71 | 1.15 | 0.27 | 0.95 | 0.14 | 0.87 | 0.16 | 0.45 | 0.07 | 0.47 | 0.08 | <0,02 | 0.1
1721 | SLM LAS CENIZAS | PLANTA LOS MAQUIS | LOS MAQUIS 1 | COBRE | 45000 | INACTIVO | CUBETA | VALPARAISO | CABILDO | 6406266 | 305539 | 1180 | 56 | 42 | 19 | 58 | <5 | 10 | 107 | <10 | 102 | <5 | 147 | 41 | 14 | 0.37 | 1.05 | 1.06 | 0.6 | 0.88 | <20 | 9.05 | <10 | <20 | 7.42 | 2 | <10 | <10 | 1.15 | 39.6 | 8.25 | 0.32 | 13.36 | 24.14 | 5.39 | 0.43 | 0.26 | 0.85 | 0.2 | 4.72 | 2.15 | 99.65 | 7.62 | 14.82 | 1.38 | 5 | 0.85 | 0.28 | 0.92 | 0.18 | 1.01 | 0.25 | 0.87 | 0.14 | 0.98 | 0.15 | <0,02 | 0.1
1722 | SLM LAS CENIZAS | PLANTA LOS MAQUIS | LOS MAQUIS 1 | COBRE | 45000 | INACTIVO | CUBETA | VALPARAISO | CABILDO | 6406243 | 305593 | 342 | 68 | 33 | <5 | 9 | <5 | 13 | 159 | <10 | 111 | <5 | 202 | 42 | 29 | 0.3 | 1.91 | 0.99 | 1.73 | 0.91 | <20 | 19.92 | <10 | 22.33 | 13.3 | 2.94 | <10 | <10 | 4.01 | 35.63 | 7.2 | 0.35 | 15.69 | 16.94 | 2.31 | 0.26 | 0.72 | 0.93 | 0.2 | 12 | 7.52 | 99.74 | 3.21 | 9.97 | 1.22 | 4.66 | 0.94 | 0.2 | 0.86 | 0.1 | 0.52 | 0.09 | 0.25 | 0.04 | 0.19 | 0.04 | <0,02 | 0.05
1909 | SLM LAS CENIZAS | PLANTA LOS MAQUIS | LOS MAQUIS 1 | COBRE | N/A | INACTIVO | SEDIMENTOS | VALPARAISO | CABILDO | 6406051 | 304474 | 574 | 139 | 64 | <5 | 21 | 187 | 43 | 218 | 16 | 173 | 5 | 528 | 87 | 13 | 1.58 | 3.75 | 1.78 | 5.94 | 2.07 | <20 | <5 | 26.84 | <20 | 2.11 | <1 | <10 | <10 | 0.02 | 55.32 | 15.91 | 0.73 | 8.76 | 5.46 | 2.03 | 0.25 | 3.49 | 1.55 | 0.15 | 5.94 | <0,01 | 99.59 | 17.5 | 38.53 | 4.62 | 18.58 | 3.96 | 1.19 | 3.99 | 0.45 | 3.35 | 0.59 | 1.73 | 0.26 | 1.74 | 0.27 | <0,02 | 0.32
1740 | SOC. MINERA GAMA | PLANTA LOS MOLLES | LOS MOLLES 1 | ORO-COBRE | 14700 | INACTIVO | CUBETA | VALPARAISO | PETORCA | 6430886 | 266196 | 4619 | 122 | 53 | 18 | 9 | 192 | 64 | 128 | 19 | 166 | <5 | 227 | 68 | 25 | 0.35 | 1.01 | 1.02 | 0.58 | 0.84 | <20 | 9.7 | 10.24 | 20.99 | <1 | 5.58 | <10 | <10 | 0.21 | 53.95 | 13.86 | 0.52 | 6 | 7.18 | 5.25 | 0.2 | 3.51 | 2.04 | 0.16 | 6.53 | <0,01 | 99.19 | 7.28 | 14.17 | 1.32 | 4.78 | 0.81 | 0.27 | 0.88 | 0.17 | 0.97 | 0.23 | 0.83 | 0.13 | 0.94 | 0.14 | <0,02 | 0.5
1741 | SOC. MINERA GAMA | PLANTA LOS MOLLES | LOS MOLLES 1 | ORO-COBRE | 14700 | INACTIVO | CUBETA | VALPARAISO | PETORCA | 6430891 | 266208 | 674 | 61 | 59 | 50 | 12 | 202 | 54 | 47 | 16 | 476 | <5 | <20 | 38 | 10 | 0.29 | 1.83 | 0.94 | 1.65 | 0.87 | <20 | <5 | 12.49 | <20 | <1 | <1 | <10 | <10 | <0,01 | 78.11 | 9.37 | 0.34 | 2.19 | 2.17 | 1.61 | 0.05 | 1.79 | 1.34 | 0.13 | 2.48 | <0,01 | 99.57 | 3.07 | 9.54 | 1.16 | 4.45 | 0.89 | 0.19 | 0.82 | 0.1 | 0.5 | 0.09 | 0.24 | 0.03 | 0.19 | 0.03 | <0,02 | 0.25
1742 | SOC. MINERA GAMA | PLANTA LOS MOLLES | LOS MOLLES 1 | ORO-COBRE | 14700 | INACTIVO | CUBETA | VALPARAISO | PETORCA | 6430848 | 266239 | 2175 | 125 | 1685 | <5 | 20 | 10346 | 14 | 63 | <10 | 54 | <5 | 669 | 758 | 19 | 1.75 | 3.07 | 0.73 | 1.96 | 0.63 | 425.95 | 88.45 | 470.2 | 156.26 | 13.47 | 2.56 | <10 | <10 | 0.11 | 46.56 | 8.35 | 0.36 | 32.4 | 4.99 | 3.4 | 0.15 | 1.75 | 0.89 | 0.13 | <0,01 | <0,01 | 97.91 | 6.19 | 13.03 | 1.57 | 6.12 | 1.61 | 0.33 | 1.28 | 0.15 | 0.95 | 0.19 | 0.45 | 0.09 | 0.54 | 0.07 | <0,02 | 0.5
1960 | SOC. MINERA GAMA | PLANTA LOS MOLLES | LOS MOLLES 1 | ORO-COBRE | N/A | INACTIVO | SEDIMENTOS | VALPARAISO | PETORCA | 6430871 | 266142 | 3294 | 137 | 415 | 15 | 12 | 4162 | 38 | 114 | <10 | 159 | <5 | 953 | 421 | 9 | 1.47 | 3.88 | 0.94 | 4.83 | 2.23 | 181.93 | 47.15 | 120.31 | <20 | <1 | 1.31 | <10 | <10 | <0,01 | 54.66 | 12.33 | 0.62 | 13.47 | 5 | 2.74 | 0.15 | 2.73 | 1.6 | 0.24 | 5.06 | <0,01 | 98.58 | 17.44 | 35.13 | 4.24 | 17.44 | 3.83 | 0.94 | 3.62 | 0.48 | 3 | 0.61 | 1.82 | 0.25 | 1.69 | 0.25 | <0,02 | 0.37
1961 | SOC. MINERA GAMA | PLANTA LOS MOLLES | LOS MOLLES 1 | ORO-COBRE | N/A | INACTIVO | SEDIMENTOS | VALPARAISO | PETORCA | 6430904 | 266142 | 3731 | 133 | 264 | 16 | 17 | 2867 | 47 | 123 | 16 | 210 | 5 | 725 | 360 | 20 | 2.23 | 4.68 | 0.99 | 4.79 | 1.91 | 129.95 | 28.53 | 71.25 | <20 | 4.34 | 1.69 | <10 | <10 | <0,01 | 57.17 | 13.69 | 0.67 | 10.27 | 4.34 | 2.76 | 0.14 | 2.87 | 1.59 | 0.17 | 5.1 | <0,01 | 98.76 | 15.79 | 33.98 | 4.31 | 18.51 | 3.97 | 1.12 | 3.9 | 0.49 | 3.05 | 0.64 | 1.57 | 0.27 | 1.63 | 0.27 | <0,02 | 0.2
76 | COMITÉ DE PIRQUINEROS DE LOS MORROS (EX SILVIO AGUILERA LOPEZ) | LOS MORROS | LOS MORROS | ORO | S/I | ACTIVO | CUBETA | COQUIMBO | LA HIGUERA | 6748195 | 330373 | 4344 | 137 | 96 | 24 | 73 | 2499 | 39 | 115 | 36 | 95 | <5 | 448 | 12800 | 27 | 2.91 | 0.35 | 0.28 | 3.89 | 8.66 | 17387.76 | 19.9 | <10 | 160.85 | 19.97 | 20.66 | <10 | <10 | 0.29 | 63.13 | 8.71 | 0.36 | 11.03 | 2.39 | 1.91 | 0.12 | 0.44 | 1.78 | 0.25 | 5 | 0.72 | 95.84 | 7.37 | 16.66 | 2.38 | 9.95 | 2.43 | 0.53 | 2.12 | 0.3 | 1.62 | 0.34 | 1 | 0.14 | 0.97 | 0.14 | 0.27 | 5.14
77 | COMITÉ DE PIRQUINEROS DE LOS MORROS (EX SILVIO AGUILERA LOPEZ) | LOS MORROS | LOS MORROS | ORO | N/A | ACTIVO | SEDIMENTOS | COQUIMBO | LA HIGUERA | 6748208 | 330377 | 6212 | 147 | 120 | 23 | 71 | 2671 | 33 | 161 | 26 | 116 | <5 | 1021 | 6739 | 17 | 2.76 | 0.63 | 0.22 | 2.82 | 5.96 | 9120.75 | 20.64 | <10 | 248.35 | 21.35 | 12.26 | 15.38 | <10 | 0.31 | 61.13 | 10.2 | 0.4 | 13.39 | 2.51 | 1.59 | 0.11 | 0.97 | 1.49 | 0.13 | 4.67 | 0.78 | 97.37 | 6.86 | 15.02 | 2.15 | 8.74 | 2.35 | 0.63 | 2.02 | 0.29 | 1.63 | 0.33 | 0.99 | 0.15 | 0.94 | 0.14 | 0.22 | 6.28
1647 | DUEÑO DESCONOCIDO | LOS PIMIENTOS | LOS PIMIENTOS 1 | COBRE-ORO | 47250 | ABANDONADO | CUBETA | ANTOFAGASTA | TALTAL | 7188314 | 399166 | 3583 | 120 | 36 | <5 | 8 | 356 | 138 | 135 | 27 | 305 | 5 | 2076 | 749 | 24 | 1.68 | 2.73 | 0.16 | 1.54 | 0.66 | 200.07 | 76.16 | 126.65 | 20.77 | 10.55 | 1.8 | 11.96 | 41.83 | 0.61 | 58.78 | 13.63 | 0.47 | 8.79 | 1.26 | 3.08 | 0.17 | 2.82 | 4.3 | 0.24 | 5.12 | 0.11 | 99.58 | 12.47 | 20.5 | 2.72 | 11.53 | 2.52 | 0.79 | 2.49 | 0.29 | 1.79 | 0.34 | 1.17 | 0.1 | 0.81 | 0.12 | <0,02 | 0.03
1648 | DUEÑO DESCONOCIDO | LOS PIMIENTOS | LOS PIMIENTOS 1 | COBRE-ORO | 47250 | ABANDONADO | CUBETA | ANTOFAGASTA | TALTAL | 7188318 | 399179 | 813 | 113 | 43 | <5 | 11 | 147 | 149 | 206 | 34 | 254 | 5 | 1071 | 211 | 32 | 1.34 | 2.81 | 0.84 | 4.45 | 1.19 | <20 | 133.65 | <10 | <20 | 11.48 | 4.33 | <10 | 76.73 | 1.39 | 55.96 | 14.7 | 0.52 | 6.93 | 3.84 | 4.06 | 0.16 | 2.14 | 4.26 | 0.22 | 6.5 | 0.06 | 99.67 | 13.31 | 27.62 | 3.63 | 14.93 | 3.04 | 0.93 | 2.55 | 0.31 | 1.8 | 0.34 | 0.99 | 0.14 | 0.92 | 0.14 | 0.02 | 0.25 | Arsenolita (As2O3), yeso, ferrierita magnésica (ceolita), chabazita (ceolita)
1649 | DUEÑO DESCONOCIDO | LOS PIMIENTOS | LOS PIMIENTOS 1 | COBRE-ORO | 47250 | ABANDONADO | CUBETA | ANTOFAGASTA | TALTAL | 7188321 | 399204 | 540 | 178 | 63 | <5 | 16 | 290 | 190 | 136 | 45 | 119 | <5 | 1042 | 72 | 26 | 0.92 | 2.67 | 0.31 | 4.4 | 1.35 | <20 | 38 | <10 | 37.93 | 8.56 | 3.79 | <10 | 49.58 | 0.4 | 47.6 | 19.8 | 0.63 | 10.58 | 3.32 | 5.61 | 0.26 | 0.91 | 5.19 | 0.24 | 5.47 | 0.05 | 99.95 | 10.71 | 23.45 | 3.17 | 13.23 | 2.7 | 0.73 | 2.32 | 0.29 | 1.68 | 0.35 | 1.07 | 0.14 | 1.05 | 0.16 | <0,02 | 0.72 | Arsenolita, chabazita, cuarzo, spangolita, yeso, ferrierita magnésica
1857 | DUEÑO DESCONOCIDO | LOS PIMIENTOS | LOS PIMIENTOS 1 | COBRE-ORO | N/A | ABANDONADO | SEDIMENTOS | ANTOFAGASTA | TALTAL | 7188209 | 399181 | 122 | 93 | 39 | 29 | 23 | 139 | 128 | 241 | 43 | 232 | 11 | 643 | 165 | <5 | 12.79 | 4.85 | 3.49 | 9.22 | 3.49 | <20 | <5 | <10 | <20 | 6.28 | <1 | <10 | <10 | 0.12 | 56.54 | 15.45 | 0.54 | 4.41 | 4.84 | 3.32 | 0.09 | 2.7 | 3.3 | 0.16 | 8 | <0,01 | 99.36 | 26.17 | 53.49 | 6.46 | 23.46 | 4.9 | 1.16 | 4.66 | 0.71 | 3.82 | 0.72 | 2.23 | 0.36 | 2.13 | 0.34 | <0,02 | <0,01
1650 | DUEÑO DESCONOCIDO | LOS PIMIENTOS | LOS PIMIENTOS 2 | COBRE-ORO | N/A | ABANDONADO | MURO | ANTOFAGASTA | TALTAL | 7188238 | 399265 | 2051 | 163 | 62 | <5 | 12 | 206 | 153 | 181 | 34 | 193 | 5 | 1593 | 215 | 20 | 1.52 | 1.91 | 0.18 | 3.94 | 1.18 | <20 | 78.01 | <10 | 30.22 | 12.33 | 3.06 | <10 | 61.72 | 0.52 | 51.6 | 17.18 | 0.38 | 9.52 | 3.07 | 5.01 | 0.19 | 1.92 | 4.85 | 0.26 | 5.15 | 0.08 | 99.72 | 11.25 | 24.03 | 3.26 | 13.68 | 2.88 | 0.88 | 2.62 | 0.34 | 2.05 | 0.36 | 1.05 | 0.16 | 1.1 | 0.2 | <0,02 | 0.69
1651 | DUEÑO DESCONOCIDO | LOS PIMIENTOS | LOS PIMIENTOS 2 | COBRE-ORO | 11520 | ABANDONADO | CUBETA | ANTOFAGASTA | TALTAL | 7188263 | 399286 | 1266 | 155 | 50 | <5 | 10 | 161 | 160 | 208 | 34 | 203 | 5 | 1045 | 201 | 17 | 0.83 | 2.49 | 0.86 | 4.6 | 1.66 | <20 | 27.81 | 17.51 | 22.82 | 9.1 | 4.38 | <10 | 67.11 | 0.07 | 56.22 | 16.62 | 0.46 | 8.41 | 2.91 | 4.34 | 0.17 | 1.52 | 5.09 | 0.26 | 3.22 | 0.05 | 99.63 | 11.89 | 26.92 | 3.87 | 17.97 | 4.22 | 1.24 | 4.1 | 0.57 | 3.32 | 0.68 | 1.92 | 0.29 | 1.69 | 0.29 | <0,02 | 0.29
1652 | DUEÑO DESCONOCIDO | LOS PIMIENTOS | LOS PIMIENTOS 2 | COBRE-ORO | 11520 | ABANDONADO | CUBETA | ANTOFAGASTA | TALTAL | 7188232 | 399288 | 1597 | 140 | 48 | <5 | 11 | 192 | 151 | 269 | 33 | 208 | 5 | 1361 | 204 | 28 | 0.88 | 2.3 | 0.18 | 3.04 | 1.2 | <20 | 79.02 | 20.83 | <20 | 9.24 | 2.53 | <10 | 51.62 | 1.56 | 48.31 | 16.16 | 0.56 | 8.66 | 5.02 | 4.8 | 0.19 | 1.53 | 4.4 | 0.21 | 8.39 | 0.07 | 98.73 | 12.25 | 25.39 | 3.38 | 14.03 | 2.85 | 1.11 | 2.43 | 0.32 | 1.79 | 0.34 | 0.99 | 0.18 | 0.94 | 0.11 | 0.03 | 0.28
1858 | DUEÑO DESCONOCIDO | LOS PIMIENTOS | LOS PIMIENTOS 2 | COBRE-ORO | N/A | ABANDONADO | SEDIMENTOS | ANTOFAGASTA | TALTAL | 7188259 | 399107 | 4712 | 95 | 34 | 28 | 16 | 295 | 102 | 340 | 23 | 153 | 6 | 1519 | 296 | <5 | 6.75 | 3.77 | 2.92 | 8.18 | 5.79 | 73.07 | 143.44 | 31.37 | <20 | <1 | 3.49 | <10 | <10 | 2.43 | 42.61 | 14.24 | 0.36 | 6.36 | 5.12 | 3.17 | 0.11 | 8.07 | 2.92 | 0.16 | 15.71 | <0,01 | 98.82 | 33.19 | 58.54 | 6.13 | 22.92 | 4 | 1.15 | 3.29 | 0.47 | 2.36 | 0.45 | 1.4 | 0.21 | 1.27 | 0.19 | <0,02 | <0,01
234 | CEMIN | LOS PINGOS | LOS PINGOS 2 | COBRE-ORO | N/A | INACTIVO | SEDIMENTOS | COQUIMBO | MONTE PATRIA | 6574989 | 356980 | 976 | 135 | 44 | 9 | 78 | 146 | 166 | 181 | 72 | 262 | 33 | 604 | 83 | 21 | 4.71 | 1.51 | 0.89 | 12.05 | 2.88 | <20 | <5 | 36.01 | <20 | 9.97 | 6.23 | <10 | <10 | <0,01 | 60.47 | 15.83 | 0.58 | 4.65 | 2.95 | 2.09 | 0.11 | 3.1 | 3.44 | 0.23 | 5.8 | - | 99.26 | 22.58 | 48.3 | 5.69 | 19.84 | 4.28 | 0.91 | 4.17 | 0.52 | 3.44 | 0.79 | 1.4 | 0.26 | 1.86 | 0.21 | <0,02 | 0.06
1192 | RUBILAN GONZALEZ GARCIA | PLANTA LOS VALIENTES II | LOS VALIENTES 1 | COBRE-ORO | N/A | INACTIVO | MURO | COQUIMBO | ANDACOLLO | 6652798 | 298507 | 1571 | 123 | 25 | 10 | 8 | <5 | 63 | 138 | 30 | 402 | 9 | <20 | 13 | 20 | 1.65 | 3.38 | <0,01 | 1.02 | 3.23 | <20 | 127.46 | 42.99 | 50.65 | 5.24 | 3.6 | <10 | 23.05 | 0.07 | 60.47 | 17.64 | 0.37 | 5.6 | 1.16 | 1.17 | 0.07 | 3.57 | 2.1 | 0.27 | 7.43 | - | 99.83 | 10.83 | 28.08 | 3.98 | 16.84 | 3.9 | 0.69 | 2.97 | 0.47 | 2.36 | 0.47 | 1.47 | 0.19 | 1.3 | 0.19 | 0.02 | 4.18
1193 | RUBILAN GONZALEZ GARCIA | PLANTA LOS VALIENTES II | LOS VALIENTES 1 | COBRE-ORO | 54600 | INACTIVO | CUBETA | COQUIMBO | ANDACOLLO | 6652779 | 298505 | 806 | 129 | 22 | 7 | <5 | <5 | 59 | 109 | 37 | 424 | 15 | <20 | 12 | 23 | 0.87 | 3.5 | <0,01 | 0.88 | 2.37 | <20 | 152.87 | 14.55 | 63.89 | 1.99 | <1 | <10 | 40.98 | 1.47 | 62.32 | 16.5 | 0.49 | 4.86 | 1.39 | 0.69 | 0.02 | 4.31 | 1.99 | 0.28 | 6.6 | - | 99.46 | 9.9 | 25.45 | 3.6 | 15.59 | 2.37 | 0.55 | 3.27 | 0.43 | 2.37 | 0.42 | 1.51 | 0.2 | 1.4 | 0.19 | 0.03 | 5.51
1194 | RUBILAN GONZALEZ GARCIA | PLANTA LOS VALIENTES II | LOS VALIENTES 1 | COBRE-ORO | 54600 | INACTIVO | CUBETA | COQUIMBO | ANDACOLLO | 6652779 | 298475 | 1346 | 147 | 22 | 19 | 9 | <5 | 89 | 194 | 51 | 393 | 9 | 115 | 16 | 15 | 2.63 | 2.37 | <0,01 | 1.74 | 0.72 | <20 | 180.37 | 28.16 | 55.49 | 3.75 | 2.29 | <10 | 24.94 | 1.45 | 54.85 | 20.44 | 0.38 | 4.84 | 2.57 | 1.64 | 0.09 | 4.08 | 2.84 | 0.39 | 7.15 | - | 99.27 | 8.28 | 22.71 | 2.67 | 11.57 | 2.82 | 0.61 | 2.27 | 0.33 | 1.7 | 0.44 | 0.95 | 0.14 | 0.86 | 0.13 | <0,02 | 0.72
1820 | RUBILAN GONZALEZ GARCIA | PLANTA LOS VALIENTES II | LOS VALIENTES 1 | COBRE-ORO | N/A | INACTIVO | SEDIMENTOS | COQUIMBO | ANDACOLLO | 6652924 | 298580 | 1245 | 111 | 32 | <5 | <5 | 152 | 104 | 119 | 43 | 287 | 12 | 1301 | 54 | 14 | 1.61 | 4.71 | 0.53 | 10.53 | 3.15 | <20 | 34.33 | <10 | <20 | 8.94 | 2.21 | <10 | 18.73 | 0.87 | 60.53 | 17.28 | 0.66 | 6.04 | 0.57 | 1.05 | 0.07 | 1.41 | 5.28 | 0.19 | 6.22 | <0,01 | 99.3 | 30.08 | 72.35 | 7.78 | 31.41 | 6.16 | 1.39 | 4.78 | 0.59 | 2.92 | 0.56 | 1.73 | 0.28 | 1.72 | 0.26 | <0,02 | 0.94
1195 | RUBILAN GONZALEZ GARCIA | PLANTA LOS VALIENTES II | LOS VALIENTES 2 | COBRE-ORO | N/A | INACTIVO | MURO | COQUIMBO | ANDACOLLO | 6652761 | 298465 | 1294 | 148 | 27 | 17 | 9 | <5 | 53 | 127 | 30 | 408 | 13 | <20 | 16 | 17 | 1.36 | 4.16 | <0,01 | 1.1 | 1.32 | <20 | 103.81 | 11.38 | 60.23 | 4.18 | 4.34 | <10 | 35.16 | 1.29 | 63.15 | 18.11 | 0.5 | 4.47 | 1.16 | 0.49 | 0.03 | 4.13 | 1.77 | 0.23 | 5.77 | - | 99.8 | 4.31 | 10.78 | 1.48 | 6.43 | 1.49 | 0.26 | 1.33 | 0.18 | 1.04 | 0.24 | 0.5 | 0.1 | 0.5 | 0.1 | 0.05 | 4.85
1196 | RUBILAN GONZALEZ GARCIA | PLANTA LOS VALIENTES II | LOS VALIENTES 2 | COBRE-ORO | 294450 | INACTIVO | CUBETA | COQUIMBO | ANDACOLLO | 6652740 | 298454 | 860 | 162 | 32 | <5 | 7 | <5 | 68 | 131 | 33 | 298 | 10 | 110 | 18 | 12 | 1.1 | 3.87 | <0,01 | 0.86 | 0.75 | <20 | 76.14 | 14.7 | 49.12 | 3.82 | 3.6 | <10 | 17.5 | 1.04 | 57.29 | 18.32 | 0.45 | 6.94 | 1.64 | 1.1 | 0.08 | 3.68 | 2.19 | 0.34 | 7.48 | - | 99.51 | 8.59 | 20.16 | 2.76 | 12.2 | 2.95 | 0.53 | 2.29 | 0.29 | 1.78 | 0.38 | 1.13 | 0.15 | 1.01 | 0.16 | 0.03 | 4.03
1197 | RUBILAN GONZALEZ GARCIA | PLANTA LOS VALIENTES II | LOS VALIENTES 2 | COBRE-ORO | 294450 | INACTIVO | CUBETA | COQUIMBO | ANDACOLLO | 6652748 | 298482 | 1202 | 223 | 43 | <5 | 8 | <5 | 57 | 68 | 17 | 200 | 5 | 25 | 18 | 25 | 1.44 | 4.61 | <0,01 | 1.15 | 1.49 | <20 | 92.07 | 27.26 | 54.81 | 4.17 | 5.56 | <10 | <10 | 1.37 | 51.07 | 17.38 | 0.47 | 12.61 | 1.66 | 1.71 | 0.18 | 3.49 | 2.16 | 0.34 | 8.7 | - | 99.74 | 9.56 | 22.43 | 2.97 | 13.07 | 2.9 | 0.64 | 2.21 | 0.33 | 1.97 | 0.41 | 1.41 | 0.17 | 0.93 | 0.16 | 0.03 | 2.75
1198 | RUBILAN GONZALEZ GARCIA | PLANTA LOS VALIENTES II | LOS VALIENTES 2 | COBRE-ORO | N/A | INACTIVO | SEDIMENTOS | COQUIMBO | ANDACOLLO | 6652859 | 298575 | 6364 | 202 | 46 | <5 | 12 | 247 | 75 | 214 | 58 | 151 | 5 | 1004 | 53 | 7 | 2.36 | 4.11 | <0,01 | 1.79 | 1.68 | <20 | 28.53 | 10.49 | 50.95 | <1 | 3.53 | <10 | <10 | 2.01 | 50.03 | 17.02 | 0.45 | 9.51 | 2.87 | 3.86 | 0.12 | 2.5 | 3.05 | 0.33 | 9.42 | - | 99.14 | 5.27 | 11.98 | 1.63 | 7.09 | 1.61 | 0.29 | 1.74 | 0.2 | 1.15 | 0.26 | 0.62 | 0.1 | 0.66 | 0.1 | 0.02 | 5.4
850 | ENRIQUE ROJAS AREYUNA | PLANTA LOS YALES | LOS YALES | ORO | 725 | INACTIVO | CUBETA | COQUIMBO | LA SERENA | 6718340 | 293588 | 2644 | 145 | 128 | 32 | 65 | 320 | 23 | 21 | 21 | 257 | <5 | 60 | 1166 | 10 | 2.33 | 5.51 | <0,01 | 6.99 | 7.44 | 207.16 | 20.77 | 62.61 | <20 | 2.47 | 4.39 | <10 | 20.72 | 0.06 | 58.22 | 8.91 | 0.51 | 19.96 | 2.73 | 1.33 | 0.06 | 1.37 | 1.2 | 0.16 | 5.17 | 0.15 | 100.04 | 17.11 | 34.93 | 4.42 | 18.33 | 3.72 | 0.72 | 3.01 | 0.37 | 2.36 | 0.44 | 1.78 | 0.2 | 1.42 | 0.23 | 0.19 | 9.15
851 | ENRIQUE ROJAS AREYUNA | PLANTA LOS YALES | LOS YALES | ORO | 725 | INACTIVO | CUBETA | COQUIMBO | LA SERENA | 6718340 | 293586 | 2418 | 145 | 124 | 33 | 66 | 289 | 22 | 14 | 21 | 270 | <5 | 50 | 1204 | 18 | 1.77 | 5.23 | <0,01 | 5.86 | 6.24 | 191.42 | 22.65 | 58.96 | <20 | <1 | 2.54 | <10 | 30.84 | 0.01 | 59.75 | 8.61 | 0.51 | 19.44 | 2.51 | 1.2 | 0.05 | 1.31 | 1.17 | 0.16 | 4.84 | 0.02 | 99.94 | 12.83 | 27.23 | 3.47 | 13.62 | 2.87 | 0.62 | 2.31 | 0.37 | 1.87 | 0.4 | 1.22 | 0.18 | 1.13 | 0.19 | 0.17 | 5.58
852 | ENRIQUE ROJAS AREYUNA | PLANTA LOS YALES | LOS YALES | ORO | N/A | INACTIVO | SEDIMENTOS | COQUIMBO | LA SERENA | 6718327 | 293592 | 147 | 186 | 81 | 15 | 75 | 48 | 50 | 359 | 51 | 297 | 30 | 187 | 12 | 22 | 2.32 | 3.71 | <0,01 | 9.83 | 2.13 | <20 | <5 | 11.61 | 31.81 | 2.69 | 2.57 | <10 | <10 | <0,01 | 56.47 | 15.92 | 0.88 | 9 | 5.46 | 3.88 | 0.1 | 2.98 | 1.92 | 0.25 | 2.62 | <0,01 | 99.63 | 21.53 | 45.69 | 5.85 | 24.16 | 5.04 | 1.44 | 5.07 | 0.84 | 4.49 | 1.07 | 2.92 | 0.39 | 2.49 | 0.41 | <0,02 | 0.2
526 | MANTOS COOPER | MANTOS BLANCOS | MANTOS BLANCO | COBRE | 8000000 | ACTIVO | CUBETA | ANTOFAGASTA | ANTOFAGASTA | 7406635 | 392412 | 2560 | 123 | 46 | 10 | 81 | 78 | 24 | 86 | 64 | 358 | 38 | <20 | 128 | 21 | 1.69 | 6.24 | <0,01 | 12.97 | 4.52 | <20 | <5 | <10 | 108.69 | 20.32 | 9.49 | <10 | <10 | 0.48 | 62.74 | 13.55 | 0.52 | 4.08 | 2.38 | 1.97 | 0.06 | 8.65 | 0.45 | 0.15 | 4.73 | - | 99.63 | 21.81 | 61.84 | 7.26 | 28.52 | 6.59 | 1.28 | 5.82 | 0.72 | 4.72 | 0.96 | 2.62 | 0.38 | 2.61 | 0.36 | <0,02 | 0.02
527 | MANTOS COOPER | MANTOS BLANCOS | MANTOS BLANCO | COBRE | 8000000 | ACTIVO | CUBETA | ANTOFAGASTA | ANTOFAGASTA | 7407014 | 393185 | 1211 | 139 | 68 | 13 | 84 | 80 | 25 | 117 | 62 | 286 | 33 | <20 | 60 | 15 | 2.44 | 5.57 | <0,01 | 16.25 | 5.3 | <20 | <5 | <10 | 119.47 | 26.61 | 17 | <10 | <10 | 0.25 | 61.33 | 14.25 | 0.6 | 6.18 | 2.52 | 3.45 | 0.08 | 6.37 | 0.49 | 0.19 | 3.84 | - | 99.51 | 32.31 | 75.26 | 10.59 | 39.22 | 9.22 | 1.72 | 8.3 | 1.2 | 6.64 | 1.27 | 3.88 | 0.51 | 3.33 | 0.45 | <0,02 | 0.02
528 | MANTOS COOPER | MANTOS BLANCOS | MANTOS BLANCO | COBRE | 8000000 | ACTIVO | CUBETA | ANTOFAGASTA | ANTOFAGASTA | 7407212 | 394136 | 2025 | 98 | 31 | 8 | 85 | 57 | 39 | 120 | 83 | 396 | 58 | <20 | 232 | 13 | 1.56 | 7.1 | <0,01 | 13.1 | 4.78 | <20 | <5 | <10 | 89.69 | 30.52 | 7.18 | <10 | <10 | 0.04 | 70.1 | 13.56 | 0.38 | 2.87 | 1.21 | 1.35 | 0.04 | 7.07 | 0.69 | 0.12 | 1.84 | - | 99.55 | 18.07 | 43.07 | 6.36 | 23.7 | 5.52 | 0.99 | 4.98 | 0.73 | 4.3 | 0.85 | 2.47 | 0.37 | 2.55 | 0.35 | <0,02 | 0.01
1885 | CODELCO | EL TENIENTE | MARGAS | COBRE-MOLIBDENO | 2175000 | INACTIVO | CUBETA | OHIGGINS | MACHALI | 6226804 | 370258 | 2845 | 236 | 134 | <5 | 54 | 307 | 201 | 256 | 47 | 165 | <5 | 371 | 738 | 33 | 9.66 | 2.36 | 2.42 | 4.07 | 1.96 | 515.83 | 77.1 | 25.85 | <20 | 5.75 | <1 | <10 | 42.93 | 0.09 | 50.07 | 24.02 | 0.8 | 5.91 | 0.7 | 6.69 | 0.06 | 0.65 | 3.9 | 0.35 | 6.28 | <0,01 | 99.41 | 13.32 | 28.81 | 3.84 | 15.76 | 3.57 | 1.01 | 3.26 | 0.41 | 2.14 | 0.39 | 1.15 | 0.14 | 0.78 | 0.11 | <0,02 | 0.27
1886 | CODELCO | EL TENIENTE | MARGAS | COBRE-MOLIBDENO | 2175000 | INACTIVO | CUBETA | OHIGGINS | MACHALI | 6226831 | 370259 | 1439 | 221 | 98 | <5 | 33 | 128 | 150 | 196 | 38 | 255 | <5 | 263 | 254 | 29 | 7.26 | 3.79 | 3.07 | 4.82 | 3 | 38.61 | 135.45 | 29.13 | <20 | <1 | <1 | <10 | 50.45 | 0.15 | 54.22 | 22.64 | 0.89 | 5.5 | 0.87 | 4.64 | 0.06 | 1.24 | 3.33 | 0.36 | 5.93 | <0,01 | 99.67 | 16.33 | 34.76 | 4.33 | 17.54 | 3.92 | 1.1 | 3.18 | 0.52 | 1.99 | 0.5 | 0.85 | 0.16 | 0.82 | 0.13 | <0,02 | 0.23
1887 | CODELCO | EL TENIENTE | MARGAS | COBRE-MOLIBDENO | 2175000 | INACTIVO | CUBETA | OHIGGINS | MACHALI | 6226811 | 370254 | 1543 | 229 | 121 | <5 | 50 | 194 | 197 | 275 | 46 | 141 | <5 | 418 | 720 | 22 | 7.72 | 1.56 | 2.92 | 3.1 | 1.66 | 497.72 | 72.57 | 47.88 | <20 | 11.71 | 1.12 | <10 | 47.16 | 0.02 | 52.05 | 23.67 | 0.83 | 5.51 | 0.65 | 6.16 | 0.06 | 0.61 | 3.76 | 0.35 | 5.87 | <0,01 | 99.52 | 11.8 | 26.29 | 3.41 | 13.94 | 3.09 | 0.9 | 2.77 | 0.39 | 2.16 | 0.31 | 0.98 | 0.1 | 0.66 | 0.09 | <0,02 | 0.01
1888 | CODELCO | EL TENIENTE | MARGAS | COBRE-MOLIBDENO | 2175000 | INACTIVO | CUBETA | OHIGGINS | MACHALI | 6226797 | 370253 | 4623 | 223 | 131 | <5 | 53 | 229 | 199 | 204 | 44 | 149 | <5 | 432 | 879 | 18 | 11.23 | 1.51 | 2.4 | 2.97 | 1.51 | 655.02 | 62.52 | 45.62 | <20 | 1.7 | <1 | <10 | 33.4 | 0.14 | 49.68 | 23.62 | 0.79 | 6.08 | 0.66 | 6.94 | 0.08 | 0.66 | 3.86 | 0.32 | 6.29 | <0,01 | 98.96 | 12.73 | 28.13 | 3.65 | 15.23 | 3.38 | 0.98 | 3.16 | 0.35 | 1.96 | 0.36 | 1 | 0.06 | 0.72 | 0.1 | <0,02 | 0.01
1506 | RODRIGO BARRERA BARRERA (EX NELSON SOTO) | PLANTA MARIA ISABEL | MARIA ISABEL 1 | COBRE | 15000 | INACTIVO | CUBETA | ATACAMA | TIERRA AMARILLA | 6963212 | 374443 | 2691 | 98 | 45 | <5 | 13 | 627 | 132 | 171 | 29 | 216 | 7 | 811 | 269 | 10 | 4.81 | 1.4 | 0.63 | 2.71 | 1.28 | <20 | 32.81 | 44.1 | 44.96 | 9.2 | 1.1 | 171.06 | 43.9 | 0.56 | 52.04 | 16.54 | 0.52 | 10.38 | 3.99 | 3.25 | 0.3 | 1.3 | 3.34 | 0.17 | 7.51 | <0,01 | 99.35 | 5.57 | 15.6 | 1.93 | 7.32 | 1.48 | 0.35 | 1.21 | 0.17 | 1.11 | 0.2 | 0.58 | 0.09 | 0.6 | 0.1 | 0.02 | 0.38
1981 | RODRIGO BARRERA BARRERA (EX NELSON SOTO) | PLANTA MARIA ISABEL | MARIA ISABEL 1 | COBRE | N/A | INACTIVO | SEDIMENTOS | ATACAMA | TIERRA AMARILLA | 6963300 | 374540 | 132 | 117 | 56 | 12 | 16 | 204 | 81 | 407 | 24 | 230 | 9 | 715 | 112 | 24 | 6.73 | 4.67 | 1.48 | 8.39 | 2.13 | <20 | <5 | <10 | <20 | 11.56 | <1 | <10 | <10 | 0.07 | 55.46 | 14.61 | 0.8 | 6.31 | 7.36 | 3.27 | 0.11 | 2.61 | 2.13 | 0.22 | 6.5 | <0,01 | 99.58 | 24.15 | 46.23 | 5.68 | 22.84 | 4.55 | 1.06 | 4.09 | 0.56 | 3.12 | 0.68 | 2.05 | 0.27 | 1.84 | 0.27 | 0.03 | 2.45
1503 | RODRIGO BARRERA BARRERA (EX NELSON SOTO) | PLANTA MARIA ISABEL | MARIA ISABEL 2 | COBRE | 4500 | INACTIVO | CUBETA | ATACAMA | TIERRA AMARILLA | 6963184 | 374437 | 2572 | 39 | 31 | <5 | <5 | 155 | 53 | 28 | 237 | 218 | 8 | 748 | 852 | 26 | 0.59 | 2.35 | 0.55 | 1.36 | 3.55 | 60.87 | 16.64 | 50.23 | <20 | 21.1 | 3.83 | 415.88 | 79.03 | 0.78 | 58.77 | 13.46 | 0.33 | 10.19 | 2.58 | 2.61 | 0.41 | 0.44 | 3.17 | 0.1 | 7.14 | <0,01 | 99.69 | 3.53 | 8.94 | 1.14 | 4.65 | 1.05 | 0.25 | 0.99 | 0.12 | 0.8 | 0.15 | 0.37 | 0.06 | 0.5 | 0.07 | 0.05 | 3.53
1504 | RODRIGO BARRERA BARRERA (EX NELSON SOTO) | PLANTA MARIA ISABEL | MARIA ISABEL 2 | COBRE | 4500 | INACTIVO | CUBETA | ATACAMA | TIERRA AMARILLA | 6963179 | 374448 | 2439 | 47 | 29 | <5 | 5 | 182 | 167 | 60 | 31 | 191 | 8 | 648 | 191 | 25 | 5.4 | 1.55 | 1.98 | 3.03 | 1.63 | <20 | 20.38 | 56.29 | 30.43 | 9.2 | 3.36 | 313.65 | 92.75 | 1.2 | 56.34 | 14.23 | 0.36 | 11.19 | 2.6 | 2.16 | 0.38 | 0.5 | 3.4 | 0.11 | 8.25 | <0,01 | 99.53 | 4.13 | 13.16 | 1.67 | 5.98 | 1.12 | 0.22 | 1.04 | 0.14 | 0.87 | 0.16 | 0.55 | 0.06 | 0.44 | 0.1 | <0,02 | <0,01
1505 | RODRIGO BARRERA BARRERA (EX NELSON SOTO) | PLANTA MARIA ISABEL | MARIA ISABEL 2 | COBRE | N/A | INACTIVO | MURO | ATACAMA | TIERRA AMARILLA | 6963189 | 374452 | 3682 | 41 | 23 | <5 | <5 | 123 | 136 | 35 | 18 | 245 | 8 | 762 | 183 | 9 | 3.53 | 1.68 | 0.56 | 2.91 | 1.46 | <20 | 21.79 | 50.29 | 29.91 | 20.5 | 3.43 | 648.94 | 84.23 | 0.47 | 64.88 | 11.72 | 0.36 | 11.35 | 0.72 | 1.03 | 0.4 | 0.34 | 2.86 | 0.1 | 5.22 | <0,01 | 98.98 | 4.23 | 11.79 | 1.38 | 5.27 | 1.05 | 0.21 | 0.95 | 0.13 | 0.63 | 0.15 | 0.45 | 0.07 | 0.55 | 0.08 | <0,02 | <0,01
1982 | RODRIGO BARRERA BARRERA (EX NELSON SOTO) | PLANTA MARIA ISABEL | MARIA ISABEL 2 | COBRE | N/A | INACTIVO | SEDIMENTOS | ATACAMA | TIERRA AMARILLA | 6963346 | 374546 | 92 | 117 | 48 | 10 | 14 | 153 | 84 | 429 | 24 | 293 | 8 | 670 | 84 | 16 | 6.28 | 5.59 | 1.08 | 6.88 | 1.82 | <20 | <5 | <10 | <20 | 7.51 | <1 | <10 | <10 | 0.03 | 57.55 | 14.97 | 0.76 | 5.95 | 6.36 | 3.04 | 0.11 | 2.99 | 2.34 | 0.19 | 5.53 | <0,01 | 99.97 | 23.23 | 44.3 | 5.24 | 20.93 | 4.39 | 1.15 | 3.89 | 0.55 | 2.99 | 0.59 | 1.76 | 0.24 | 1.66 | 0.23 | 0.03 | 1.31
91 | BELTRAN DEL TRANSITO PIZARRO | MARIANITA | MARIANITA | ORO | 105000 | ACTIVO | CUBETA | COQUIMBO | VICUÑA | 6679440 | 306850 | 11254 | 201 | 51 | 17 | 67 | 154 | 70 | 356 | 34 | 111 | 5 | 783 | 25 | 20 | 3.97 | 2.83 | 0.39 | 1.58 | 0.92 | <20 | 5.9 | 39.52 | <20 | 1.79 | 5.9 | <10 | <10 | <0,01 | 49.95 | 17.21 | 0.8 | 10.52 | 2.13 | 7.16 | 0.27 | 4.15 | 2.61 | 0.22 | 3.41 | <0,01 | 98.41 | 15.95 | 33.01 | 4.64 | 19.81 | 4.77 | 1.59 | 4.5 | 0.61 | 3.47 | 0.68 | 1.96 | 0.27 | 1.76 | 0.24 | <0,02 | 0.29
92 | BELTRAN DEL TRANSITO PIZARRO | MARIANITA | MARIANITA | ORO | N/A | ACTIVO | MURO | COQUIMBO | VICUÑA | 6679402 | 306842 | 7092 | 201 | 47 | 17 | 66 | 191 | 76 | 356 | 37 | 116 | 8 | 1379 | 28 | 25 | 3.94 | 2.53 | 0.2 | 2.14 | 0.88 | <20 | 5.38 | 49.47 | <20 | 6.17 | 6.9 | <10 | <10 | 0.01 | 51.09 | 17.22 | 0.8 | 9.56 | 2.46 | 6.72 | 0.34 | 4.35 | 2.79 | 0.23 | 3.52 | 0.01 | 99.08 | 15.39 | 32.61 | 4.71 | 20.53 | 3.93 | 1.6 | 4.47 | 0.62 | 3.5 | 0.69 | 1.89 | 0.27 | 1.77 | 0.24 | <0,02 | 0.29
93 | BELTRAN DEL TRANSITO PIZARRO | MARIANITA | MARIANITA | ORO | N/A | ACTIVO | SEDIMENTOS | COQUIMBO | VICUÑA | 6679414 | 306823 | 1391 | 133 | 76 | 18 | 64 | 799 | 27 | 68 | 30 | 81 | 5 | 1126 | 1389 | 5 | 3.49 | 1.36 | 0.24 | 2.21 | 1.92 | 1434.56 | 18.89 | <10 | 74.49 | 3.63 | 2.66 | <10 | <10 | 0.23 | 57.37 | 9.53 | 0.49 | 12.04 | 6.9 | 2.85 | 0.2 | 2.3 | 1.08 | 0.18 | 5.52 | 0.57 | 99.02 | 8.54 | 18.97 | 2.7 | 11.4 | 2.56 | 0.83 | 2.74 | 0.39 | 2.37 | 0.49 | 1.48 | 0.22 | 1.49 | 0.22 | 0.08 | 3.14
516 | BELTRAN DEL TRANSITO PIZARRO | MARIANITA | MARIANITA | ORO | 105000 | ACTIVO | CUBETA | COQUIMBO | VICUÑA | 6679385 | 306845 | 1181 | 161 | 39 | 16 | 64 | 108 | 25 | 78 | 33 | 311 | 10 | 314 | 56 | 12 | 1.6 | 6.98 | 0.28 | 5.23 | 1.62 | <20 | 6.55 | <10 | 58.48 | 21.93 | 5.9 | <10 | <10 | 1.99 | 52.37 | 13.6 | 0.73 | 9.77 | 5.09 | 2.53 | 0.24 | 5.44 | 0.83 | 0.23 | 8.99 | <0,01 | 99.82 | 58.15 | 36.47 | 4.74 | 21.54 | 4.94 | 1.14 | 4.01 | 0.53 | 2.77 | 0.56 | 1.73 | 0.24 | 1.66 | 0.24 | 0.02 | 1.66
517 | BELTRAN DEL TRANSITO PIZARRO | MARIANITA | MARIANITA | ORO | 105000 | ACTIVO | CUBETA | COQUIMBO | VICUÑA | 6679189 | 306884 | 918 | 132 | 58 | 15 | 68 | 79 | 19 | 40 | 36 | 237 | 13 | <20 | 30 | 16 | 1.06 | 4.41 | 0.27 | 6.41 | 1.73 | <20 | 7.65 | 26.32 | 76.03 | 19.71 | 3.82 | <10 | <10 | 1.14 | 47.55 | 15.2 | 0.58 | 9.15 | 6.61 | 4.07 | 0.32 | 5.41 | 0.59 | 0.25 | 9.67 | <0,01 | 99.39 | 37.4 | 43.35 | 5.77 | 24.81 | 4.57 | 1.1 | 3.98 | 0.52 | 2.69 | 0.62 | 1.73 | 0.25 | 1.71 | 0.27 | 0.04 | 1.73
518 | BELTRAN DEL TRANSITO PIZARRO | MARIANITA | MARIANITA | ORO | 105000 | ACTIVO | CUBETA | COQUIMBO | VICUÑA | 6679235 | 306799 | 1495 | 241 | 85 | 15 | 79 | 461 | 227 | 561 | 52 | 137 | 9 | 13244 | 245 | 15 | 72.04 | 2.2 | 0.28 | 1.82 | 0.67 | 43.23 | 6.2 | <10 | 44.66 | 9.16 | 6.09 | <10 | <10 | 0.24 | 47 | 16.03 | 0.6 | 8.04 | 7.11 | 3.19 | 0.37 | 4.01 | 4.37 | 0.14 | 6.83 | 0.6 | 98.28 | 19.58 | 23.9 | 3.25 | 14.55 | 3.23 | 2.63 | 3.7 | 0.53 | 2.79 | 0.55 | 1.56 | 0.21 | 1.45 | 0.19 | <0,02 | 0.31
1055 | PEDRO MARTINEZ ULLOA | PLANTA MARTINEZ | MARTINEZ 1-2-3 | ORO | 325670 | INACTIVO | CUBETA | COQUIMBO | ANDACOLLO | 6651919 | 299489 | 8616 | 219 | 40 | 32 | 17 | 83 | 102 | 192 | 98 | 199 | 6 | 898 | 19 | 18 | 1.57 | 3.57 | 0.14 | 3.94 | 1.33 | <20 | 23.27 | 25.32 | 54.56 | 7.03 | 3.22 | <10 | <10 | 2.27 | 48.42 | 19.26 | 0.45 | 6.73 | 1.19 | 4.91 | 0.09 | 1.64 | 4.08 | 0.19 | 11.76 | <0,01 | 98.72 | 14.68 | 29.74 | 3.96 | 16.06 | 3.36 | 0.98 | 3.15 | 0.45 | 2.64 | 0.51 | 1.58 | 0.24 | 1.48 | 0.21 | 0.03 | 0.23
1056 | PEDRO MARTINEZ ULLOA | PLANTA MARTINEZ | MARTINEZ 1-2-3 | ORO | 325670 | INACTIVO | CUBETA | COQUIMBO | ANDACOLLO | 6651872 | 299491 | 1822 | 249 | 38 | <5 | 13 | <5 | 104 | 203 | 92 | 183 | <5 | 550 | 17 | 18 | 1.59 | 4.74 | <0,01 | 3.56 | 1.84 | <20 | 32.22 | <10 | 84.52 | 5.93 | 1.59 | <10 | 21.02 | 1.14 | 52.57 | 19.44 | 0.48 | 7.4 | 0.9 | 4.62 | 0.04 | 2.22 | 3.87 | 0.15 | 7.61 | <0,01 | 99.3 | 25.27 | 42.66 | 4.9 | 16.93 | 2.93 | 0.59 | 2.79 | 0.35 | 1.8 | 0.35 | 1 | 0.14 | 0.97 | 0.13 | <0,02 | 0.29
1815 | PEDRO MARTINEZ ULLOA | PLANTA MARTINEZ | MARTINEZ 1-2-3 | ORO | N/A | INACTIVO | SEDIMENTOS | COQUIMBO | ANDACOLLO | 6651992 | 299493 | 910 | 155 | 56 | 17 | 12 | 86 | 63 | 313 | 20 | 263 | 6 | 1023 | 32 | 10 | 1.7 | 5.06 | 0.5 | 4.9 | 1.45 | <20 | 21.07 | <10 | <20 | 7.12 | <1 | <10 | <10 | 0.03 | 60.25 | 16.86 | 0.54 | 6.5 | 1.54 | 3.4 | 0.18 | 3.32 | 2.79 | 0.16 | 4.05 | <0,01 | 99.59 | 15.68 | 35.76 | 4.3 | 16.99 | 3.63 | 1.12 | 3.3 | 0.47 | 2.54 | 0.49 | 1.44 | 0.19 | 1.29 | 0.18 | <0,02 | 0.22
226 | RALGOMET LTDA. (OSCAR MUNIZAGA) | MASTER | MASTER 1 | COBRE-ORO | 171165 | INACTIVO | CUBETA | COQUIMBO | COMBARBALA | 6549897 | 308142 | 1488 | 154 | 75 | 19 | 68 | 105 | 24 | 91 | 34 | 94 | 15 | 72 | 83 | 32 | 2.89 | 1.42 | 0.23 | 1.65 | 0.67 | <20 | <5 | 21.8 | 20.65 | 7.02 | 4.61 | <10 | <10 | <0,01 | 54.09 | 14.36 | 0.65 | 11.27 | 5.36 | 2.85 | 0.18 | 2.39 | 0.84 | 0.21 | 7.35 | - | 99.55 | 10.78 | 21.19 | 3.05 | 12.91 | 2.85 | 0.95 | 2.42 | 0.4 | 2.31 | 0.52 | 1.19 | 0.18 | 1.11 | 0.14 | <0,02 | 0.42
230 | RALGOMET LTDA. (OSCAR MUNIZAGA) | MASTER | MASTER 1 | COBRE-ORO | N/A | INACTIVO | MURO | COQUIMBO | COMBARBALA | 6549974 | 308133 | 1377 | 116 | 106 | 12 | 69 | 195 | 84 | 155 | 44 | 143 | 14 | 282 | 85 | 8 | 2.15 | 1.98 | 0.66 | 3.07 | 1.46 | <20 | 20.2 | 49.47 | <20 | 7.23 | 9.74 | <10 | 87.42 | 0.53 | 59.14 | 15.59 | 0.51 | 6.45 | 6.85 | 2.54 | 0.29 | 0.8 | 2.78 | 0.19 | 3.65 | - | 98.78 | 12.26 | 23.99 | 3.49 | 14.87 | 2.91 | 0.51 | 2.84 | 0.31 | 1.9 | 0.38 | 1.03 | 0.18 | 0.93 | 0.18 | <0,02 | 0.22
227 | RALGOMET LTDA. (OSCAR MUNIZAGA) | MASTER | MASTER 2 | COBRE-ORO | N/A | INACTIVO | MURO | COQUIMBO | COMBARBALA | 6549993 | 308206 | 1416 | 111 | 55 | 17 | 64 | 127 | 91 | 35 | 39 | 129 | 11 | 251 | 101 | 21 | 1.92 | 1.51 | 0.52 | 3.94 | 1.35 | <20 | 22.14 | 30.11 | 21.22 | 7.63 | 7.17 | <10 | 30.74 | 3.47 | 47.45 | 15.42 | 0.41 | 11.26 | 3.53 | 1.57 | 0.16 | 0.42 | 2.99 | 0.19 | 12.56 | - | 95.97 | 21.65 | 25.92 | 3.84 | 13.26 | 2.83 | 0.67 | 2.41 | 0.38 | 1.94 | 0.38 | 0.79 | 0.12 | 1 | 0.09 | <0,02 | 0.5
228 | RALGOMET LTDA. (OSCAR MUNIZAGA) | MASTER | MASTER 2 | COBRE-ORO | N/A | INACTIVO | SEDIMENTOS | COQUIMBO | COMBARBALA | 6550077 | 308257 | 1224 | 107 | 33 | 10 | 70 | 185 | 55 | 503 | 44 | 167 | 19 | 583 | 31 | <5 | 4.09 | 2.4 | 0.39 | 3.34 | 1.14 | <20 | <5 | 33.04 | <20 | 6.08 | 7.22 | <10 | <10 | 1.16 | 54.47 | 14.21 | 0.42 | 6.56 | 6.65 | 1.77 | 0.12 | 2.4 | 2.05 | 3.64 | 6.18 | - | 98.48 | 14.1 | 26.27 | 3.57 | 16.46 | 2.83 | 0.91 | 2.85 | 0.42 | 2.49 | 0.67 | 1.65 | 0.23 | 1.79 | 0.16 | <0,02 | 0.76
229 | RALGOMET LTDA. (OSCAR MUNIZAGA) | MASTER | MASTER 2 | COBRE-ORO | 679325 | INACTIVO | CUBETA | COQUIMBO | COMBARBALA | 6549983 | 308201 | 4321 | 135 | 76 | 15 | 69 | 210 | 85 | 104 | 41 | 135 | 12 | 226 | 61 | 22 | 2.98 | 2.08 | 0.37 | 3.87 | 1.65 | <20 | 26.71 | 27.36 | <20 | 11.49 | 5.6 | <10 | <10 | 0.75 | 57.89 | 15.84 | 0.6 | 8.06 | 4.93 | 2.1 | 0.32 | 0.97 | 2.99 | 0.19 | 4.55 | - | 98.44 | 15.4 | 30.38 | 4.67 | 18.23 | 3.77 | 0.95 | 3.06 | 0.44 | 2.45 | 0.62 | 1.41 | 0.2 | 1.61 | 0.18 | <0,02 | 0.4
664 | SCM TAMBILLOS | PLANTA EL MEMBRILLO | MEMBRILLO | ORO | N/A | INACTIVO | MURO | METROPOLITANA | ALHUE | 6232884 | 323073 | 872 | 67 | 48 | 17 | 68 | 670 | 55 | 43 | 37 | 510 | 18 | 195 | 109 | 7 | 0.99 | 9.39 | <0,01 | 1.7 | 0.6 | <20 | <5 | 14.77 | 61.37 | 28.65 | 9.7 | <10 | <10 | <0,01 | 79.5 | 5.07 | 0.18 | 9.07 | 0.55 | 1.43 | 0.13 | 0.1 | 1.95 | 0.07 | 1.33 | <0,01 | 99.36 | 5.01 | 8.56 | 1.08 | 4.34 | 1 | 0.3 | 0.89 | 0.14 | 0.79 | 0.16 | 0.52 | 0.07 | 0.38 | 0.06 | <0,02 | 0.1
665 | SCM TAMBILLOS | PLANTA EL MEMBRILLO | MEMBRILLO | ORO | 173000 | INACTIVO | CUBETA | METROPOLITANA | ALHUE | 6232893 | 323068 | 1224 | 88 | 75 | 18 | 67 | 853 | 78 | 60 | 36 | 280 | 14 | 345 | 142 | <5 | 1.69 | 4.95 | <0,01 | 2.9 | 1.01 | <20 | 7.65 | 17.3 | 49.84 | 45.18 | 4.87 | <10 | <10 | 0.04 | 70.99 | 7.94 | 0.29 | 10.54 | 0.76 | 2.77 | 0.18 | 0.12 | 2.63 | 0.09 | 3 | <0,01 | 99.3 | 8.28 | 15.03 | 1.92 | 7.42 | 1.48 | 0.49 | 1.43 | 0.22 | 1.24 | 0.23 | 0.67 | 0.08 | 0.75 | 0.08 | <0,02 | 0.08
666 | SCM TAMBILLOS | PLANTA EL MEMBRILLO | MEMBRILLO | ORO | N/A | INACTIVO | SEDIMENTOS | METROPOLITANA | ALHUE | 6232900 | 323037 | 671 | 78 | 60 | 18 | 67 | 451 | 68 | 60 | 35 | 470 | 13 | 325 | 99 | 15 | 1.68 | 10.48 | <0,01 | 2.91 | 0.86 | <20 | 7.74 | 15.92 | 53.99 | 26.64 | 14.86 | <10 | <10 | <0,01 | 74.41 | 6.87 | 0.24 | 9.97 | 0.75 | 1.61 | 0.12 | 0.18 | 2.38 | 0.12 | 2.65 | <0,01 | 99.28 | 7.68 | 14.95 | 1.94 | 7.72 | 1.78 | 0.53 | 1.54 | 0.24 | 1.33 | 0.31 | 0.8 | 0.1 | 0.64 | 0.07 | <0,02 | 0.06
667 | SCM TAMBILLOS | PLANTA EL MEMBRILLO | MEMBRILLO | ORO | N/A | INACTIVO | SEDIMENTOS | METROPOLITANA | ALHUE | 6232885 | 322991 | 315 | 82 | 67 | 22 | 60 | 227 | 58 | 44 | 25 | 384 | 7 | 289 | 156 | 15 | 1.38 | 8.91 | <0,01 | 1.28 | 0.52 | <20 | 11.83 | 28.59 | 58.02 | 32.26 | 5.04 | <10 | <10 | 0.56 | 72.06 | 4.98 | 0.24 | 14.65 | 0.49 | 0.74 | 0.07 | 0.13 | 2.36 | 0.06 | 3.75 | <0,01 | 99.54 | 5.14 | 9.37 | 1.18 | 4.81 | 1 | 0.37 | 0.89 | 0.12 | 0.71 | 0.15 | 0.42 | 0.06 | 0.39 | 0.07 | <0,02 | 0.1
811 | JULIO MERINO | PLANTA MERINO | MERINO | COBRE | N/A | INACTIVO | MURO | COQUIMBO | SALAMANCA | 6460639 | 318969 | 2961 | 147 | 37 | 15 | 65 | 194 | 38 | 398 | 29 | 173 | 6 | 1948 | 923 | <5 | 8.87 | 3.64 | 0.41 | 1.08 | 0.78 | 109.96 | 11.56 | 139.99 | <20 | 15.14 | 7.57 | <10 | <10 | 0.01 | 46.33 | 13.04 | 0.71 | 9.98 | 15.37 | 3.23 | 0.36 | 0.47 | 1.17 | 0.14 | 8.27 | - | 99.08 | 11.4 | 22.06 | 3.47 | 14.3 | 3.46 | 1.34 | 3.83 | 0.43 | 3.4 | 0.58 | 1.59 | 0.25 | 1.39 | 0.18 | <0,02 | 0.41
812 | JULIO MERINO | PLANTA MERINO | MERINO | COBRE | 21600 | INACTIVO | CUBETA | COQUIMBO | SALAMANCA | 6460611 | 318979 | 4381 | 142 | 25 | 11 | 72 | 99 | 106 | 277 | 47 | 216 | 18 | 135 | 46 | 21 | 13.67 | 3.67 | 0.96 | 3.13 | 0.97 | <20 | 5.32 | 27.8 | 42.84 | 12.37 | 6.18 | <10 | <10 | 0.25 | 54.2 | 16.01 | 0.72 | 6.99 | 8.57 | 2.38 | 0.24 | 0.43 | 2.76 | 0.16 | 7.07 | - | 99.51 | 12.69 | 26.08 | 3.92 | 15.72 | 3.69 | 1.3 | 3.63 | 0.52 | 3.06 | 0.55 | 1.58 | 0.23 | 1.31 | 0.24 | <0,02 | 0.46
813 | JULIO MERINO | PLANTA MERINO | MERINO | COBRE | 21600 | INACTIVO | CUBETA | COQUIMBO | SALAMANCA | 6460668 | 318968 | 3579 | 114 | 13 | 9 | 75 | 72 | 169 | 50 | 66 | 231 | 31 | <20 | 59 | 17 | 10.04 | 3.05 | 0.44 | 5.15 | 1.7 | <20 | 5.94 | 18.21 | 39.28 | 5.49 | 2.28 | <10 | <10 | 0.26 | 60.38 | 16.4 | 0.52 | 4.64 | 4.7 | 2.04 | 0.1 | 0.6 | 3.48 | 0.13 | 6.1 | - | 99.07 | 11.74 | 25.24 | 3.17 | 13.43 | 2.8 | 0.55 | 2.98 | 0.36 | 2.33 | 0.47 | 1.45 | 0.17 | 1.34 | 0.23 | <0,02 | 0.15
1664 | MINERA MICHILLA S.A | MICHILLA | MICHILLA | COBRE | 43500 | INACTIVO | CUBETA | ANTOFAGASTA | MEJILLONES | 7484279 | 367754 | 5300 | 256 | 45 | <5 | 6 | 63 | 22 | 66 | 33 | 257 | 6 | <20 | 13 | 16 | 3.42 | 4.92 | 0.36 | 6.98 | 1.82 | <20 | 5.46 | 13 | <20 | 8.46 | 1.94 | <10 | <10 | 0.4 | 51.22 | 12.55 | 0.83 | 9.74 | 3.22 | 5.11 | 0.09 | 8.36 | 0.66 | 0.46 | 6.7 | <0,01 | 98.95 | 20.08 | 44.34 | 5.93 | 25.25 | 5.33 | 1.85 | 4.45 | 0.6 | 3.36 | 0.65 | 1.91 | 0.28 | 1.92 | 0.33 | <0,02 | 0.14
1665 | MINERA MICHILLA S.A | MICHILLA | MICHILLA | COBRE | 43500 | INACTIVO | CUBETA | ANTOFAGASTA | MEJILLONES | 7484378 | 367800 | 5744 | 265 | 44 | <5 | 7 | 92 | 23 | 61 | 27 | 213 | 6 | <20 | 12 | 19 | 3.91 | 2.1 | 1.45 | 2.05 | 0.76 | <20 | 6.45 | <10 | <20 | 10.43 | 3.59 | <10 | <10 | 0.22 | 42.35 | 12.18 | 0.79 | 10.47 | 2.74 | 7.36 | 0.11 | 8.61 | 0.76 | 0.44 | 13.82 | <0,01 | 99.62 | 14.32 | 31.03 | 4.3 | 18.79 | 4.14 | 1.44 | 3.67 | 0.45 | 2.56 | 0.49 | 1.29 | 0.17 | 1.02 | 0.16 | <0,02 | <0,01
1666 | MINERA MICHILLA S.A | MICHILLA | MICHILLA | COBRE | 43500 | INACTIVO | CUBETA | ANTOFAGASTA | MEJILLONES | 7484589 | 367829 | 6329 | 273 | 39 | <5 | 7 | 82 | 28 | 65 | 35 | 258 | 7 | 66 | 11 | 35 | 2.48 | 3.82 | 0.69 | 2.27 | 1.3 | <20 | 5.84 | 12.55 | 27.68 | 10.65 | 3.1 | <10 | <10 | 0.2 | 53.19 | 13.37 | 0.9 | 10.07 | 2.93 | 4.92 | 0.1 | 7.18 | 0.9 | 0.45 | 4.85 | <0,01 | 98.87 | 14.41 | 30.3 | 4.14 | 18.37 | 4.14 | 1.4 | 4.15 | 0.64 | 3.27 | 0.64 | 1.63 | 0.22 | 1.29 | 0.18 | <0,02 | 0.04
1873 | MINERA MICHILLA S.A | MICHILLA | MICHILLA | COBRE | N/A | INACTIVO | SEDIMENTOS | ANTOFAGASTA | MEJILLONES | 7484151 | 367518 | 6078 | 257 | 37 | 26 | 10 | 89 | 23 | 267 | 23 | 223 | 6 | 85 | 20 | <5 | 0.64 | 3.77 | 2.32 | 4.4 | 1.38 | <20 | <5 | <10 | <20 | <1 | <1 | <10 | <10 | 0.84 | 40.77 | 12.35 | 1.44 | 10.76 | 7.4 | 5.68 | 0.12 | 5.41 | 0.8 | 0.46 | 13.91 | <0,01 | 99.08 | 29.24 | 66.55 | 8.58 | 36.38 | 8.24 | 1.75 | 7.8 | 1.1 | 5.95 | 1.13 | 3.18 | 0.44 | 2.64 | 0.34 | <0,02 | <0,01
1874 | MINERA MICHILLA S.A | MICHILLA | MICHILLA | COBRE | N/A | INACTIVO | SEDIMENTOS | ANTOFAGASTA | MEJILLONES | 7484431 | 367495 | 128 | 86 | 46 | 29 | 14 | <5 | 29 | 948 | <10 | 136 | <5 | 148 | 17 | 8 | 0.99 | 3.29 | 2.19 | 3.01 | 1.49 | <20 | <5 | <10 | <20 | <1 | <1 | <10 | <10 | 1.47 | 30.74 | 8.5 | 0.58 | 5.25 | 25.42 | 5.42 | 0.08 | 3.74 | 0.77 | 0.38 | 18.72 | <0,01 | 99.61 | 19.27 | 40.78 | 4.99 | 19.75 | 3.61 | 1.02 | 3.77 | 0.57 | 3.09 | 0.58 | 1.66 | 0.23 | 1.53 | 0.23 | <0,02 | 0.01
1875 | MINERA MICHILLA S.A | MICHILLA | MICHILLA | COBRE | N/A | INACTIVO | SEDIMENTOS | ANTOFAGASTA | MEJILLONES | 7484320 | 367497 | 31 | 11 | <10 | 31 | <5 | <5 | 14 | 1587 | <10 | 117 | <5 | 79 | 8 | <5 | 0.64 | 2.27 | 1.53 | 1.05 | 0.89 | <20 | <5 | 14.1 | <20 | <1 | <1 | <10 | <10 | 5.01 | 10.31 | 2.12 | 0.18 | 1.33 | 43.08 | 6.83 | 0.02 | 2.25 | 0.33 | 0.26 | 32.65 | <0,01 | 99.34 | 5.34 | 12.85 | 1.6 | 6.29 | 1.19 | 0.34 | 1.08 | 0.19 | 1.01 | 0.19 | 0.6 | 0.09 | 0.54 | 0.08 | <0,02 | 0.01
681 | ASOCIACION PIRQUINEROS DE PETORCA | LA VEGA | MINERA LA VEGA | COBRE | 8280 | ACTIVO | CUBETA | VALPARAISO | PETORCA | 6433406 | 323132 | 2238 | 136 | 48 | 15 | 71 | 1735 | 59 | 106 | 39 | 240 | 13 | 2398 | 1541 | 23 | 2.95 | 3.85 | 1.08 | 2.69 | 0.87 | 428.21 | 9.48 | 93.32 | <20 | 9.72 | 13.44 | <10 | <10 | 0.34 | 56.93 | 13.37 | 0.51 | 8.5 | 6.4 | 1.47 | 0.39 | 0.62 | 2.27 | 0.15 | 8.14 | - | 99.54 | 10.89 | 21.97 | 2.95 | 13.37 | 2.64 | 0.84 | 2.92 | 0.38 | 2.25 | 0.38 | 1.16 | 0.17 | 1.01 | 0.15 | 0.04 | 12.6
1935 | ASOCIACION PIRQUINEROS DE PETORCA | LA VEGA | MINERA LA VEGA | COBRE | N/A | INACTIVO | SEDIMENTOS | VALPARAISO | PETORCA | 6433218 | 323207 | 1920 | 128 | 34 | <5 | <5 | 14890 | 61 | 153 | 13 | 90 | <5 | 2488 | 648 | 21 | 4.84 | 1.96 | 1.35 | 3.41 | 1.24 | 402.16 | 9.05 | 167.99 | <20 | 9.24 | 32.49 | <10 | <10 | 0.77 | 48.39 | 16.5 | 0.52 | 11.1 | 4.85 | 1.45 | 0.49 | 0.63 | 2.84 | 0.17 | 10.77 | <0,01 | 97.71 | 13.69 | 29.22 | 3.82 | 15.4 | 3.44 | 1.32 | 3.41 | 0.51 | 2.16 | 0.52 | 1.43 | 0.15 | 1.34 | 0.21 | <0,02 | <0,01
1149 | SUC. MIRTA ROJAS MUNIZAGA | PLANTA MIRAFLORES | MIRAFLORES 1 | COBRE | N/A | INACTIVO | MURO | COQUIMBO | ANDACOLLO | 6652672 | 299096 | 405 | 265 | 44 | <5 | <5 | 25 | 11 | 82 | <10 | 69 | <5 | <20 | 14 | 14 | 0.96 | 3.49 | 0.14 | 1.11 | 0.6 | <20 | 8.09 | 28.88 | 30.88 | 5.48 | 2.21 | <10 | 22.56 | <0,01 | 50.5 | 17.46 | 0.44 | 15.76 | 2.65 | 1.19 | 0.16 | 7.47 | 0.58 | 0.14 | 3.47 | - | 99.82 | 4.06 | 8.1 | 1.22 | 4.76 | 1.11 | 0.23 | 1.06 | 0.15 | 0.79 | 0.14 | 0.41 | 0.06 | 0.39 | 0.05 | <0,02 | 2.24
1150 | SUC. MIRTA ROJAS MUNIZAGA | PLANTA MIRAFLORES | MIRAFLORES 1 | COBRE | 60000 | INACTIVO | CUBETA | COQUIMBO | ANDACOLLO | 6652671 | 299022 | 346 | 207 | 252 | <5 | 36 | 4402 | 59 | 175 | 14 | 109 | 7 | 1030 | 134 | 27 | 1.39 | 3.52 | 0.44 | 1.19 | 0.55 | <20 | 9.34 | 58.63 | 29.98 | 8.82 | 2.13 | <10 | <10 | 0.81 | 46.12 | 15.69 | 0.56 | 9.56 | 6.03 | 6.61 | 0.79 | 1.38 | 2.7 | 0.18 | 9.24 | - | 98.85 | 4.4 | 9.39 | 1.59 | 5.74 | 1.28 | 0.31 | 1.24 | 0.18 | 0.87 | 0.19 | 0.51 | 0.09 | 0.45 | 0.06 | <0,02 | 1.38
1151 | SUC. MIRTA ROJAS MUNIZAGA | PLANTA MIRAFLORES | MIRAFLORES 1 | COBRE | 60000 | INACTIVO | CUBETA | COQUIMBO | ANDACOLLO | 6652700 | 299023 | 498 | 220 | 60 | <5 | 6 | 780 | 20 | 108 | <10 | 76 | <5 | 234 | 49 | 21 | 0.87 | 3.54 | 0.72 | 1.25 | 0.6 | <20 | 9.12 | 46.77 | 30.36 | 2.38 | 1.82 | <10 | 12.36 | 0.06 | 48.43 | 16.9 | 0.42 | 12.93 | 5.52 | 2.62 | 0.31 | 5.25 | 0.94 | 0.17 | 6.32 | - | 99.81 | 4.8 | 9.3 | 1.43 | 5.6 | 1.27 | 0.33 | 0.93 | 0.16 | 1.34 | 0.19 | 0.57 | 0.07 | 0.44 | 0.08 | <0,02 | 1.69
1152 | SUC. MIRTA ROJAS MUNIZAGA | PLANTA MIRAFLORES | MIRAFLORES 1 | COBRE | 60000 | INACTIVO | CUBETA | COQUIMBO | ANDACOLLO | 6652678 | 299069 | 499 | 262 | 41 | <5 | <5 | <5 | 13 | 116 | <10 | 71 | <5 | <20 | 19 | 22 | 2.56 | 2.52 | 0.14 | 1.64 | 0.82 | <20 | 8.19 | 17.46 | 63.09 | 4.4 | <1 | <10 | 15.34 | 0.04 | 48.69 | 17.62 | 0.44 | 14.62 | 3.71 | 2.29 | 0.18 | 6.44 | 0.5 | 0.18 | 5.12 | - | 99.78 | 7.25 | 13.49 | 2.23 | 8.48 | 1.8 | 0.61 | 1.66 | 0.2 | 1.2 | 0.22 | 0.64 | 0.1 | 0.58 | 0.14 | <0,02 | 2.01
1819 | SUC. MIRTA ROJAS MUNIZAGA | PLANTA MIRAFLORES | MIRAFLORES 1 | COBRE | N/A | INACTIVO | SEDIMENTOS | COQUIMBO | ANDACOLLO | 6652720 | 299180 | 2790 | 158 | 39 | <5 | 9 | 308 | 90 | 221 | 38 | 200 | 6 | 942 | 81 | 15 | 4.97 | 3.48 | 1.08 | 9.18 | 2.93 | <20 | 23.1 | <10 | 23.08 | 5.52 | <1 | <10 | <10 | 0.32 | 48.06 | 22.64 | 0.58 | 9.41 | 0.54 | 2.04 | 0.13 | 1.64 | 3.37 | 0.25 | 10.92 | <0,01 | 99.57 | 28.11 | 61.24 | 7.31 | 29.65 | 6.47 | 1.7 | 5.75 | 0.75 | 3.91 | 0.74 | 2.04 | 0.38 | 1.85 | 0.26 | 0.02 | 1.13
1153 | SUC. MIRTA ROJAS MUNIZAGA | PLANTA MIRAFLORES | MIRAFLORES 2 | ORO | N/A | INACTIVO | MURO | COQUIMBO | ANDACOLLO | 6652726 | 299000 | 520 | 221 | 43 | <5 | <5 | 366 | 24 | 93 | <10 | 87 | <5 | 331 | 58 | 23 | 2.37 | 2.09 | 0.33 | 2.26 | 0.64 | <20 | 9.26 | 54.8 | 34.44 | 5.88 | 1.96 | <10 | 13.5 | <0,01 | 50.44 | 16.53 | 0.42 | 13.96 | 4.24 | 1.18 | 0.26 | 6.56 | 1.37 | 0.15 | 4.68 | - | 99.79 | 10.87 | 20.81 | 3.07 | 12.08 | 2.67 | 0.8 | 2.25 | 0.34 | 2.22 | 0.4 | 1.17 | 0.15 | 1.02 | 0.21 | <0,02 | 0.08
1154 | SUC. MIRTA ROJAS MUNIZAGA | PLANTA MIRAFLORES | MIRAFLORES 2 | ORO | 20250 | INACTIVO | CUBETA | COQUIMBO | ANDACOLLO | 6652709 | 299000 | 610 | 169 | 109 | 15 | 20 | 6679 | 71 | 155 | 17 | 149 | 6 | 1156 | 468 | 17 | 0.82 | 3.07 | 0.98 | 2.67 | 0.49 | 284.64 | 17.27 | 201.64 | <20 | 3.45 | 2.03 | 16.06 | <10 | 0.85 | 48.87 | 14.08 | 0.48 | 8.97 | 7.26 | 4.47 | 0.8 | 1.18 | 3.89 | 0.18 | 8.6 | - | 98.78 | 6.32 | 12.13 | 1.71 | 6.27 | 1.38 | 0.41 | 1.31 | 0.21 | 1 | 0.18 | 0.66 | 0.09 | 0.5 | 0.07 | 0.02 | 0.19
1155 | SUC. MIRTA ROJAS MUNIZAGA | PLANTA MIRAFLORES | MIRAFLORES 2 | ORO | 20250 | INACTIVO | CUBETA | COQUIMBO | ANDACOLLO | 6652723 | 298991 | 432 | 227 | 159 | <5 | 28 | 5539 | 74 | 163 | 19 | 103 | 6 | 950 | 290 | 17 | 5.01 | 1.77 | 0.26 | 1.09 | 0.33 | 69.5 | 16.94 | 110.64 | <20 | 4.44 | 2.4 | 13.45 | <10 | 0.85 | 43.18 | 18.08 | 0.48 | 9.9 | 5.35 | 5.95 | 0.8 | 0.98 | 3.58 | 0.21 | 10.49 | - | 98.99 | 6.31 | 13.54 | 2.07 | 8.59 | 1.98 | 0.71 | 1.95 | 0.21 | 1.49 | 0.3 | 0.86 | 0.14 | 0.71 | 0.09 | <0,02 | 1.4
1156 | SUC. MIRTA ROJAS MUNIZAGA | PLANTA MIRAFLORES | MIRAFLORES 2 | ORO | 20250 | INACTIVO | CUBETA | COQUIMBO | ANDACOLLO | 6652736 | 298981 | 498 | 229 | 138 | <5 | 24 | 4839 | 79 | 164 | 20 | 111 | 6 | 1308 | 322 | 14 | 2.89 | 1.88 | 0.22 | 1.44 | 1.03 | 108.06 | 17.99 | 88.96 | <20 | 9.15 | 3.3 | 16.72 | <10 | 1.33 | 42.14 | 17.95 | 0.42 | 10.19 | 4.94 | 5.8 | 0.73 | 1.29 | 4.09 | 0.22 | 11.3 | - | 99.08 | 6.45 | 12.97 | 1.87 | 7.66 | 1.74 | 0.76 | 1.85 | 0.21 | 1.67 | 0.28 | 0.88 | 0.11 | 0.68 | 0.16 | <0,02 | 0.32
1157 | SUC. MIRTA ROJAS MUNIZAGA | PLANTA MIRAFLORES | MIRAFLORES 2 | ORO | N/A | INACTIVO | SEDIMENTOS | COQUIMBO | ANDACOLLO | 6652726 | 299200 | 1908 | 180 | 46 | <5 | 9 | 272 | 92 | 204 | 32 | 227 | 7 | 1883 | 64 | 22 | 4.91 | 1.78 | 0.22 | 1.23 | 1.25 | <20 | 28.3 | 26.37 | 60.32 | 6.01 | 1.2 | <10 | <10 | 0.24 | 56.2 | 18.03 | 0.44 | 9.15 | 0.93 | 2.5 | 0.2 | 2.04 | 4.79 | 0.24 | 5.01 | - | 99.53 | 8.69 | 16.36 | 2.15 | 9.41 | 1.88 | 0.63 | 1.48 | 0.25 | 1.77 | 0.32 | 0.93 | 0.1 | 0.83 | 0.13 | <0,02 | 0.15
1148 | SUC. MIRTA ROJAS MUNIZAGA | PLANTA MIRAFLORES | MIRAFLORES 3 | ORO | N/A | INACTIVO | MURO | COQUIMBO | ANDACOLLO | 6652770 | 298966 | 354 | 161 | 80 | <5 | 12 | 3253 | 103 | 152 | 30 | 194 | 8 | 2060 | 186 | 7 | 1.85 | 3.78 | 0.62 | 7.62 | 2.19 | <20 | 9.44 | 81.09 | 38.17 | 3.22 | 2.15 | <10 | <10 | 0.67 | 52.54 | 15.71 | 0.5 | 8.57 | 3.79 | 3.27 | 0.54 | 0.97 | 6.61 | 0.26 | 6.17 | - | 98.92 | 18.78 | 32.36 | 4.27 | 14.56 | 2.8 | 0.75 | 2.24 | 0.31 | 2.64 | 0.47 | 1.47 | 0.17 | 1.51 | 0.25 | 0.02 | 1.79
1818 | SUC. MIRTA ROJAS MUNIZAGA | PLANTA MIRAFLORES | MIRAFLORES 3 | ORO | N/A | INACTIVO | SEDIMENTOS | COQUIMBO | ANDACOLLO | 6652764 | 299098 | 1917 | 145 | 48 | 22 | 6 | 1279 | 93 | 210 | 32 | 278 | 7 | 1382 | 140 | 13 | 2.01 | 5.51 | 0.64 | 6.21 | 2.1 | <20 | 12.16 | 29.78 | <20 | <1 | <1 | <10 | <10 | 0.11 | 57.85 | 16.22 | 0.61 | 7.69 | 1.54 | 2.39 | 0.41 | 2.55 | 4.64 | 0.2 | 5.07 | <0,01 | 99.16 | 16.56 | 40.53 | 4.71 | 19.64 | 4.33 | 1.23 | 4.08 | 0.58 | 3.21 | 0.64 | 1.88 | 0.27 | 1.66 | 0.25 | 0.02 | 2.33
122 | JAIME LUIS RAMIREZ | JAIME LUIS RAMIREZ RAMIREZ | MIRANDA | COBRE | 50773 | ACTIVO | CUBETA | COQUIMBO | ANDACOLLO | 6651315 | 299945 | 365 | 186 | 67 | 23 | 67 | 66 | 22 | 71 | 26 | 97 | <5 | 336 | 44 | 21 | 1.08 | 1.71 | 0.5 | 4.59 | 2.05 | <20 | 9 | <10 | <20 | 4.04 | 7.81 | <10 | 11.29 | 0.38 | 52.48 | 13.56 | 0.77 | 13.09 | 5.9 | 2.03 | 0.26 | 4.93 | 1.08 | 0.55 | 4.1 | 0.95 | 99.68 | 22.08 | 52.11 | 5.69 | 23.74 | 4.87 | 1.02 | 4.48 | 0.62 | 3.55 | 0.67 | 1.85 | 0.28 | 1.75 | 0.45 | <0,02 | 0.48
123 | JAIME LUIS RAMIREZ | JAIME LUIS RAMIREZ RAMIREZ | MIRANDA | COBRE | N/A | ACTIVO | MURO | COQUIMBO | ANDACOLLO | 6651312 | 299925 | 2287 | 149 | 51 | 12 | 69 | 99 | 91 | 237 | 48 | 187 | 17 | 493 | 50 | 10 | 0.92 | 1.9 | 0.28 | 3.48 | 1.16 | <20 | 9.42 | 25.44 | 36.27 | 5.53 | 4.22 | <10 | <10 | 0.01 | 54.91 | 13.04 | 0.71 | 6.94 | 7.3 | 3.28 | 0.2 | 2.29 | 3.18 | 0.76 | 6.88 | 0.03 | 99.5 | 10.42 | 21.32 | 3.03 | 12.82 | 2.93 | 0.94 | 2.76 | 0.38 | 2.48 | 0.41 | 1.16 | 0.13 | 1.07 | 0.2 | <0,02 | 0.91
124 | JAIME LUIS RAMIREZ | JAIME LUIS RAMIREZ RAMIREZ | MIRANDA | COBRE | N/A | ACTIVO | SEDIMENTOS | COQUIMBO | ANDACOLLO | 6651338 | 299985 | 979 | 172 | 151 | 14 | 92 | 59 | 106 | 285 | 55 | 208 | 25 | 797 | 22 | 25 | 2.35 | 1.29 | 0.41 | 8.1 | 1.18 | <20 | 18.32 | 26.76 | <20 | 4.42 | <1 | <10 | <10 | <0,01 | 57.63 | 15.62 | 0.73 | 7.25 | 2.1 | 6.24 | 0.13 | 1.09 | 2.93 | 0.22 | 5.65 | <0,01 | 99.6 | 22.09 | 39.68 | 5.3 | 20.89 | 4.42 | 1.23 | 3.95 | 0.54 | 3.5 | 0.57 | 1.55 | 0.24 | 1.35 | 0.3 | <0,02 | 0.3
125 | JAIME LUIS RAMIREZ | JAIME LUIS RAMIREZ RAMIREZ | MIRANDA | COBRE | N/A | ACTIVO | MURO | COQUIMBO | ANDACOLLO | 6651336 | 299947 | 799 | 109 | 30 | 15 | 67 | 80 | 22 | 36 | 44 | 114 | 23 | <20 | 109 | 6 | 1.13 | 1.84 | 0.27 | 3.68 | 1.47 | <20 | <5 | 23.02 | 83.44 | <1 | 6.05 | <10 | 13 | 0.25 | 60.79 | 8.65 | 0.49 | 7.03 | 9.04 | 0.94 | 0.56 | 3.16 | 0.85 | 0.23 | 7.16 | 0.63 | 99.53 | 11.02 | 25.33 | 3.58 | 15 | 3.35 | 1.02 | 3.15 | 0.45 | 2.5 | 0.46 | 1.26 | 0.17 | 1.28 | 0.19 | <0,02 | 0.8
536 | PLANTA MONSERRAT | PLANTA MONSERRAT | MONSERRAT | ORO | N/A | INACTIVO | MURO | ATACAMA | COPIAPO | 6967221 | 365677 | 488 | 136 | 51 | 13 | 58 | 137 | 32 | 282 | 26 | 193 | <5 | 99 | 1238 | 28 | 0.67 | 1.44 | 5.28 | 1.82 | 0.64 | 192.69 | 7.04 | 34.68 | 55.41 | 5.52 | 12.48 | <10 | <10 | <0,01 | 61.09 | 13.48 | 0.57 | 7.99 | 5.43 | 3.68 | 0.08 | 3.2 | 1.09 | 0.21 | 2.91 | - | 99.9 | 8.1 | 15.69 | 2.09 | 8.61 | 1.92 | 0.53 | 1.74 | 0.26 | 1.5 | 0.3 | 0.88 | 0.12 | 0.86 | 0.13 | 0.02 | 1.91
537 | PLANTA MONSERRAT | PLANTA MONSERRAT | MONSERRAT | ORO | 100000 | INACTIVO | CUBETA | ATACAMA | COPIAPO | 6967270 | 365691 | 1805 | 130 | 131 | 31 | 64 | 387 | 29 | 45 | 23 | 257 | <5 | 149 | 1890 | 20 | 0.49 | 2.35 | <0,01 | 1.19 | 1.35 | 542.64 | 22.49 | 29.5 | 38.38 | 12.57 | 7.88 | <10 | 18.68 | 0.06 | 64.03 | 8.57 | 0.45 | 16.86 | 1.88 | 1.31 | 0.07 | 0.71 | 1.65 | 0.13 | 3.92 | - | 99.97 | 5.67 | 9.71 | 1.16 | 4.49 | 0.92 | 0.23 | 0.9 | 0.13 | 0.75 | 0.14 | 0.44 | 0.06 | 0.43 | 0.06 | 0.03 | 5.88
538 | PLANTA MONSERRAT | PLANTA MONSERRAT | MONSERRAT | ORO | 100000 | INACTIVO | CUBETA | ATACAMA | COPIAPO | 6967246 | 365665 | 7033 | 124 | 48 | 15 | 73 | 72 | 34 | 166 | 45 | 446 | 24 | 326 | 1579 | 9 | 0.87 | 2.97 | <0,01 | 1.69 | 1.62 | 663.68 | 9.3 | 297.79 | <20 | 10.99 | 7.53 | 27.88 | 10.36 | 1.11 | 68.45 | 8.6 | 0.5 | 6.88 | 2.97 | 1.19 | 0.05 | 0.82 | 1.74 | 0.21 | 7.29 | - | 99.65 | 5.48 | 11.87 | 1.57 | 6.21 | 1.26 | 0.3 | 1.11 | 0.16 | 0.86 | 0.15 | 0.49 | 0.07 | 0.52 | 0.07 | 0.03 | 3.57
539 | PLANTA MONSERRAT | PLANTA MONSERRAT | MONSERRAT | ORO | N/A | INACTIVO | SEDIMENTOS | ATACAMA | COPIAPO | 6967210 | 365677 | 689 | 157 | 82 | 16 | 74 | 144 | 41 | 361 | 40 | 230 | 18 | 136 | 230 | 18 | 2.09 | 3.38 | <0,01 | 4.38 | 1.55 | <20 | 6.71 | 22.32 | 49.17 | 11.18 | 3.85 | <10 | <10 | 0.01 | 53.7 | 15.27 | 0.72 | 9.32 | 7.26 | 4.22 | 0.1 | 3.28 | 1.58 | 0.25 | 3.59 | - | 99.51 | 23.21 | 42.81 | 5.47 | 22 | 4.68 | 1.27 | 4.48 | 0.6 | 3.74 | 0.69 | 2.11 | 0.29 | 2.11 | 0.3 | 0.02 | 0.92
5 | MINERA LAS CENIZAS S.A | LAS CENIZAS CABILDO | N PASTA (DEP) | COBRE | 8780000 | ACTIVO | PASTA | VALPARAISO | CABILDO | 6405805 | 303730 | 627 | 104 | 52 | 32 | 10 | 90 | 63 | 189 | <10 | 83 | 7 | 619 | 37 | 7 | 1.95 | 2.13 | 1.37 | 3.28 | 1.41 | <20 | <5 | <10 | <20 | <1 | <1 | 43 | 53 | 0.09 | 47.49 | 14.56 | 0.64 | 8.74 | 9.85 | 5.52 | 0.26 | 2.61 | 2.22 | 0.23 | 6.86 | 0.21 | 99.38 | 13.12 | 28.99 | 4.01 | 17.09 | 4.22 | 1.01 | 3.67 | 0.54 | 3.34 | 0.71 | 1.88 | 0.26 | 1.43 | 0.19 | <0,02 | <0,01
1910 | MINERA LAS CENIZAS S.A | LAS CENIZAS CABILDO | N PASTA (DEP) | COBRE | N/A | ACTIVO | SEDIMENTOS | VALPARAISO | CABILDO | 6405782 | 303501 | 209 | 182 | 67 | <5 | 12 | 321 | 84 | 241 | 29 | 191 | 6 | 647 | 54 | 30 | 2.29 | 3.47 | 1.65 | 7.62 | 1.64 | <20 | <5 | 11.54 | <20 | <1 | <1 | <10 | <10 | <0,01 | 46.18 | 17.23 | 0.94 | 9.63 | 3.14 | 2.27 | 0.3 | 2.43 | 2.84 | 0.41 | 14.31 | <0,01 | 99.68 | 19.26 | 46.34 | 5.27 | 21.98 | 4.73 | 1.31 | 3.72 | 0.69 | 3.65 | 0.92 | 2.18 | 0.26 | 1.84 | 0.31 | <0,02 | 0.07
1911 | MINERA LAS CENIZAS S.A | LAS CENIZAS CABILDO | N PASTA (DEP) | COBRE | N/A | ACTIVO | SEDIMENTOS | VALPARAISO | CABILDO | 6405606 | 303510 | 160 | 221 | 75 | <5 | 10 | 306 | 83 | 229 | 29 | 165 | 5 | 628 | 54 | 17 | 1.6 | 3.6 | 1.24 | 5.94 | 1.59 | <20 | <5 | <10 | <20 | 9.77 | <1 | <10 | <10 | <0,01 | 50.39 | 16.17 | 0.93 | 10.44 | 2.68 | 3.07 | 0.3 | 2.94 | 3.13 | 0.38 | 9.07 | <0,01 | 99.49 | 19.07 | 45.06 | 5.53 | 23.08 | 5.16 | 1.5 | 5.29 | 0.73 | 4 | 0.9 | 2.26 | 0.31 | 2.06 | 0.29 | <0,02 | 0.31
1912 | MINERA LAS CENIZAS S.A | LAS CENIZAS CABILDO | N PASTA (DEP) | COBRE | N/A | ACTIVO | SEDIMENTOS | VALPARAISO | CABILDO | 6405933 | 302732 | 213 | 191 | 61 | <5 | 11 | 409 | 89 | 234 | 28 | 157 | 5 | 523 | 51 | 18 | 2.11 | 2.88 | 12.7 | 5.69 | 1.48 | <20 | <5 | 17.55 | <20 | 11.78 | 3.11 | <10 | <10 | <0,01 | 42.46 | 16.63 | 0.96 | 10.13 | 2.95 | 2.06 | 0.3 | 2.15 | 2.98 | 0.63 | 18.58 | <0,01 | 99.83 | 18.32 | 41.54 | 5.1 | 20.55 | 4.56 | 1.3 | 4.14 | 0.53 | 3.83 | 0.66 | 1.89 | 0.3 | 1.8 | 0.26 | <0,02 | 0.01
364 | DUEÑO DESCONOCIDO | EPV | NN 1 | EPV | N/A | ABANDONADO | MURO | COQUIMBO | VICUÑA | 6692123 | 317618 | 1301 | 258 | 28 | 13 | 68 | 410 | 269 | 822 | 55 | 151 | 7 | 20330 | 162 | 15 | 68.66 | 2.29 | 1.87 | 1.44 | 0.71 | <20 | 6.46 | 14.65 | 28.8 | 13.21 | 5.35 | <10 | <10 | 0.42 | 46.1 | 15.55 | 0.33 | 7.03 | 8.38 | 2.38 | 0.41 | 3.18 | 5.26 | 0.11 | 7.48 | 1.06 | 97.27 | 10.12 | 37.26 | 3.09 | 13.06 | 3.13 | 2.65 | 3.36 | 0.44 | 2.97 | 0.63 | 1.47 | 0.2 | 1.28 | 0.19 | <0,02 | 0.2
365 | DUEÑO DESCONOCIDO | EPV | NN 1 | EPV | 158154 | ABANDONADO | CUBETA | COQUIMBO | VICUÑA | 6692110 | 317616 | 1380 | 279 | 33 | 13 | 69 | 413 | 252 | 854 | 53 | 152 | 6 | 22449 | 152 | 20 | 48.06 | 2.91 | 34.57 | 1.86 | 0.73 | <20 | 6.02 | 17.75 | 21.24 | 30.78 | <1 | <10 | <10 | 0.47 | 46.1 | 15.13 | 0.33 | 7.31 | 8.92 | 2.3 | 0.41 | 2.97 | 5 | 0.11 | 7.48 | 1.17 | 97.24 | 11.26 | 22.52 | 3.03 | 14.3 | 3.25 | 2.82 | 3.31 | 0.4 | 2.71 | 0.71 | 2.21 | 0.22 | 1.36 | 0.2 | <0,02 | 0.13
366 | DUEÑO DESCONOCIDO | EPV | NN 1 | EPV | N/A | ABANDONADO | SEDIMENTOS | COQUIMBO | VICUÑA | 6692066 | 317652 | 1086 | 221 | 64 | 15 | 73 | 253 | 127 | 498 | 46 | 202 | 13 | 7591 | 194 | 13 | 23.5 | 3.99 | 0.33 | 2.97 | 1.03 | <20 | <5 | 23.24 | <20 | 25.81 | 3.52 | <10 | <10 | 0.16 | 51.69 | 15.21 | 0.72 | 8.58 | 6.85 | 3.63 | 0.25 | 2.65 | 2.81 | 0.19 | 5.57 | 0.4 | 98.52 | 14.87 | 31.89 | 4.15 | 17.59 | 4.06 | 1.72 | 3.86 | 0.52 | 3.37 | 0.69 | 1.88 | 0.26 | 1.69 | 0.25 | <0,02 | 0.01
707 | DUEÑO DESCONOCIDO | SIN NOMBRE | NN 11 | S/I | N/A | ABANDONADO | MURO | COQUIMBO | COMBARBALA | 6541449 | 308038 | 1011 | 136 | 69 | 15 | 63 | 440 | 14 | 176 | 27 | 180 | 6 | 3101 | 71 | <5 | 2.58 | 3.65 | <0,01 | 1.9 | 0.8 | <20 | 13.8 | 20.18 | <20 | 13.56 | <1 | <10 | <10 | 0.11 | 55.12 | 11.51 | 0.52 | 9.8 | 10.52 | 3.11 | 0.99 | 1.08 | 0.42 | 0.15 | 5.67 | 0.28 | 99.16 | 10.84 | 20.93 | 3.03 | 12.86 | 3.57 | 1.3 | 3.21 | 0.44 | 2.84 | 0.61 | 1.69 | 0.24 | 1.68 | 0.23 | <0,02 | 0.39
708 | DUEÑO DESCONOCIDO | SIN NOMBRE | NN 11 | S/I | 27159 | ABANDONADO | CUBETA | COQUIMBO | COMBARBALA | 6541372 | 308064 | 825 | 111 | <10 | 10 | 50 | 1052 | 25 | 186 | 24 | 191 | <5 | 683 | 129 | <5 | 3.35 | 4.35 | <0,01 | 2.64 | 0.81 | <20 | 7.34 | 27.29 | <20 | 12.21 | 1.24 | <10 | <10 | 0.07 | 54.62 | 11.4 | 0.64 | 8.53 | 11.73 | 2.69 | 1.61 | 0.15 | 0.8 | 0.16 | 7.23 | 0.17 | 99.74 | 13.73 | 29.15 | 4.18 | 18.3 | 4.41 | 1.36 | 4.36 | 0.66 | 3.95 | 0.74 | 2.32 | 0.3 | 2.05 | 0.31 | <0,02 | 0.46
709 | DUEÑO DESCONOCIDO | SIN NOMBRE | NN 11 | S/I | 27159 | ABANDONADO | CUBETA | COQUIMBO | COMBARBALA | 6541415 | 308019 | 1656 | 124 | 46 | 15 | 61 | 407 | 11 | 132 | 22 | 172 | <5 | 1473 | 71 | 6 | 1.81 | 3.51 | <0,01 | 1.6 | 0.97 | <20 | 10.83 | 17.29 | <20 | 15.71 | 3.53 | <10 | <10 | 0.08 | 53.61 | 11.1 | 0.55 | 10.79 | 12.94 | 3 | 1.16 | 0.86 | 0.37 | 0.15 | 4.49 | 0.21 | 99.23 | 8.75 | 25.61 | 2.74 | 12.08 | 3.39 | 1.23 | 3.26 | 0.45 | 2.92 | 0.58 | 1.56 | 0.23 | 1.5 | 0.22 | <0,02 | 0.44
710 | DUEÑO DESCONOCIDO | SIN NOMBRE | NN 11 | S/I | 27159 | ABANDONADO | CUBETA | COQUIMBO | COMBARBALA | 6541456 | 307985 | 2948 | 127 | 58 | 19 | 68 | 82 | 18 | 99 | 27 | 158 | 7 | 1888 | 54 | 18 | 4.42 | 3.37 | <0,01 | 1.82 | 0.9 | <20 | 19.28 | 43.45 | <20 | 11.95 | 2.2 | <10 | <10 | 0.06 | 55.87 | 12.69 | 0.47 | 11 | 7.24 | 3.32 | 0.56 | 1.07 | 0.59 | 0.14 | 5.98 | 0.15 | 99.07 | 8.91 | 17.45 | 2.53 | 11.01 | 3.23 | 1.07 | 2.62 | 0.41 | 2.26 | 0.43 | 1.2 | 0.15 | 0.96 | 0.13 | <0,02 | 0.12
711 | DUEÑO DESCONOCIDO | SIN NOMBRE | NN 11 | S/I | N/A | ABANDONADO | SEDIMENTOS | COQUIMBO | COMBARBALA | 6541551 | 308042 | 1035 | 149 | 75 | 18 | 68 | 109 | 26 | 235 | 30 | 209 | <5 | 1668 | 44 | 15 | 5.61 | 4.11 | <0,01 | 2.51 | 1.08 | <20 | 17.01 | 26.21 | <20 | 15.72 | 2.25 | <10 | <10 | 0.16 | 54.45 | 13.79 | 0.61 | 10.18 | 6.72 | 4.14 | 0.53 | 1.98 | 0.84 | 0.18 | 5.35 | 0.39 | 99.17 | 11.05 | 22.94 | 3.32 | 14.09 | 3.72 | 1.15 | 3.16 | 0.46 | 2.65 | 0.61 | 1.54 | 0.17 | 1.1 | 0.15 | <0,02 | 0.52
367 | DUEÑO DESCONOCIDO | EPV | NN 2 | S/I | N/A | ABANDONADO | MURO | COQUIMBO | VICUÑA | 6691767 | 316685 | 2545 | 284 | 78 | 16 | 76 | 392 | 262 | 772 | 50 | 138 | 5 | 21308 | 159 | 6 | 46.77 | 2.94 | 2.24 | 2.05 | 0.8 | <20 | 6.91 | 13.53 | 27.23 | 20.56 | 2.29 | <10 | <10 | 0.44 | 47.17 | 14.82 | 0.42 | 8.45 | 7.83 | 2.19 | 0.36 | 2.7 | 5.5 | 0.12 | 6.71 | 1.11 | 97.37 | 12.61 | 25.1 | 2.84 | 13.4 | 3.27 | 2.85 | 3.43 | 0.51 | 2.75 | 0.54 | 1.46 | 0.2 | 1.23 | 0.18 | <0,02 | 0.17
368 | DUEÑO DESCONOCIDO | EPV | NN 2 | S/I | 9100 | ABANDONADO | CUBETA | COQUIMBO | VICUÑA | 6691716 | 316685 | 898 | 293 | 157 | 15 | 90 | 409 | 223 | 880 | 49 | 155 | 7 | 21668 | 118 | 14 | 36.16 | 2.65 | 2.19 | 1.34 | 0.46 | <20 | 6.62 | <10 | 29.77 | 17.99 | 3.87 | <10 | <10 | 0.45 | 45.63 | 14.81 | 0.55 | 7.98 | 8.68 | 2.89 | 0.4 | 3.1 | 4.21 | 0.14 | 7.58 | 1.13 | 97.11 | 10.31 | 21.74 | 2.75 | 12.57 | 3.25 | 2.76 | 3.38 | 0.43 | 2.82 | 0.49 | 1.5 | 0.18 | 1.12 | 0.16 | <0,02 | 0.01
369 | DUEÑO DESCONOCIDO | EPV | NN 2 | S/I | N/A | ABANDONADO | SEDIMENTOS | COQUIMBO | VICUÑA | 6691821 | 316682 | 328 | 194 | 49 | 16 | 69 | 182 | 175 | 294 | 52 | 149 | 12 | 2369 | 90 | 29 | 66.06 | 3.27 | 1.68 | 2.95 | 1.19 | <20 | <5 | 12.96 | 21.52 | 9.35 | 4.89 | <10 | <10 | 0.05 | 51.12 | 16.59 | 0.77 | 9.64 | 3.15 | 5.29 | 0.24 | 2.9 | 3.74 | 0.24 | 5.9 | 0.12 | 99.68 | 16.7 | 33.55 | 4.5 | 18.27 | 4.04 | 1.2 | 3.62 | 0.54 | 2.69 | 0.55 | 1.76 | 0.25 | 1.59 | 0.23 | <0,02 | <0,01
1000 | DUEÑO DESCONOCIDO, SECTOR SUR ANDACOLLO | SIN NOMBRE | NN 20 | COBRE-ORO | 5200 | ABANDONADO | CUBETA | COQUIMBO | ANDACOLLO | 6651030 | 300532 | 322 | 89 | 21 | 8 | <5 | <5 | 89 | 75 | 41 | 427 | 13 | 929 | 17 | 15 | 0.98 | 1.24 | <0,01 | 1.97 | 1.03 | <20 | 29.37 | 13.31 | 96.5 | 2.77 | 2.17 | <10 | 23.06 | 0.86 | 66.74 | 15.75 | 0.44 | 4.57 | 0.37 | 1.2 | 0.01 | 0.69 | 4.46 | 0.1 | 5.19 | <0,01 | 99.51 | 7.28 | 14.36 | 1.78 | 7.16 | 1.47 | 0.44 | 1.34 | 0.19 | 1.2 | 0.23 | 0.66 | 0.09 | 0.65 | 0.1 | 0.02 | 0.83
1812 | DUEÑO DESCONOCIDO, SECTOR SUR ANDACOLLO | SIN NOMBRE | NN 20 | COBRE-ORO | N/A | ABANDONADO | SEDIMENTOS | COQUIMBO | ANDACOLLO | 6650976 | 300420 | 479 | 220 | 56 | <5 | 9 | 6 | 69 | 217 | 28 | 347 | 9 | 1063 | 89 | 27 | 1.79 | 7.87 | 0.58 | 8.06 | 3.5 | <20 | 15.98 | <10 | <20 | 54.92 | 7.25 | <10 | <10 | 0.07 | 60.46 | 16.8 | 0.48 | 7.85 | 1.01 | 2.18 | 2.84 | 0.08 | 3.41 | 0.19 | 4.39 | <0,01 | 99.69 | 23.3 | 47.8 | 6.35 | 26.16 | 5.37 | 1.41 | 4.6 | 0.7 | 4 | 0.78 | 2.45 | 0.36 | 2.32 | 0.35 | 0.02 | 3.35
1014 | DUEÑO DESCONOCIDO (TRAPICHE ABANDONADO ANDACOLLO) | SIN NOMBRE | NN 21 | ORO-COBRE | 60 | ABANDONADO | CUBETA | COQUIMBO | ANDACOLLO | 6650981 | 300030 | 3175 | 184 | 57 | <5 | 12 | 15 | 87 | 186 | 60 | 213 | 6 | 914 | 29 | 10 | 0.98 | 6.92 | <0,01 | 1.92 | 1.83 | <20 | 68.27 | 46.42 | 54.22 | 3.36 | 3.25 | <10 | 14.12 | 2.33 | 50.75 | 18.38 | 0.43 | 7.7 | 1.98 | 3.74 | 0.04 | 1.78 | 3.88 | 0.22 | 10.17 | <0,01 | 99.06 | 7.67 | 13.05 | 1.58 | 6.09 | 1.13 | 0.44 | 0.94 | 0.12 | 0.66 | 0.13 | 0.36 | 0.05 | 0.37 | 0.05 | <0,02 | 1.24
1813 | DUEÑO DESCONOCIDO (TRAPICHE ABANDONADO ANDACOLLO) | SIN NOMBRE | NN 21 | ORO-COBRE | N/A | ABANDONADO | SEDIMENTOS | COQUIMBO | ANDACOLLO | 6650970 | 299996 | 655 | 205 | 89 | <5 | 9 | 25 | 57 | 290 | 17 | 387 | 7 | 1146 | 36 | 12 | 1.39 | 7.06 | 0.51 | 5.72 | 1.57 | <20 | 9.34 | <10 | 25.57 | 4.11 | <1 | <10 | <10 | 0.07 | 60.89 | 15.97 | 0.6 | 7.84 | 1.46 | 3.09 | 0.17 | 2.52 | 2.95 | 0.18 | 3.73 | <0,01 | 99.39 | 17.94 | 43.03 | 4.86 | 19.14 | 4.05 | 1.21 | 3.64 | 0.48 | 2.48 | 0.49 | 1.36 | 0.19 | 1.22 | 0.18 | <0,02 | <0,01
1113 | DUEÑO DESCONOCIDO (SECTOR DEPÓSITOS JERALDO Y MIRAFLORES) | SIN NOMBRE | NN 22 | COBRE-ORO | N/A | INACTIVO | MURO | COQUIMBO | ANDACOLLO | 6652664 | 298889 | 1029 | 165 | 30 | <5 | 5 | 677 | 58 | 100 | 21 | 199 | 9 | 985 | 91 | 19 | 1.48 | 4.33 | 0.5 | 7.13 | 2.18 | <20 | 8.46 | 49.43 | <20 | 12.56 | 3.41 | <10 | <10 | 0.77 | 56.11 | 15.6 | 0.49 | 10.88 | 1.5 | 1.32 | 0.34 | 3.99 | 3.52 | 0.33 | 5.36 | <0,01 | 99.44 | 17.35 | 37.97 | 5.14 | 21.43 | 4.37 | 1.18 | 3.76 | 0.48 | 2.73 | 0.57 | 1.72 | 0.23 | 1.71 | 0.26 | <0,02 | 7.58
1114 | DUEÑO DESCONOCIDO (SECTOR DEPÓSITOS JERALDO Y MIRAFLORES) | SIN NOMBRE | NN 22 | COBRE-ORO | 26662 | INACTIVO | CUBETA | COQUIMBO | ANDACOLLO | 6652683 | 298870 | 1243 | 210 | 39 | <5 | 7 | 1050 | 62 | 114 | 22 | 184 | 7 | 1404 | 130 | 17 | 2.46 | 3.09 | 0.29 | 6.38 | 1.91 | <20 | 11.59 | 42.11 | 40.08 | 15.25 | 3.56 | 11.27 | <10 | 0.47 | 51.5 | 17.49 | 0.41 | 11.33 | 1.62 | 2.68 | 0.5 | 3.53 | 3.56 | 0.34 | 6.41 | <0,01 | 99.38 | 18.22 | 38.92 | 5.29 | 22.14 | 4.67 | 1.43 | 4.24 | 0.56 | 3.31 | 0.59 | 1.71 | 0.26 | 1.78 | 0.32 | <0,02 | 7.33
1115 | DUEÑO DESCONOCIDO (SECTOR DEPÓSITOS JERALDO Y MIRAFLORES) | SIN NOMBRE | NN 22 | COBRE-ORO | 26662 | INACTIVO | CUBETA | COQUIMBO | ANDACOLLO | 6652658 | 298861 | 4128 | 135 | 33 | 228 | 29 | 3123 | 86 | 90 | 45 | 177 | 8 | 1236 | 97 | 32 | 1.35 | 4.04 | 1.4 | 7.46 | 2.69 | <20 | 8.72 | 81.41 | <20 | 12.3 | 4.58 | <10 | <10 | 3.7 | 46.62 | 13.52 | 0.33 | 8.78 | 0.79 | 4.89 | 3.17 | 1.8 | 4.53 | 0.22 | 14.2 | <0,01 | 98.84 | 19.25 | 43.59 | 6.27 | 29.09 | 6.84 | 2 | 6.63 | 0.92 | 5.37 | 1.1 | 3.11 | 0.46 | 2.74 | 0.46 | 0.02 | 3.03
1116 | DUEÑO DESCONOCIDO (SECTOR DEPÓSITOS JERALDO Y MIRAFLORES) | SIN NOMBRE | NN 22 | COBRE-ORO | 26662 | INACTIVO | CUBETA | COQUIMBO | ANDACOLLO | 6652687 | 298886 | 1342 | 177 | 29 | <5 | 5 | 819 | 75 | 123 | 23 | 189 | 6 | 3070 | 106 | 21 | 1.43 | 3.73 | 0.28 | 4.93 | 1.95 | <20 | 12.85 | 31.11 | 46.53 | 9.39 | 3.35 | 18.34 | <10 | 0.23 | 59.17 | 15.37 | 0.36 | 9.32 | 1.08 | 1.84 | 0.42 | 2.72 | 4.73 | 0.32 | 3.93 | 0.18 | 99.25 | 19.83 | 41.11 | 5.47 | 22.72 | 4.62 | 1.79 | 3.94 | 0.52 | 2.9 | 0.55 | 1.61 | 0.29 | 1.52 | 0.18 | <0,02 | 2.93
1822 | DUEÑO DESCONOCIDO (SECTOR CANCHA Y SECTOR RAJO EX ENAMI) | SIN NOMBRE | NN 24 | COBRE-ORO | N/A | ABANDONADO | SEDIMENTOS | COQUIMBO | ANDACOLLO | 6653571 | 299085 | 1355 | 82 | 34 | 33 | <5 | 41 | 112 | 178 | 43 | 451 | 10 | 2312 | 27 | 19 | 1.56 | 7.14 | 0.31 | 7.91 | 2.32 | <20 | 12.56 | <10 | <20 | 7.98 | 2.01 | <10 | 25.05 | 0.64 | 66.09 | 15.35 | 0.55 | 3.27 | 1.08 | 1.29 | 0.04 | 1.42 | 6.51 | 0.18 | 3.25 | <0,01 | 99.03 | 22.36 | 52.02 | 6.17 | 24.55 | 4.9 | 1.33 | 4.42 | 0.59 | 3.01 | 0.61 | 1.76 | 0.2 | 1.6 | 0.23 | <0,02 | 0.28
1357 | DUEÑO DESCONOCIDO (OESTE ANDACOLLO) | SIN NOMBRE | NN 25 | COBRE-ORO | 4785 | ABANDONADO | CUBETA | COQUIMBO | ANDACOLLO | 6653678 | 298421 | 1352 | 151 | 56 | <5 | <5 | 10913 | 70 | 119 | 16 | 165 | 6 | 3582 | 218 | 16 | 1.99 | 4.2 | 1.25 | 6.62 | 1.78 | <20 | 18.09 | 142.83 | 28.08 | 25.85 | 3.66 | 23.84 | <10 | 3.62 | 47.81 | 11.55 | 0.38 | 13.68 | 3.56 | 1.08 | 0.3 | 1.67 | 4.57 | 0.32 | 13.22 | - | 98.15 | 19.83 | 41.15 | 5.41 | 22.25 | 4.52 | 1.38 | 3.8 | 0.47 | 2.68 | 0.5 | 1.48 | 0.2 | 1.38 | 0.21 | 0.02 | 0.71
1358 | DUEÑO DESCONOCIDO (OESTE ANDACOLLO) | SIN NOMBRE | NN 25 | COBRE-ORO | N/A | ABANDONADO | SEDIMENTOS | COQUIMBO | ANDACOLLO | 6653645 | 298378 | 750 | 207 | 66 | <5 | 6 | 870 | 59 | 179 | 20 | 189 | 8 | 1823 | 58 | 19 | 1.37 | 3.98 | 0.46 | 6.56 | 2.01 | <20 | 11.71 | <10 | <20 | 14.01 | 2.9 | <10 | <10 | 0.27 | 55.71 | 16.47 | 0.48 | 11.59 | 1.25 | 1.71 | 0.27 | 3.18 | 2.7 | 0.29 | 5.91 | - | 99.56 | 15.96 | 34.93 | 4.73 | 19.72 | 4.02 | 1.08 | 3.46 | 0.44 | 2.51 | 0.52 | 1.59 | 0.21 | 1.57 | 0.24 | 0.02 | 0.58
1380 | JUAN FERNANDO DAY | PLANTA DAY | NN 28 | ORO | S/I | INACTIVO | CUBETA | ATACAMA | COPIAPO | 6969434.184 | 367480.038 | 4598 | 97 | 233 | <5 | 20 | 2978 | 34 | 81 | 68 | 246 | <5 | 315 | 2984 | 9 | 0.4 | 1.58 | 0.37 | 0.91 | 2.38 | 1210.25 | 38.66 | 52.84 | <20 | 14.46 | 4.44 | <10 | <10 | 0.36 | 64.7 | 9.26 | 0.37 | 12.4 | 1.46 | 2.09 | 0.12 | 0.85 | 1.8 | 0.13 | 4.05 | <0,01 | 97.23 | 2.37 | 6 | 0.77 | 3.12 | 0.71 | 0.17 | 0.66 | 0.08 | 0.53 | 0.1 | 0.25 | 0.04 | 0.34 | 0.05 | <0,02 | 0.33
1381 | JUAN FERNANDO DAY | PLANTA DAY | NN 28 | ORO | S/I | INACTIVO | CUBETA | ATACAMA | COPIAPO | 6969436.184 | 367470.226 | 4144 | 87 | 223 | <5 | 5 | 8304 | 50 | 91 | <10 | 298 | <5 | 308 | 3050 | 20 | 0.93 | 6.87 | 0.27 | 1.22 | 0.38 | 1815.9 | 56.03 | 45.53 | <20 | <1 | 9.06 | <10 | <10 | 0.4 | 65.46 | 9.22 | 0.32 | 10.68 | 2.53 | 1.82 | 0.23 | 0.75 | 1.7 | 0.12 | 5.27 | <0,01 | 98.1 | 3.35 | 4.75 | 0.58 | 2.15 | 0.27 | 0.11 | 0.38 | 0.06 | 0.29 | 0.06 | 0.28 | 0.03 | 0.2 | 0.05 | <0,02 | 0.03
2044 | JUAN FERNANDO DAY | PLANTA DAY | NN 28 | ORO | N/A | INACTIVO | SEDIMENTOS | ATACAMA | COPIAPO | 6969438 | 367544 | 5980 | 79 | 1071 | <5 | 20 | 2182 | 52 | 259 | 14 | 174 | 6 | 456 | 852 | 11 | 6.62 | 2.97 | 0.56 | 4.72 | 2.15 | 559.31 | 119.38 | 83.81 | 22.8 | 11.85 | <1 | <10 | <10 | 0.26 | 47.79 | 14.32 | 0.67 | 10.91 | 6.71 | 4.99 | 0.14 | 2.07 | 1.93 | 0.28 | 8.65 | <0,01 | 98.45 | 17.7 | 37.24 | 4.35 | 17.54 | 3.91 | 0.93 | 3.25 | 0.46 | 2.86 | 0.54 | 1.65 | 0.22 | 1.36 | 0.2 | <0,02 | 3.98
1422 | DUEÑO DESCONOCIDO SECTOR VIÑITA AZUL | SIN NOMBRE | NN 29 | ORO | N/A | ABANDONADO | MURO | ATACAMA | COPIAPO | 6966839.163 | 370290.113 | 2434 | 147 | 80 | <5 | <5 | 71 | 24 | 38 | <10 | 99 | <5 | 170 | 55 | 13 | 1.34 | 1.83 | 0.32 | 1.34 | 0.54 | <20 | 11.71 | 13.73 | 83 | 1.45 | <1 | 13.67 | <10 | 0.07 | 60.99 | 8.25 | 0.25 | 22.22 | 1.19 | 1.61 | 0.05 | 0.17 | 1.65 | 0.07 | 3.17 | <0,01 | 99.62 | 5.57 | 15.8 | 1.97 | 7.29 | 1.53 | 0.32 | 1.46 | 0.21 | 1.43 | 0.26 | 0.83 | 0.15 | 0.91 | 0.14 | <0,02 | 0.01
1423 | DUEÑO DESCONOCIDO SECTOR VIÑITA AZUL | SIN NOMBRE | NN 29 | ORO | 6414 | ABANDONADO | CUBETA | ATACAMA | COPIAPO | 6966813.765 | 370277.231 | 1901 | 129 | 69 | <5 | <5 | 193 | 39 | 92 | <10 | 190 | <5 | 664 | 140 | 25 | 0.61 | 4.72 | 0.36 | 1.16 | 0.32 | 26.81 | 9.99 | 40 | <20 | 10.47 | <1 | 12.51 | 294.95 | <0,01 | 65.62 | 10.64 | 0.37 | 12.19 | 2.15 | 2.34 | 0.11 | 0.8 | 1.95 | 0.14 | 3.25 | <0,01 | 99.55 | 2.11 | 4.08 | 0.54 | 2.1 | 0.51 | 0.1 | 0.36 | 0.07 | 0.29 | 0.06 | 0.28 | 0.02 | 0.29 | 0.07 | <0,02 | 0.02
1424 | DUEÑO DESCONOCIDO SECTOR VIÑITA AZUL | SIN NOMBRE | NN 29 | ORO | 6414 | ABANDONADO | CUBETA | ATACAMA | COPIAPO | 6966793.931 | 370255.985 | 3221 | 58 | 46 | 10 | <5 | 29902 | 21 | 34 | <10 | 332 | <5 | 57 | 4226 | 23 | 0.2 | 1.55 | 1.3 | 0.76 | 0.38 | 2495.66 | 32.65 | 45.79 | 22.87 | 13.34 | 22.24 | <10 | <10 | <0,01 | 73.67 | 6.88 | 0.21 | 6.3 | 1.48 | 1.04 | 0.49 | 1.86 | 0.69 | 0.09 | 3.07 | <0,01 | 95.78 | 8.71 | 22.53 | 2.85 | 12 | 2.58 | 0.56 | 2 | 0.25 | 1.42 | 0.28 | 0.83 | 0.13 | 0.89 | 0.16 | <0,02 | 0.02
1425 | DUEÑO DESCONOCIDO SECTOR VIÑITA AZUL | SIN NOMBRE | NN 29 | ORO | 6414 | ABANDONADO | CUBETA | ATACAMA | COPIAPO | 6966779.002 | 370227.172 | 1103 | 113 | 56 | <5 | 25 | 26 | 27 | 56 | <10 | 213 | <5 | 77 | 63 | 24 | 0.19 | 1.6 | 0.95 | 0.81 | 0.41 | <20 | 13.19 | <10 | 82.89 | 3.37 | <1 | <10 | <10 | 0.75 | 56.43 | 10 | 0.32 | 20.3 | 2.23 | 2.99 | 0.06 | 1.89 | 1.6 | 0.14 | 3.52 | <0,01 | 99.46 | 9.34 | 24.51 | 3.33 | 13.52 | 2.54 | 0.71 | 2.25 | 0.32 | 1.74 | 0.35 | 1.07 | 0.19 | 1.17 | 0.2 | <0,02 | 0.02
1998 | DUEÑO DESCONOCIDO | SIN NOMBRE | NN 29 | ORO | N/A | INACTIVO | SEDIMENTOS | ATACAMA | COPIAPO | 6966933 | 370378 | 679 | 67 | 56 | 15 | 11 | 66 | 380 | 23 | 211 | 328 | 7 | 610 | 109 | 15 | 2.73 | 3.98 | 1.16 | 10.09 | 2.29 | <20 | <5 | 13.89 | <20 | 1.78 | <1 | <10 | <10 | <0,01 | 58.35 | 15.8 | 0.59 | 5.82 | 5.67 | 3.22 | 0.12 | 3.55 | 2.25 | 0.28 | 3.93 | <0,01 | 99.57 | 26.09 | 41.83 | 5.57 | 25.17 | 4.38 | 1.14 | 3.94 | 0.54 | 3.88 | 0.61 | 2.06 | 0.31 | 2.17 | 0.31 | <0,02 | 1.13
383 | DUEÑO DESCONOCIDO | SIN NOMBRE | NN 3 | COBRE-ORO | 43800 | ABANDONADO | CUBETA | COQUIMBO | ILLAPEL | 6497674 | 294257 | 166 | 94 | 51 | 20 | 61 | 32 | 125 | <5 | 40 | 127 | <5 | 152 | 62 | 15 | 5.19 | 1.94 | 0.2 | 2.44 | 0.86 | <20 | 17.45 | 36.96 | 27.12 | 27.96 | 3.96 | <10 | 50.07 | 0.5 | 50.01 | 17.95 | 0.35 | 14.11 | 3.72 | 0.68 | 0.11 | 0.08 | 4.81 | 0.09 | 7.59 | <0,01 | 99.49 | 585.24 | 23.21 | 3.31 | 12.86 | 2.79 | 0.44 | 2.21 | 0.28 | 1.39 | 0.3 | 0.83 | 0.11 | 0.85 | 0.12 | 0.02 | 0.6
384 | DUEÑO DESCONOCIDO | SIN NOMBRE | NN 3 | COBRE-ORO | N/A | ABANDONADO | MURO | COQUIMBO | ILLAPEL | 6497661 | 294255 | 807 | 102 | 43 | 21 | 62 | 64 | 105 | 8 | 36 | 176 | <5 | 220 | 123 | 17 | 4.13 | 3.32 | 0.16 | 2.6 | 0.85 | <20 | 15.33 | 32.36 | <20 | 6.76 | 3.61 | <10 | 42.66 | 0.83 | 50.15 | 16.9 | 0.38 | 13.81 | 3.34 | 1.06 | 0.12 | 0.34 | 4.01 | 0.1 | 7.7 | <0,01 | 97.9 | 557.76 | 19.46 | 2.61 | 11.86 | 2.99 | 0.44 | 1.95 | 0.25 | 1.68 | 0.24 | 0.88 | 0.11 | 0.82 | 0.12 | 0.02 | 1.63
385 | DUEÑO DESCONOCIDO | SIN NOMBRE | NN 3 | COBRE-ORO | N/A | ABANDONADO | SEDIMENTOS | COQUIMBO | ILLAPEL | 6497655 | 294275 | 1151 | 148 | 67 | 18 | 68 | 70 | 56 | 261 | 37 | 316 | <5 | 419 | 143 | 18 | 1.91 | 4.87 | 0.92 | 3.88 | 1.11 | <20 | 7.2 | 38.62 | 31.35 | 19.38 | 12.44 | <10 | <10 | 0.13 | 58.47 | 14.47 | 0.64 | 10.17 | 4.23 | 1.71 | 0.13 | 2.24 | 2.19 | 0.17 | 4.55 | 0.32 | 99.27 | 140.81 | 31.21 | 4.27 | 17.91 | 3.69 | 1.01 | 3.47 | 0.49 | 2.8 | 0.56 | 1.85 | 0.22 | 1.47 | 0.21 | <0,02 | 2.45
1426 | DUEÑO DESCONOCIDO SECTOR VIÑITA AZUL | SIN NOMBRE | NN 30 | ORO | 12633 | ABANDONADO | CUBETA | ATACAMA | COPIAPO | 6966819.569 | 370323.245 | 1823 | 113 | 87 | 15 | 35 | <5 | 55 | 117 | 11 | 204 | <5 | 257 | 26 | 23 | 0.82 | 1.07 | 0.28 | 1.42 | 0.68 | <20 | 29.25 | <10 | 36.18 | <1 | <1 | <10 | <10 | 0.71 | 54.12 | 13.19 | 0.44 | 14.25 | 2.78 | 5.18 | 0.05 | 2.81 | 2.63 | 0.13 | 3.8 | <0,01 | 99.37 | 3.78 | 13.34 | 1.7 | 7.07 | 1.54 | 0.46 | 1.72 | 0.24 | 1.55 | 0.31 | 0.91 | 0.13 | 0.8 | 0.11 | <0,02 | 0.13
1427 | DUEÑO DESCONOCIDO SECTOR VIÑITA AZUL | SIN NOMBRE | NN 30 | ORO | 12633 | ABANDONADO | CUBETA | ATACAMA | COPIAPO | 6966831.574 | 370316.494 | 1720 | 108 | 74 | <5 | 32 | 56 | 27 | 57 | <10 | 160 | <5 | 155 | 48 | 17 | 0.7 | 1.23 | 0.5 | 1.44 | 0.57 | <20 | 13.58 | <10 | 62.76 | 8.88 | 1.09 | 19.09 | <10 | 1.22 | 49.22 | 9.98 | 0.3 | 25.45 | 2.72 | 3.61 | 0.08 | 1.88 | 1.58 | 0.14 | 4.46 | <0,01 | 99.41 | 4.08 | 10.91 | 1.21 | 4.56 | 0.84 | 0.29 | 0.8 | 0.12 | 0.85 | 0.15 | 0.44 | 0.07 | 0.49 | 0.07 | <0,02 | 0.05
1428 | DUEÑO DESCONOCIDO SECTOR VIÑITA AZUL | SIN NOMBRE | NN 30 | ORO | N/A | ABANDONADO | SEDIMENTOS | ATACAMA | COPIAPO | 6966905.646 | 370374 | 2722 | 196 | 73 | <5 | 14 | 564 | 74 | 212 | 18 | 164 | <5 | 734 | 201 | 18 | 5.06 | 1.46 | 1.85 | 2.84 | 1.53 | 66.4 | 5.71 | 30.14 | 82.55 | 8.44 | <1 | <10 | <10 | 0.16 | 50.26 | 17.18 | 0.5 | 10.01 | 5 | 4.7 | 0.19 | 1.32 | 3.08 | 0.2 | 6.89 | <0,01 | 99.32 | 3.87 | 12.33 | 1.56 | 5.6 | 1.05 | 0.2 | 0.98 | 0.13 | 0.82 | 0.15 | 0.51 | 0.06 | 0.41 | 0.09 | <0,02 | 0.02
1429 | DUEÑO DESCONOCIDO SECTOR VIÑITA AZUL | SIN NOMBRE | NN 31 | ORO | 4140 | ABANDONADO | CUBETA | ATACAMA | COPIAPO | 6966628 | 370177.748 | 870 | 98 | 50 | 149 | 12 | 646 | 29 | 56 | <10 | 373 | <5 | 574 | 1186 | 21 | 3.3 | 1.57 | 0.53 | 2.72 | 1.37 | 737.1 | 31.73 | 56.88 | <20 | 4.85 | <1 | <10 | <10 | <0,01 | 71.76 | 6.07 | 0.22 | 14.19 | 1.2 | 0.95 | 0.17 | 0.37 | 1.2 | 0.07 | 3.05 | <0,01 | 99.23 | 3.96 | 11.04 | 1.29 | 4.94 | 0.98 | 0.19 | 0.89 | 0.12 | 0.59 | 0.14 | 0.42 | 0.07 | 0.52 | 0.08 | <0,02 | 0.06
1997 | DUEÑO DESCONOCIDO | SIN NOMBRE | NN 31 | ORO | N/A | INACTIVO | SEDIMENTOS | ATACAMA | COPIAPO | 6966609 | 370197 | 5808 | 110 | 59 | <5 | 25 | 38 | 186 | <5 | 4245 | 148 | <5 | 3686 | 3176 | 17 | 5.07 | 3.08 | 0.58 | 2.99 | 3.44 | 2847.25 | 22.04 | 280.4 | <20 | 65.1 | 7.58 | <10 | <10 | 0.22 | 51.19 | 10.46 | 0.42 | 15.84 | 6.56 | 2.32 | 0.2 | 1.41 | 1.88 | 0.19 | 7.43 | <0,01 | 97.9 | 13.37 | 22.21 | 3.09 | 12.1 | 2.54 | 0.59 | 2.33 | 0.31 | 1.87 | 0.34 | 1.04 | 0.16 | 0.98 | 0.17 | 0.03 | 26.25
1507 | DUEÑO DESCONOCIDO (POSIBLE MARTA) | SIN NOMBRE | NN 32 | S/I | 22220 | ABANDONADO | CUBETA | ATACAMA | TIERRA AMARILLA | 6964037 | 374468 | 1043 | 163 | 35 | <5 | 19 | 87 | 41 | 198 | 12 | 129 | <5 | 424 | 49 | 27 | 2.99 | 1.06 | 0.98 | 1.19 | 1.02 | <20 | 34.83 | <10 | 50.05 | <1 | 2.48 | <10 | <10 | 0.28 | 48.6 | 15.79 | 0.44 | 9.39 | 8.32 | 4.58 | 0.11 | 3.16 | 1.98 | 0.22 | 6.87 | <0,01 | 99.46 | 14.5 | 30.17 | 3.12 | 10.15 | 1.64 | 0.71 | 1.37 | 0.2 | 1.31 | 0.24 | 0.7 | 0.11 | 0.69 | 0.09 | 0.02 | <0,01
1508 | DUEÑO DESCONOCIDO (POSIBLE MARTA) | SIN NOMBRE | NN 32 | S/I | 22220 | ABANDONADO | CUBETA | ATACAMA | TIERRA AMARILLA | 6963978 | 374466 | 3691 | 79 | 31 | <5 | <5 | 1996 | 40 | 68 | <10 | 147 | <5 | 333 | 587 | 21 | 2.17 | 1.59 | 0.42 | 1.26 | 1.81 | 508.11 | 16.46 | 40.47 | 88.54 | 7.5 | 2.67 | <10 | <10 | 0.08 | 54.29 | 10.63 | 0.52 | 13.41 | 8.56 | 2.58 | 0.36 | 0.61 | 1.88 | 0.13 | 6.3 | <0,01 | 99.26 | 2.73 | 9.32 | 1.19 | 5.55 | 1 | 0.36 | 1.02 | 0.14 | 0.79 | 0.18 | 0.47 | 0.07 | 0.47 | 0.09 | <0,02 | 1.08
1509 | DUEÑO DESCONOCIDO (POSIBLE MARTA) | SIN NOMBRE | NN 32 | S/I | 22220 | ABANDONADO | CUBETA | ATACAMA | TIERRA AMARILLA | 6963944 | 374458 | 2032 | 100 | 60 | <5 | <5 | 3771 | 22 | 47 | <10 | 88 | <5 | 189 | 647 | 29 | 1.5 | 1.04 | 1.49 | 1.35 | 2.68 | 485.6 | 16.44 | <10 | 115.1 | 2.9 | 4.79 | <10 | <10 | 0.07 | 32.43 | 8.88 | 0.39 | 26.92 | 14.67 | 3.05 | 0.38 | 0.72 | 1.23 | 0.14 | 10.22 | <0,01 | 99.03 | 3.85 | 11.22 | 1.36 | 5.93 | 1.14 | 0.38 | 1.04 | 0.14 | 0.9 | 0.17 | 0.64 | 0.07 | 0.48 | 0.07 | <0,02 | 2.52
1986 | DUEÑO DESCONOCIDO (POSIBLE MARTA) | SIN NOMBRE | NN 32 | S/I | N/A | ABANDONADO | SEDIMENTOS | ATACAMA | TIERRA AMARILLA | 6964110 | 374488 | 3523 | 69 | 38 | <5 | 21 | 66 | 42 | 125 | <10 | 211 | 5 | 440 | 118 | 18 | 2.32 | 4.41 | 0.55 | 4.4 | 1.91 | <20 | <5 | <10 | <20 | 5.57 | 2.5 | <10 | <10 | 0.99 | 52.06 | 12.38 | 0.48 | 11.62 | 6.85 | 2.72 | 0.19 | 3.33 | 2.11 | 0.23 | 7.47 | <0,01 | 99.92 | 30.91 | 56.37 | 6.04 | 21.7 | 3.69 | 0.86 | 3.04 | 0.43 | 2.05 | 0.37 | 1.3 | 0.17 | 1.32 | 0.19 | <0,02 | 0.21
1531 | DUEÑO DESCONOCIDO | SIN NOMBRE | NN 33 | ORO | 75000 | ABANDONADO | CUBETA | ATACAMA | FREIRINA | 6805070 | 292458 | 432 | 172 | 82 | <5 | <5 | 6 | 15 | 28 | <10 | 36 | <5 | <20 | 17 | 28 | 0.31 | 0.69 | 0.3 | 0.5 | 0.3 | <20 | 123.34 | <10 | 46.96 | <1 | 4.57 | <10 | 178.11 | 0.85 | 20.06 | 12.13 | 0.42 | 41.41 | 9.32 | 7.19 | 0.33 | 0.36 | 1.09 | 0.12 | 7.56 | <0,01 | 99.99 | 0.18 | 4.09 | 0.58 | 2.55 | 0.51 | 0.14 | 0.57 | 0.07 | 0.42 | 0.09 | 0.31 | 0.03 | 0.26 | 0.03 | <0,02 | 1
1532 | DUEÑO DESCONOCIDO | SIN NOMBRE | NN 33 | ORO | N/A | ABANDONADO | MURO | ATACAMA | FREIRINA | 6804413 | 292535 | 801 | 195 | 116 | <5 | 10 | 53 | 19 | 33 | <10 | 58 | <5 | <20 | 21 | 29 | 0.37 | 0.95 | 0.71 | 0.61 | 0.31 | <20 | 134.15 | <10 | 33.37 | <1 | 3.57 | <10 | 104.45 | 0.4 | 27.15 | 13.6 | 0.39 | 34.61 | 7.96 | 7.03 | 0.3 | 0.44 | 1.18 | 0.14 | 6.96 | <0,01 | 99.78 | 0.62 | 5.06 | 0.7 | 3.29 | 0.69 | 0.19 | 0.68 | 0.1 | 0.58 | 0.11 | 0.38 | 0.06 | 0.31 | 0.04 | <0,02 | 0.48
2026 | DUEÑO DESCONOCIDO | SIN NOMBRE | NN 33 | ORO | N/A | ABANDONADO | SEDIMENTOS | ATACAMA | FREIRINA | 6804243 | 292474 | 505 | 120 | 134 | <5 | 11 | 70 | 21 | 65 | <10 | 94 | <5 | 65 | 34 | 17 | 1.12 | 3.45 | 1.28 | 3.05 | 1.01 | <20 | 40.79 | <10 | <20 | 4.78 | <1 | <10 | 118.45 | 0.14 | 35.41 | 13.97 | 0.78 | 28.92 | 5.72 | 6.31 | 0.2 | 1.69 | 1.29 | 0.16 | 5.39 | <0,01 | 99.84 | 10.84 | 21.9 | 2.97 | 12.19 | 2.51 | 0.7 | 2.54 | 0.38 | 2.39 | 0.42 | 1.39 | 0.18 | 1.22 | 0.11 | <0,02 | 0.21
1533 | DUEÑO DESCONOCIDO QUEBRADA EL MORADO | SIN NOMBRE | NN 34 | ORO | 2850 | ABANDONADO | CUBETA | ATACAMA | FREIRINA | 6803760 | 290916 | 554 | 227 | 114 | 10 | 29 | 7991 | 86 | 78 | 23 | 230 | <5 | 77 | 1379 | 13 | 0.72 | 1.36 | 0.5 | 1.03 | 0.28 | 1398.73 | 7.79 | 68.41 | 28.18 | <1 | 3.07 | <10 | <10 | 0.34 | 54.86 | 15.29 | 0.43 | 8.33 | 3.75 | 4.62 | 0.17 | 1.03 | 2.85 | 0.12 | 7.23 | <0,01 | 98.68 | 2.17 | 9.13 | 1.14 | 4.87 | 1.3 | 0.28 | 0.96 | 0.15 | 1 | 0.19 | 0.59 | 0.07 | 0.48 | 0.06 | 0.07 | 0.41
1534 | DUEÑO DESCONOCIDO QUEBRADA EL MORADO | SIN NOMBRE | NN 34 | ORO | 2850 | ABANDONADO | CUBETA | ATACAMA | FREIRINA | 6803831 | 290879 | 481 | 263 | 121 | <5 | 28 | 5722 | 74 | 83 | 22 | 207 | 6 | 76 | 1341 | 17 | 0.61 | 1.49 | 0.59 | 1.23 | 0.33 | 1355.26 | 7.59 | 46.15 | 52.8 | 1 | 4.02 | <10 | <10 | <0,01 | 55.32 | 15.33 | 0.55 | 9.85 | 3.37 | 4.75 | 0.19 | 1.05 | 2.69 | 0.16 | 5.43 | <0,01 | 98.67 | 3.5 | 10.94 | 1.45 | 6.22 | 1.47 | 0.39 | 1.29 | 0.21 | 1.2 | 0.24 | 0.76 | 0.1 | 0.6 | 0.11 | 0.06 | 0.72
1535 | DUEÑO DESCONOCIDO QUEBRADA EL MORADO | SIN NOMBRE | NN 34 | ORO | N/A | ABANDONADO | SEDIMENTOS | ATACAMA | FREIRINA | 6803822 | 290808 | 441 | 218 | 164 | <5 | 40 | 1225 | 47 | 151 | 16 | 155 | 6 | 205 | 289 | 24 | 0.8 | 1.02 | 0.38 | 1.25 | 0.42 | 83.12 | 16.64 | 19.71 | 50.98 | <1 | 4.56 | <10 | <10 | <0,01 | 47.79 | 15.31 | 0.53 | 11.42 | 6.25 | 7.24 | 0.2 | 1.9 | 1.79 | 0.21 | 6.89 | <0,01 | 99.51 | 4.33 | 13.14 | 1.67 | 7.58 | 1.56 | 0.43 | 1.47 | 0.22 | 1.38 | 0.27 | 0.72 | 0.13 | 0.72 | 0.1 | <0,02 | 0.03
1626 | DUEÑO DESCONOCIDO | SIN NOMBRE | NN 36 | S/I | 0 | ABANDONADO | CUBETA | ANTOFAGASTA | ANTOFAGASTA | 7404091 | 381371 | 410 | 95 | 61 | 15 | 19 | 164 | 74 | 430 | 23 | 217 | 9 | 535 | 92 | 13 | 2.13 | 3.28 | 0.59 | 1.95 | 1.11 | <20 | 6.48 | 48.65 | 26.94 | 55.76 | 15.9 | <10 | <10 | 3.68 | 50.54 | 12.57 | 0.61 | 5.37 | 8.45 | 3.66 | 0.1 | 5.05 | 1.81 | 0.27 | 11.28 | 0.11 | 99.7 | 12.37 | 26.01 | 3.55 | 15.77 | 3.56 | 1.2 | 3.57 | 0.55 | 2.8 | 0.55 | 1.4 | 0.19 | 1.1 | 0.15 | <0,02 | 0.04
1627 | DUEÑO DESCONOCIDO | SIN NOMBRE | NN 36 | S/I | 0 | ABANDONADO | CUBETA | ANTOFAGASTA | ANTOFAGASTA | 7404108 | 381368 | 448 | 77 | 46 | 18 | 16 | 161 | 74 | 499 | 24 | 208 | 8 | 614 | 89 | 17 | 2.32 | 3.77 | 0.23 | 2.13 | 0.9 | <20 | 8.62 | 18.94 | 51.78 | 38.86 | 14.75 | <10 | <10 | 4.16 | 52.4 | 11.67 | 0.5 | 4.99 | 9.07 | 3.05 | 0.09 | 4.98 | 1.74 | 0.26 | 10.67 | 0.04 | 99.42 | 17.25 | 28.36 | 3.76 | 15.95 | 3.49 | 1.09 | 3.45 | 0.4 | 2.48 | 0.48 | 1.62 | 0.15 | 1.13 | 0.16 | <0,02 | 2.83
1866 | DUEÑO DESCONOCIDO | SIN NOMBRE | NN 36 | S/I | N/A | ABANDONADO | SEDIMENTOS | ANTOFAGASTA | ANTOFAGASTA | 7404015 | 380847 | 893 | 78 | 95 | 27 | 29 | 324 | 81 | 247 | 24 | 191 | 7 | 525 | 158 | <5 | 5.79 | 4.31 | 2.4 | 14.25 | 4.67 | <20 | 12.53 | <10 | 106.73 | 5.72 | <1 | <10 | <10 | 4.87 | 48.2 | 10.36 | 0.39 | 9 | 3.59 | 4.13 | 0.15 | 5.59 | 1.81 | 0.43 | 15.83 | <0,01 | 99.48 | 21.4 | 43.31 | 4.66 | 18.9 | 4.12 | 0.98 | 3.8 | 0.6 | 3.43 | 0.73 | 1.91 | 0.28 | 1.77 | 0.33 | 0.02 | 0.3
1601 | DUEÑO DESCONOCIDO TRAPICHE SIERRA GORDA | SIN NOMBRE | NN 37 | COBRE | 600 | ABANDONADO | CUBETA | ANTOFAGASTA | SIERRA GORDA | 7464120 | 464168 | 1520 | 122 | 60 | <5 | 13 | 8042 | 105 | 350 | 26 | 238 | 8 | 1380 | 9830 | 13 | 1.99 | 4.87 | 0.66 | 5.9 | 1.38 | 4232.37 | 11.57 | 1048.03 | <20 | 13.5 | 5.52 | <10 | <10 | 1.12 | 56.49 | 15.19 | 0.42 | 6.84 | 3.25 | 2.93 | 0.1 | 2.97 | 2.48 | 0.16 | 6.79 | 0.08 | 97.69 | 17.73 | 37.36 | 5.04 | 21.41 | 4.57 | 1.54 | 3.91 | 0.41 | 2.7 | 0.57 | 1.58 | 0.28 | 1.69 | 0.25 | <0,02 | <0,01
1602 | DUEÑO DESCONOCIDO TRAPICHE SIERRA GORDA | SIN NOMBRE | NN 37 | COBRE | 600 | ABANDONADO | CUBETA | ANTOFAGASTA | SIERRA GORDA | 7464137 | 464142 | 3121 | 125 | 51 | <5 | 15 | 30199 | 94 | 122 | 22 | 132 | 5 | 1773 | 9260 | 16 | 1.68 | 2.96 | 0.44 | 2.98 | 0.91 | 4495.56 | 21.41 | 2863.24 | <20 | 36.74 | 5.89 | <10 | <10 | 1.14 | 44.81 | 17.7 | 0.42 | 10.04 | 1.74 | 4.2 | 0.14 | 1.21 | 2.31 | 0.15 | 11.34 | 0.1 | 94.17 | 16.78 | 26.7 | 3.66 | 15.51 | 3.35 | 1.13 | 3.06 | 0.47 | 2.26 | 0.48 | 1.26 | 0.21 | 1.21 | 0.19 | <0,02 | 0.05
1872 | DUEÑO DESCONOCIDO TRAPICHE SIERRA GORDA | SIN NOMBRE | NN 37 | COBRE | N/A | ABANDONADO | SEDIMENTOS | ANTOFAGASTA | SIERRA GORDA | 7464060 | 463994 | 161 | 109 | 34 | 28 | 15 | 438 | 92 | 433 | 25 | 344 | 8 | 926 | 216 | 7 | 6.45 | 6.54 | 3.07 | 8.09 | 2.2 | <20 | <5 | 37.68 | <20 | 10.45 | <1 | <10 | <10 | 0.81 | 61.15 | 14.05 | 0.59 | 4.95 | 5.17 | 1.93 | 0.1 | 2.67 | 2.65 | 0.17 | 6.18 | <0,01 | 99.61 | 27.53 | 50.5 | 5.87 | 20.84 | 3.84 | 1.37 | 3.62 | 0.54 | 2.77 | 0.56 | 1.65 | 0.26 | 1.59 | 0.28 | <0,02 | 0.01
1801 | DUEÑO DESCONOCIDO | SIN NOMBRE | NN 38 | S/I | 1 | ABANDONADO | CUBETA | COQUIMBO | COMBARBALA | 6548540 | 308039 | 5265 | 118 | 54 | <5 | 5 | 622 | 25 | 95 | <10 | 244 | <5 | 1365 | 703 | 29 | 1.98 | 5.64 | 0.15 | 1.66 | 1.92 | 420.98 | 13.77 | 232.88 | <20 | 54.24 | 24.14 | <10 | <10 | <0,01 | 72.99 | 6.99 | 0.33 | 10.16 | 2.09 | 0.44 | 0.82 | 0.28 | 1.02 | 0.17 | 3.61 | <0,01 | 98.9 | 8.33 | 14.21 | 1.84 | 7.95 | 1.77 | 0.56 | 1.68 | 0.23 | 1.31 | 0.26 | 0.84 | 0.13 | 0.8 | 0.12 | 0.02 | 0.61
1802 | DUEÑO DESCONOCIDO | SIN NOMBRE | NN 38 | S/I | N/A | ABANDONADO | SEDIMENTOS | COQUIMBO | COMBARBALA | 6548569 | 308093 | 253 | 249 | 149 | <5 | 43 | 183 | 36 | 621 | <10 | 131 | <5 | 611 | 120 | 18 | 4.14 | 2.67 | 0.13 | 1.47 | 1.21 | <20 | 5.3 | 23.56 | <20 | 50.79 | 17.65 | <10 | <10 | <0,01 | 50.21 | 16.9 | 0.53 | 10.45 | 3.83 | 2.95 | 6 | 0.23 | 1.64 | 0.2 | 6.51 | <0,01 | 99.43 | 13.92 | 27.85 | 3.74 | 17.01 | 3.74 | 1.13 | 2.99 | 0.42 | 2.38 | 0.46 | 1.33 | 0.18 | 1.23 | 0.19 | 0.03 | 0.55
1200 | DUEÑO DESCONOCIDO | SIN NOMBRE | NN 39 | EPV | N/A | ABANDONADO | MURO | COQUIMBO | LA HIGUERA | 6749794 | 294514 | 454 | 726 | 110 | <5 | 23 | 361 | 20 | 73 | <10 | 134 | <5 | 64 | 121 | 17 | 3.13 | 1.38 | 0.43 | 1.97 | 0.83 | <20 | 11.03 | 22.45 | 48.61 | 9.88 | 1.61 | <10 | <10 | 0.17 | 41.6 | 10.6 | 0.46 | 26.24 | 6.34 | 6.71 | 0.16 | 1.57 | 1.09 | 0.83 | 4 | - | 99.58 | 6.81 | 13.67 | 2.14 | 7.84 | 1.5 | 0.44 | 1.3 | 0.21 | 1.11 | 0.2 | 0.8 | 0.09 | 0.57 | 0.11 | <0,02 | 0.17
1203 | DUEÑO DESCONOCIDO | SIN NOMBRE | NN 39 | EPV | 18000 | ABANDONADO | CUBETA | COQUIMBO | LA HIGUERA | 6749808 | 294533 | 334 | 528 | 83 | <5 | 11 | <5 | 11 | 51 | <10 | 130 | <5 | <20 | 16 | 26 | 0.46 | 5.22 | 0.37 | 1.55 | 0.63 | <20 | 8.72 | 23.19 | <20 | 7.74 | 1.57 | <10 | <10 | 0.2 | 39.82 | 9.41 | 0.45 | 24.69 | 6.98 | 6.73 | 0.47 | 1.91 | 0.53 | 0.72 | 7.96 | - | 99.66 | 5.88 | 13.38 | 1.57 | 7.25 | 1.49 | 0.29 | 0.99 | 0.15 | 0.92 | 0.2 | 0.63 | 0.09 | 0.77 | 0.08 | 0.02 | 0.07
1204 | DUEÑO DESCONOCIDO | SIN NOMBRE | NN 39 | EPV | N/A | ABANDONADO | SEDIMENTOS | COQUIMBO | LA HIGUERA | 6749779 | 294497 | 169 | 247 | 69 | <5 | 13 | 127 | 66 | 287 | 19 | 294 | 6 | 533 | 79 | 17 | 1 | 3.11 | 4.58 | 1.49 | 0.73 | <20 | 5.16 | <10 | 63.65 | 8.1 | 3.14 | <10 | <10 | <0,01 | 56.7 | 15.11 | 0.49 | 9.78 | 4.71 | 4.1 | 0.14 | 2.98 | 2.42 | 0.28 | 2.92 | - | 99.61 | 5.79 | 12.23 | 1.6 | 6.97 | 1.4 | 0.43 | 1.39 | 0.21 | 1.08 | 0.21 | 0.62 | 0.09 | 0.57 | 0.07 | 0.02 | 1.06
262 | DUEÑO DESCONOCIDO | SIN NOMBRE | NN 4 | S/I | N/A | ABANDONADO | MURO | COQUIMBO | PUNITAQUI | 6583603 | 287951 | 2632 | 99 | 34 | <5 | 9 | <5 | 21 | 68 | <10 | 226 | <5 | 133 | 79 | 31 | 0.17 | 1.46 | 0.87 | 0.74 | 0.38 | <20 | 14.22 | 325.82 | <20 | 10.09 | 2.74 | <10 | 26.2 | 1.04 | 56.11 | 6.67 | 0.27 | 15.56 | 10.27 | 1.21 | 0.1 | 0.83 | 1.03 | 0.14 | 7.25 | <0,01 | 99.78 | 8.53 | 22.4 | 3.05 | 12.36 | 2.32 | 0.65 | 2.05 | 0.29 | 1.59 | 0.32 | 0.98 | 0.17 | 1.07 | 0.18 | 0.05 | 2.67
263 | DUEÑO DESCONOCIDO | SIN NOMBRE | NN 4 | S/I | 323717 | ABANDONADO | CUBETA | COQUIMBO | PUNITAQUI | 6583848 | 287604 | 2176 | 129 | 52 | <5 | 11 | <5 | 27 | 116 | <10 | 261 | <5 | 272 | 74 | 7 | 0.75 | 0.98 | 0.26 | 1.3 | 0.62 | <20 | 11.2 | 282.37 | 57.68 | 9.38 | 1.47 | <10 | 17.53 | 0.86 | 54.16 | 9.72 | 0.41 | 14.31 | 10.03 | 1.84 | 0.12 | 1.28 | 1.37 | 0.18 | 5.83 | 0.01 | 99.57 | 3.46 | 12.19 | 1.56 | 6.46 | 1.41 | 0.42 | 1.57 | 0.22 | 1.42 | 0.28 | 0.84 | 0.12 | 0.73 | 0.1 | 0.02 | 0.01
264 | DUEÑO DESCONOCIDO | SIN NOMBRE | NN 4 | S/I | N/A | ABANDONADO | MURO | COQUIMBO | PUNITAQUI | 6583837 | 285767 | 3223 | 169 | 55 | <5 | 15 | 267 | 49 | 183 | 14 | 176 | <5 | 185 | 55 | 15 | 0.64 | 1.12 | 0.46 | 1.32 | 0.52 | <20 | 28.14 | 60.01 | <20 | 11.18 | 2.69 | <10 | <10 | 0.69 | 43.56 | 12.36 | 0.56 | 10.31 | 13.62 | 4.1 | 0.3 | 1.48 | 1.78 | 0.18 | 10.82 | <0,01 | 99.51 | 3.72 | 9.97 | 1.1 | 4.17 | 0.76 | 0.27 | 0.73 | 0.11 | 0.78 | 0.14 | 0.4 | 0.06 | 0.45 | 0.06 | 0.02 | 0.01
265 | DUEÑO DESCONOCIDO | SIN NOMBRE | NN 4 | S/I | 323717 | ABANDONADO | CUBETA | COQUIMBO | PUNITAQUI | 6583785 | 285769 | 5113 | 128 | 42 | 18 | 22 | 119 | 127 | 159 | 50 | 263 | 8 | 471 | 43 | 18 | 0.73 | 0.74 | 0.45 | 1.17 | 1.53 | <20 | 41.84 | 33.45 | 26.33 | 7.49 | 1.89 | <10 | <10 | 0.13 | 56.76 | 15.15 | 0.56 | 5.64 | 6.22 | 3.83 | 0.13 | 1.35 | 3.52 | 0.16 | 5.83 | 0.02 | 99.85 | 16.87 | 27.25 | 2.28 | 7.41 | 1.22 | 0.33 | 1.1 | 0.2 | 1.48 | 0.38 | 1.34 | 0.23 | 1.31 | 0.28 | 0.04 | 1.51
484 | DUEÑO DESCONOCIDO | SIN NOMBRE | NN 4 | S/I | 323717 | ABANDONADO | CUBETA | COQUIMBO | PUNITAQUI | 6583754 | 287828 | 3229 | 79 | 54 | 26 | 63 | 49 | 24 | 6 | 19 | 189 | <5 | 61 | 72 | 12 | 1.51 | 4.49 | 67.42 | 2.47 | 3.68 | <20 | 18.9 | <10 | 117.24 | 16.9 | 8.43 | <10 | 30.77 | 0.97 | 51.74 | 6.62 | 0.25 | 17.9 | 9.74 | 0.74 | 0.1 | 0.61 | 1.1 | 0.13 | 7.8 | 2.44 | 99.16 | 14.38 | 18.39 | 2.91 | 11.93 | 2.46 | 0.68 | 3.12 | 0.4 | 2.14 | 0.52 | 1.26 | 0.2 | 1.32 | 0.19 | 0.02 | 0.01
485 | DUEÑO DESCONOCIDO | SIN NOMBRE | NN 4 | S/I | 323717 | ABANDONADO | CUBETA | COQUIMBO | PUNITAQUI | 6583696 | 287895 | 2284 | 63 | 40 | 23 | 62 | 35 | 14 | 17 | 18 | 194 | <5 | 71 | 50 | 12 | 0.9 | 4.54 | <0,01 | 1.56 | 3.61 | <20 | 12.63 | <10 | 133.28 | 9.84 | 6.45 | <10 | 31.4 | 1.39 | 49.12 | 4.85 | 0.19 | 16.51 | 15.54 | 0.37 | 0.1 | 0.52 | 0.7 | 0.11 | 8.13 | 3.48 | 99.63 | 7.84 | 17.65 | 2.49 | 12.02 | 2.85 | 0.87 | 2.63 | 0.38 | 2.22 | 0.48 | 1.44 | 0.22 | 1.55 | 0.16 | 0.02 | 0.19
486 | DUEÑO DESCONOCIDO | SIN NOMBRE | NN 4 | S/I | N/A | ABANDONADO | MURO | COQUIMBO | PUNITAQUI | 6583639 | 287917 | 2295 | 60 | 29 | 23 | 62 | 34 | 12 | <5 | 17 | 180 | <5 | 76 | 49 | <5 | 0.76 | 4.44 | 0.92 | 1.26 | 4.03 | <20 | 13.7 | <10 | 141.51 | 28.67 | 3.99 | <10 | 26.17 | 1.43 | 46.76 | 4.06 | 0.17 | 16.56 | 15.57 | 0.24 | 0.1 | 0.41 | 0.6 | 0.11 | 11.16 | 3.56 | 99.3 | 10.73 | 16.37 | 2.57 | 11.27 | 2.61 | 0.79 | 2.77 | 0.36 | 2.37 | 0.46 | 1.38 | 0.18 | 1.39 | 0.18 | <0,02 | 0.01
487 | DUEÑO DESCONOCIDO | SIN NOMBRE | NN 4 | S/I | N/A | ABANDONADO | SEDIMENTOS | COQUIMBO | PUNITAQUI | 6583792 | 287931 | 217 | 153 | 39 | 12 | 72 | 66 | 98 | 451 | 55 | 415 | 19 | 723 | 19 | 15 | 3.95 | 3.94 | 0.63 | 9.33 | 1.67 | <20 | <5 | <10 | <20 | 21.59 | 1.44 | <10 | <10 | <0,01 | 60.27 | 16.49 | 0.71 | 6.55 | 4.15 | 2.19 | 0.11 | 2.77 | 2.97 | 0.24 | 3.24 | <0,01 | 99.68 | 27.94 | 57.76 | 8.06 | 33.31 | 6.88 | 1.52 | 6.29 | 0.77 | 4.41 | 0.87 | 2.27 | 0.36 | 2.44 | 0.39 | <0,02 | 0.2
2158 | DUEÑO DESCONOCIDO | SIN NOMBRE | NN 40 | S/I | 10618 | ABANDONADO | CUBETA | VALPARAISO | LA LIGUA | 6397594 | 299475 | 2277 | 106 | 287 | <5 | 68 | 590 | 10 | 69 | <10 | 80 | <5 | <20 | 112 | 20 | 0.52 | 2.43 | 2.45 | 2.31 | 0.81 | <20 | <5 | <10 | <20 | 3.67 | <1 | <10 | <10 | <0,01 | 39.37 | 13.61 | 0.8 | 11.41 | 11.16 | 11.02 | 0.31 | 2.1 | 0.32 | 0.17 | 9 | <0,01 | 99.27 | 10.07 | 25.9 | 3.44 | 15.3 | 3.94 | 1.1 | 4.28 | 0.67 | 3.39 | 0.64 | 1.74 | 0.28 | 1.59 | 0.26 | 0.02 | 0.4
2159 | DUEÑO DESCONOCIDO | SIN NOMBRE | NN 40 | S/I | 10618 | ABANDONADO | CUBETA | VALPARAISO | LA LIGUA | 6397557 | 299514 | 2027 | 99 | 191 | <5 | 47 | 644 | 12 | 60 | <10 | 76 | <5 | <20 | 99 | 19 | 0.41 | 2.51 | 2.85 | 2.77 | 0.87 | <20 | <5 | <10 | <20 | 1.79 | <1 | <10 | <10 | <0,01 | 39.51 | 12.88 | 0.7 | 11.77 | 12.67 | 10.18 | 0.31 | 1.88 | 0.34 | 0.17 | 9.16 | <0,01 | 99.58 | 8.69 | 21.17 | 2.91 | 14.18 | 3.59 | 1.02 | 4.02 | 0.61 | 3.52 | 0.68 | 1.88 | 0.26 | 1.92 | 0.22 | <0,02 | 0.36
2160 | DUEÑO DESCONOCIDO | SIN NOMBRE | NN 40 | S/I | 10618 | ABANDONADO | CUBETA | VALPARAISO | LA LIGUA | 6397543 | 299399 | 1737 | 68 | 139 | <5 | 46 | 362 | 14 | 65 | 10 | 89 | <5 | <20 | 44 | 21 | 0.65 | 2.94 | 4.36 | 2.79 | 1.12 | <20 | <5 | 11.81 | <20 | <1 | <1 | <10 | <10 | <0,01 | 37.72 | 12 | 0.66 | 9.22 | 15.05 | 10.07 | 0.3 | 1.85 | 0.37 | 0.18 | 11.61 | <0,01 | 99.01 | 13.21 | 31.91 | 4.37 | 18.81 | 3.95 | 1.13 | 4.7 | 0.62 | 3.77 | 0.73 | 2.11 | 0.27 | 1.94 | 0.32 | <0,02 | 0.37
2161 | DUEÑO DESCONOCIDO | SIN NOMBRE | NN 40 | S/I | N/A | ABANDONADO | SEDIMENTOS | VALPARAISO | LA LIGUA | 6397647 | 299450 | 681 | 133 | 55 | <5 | 8 | 415 | 89 | 259 | 33 | 163 | <5 | 676 | 55 | 17 | 1.38 | 4.65 | 2.48 | 5.64 | 1.72 | <20 | <5 | <10 | <20 | 1.13 | <1 | <10 | <10 | <0,01 | 52.77 | 16.64 | 0.91 | 9.8 | 3.17 | 4.78 | 0.31 | 3.65 | 2.9 | 0.28 | 4.32 | <0,01 | 99.52 | 19.27 | 41.22 | 5.19 | 22.65 | 5.24 | 1.35 | 5.26 | 0.75 | 3.95 | 0.82 | 2.15 | 0.34 | 2.15 | 0.32 | <0,02 | 0.45
1071 | DUEÑO DESCONOCIDO | SIN NOMBRE | NN 41 | COBRE-ORO | N/A | ABANDONADO | MURO | COQUIMBO | ANDACOLLO | 6652280 | 299393 | 772 | 70 | <10 | <5 | <5 | 748 | 157 | 91 | 51 | 280 | 12 | 2821 | 888 | 8 | 1.39 | 4.12 | 0.24 | 4.58 | 3.09 | 160.74 | 21.63 | 218.3 | <20 | 10.74 | 2.93 | <10 | <10 | 2.69 | 55.42 | 13.73 | 0.45 | 7.76 | 0.93 | 0.2 | 0.04 | 0.39 | 10.17 | 0.15 | 9.65 | 0.15 | 99.05 | 17.63 | 34.15 | 4.22 | 16.41 | 3.47 | 0.88 | 3.35 | 0.47 | 2.7 | 0.55 | 1.62 | 0.26 | 1.59 | 0.25 | <0,02 | 0.04
1072 | DUEÑO DESCONOCIDO | SIN NOMBRE | NN 41 | COBRE-ORO | 42774 | ABANDONADO | CUBETA | COQUIMBO | ANDACOLLO | 6652224 | 299302 | 1112 | 125 | 17 | <5 | <5 | 263 | 135 | 88 | 48 | 274 | 10 | 1278 | 91 | 13 | 2.42 | 2.9 | 5.33 | 3.77 | 1.92 | <20 | 13.14 | 134.43 | <20 | 5.69 | 3.03 | <10 | <10 | 0.78 | 58.36 | 16.1 | 0.5 | 7.61 | 0.73 | 0.86 | 0.18 | 1.9 | 8.27 | 0.32 | 4.64 | 0.07 | 99.52 | 18.26 | 36.31 | 4.65 | 18.23 | 3.67 | 0.99 | 3.58 | 0.47 | 2.78 | 0.53 | 1.55 | 0.22 | 1.43 | 0.22 | <0,02 | 0.96
1073 | DUEÑO DESCONOCIDO | SIN NOMBRE | NN 41 | COBRE-ORO | 42774 | ABANDONADO | CUBETA | COQUIMBO | ANDACOLLO | 6652237 | 299350 | 1278 | 163 | 22 | <5 | <5 | 551 | 120 | 101 | 45 | 264 | 9 | 1840 | 106 | 9 | 1.44 | 3.04 | 0.02 | 1.62 | 2.03 | <20 | 11.71 | 79.31 | 27.38 | 5.42 | 4.16 | <10 | <10 | 1.44 | 54.81 | 16.09 | 0.5 | 8.2 | 1.91 | 1.7 | 0.35 | 1.33 | 7.57 | 0.4 | 6.68 | 0.1 | 99.62 | 9 | 16.07 | 1.99 | 7.7 | 1.58 | 0.41 | 1.37 | 0.18 | 1.03 | 0.22 | 0.57 | 0.09 | 0.58 | 0.09 | <0,02 | 0.51
1074 | DUEÑO DESCONOCIDO | SIN NOMBRE | NN 41 | COBRE-ORO | 42774 | ABANDONADO | CUBETA | COQUIMBO | ANDACOLLO | 6652249 | 299370 | 1481 | 125 | 15 | <5 | <5 | 3653 | 130 | 94 | 53 | 246 | 10 | 1824 | 157 | 15 | 0.84 | 5.94 | 0.04 | 1.64 | 1.57 | <20 | 9.77 | 98.96 | <20 | 7.52 | 6.88 | <10 | <10 | 1.88 | 51.31 | 15.15 | 0.45 | 10.12 | 0.65 | 1.25 | 1.52 | 0.63 | 9.02 | 0.33 | 8.28 | 0.09 | 98.79 | 6.58 | 11.2 | 1.36 | 5.23 | 0.97 | 0.38 | 0.81 | 0.11 | 0.57 | 0.11 | 0.31 | 0.04 | 0.32 | 0.04 | <0,02 | 0.29
1075 | DUEÑO DESCONOCIDO | SIN NOMBRE | NN 41 | COBRE-ORO | N/A | ABANDONADO | SEDIMENTOS | COQUIMBO | ANDACOLLO | 6652292 | 299412 | 683 | 235 | 72 | <5 | 18 | 247 | 78 | 263 | 22 | 205 | 5 | 1165 | 46 | 20 | 1.61 | 3.66 | 0.14 | 4.03 | 1.36 | <20 | 8.46 | 15.7 | 42.94 | 9.05 | 3.6 | <10 | <10 | 0.11 | 52.5 | 17.39 | 0.49 | 9.73 | 2.33 | 3.96 | 0.28 | 1.89 | 3.49 | 0.29 | 6.95 | 0.06 | 99.37 | 15.05 | 30.48 | 4.06 | 16.46 | 3.44 | 1 | 3.23 | 0.47 | 2.71 | 0.52 | 1.62 | 0.24 | 1.51 | 0.22 | <0,02 | 0.11
467 | DUEÑO DESCONOCIDO | SIN NOMBRE | NN 5 | S/I | 300 | ABANDONADO | CUBETA | COQUIMBO | COMBARBALA | 6556523 | 294155 | 7666 | 106 | 115 | 23 | 68 | 228 | 25 | <5 | 29 | 289 | 6 | 43 | 796 | 7 | 1.55 | 6.31 | 4.75 | 1.43 | 2.71 | 694.42 | 84.62 | 88.2 | <20 | 24.07 | <1 | 111.48 | <10 | <0,01 | 74.16 | 6.39 | 0.3 | 12.43 | 0.41 | 0.49 | 0.14 | 0.3 | 0.94 | 0.13 | 2.94 | <0,01 | 98.61 | 14.61 | 22.97 | 2.48 | 9.66 | 2.02 | 0.6 | 1.72 | 0.25 | 1.56 | 0.3 | 0.86 | 0.15 | 1 | 0.13 | <0,02 | 3.57
468 | DUEÑO DESCONOCIDO | SIN NOMBRE | NN 5 | S/I | N/A | ABANDONADO | SEDIMENTOS | COQUIMBO | COMBARBALA | 6550517 | 294195 | 4641 | 107 | 75 | 23 | 66 | 289 | 59 | 31 | 38 | 175 | 5 | 354 | 815 | 22 | 2.13 | 3.6 | 0.43 | 3.69 | 3.36 | 833.13 | 22.98 | 164.17 | <20 | 25.74 | 2.44 | 51.21 | <10 | 0.04 | 61.63 | 12.07 | 0.29 | 14.45 | 0.74 | 0.76 | 0.33 | 0.29 | 2.5 | 0.14 | 5.72 | 0.1 | 99.01 | 13.26 | 28.15 | 3.42 | 14.59 | 3.73 | 1.03 | 2.99 | 0.56 | 2.75 | 0.5 | 2.04 | 0.26 | 1.21 | 0.17 | <0,02 | 7.42
976 | DUEÑO DESCONOCIDO | EL COBRE | NOMBRE DESCONOCIDO (EL COBRE) | COBRE | 1500 | ABANDONADO | CUBETA | COQUIMBO | OVALLE | 6637848 | 294373 | 11092 | 319 | 35 | <5 | <5 | 195 | 71 | 155 | 23 | 149 | <5 | 473 | 18 | 11 | 0.7 | 2.81 | <0,01 | 3.01 | 1.31 | <20 | 6.84 | 41.94 | 52.32 | 2.61 | 1.38 | <10 | <10 | 0.79 | 51.07 | 15.66 | 0.51 | 11.25 | 2.75 | 5.45 | 0.26 | 2.54 | 2.22 | 0.33 | 5.82 | <0,01 | 97.86 | 8.09 | 14.41 | 1.42 | 4.72 | 0.85 | 0.77 | 0.75 | 0.1 | 0.48 | 0.09 | 0.3 | 0.04 | 0.29 | 0.04 | <0,02 | 0.04
977 | DUEÑO DESCONOCIDO | EL COBRE | NOMBRE DESCONOCIDO (EL COBRE) | COBRE | 1500 | ABANDONADO | CUBETA | COQUIMBO | OVALLE | 6637849 | 294366 | 10797 | 318 | 36 | <5 | <5 | 184 | 71 | 138 | 21 | 137 | <5 | 380 | 17 | 21 | 0.22 | 1.45 | <0,01 | 1.92 | 0.99 | <20 | 7.05 | <10 | 61.9 | 2.73 | 4.72 | <10 | <10 | 0.55 | 49.48 | 16.38 | 0.51 | 11.81 | 3.03 | 5.91 | 0.28 | 2.22 | 2.29 | 0.32 | 6.03 | <0,01 | 98.25 | 19.1 | 29.05 | 2.74 | 9.37 | 1.7 | 0.41 | 1.73 | 0.26 | 1.34 | 0.31 | 0.9 | 0.13 | 0.74 | 0.12 | <0,02 | 0.04
978 | DUEÑO DESCONOCIDO | EL COBRE | NOMBRE DESCONOCIDO (EL COBRE) | COBRE | N/A | ABANDONADO | SEDIMENTOS | COQUIMBO | OVALLE | 6637868 | 294334 | 703 | 398 | 53 | <5 | 7 | 167 | 66 | 313 | 23 | 164 | 5 | 713 | 39 | 21 | 2.03 | 1.7 | <0,01 | 1.76 | 1.12 | <20 | 5.79 | 25.12 | 36.13 | 2.6 | 2.44 | <10 | <10 | <0,01 | 50.23 | 17.18 | 0.77 | 12.3 | 2.65 | 5.55 | 0.31 | 3.34 | 2.6 | 0.36 | 4.27 | <0,01 | 99.55 | 21.52 | 32.32 | 2.99 | 10.16 | 1.75 | 0.68 | 1.81 | 0.25 | 1.36 | 0.29 | 0.84 | 0.12 | 0.68 | 0.11 | <0,02 | 0.03
1001 | EDUARDO MUÑOZ R. | PLANTA AZULINA, NUEVA ESPERANZA, RENACIMIENTO | NUEVA ESPERANZA 1 | COBRE | N/A | INACTIVO | MURO | COQUIMBO | ANDACOLLO | 6651003 | 300324 | 1143 | 94 | 50 | 32 | 5 | <5 | 49 | 74 | 19 | 456 | 11 | 332 | 22 | 8 | 0.72 | 1.65 | 2.66 | 0.89 | 0.6 | <20 | 5.69 | 24.23 | 40.95 | 2.44 | 1.83 | <10 | <10 | 0.38 | 71.77 | 12.15 | 0.4 | 3.02 | 3.09 | 0.73 | 0.1 | 2.02 | 2.31 | 0.25 | 3.48 | <0,01 | 99.32 | 3.63 | 5.16 | 0.61 | 2.19 | 0.45 | 0.11 | 0.41 | 0.06 | 0.38 | 0.08 | 0.26 | 0.03 | 0.2 | 0.04 | <0,02 | 0.35
1002 | EDUARDO MUÑOZ R. | PLANTA AZULINA, NUEVA ESPERANZA, RENACIMIENTO | NUEVA ESPERANZA 1 | COBRE | 47250 | INACTIVO | CUBETA | COQUIMBO | ANDACOLLO | 6650981 | 300335 | 804 | 99 | 14 | 25 | <5 | <5 | 98 | 89 | 50 | 500 | 17 | 992 | 17 | 20 | 1.15 | 1.46 | <0,01 | 2.23 | 0.83 | <20 | 7.84 | 24.7 | 70.24 | 3.73 | <1 | <10 | 28.29 | 0.68 | 66.59 | 17.25 | 0.47 | 2.92 | 1.18 | 0.82 | 0.01 | 0.83 | 5.03 | 0.25 | 3.89 | <0,01 | 99.23 | 7.65 | 15.7 | 2.03 | 8.32 | 1.72 | 0.46 | 1.71 | 0.25 | 1.4 | 0.27 | 0.84 | 0.11 | 0.78 | 0.11 | 0.02 | 0.17
1003 | EDUARDO MUÑOZ R. | PLANTA AZULINA, NUEVA ESPERANZA, RENACIMIENTO | NUEVA ESPERANZA 1 | COBRE | 47250 | INACTIVO | CUBETA | COQUIMBO | ANDACOLLO | 6650958 | 300303 | 10781 | 69 | <10 | 51 | 9 | 86 | 113 | 152 | 67 | 342 | 11 | 1579 | 20 | 20 | 0.63 | 1.35 | 4.96 | 1.71 | 0.6 | <20 | 14.88 | 42.76 | 64.07 | 3.56 | 2.91 | <10 | 64.02 | 1.4 | 57.24 | 17.47 | 0.39 | 3.84 | 1.13 | 1.64 | 0.09 | 1.43 | 6.63 | 0.27 | 8.17 | <0,01 | 98.29 | 7.61 | 14.75 | 1.97 | 8.1 | 1.8 | 0.5 | 1.63 | 0.24 | 1.41 | 0.29 | 0.83 | 0.12 | 0.8 | 0.12 | 0.02 | 1.61
1004 | EDUARDO MUÑOZ R. | PLANTA AZULINA, NUEVA ESPERANZA, RENACIMIENTO | NUEVA ESPERANZA 1 | COBRE | 47250 | INACTIVO | CUBETA | COQUIMBO | ANDACOLLO | 6650969 | 300286 | 2525 | 79 | <10 | 10 | <5 | 30 | 127 | 145 | 65 | 370 | 11 | 1636 | 18 | 22 | 0.46 | 2.21 | <0,01 | 1.12 | 1.26 | <20 | 15.8 | 37.84 | 76.78 | 3.33 | 1.93 | <10 | 73.37 | 0.38 | 59.92 | 18.93 | 0.43 | 4.44 | 1.44 | 1.19 | 0.02 | 1.58 | 7.01 | 0.23 | 3.82 | <0,01 | 98.99 | 5.33 | 9.13 | 1.09 | 4.22 | 0.87 | 0.22 | 0.84 | 0.12 | 0.7 | 0.13 | 0.41 | 0.06 | 0.41 | 0.06 | 0.03 | 4.94
1005 | EDUARDO MUÑOZ R. | PLANTA AZULINA, NUEVA ESPERANZA, RENACIMIENTO | NUEVA ESPERANZA 1 | COBRE | N/A | INACTIVO | SEDIMENTOS | COQUIMBO | ANDACOLLO | 6651024 | 300314 | 543 | 226 | 73 | <5 | 12 | 9 | 59 | 283 | 18 | 316 | 7 | 1058 | 36 | 6 | 0.82 | 2.79 | <0,01 | 1.58 | 1.52 | <20 | 13.66 | 43.72 | 50.3 | 4.19 | 1.8 | <10 | <10 | 0.05 | 59.75 | 16.76 | 0.42 | 8 | 1.58 | 3.36 | 0.12 | 2.71 | 3.1 | 0.21 | 3.44 | <0,01 | 99.44 | 5.15 | 11.16 | 1.47 | 5.84 | 1.18 | 0.28 | 1.04 | 0.15 | 0.8 | 0.14 | 0.46 | 0.06 | 0.49 | 0.07 | 0.03 | 3
1006 | EDUARDO MUÑOZ R. | PLANTA AZULINA, NUEVA ESPERANZA, RENACIMIENTO | NUEVA ESPERANZA 2A | ORO | N/A | INACTIVO | MURO | COQUIMBO | ANDACOLLO | 6650948 | 300216 | 985 | 165 | 30 | <5 | <5 | 139 | 29 | 113 | 11 | 166 | 5 | 428 | 57 | 28 | 1.97 | 3.18 | <0,01 | 4.12 | 1.45 | <20 | 6.96 | 51.06 | 64.55 | 1.51 | 1.67 | <10 | <10 | 0.24 | 57.32 | 15.73 | 0.43 | 7.51 | 4.9 | 1.55 | 0.22 | 5.39 | 1.24 | 0.19 | 4.85 | <0,01 | 99.32 | 21.81 | 40.24 | 5.14 | 20.68 | 4.4 | 1.2 | 4.21 | 0.56 | 3.52 | 0.65 | 1.98 | 0.27 | 1.98 | 0.28 | 0.02 | 0.77
1007 | EDUARDO MUÑOZ R. | PLANTA AZULINA, NUEVA ESPERANZA, RENACIMIENTO | NUEVA ESPERANZA 2A | ORO | 163850 | INACTIVO | CUBETA | COQUIMBO | ANDACOLLO | 6650923 | 300222 | 719 | 143 | 26 | 16 | <5 | 14 | 20 | 110 | 11 | 224 | 7 | 166 | 80 | 39 | 1.17 | 6.22 | <0,01 | 2.03 | 3.06 | <20 | 13.23 | 62.44 | 44.44 | 3.75 | 2.93 | <10 | <10 | 0.2 | 60.38 | 16 | 0.46 | 7.18 | 2.71 | 1.13 | 0.15 | 6.54 | 0.89 | 0.23 | 3.79 | <0,01 | 99.44 | 10.71 | 19.9 | 2.49 | 9.84 | 2.13 | 0.52 | 1.8 | 0.26 | 1.46 | 0.3 | 0.85 | 0.12 | 0.9 | 0.14 | 0.02 | 0.13
1008 | EDUARDO MUÑOZ R. | PLANTA AZULINA, NUEVA ESPERANZA, RENACIMIENTO | NUEVA ESPERANZA 2A | ORO | 163850 | INACTIVO | CUBETA | COQUIMBO | ANDACOLLO | 6650940 | 300231 | 1835 | 223 | 45 | 5 | 13 | 193 | 44 | 96 | 17 | 186 | 5 | 268 | 125 | 18 | 6.05 | 1.35 | <0,01 | 4.03 | 4.16 | <20 | 11.71 | 118.66 | <20 | 2.54 | <1 | 10.19 | <10 | 1.11 | 48.79 | 18.84 | 0.4 | 9.98 | 4.54 | 3.04 | 0.25 | 4.2 | 2.06 | 0.32 | 6.88 | <0,01 | 99.29 | 20.29 | 36.56 | 4.55 | 18.27 | 3.5 | 0.96 | 3.27 | 0.45 | 2.48 | 0.44 | 1.39 | 0.21 | 1.3 | 0.19 | <0,02 | 0.22
1009 | EDUARDO MUÑOZ R. | PLANTA AZULINA, NUEVA ESPERANZA, RENACIMIENTO | NUEVA ESPERANZA 2A | ORO | N/A | INACTIVO | SEDIMENTOS | COQUIMBO | ANDACOLLO | 6650960 | 300150 | 705 | 253 | 78 | <5 | 12 | 95 | 55 | 268 | 18 | 239 | 6 | 839 | 37 | 33 | 1.92 | 4.65 | <0,01 | 3.92 | 1.42 | <20 | 10 | 27.37 | 57.33 | 4.04 | 1.86 | <10 | <10 | 0.1 | 56.38 | 17.04 | 0.51 | 9.06 | 1.84 | 4.12 | 0.18 | 2.95 | 2.82 | 0.21 | 4.37 | <0,01 | 99.49 | 14.93 | 30.21 | 4.12 | 16.25 | 3.38 | 0.9 | 3.19 | 0.51 | 2.71 | 0.54 | 1.7 | 0.23 | 1.62 | 0.23 | <0,02 | 0.17
1010 | EDUARDO MUÑOZ R. | PLANTA AZULINA, NUEVA ESPERANZA, RENACIMIENTO | NUEVA ESPERANZA 2B | ORO | N/A | INACTIVO | MURO | COQUIMBO | ANDACOLLO | 6650908 | 300107 | 633 | 128 | 35 | 20 | 5 | 292 | 45 | 100 | 22 | 197 | 5 | 752 | 124 | 27 | 2.08 | 5.17 | 2.1 | 4.01 | 2.18 | <20 | 7.11 | 93.4 | <20 | 1.94 | 5.11 | <10 | <10 | 0.45 | 54.21 | 12.29 | 0.55 | 6.12 | 11.12 | 1.5 | 0.32 | 2.76 | 2.54 | 0.18 | 7.7 | <0,01 | 99.28 | 14.81 | 29.4 | 3.7 | 14.1 | 2.89 | 0.69 | 2.52 | 0.38 | 1.94 | 0.41 | 1.29 | 0.19 | 1.28 | 0.19 | 0.02 | 2.16
1011 | EDUARDO MUÑOZ R. | PLANTA AZULINA, NUEVA ESPERANZA, RENACIMIENTO | NUEVA ESPERANZA 2B | ORO | 341850 | INACTIVO | CUBETA | COQUIMBO | ANDACOLLO | 6650868 | 300126 | 537 | 192 | 39 | <5 | 6 | 233 | 78 | 103 | 27 | 184 | 5 | 1076 | 69 | 14 | 1.62 | 4.81 | 0.28 | 5.33 | 3.6 | <20 | 12.39 | 42.44 | 46.24 | 3.11 | 3.22 | <10 | 10.4 | 1.43 | 45.67 | 17.53 | 0.52 | 10.83 | 2.98 | 2.92 | 0.52 | 3.81 | 4.47 | 0.3 | 9.96 | <0,01 | 99.51 | 20.55 | 39.79 | 4.92 | 19.13 | 4.04 | 1.02 | 3.9 | 0.54 | 3.15 | 0.65 | 1.89 | 0.3 | 1.86 | 0.29 | <0,02 | 0.19
1012 | EDUARDO MUÑOZ R. | PLANTA AZULINA, NUEVA ESPERANZA, RENACIMIENTO | NUEVA ESPERANZA 2B | ORO | 341850 | INACTIVO | CUBETA | COQUIMBO | ANDACOLLO | 6650885 | 300128 | 3836 | 213 | 62 | <5 | 12 | 226 | 48 | 97 | 13 | 148 | <5 | 453 | 149 | 16 | 2.82 | 3.37 | 6.21 | 4.39 | 2.24 | <20 | 11.99 | 60.15 | 36.54 | 1.77 | 2.99 | 25.62 | <10 | 0.28 | 52.82 | 16.21 | 0.4 | 10.84 | 3.7 | 2.35 | 0.31 | 3.57 | 2.33 | 0.23 | 6.42 | <0,01 | 99.17 | 21.28 | 42.32 | 5.42 | 21.24 | 4.28 | 1.15 | 4.17 | 0.55 | 3.24 | 0.61 | 1.81 | 0.25 | 1.67 | 0.26 | 0.03 | 4.04
1013 | EDUARDO MUÑOZ R. | PLANTA AZULINA, NUEVA ESPERANZA, RENACIMIENTO | NUEVA ESPERANZA 2B | ORO | N/A | INACTIVO | SEDIMENTOS | COQUIMBO | ANDACOLLO | 6650914 | 300087 | 916 | 149 | 19 | <5 | <5 | 303 | 105 | 115 | 39 | 283 | 9 | 1698 | 99 | 18 | 1.68 | 3.54 | <0,01 | 1.89 | 2.36 | <20 | 13.53 | 66 | 43.27 | 3.15 | 2.71 | <10 | 22.13 | 0.24 | 57.66 | 16.77 | 0.41 | 9.05 | 1.24 | 0.85 | 0.26 | 2.35 | 6.46 | 0.3 | 3.9 | <0,01 | 99.23 | 10.49 | 18.73 | 2.32 | 8.97 | 1.84 | 0.48 | 1.6 | 0.21 | 1.2 | 0.26 | 0.67 | 0.1 | 0.68 | 0.1 | 0.02 | 2.14
97 | OSVALDO GAMBOA VEGA | NUEVA MOLLAQUITA | NUEVA MOLLAQUITA | COBRE | 2700 | INACTIVO | CUBETA | COQUIMBO | COQUIMBO | 6671086 | 295435 | 495 | 192 | 60 | 14 | 68 | 110 | 23 | 260 | 40 | 183 | 15 | 134 | 244 | 39 | 1.6 | 1.96 | 1.83 | 4.34 | 1.46 | 74.87 | <5 | 25.16 | <20 | 6.79 | 1.8 | <10 | <10 | 0.06 | 53.59 | 15.05 | 0.89 | 8.79 | 7.22 | 3.41 | 0.27 | 4.52 | 1.09 | 0.27 | 4.32 | 0.15 | 99.56 | 19.62 | 43.54 | 6.16 | 26.16 | 6.45 | 1.55 | 5.73 | 0.81 | 4.4 | 0.86 | 2.33 | 0.32 | 2.01 | 0.26 | <0,02 | <0,01
98 | OSVALDO GAMBOA VEGA | NUEVA MOLLAQUITA | NUEVA MOLLAQUITA | COBRE | N/A | INACTIVO | SEDIMENTOS | COQUIMBO | COQUIMBO | 6671078 | 295433 | 92 | 136 | 21 | 10 | 69 | 84 | 89 | 398 | 59 | 183 | 30 | 548 | 113 | 11 | 3.64 | 1.18 | 0.58 | 6.47 | 1.74 | <20 | <5 | 37.14 | 35.12 | 9.79 | 5.1 | <10 | <10 | <0,01 | 62.94 | 16.17 | 0.62 | 5.05 | 4.16 | 1.85 | 0.12 | 3.15 | 3.13 | 0.19 | 2.1 | <0,01 | 99.46 | 19.34 | 43.52 | 6.11 | 24.54 | 5.23 | 1.51 | 5.5 | 0.79 | 4.51 | 0.92 | 2.73 | 0.41 | 2.68 | 0.39 | <0,02 | <0,01
20 | CMC SALI HOCHSCHILD S.A | OJANCOS | OJANCOS 1 | COBRE | 4804007 | INACTIVO | CUBETA | ATACAMA | COPIAPO | 6971999 | 366867 | 3158 | 81 | 62 | 25 | 63 | 100 | 8 | 28 | <10 | 49 | <5 | <20 | 811 | <5 | 1.24 | 3.57 | 1.05 | 1.7 | 4.68 | 917.18 | 12.75 | 53.52 | 21.75 | 14.16 | 2.05 | <10 | <10 | 0.79 | 30.28 | 6.08 | 0.38 | 19.1 | 26.2 | 1.64 | 0.31 | 1.87 | 0.62 | 0.23 | 10.6 | 1.98 | 99.28 | 9.65 | 19.32 | 2.7 | 11.59 | 2.11 | 0.68 | 2.41 | 0.29 | 1.73 | 0.39 | 1.52 | 0.25 | 1.4 | 0.2 | <0,02 | <0,01
2065 | CMC SALI HOCHSCHILD S.A | OJANCOS | OJANCOS 1 | COBRE | N/A | INACTIVO | SEDIMENTOS | ATACAMA | COPIAPO | 6972503 | 366852 | 65 | 111 | 47 | 10 | 20 | 81 | 65 | 572 | 20 | 212 | 8 | 699 | 43 | 17 | 1.19 | 6.35 | 0.48 | 5.79 | 1.77 | <20 | <5 | <10 | <20 | 6.83 | 2.37 | <10 | <10 | 0.29 | 53.22 | 14.91 | 0.44 | 5.86 | 8.39 | 4.44 | 0.12 | 1.95 | 1.95 | 0.23 | 8.35 | <0,01 | 99.85 | 21.64 | 51.44 | 7.79 | 30.01 | 7.54 | 2.16 | 8.65 | 1.36 | 7.63 | 1.63 | 4.79 | 0.73 | 4.26 | 0.72 | <0,02 | 3.08
21 | CMC SALI HOCHSCHILD S.A | OJANCOS | OJANCOS 2 | COBRE | 2403100 | INACTIVO | CUBETA | ATACAMA | COPIAPO | 6972250 | 366578 | 5287 | 60 | <10 | 9 | 64 | 66 | 5 | 26 | 17 | 59 | <5 | <20 | 479 | <5 | 2.13 | 2.92 | 2.33 | 1.38 | 3.3 | 427.59 | 11.78 | 69.85 | <20 | 39.87 | 7.96 | <10 | <10 | 0.64 | 26.38 | 4.18 | 0.31 | 7.66 | 33.04 | 1.41 | 0.44 | 1.42 | 0.18 | 0.18 | 22.08 | 1.6 | 98.88 | 9.27 | 20.21 | 2.38 | 9.73 | 1.76 | 0.69 | 2.02 | 0.22 | 1.34 | 0.4 | 0.98 | 0.23 | 1.13 | 0.36 | <0,02 | <0,01
1442 | CMC SALI HOCHSCHILD S.A | OJANCOS | OJANCOS 2 | COBRE | 2403100 | INACTIVO | CUBETA | ATACAMA | COPIAPO | 6972120.217 | 366598.169 | 602 | 74 | 73 | <5 | 62 | 19 | 11 | 31 | <10 | 90 | 16 | <20 | 35 | <5 | 1.01 | 1.38 | 0.24 | 1.01 | 0.41 | <20 | 8.58 | 10.54 | 28.92 | 5.53 | 5.05 | <10 | 10.01 | 1.77 | 25.03 | 6.22 | 0.25 | 47.57 | 4.35 | 3.3 | 0.05 | 3.38 | 0.13 | 0.31 | 8.42 | 0.66 | 99.67 | 4.21 | 11.94 | 1.49 | 5.51 | 1.16 | 0.24 | 1.1 | 0.16 | 1.08 | 0.2 | 0.63 | 0.11 | 0.69 | 0.1 | 0.03 | 0.01
2066 | CMC SALI HOCHSCHILD S.A | OJANCOS | OJANCOS 2 | COBRE | N/A | INACTIVO | SEDIMENTOS | ATACAMA | COPIAPO | 6972635 | 366431 | 1230 | 117 | 69 | <5 | 30 | 410 | 67 | 361 | 21 | 248 | 8 | 696 | 286 | 12 | 1.36 | 6.43 | 0.49 | 5.73 | 1.78 | <20 | 29.62 | 44.09 | <20 | 5.2 | 2.69 | <10 | <10 | 0.71 | 49.71 | 14.06 | 0.43 | 8.58 | 7 | 4.17 | 0.13 | 2.27 | 2.12 | 0.33 | 10.43 | <0,01 | 99.22 | 20.54 | 52.86 | 7.34 | 31.42 | 7.9 | 2.09 | 8.91 | 1.36 | 7.9 | 1.69 | 4.9 | 0.71 | 4.47 | 0.71 | 0.03 | 0.26
546 | NATIMAN FLORES DIAZ | PLANTA OJOS DE AGUA | OJOS DE AGUA | ORO | N/A | ACTIVO | MURO | ATACAMA | COPIAPO | 6967547 | 366300 | 3325 | 140 | 106 | 28 | 65 | 311 | 39 | 82 | 22 | 205 | <5 | 553 | 1229 | 10 | 1.79 | 3.77 | <0,01 | 2.01 | 2.51 | 691.9 | 33.59 | 52.3 | <20 | 13.71 | 2.86 | 69.8 | <10 | 0.21 | 61.74 | 9.6 | 0.5 | 16.77 | 1.74 | 1.08 | 0.08 | 0.61 | 1.93 | 0.19 | 4.82 | - | 99.66 | 11.15 | 19.92 | 2.47 | 9.55 | 1.95 | 0.51 | 1.7 | 0.22 | 1.28 | 0.27 | 0.71 | 0.11 | 0.72 | 0.11 | 0.02 | 2.55
547 | NATIMAN FLORES DIAZ | PLANTA OJOS DE AGUA | OJOS DE AGUA | ORO | 25000 | ACTIVO | CUBETA | ATACAMA | COPIAPO | 6967549 | 366316 | 1366 | 98 | 77 | 17 | 71 | 262 | 22 | 92 | 37 | 431 | 21 | 1882 | 1610 | 5 | 1.04 | 7.36 | <0,01 | 2.04 | 1.95 | 1103.08 | 83.94 | 92.62 | 34.52 | 10.86 | 6.77 | 24 | <10 | 0.33 | 80.8 | 4.5 | 0.21 | 8.16 | 0.61 | 0.4 | 0.03 | 0.31 | 0.77 | 0.13 | 3.1 | - | 99.65 | 8.16 | 13.88 | 1.68 | 6.48 | 1.2 | 0.47 | 1 | 0.13 | 0.7 | 0.14 | 0.38 | 0.05 | 0.4 | 0.05 | <0,02 | 1.47
548 | NATIMAN FLORES DIAZ | PLANTA OJOS DE AGUA | OJOS DE AGUA | ORO | N/A | ACTIVO | SEDIMENTOS | ATACAMA | COPIAPO | 6967590 | 366361 | 898 | 155 | 73 | 15 | 73 | 108 | 42 | 364 | 42 | 310 | 20 | 468 | 965 | 13 | 2 | 4.54 | <0,01 | 5 | 1.69 | 175.54 | 7.86 | 31.12 | 56.93 | 5.77 | 1.7 | 13.32 | <10 | 0.04 | 57.56 | 14.34 | 0.7 | 8.44 | 5.97 | 3.33 | 0.1 | 3.38 | 1.52 | 0.24 | 3.72 | - | 99.58 | 18.65 | 37.79 | 5.04 | 20.41 | 4.27 | 1.24 | 4.01 | 0.58 | 3.36 | 0.65 | 2 | 0.3 | 1.87 | 0.27 | <0,02 | 0.54
1573 | EDUARDO PAREDES MARTINEZ | PLANTA OMEGA | OMEGA 1 | ORO | 42000 | INACTIVO | CUBETA | ATACAMA | DIEGO DE ALMAGRO | 7041037 | 409200 | 5162 | 54 | 55 | <5 | 5 | 4614 | 31 | 64 | <10 | 431 | <5 | 1256 | 2269 | 25 | 0.31 | 2.67 | 1.58 | 1.34 | 0.69 | 1332.46 | 37.75 | 379.74 | <20 | 18.78 | 3.88 | <10 | <10 | 0.05 | 82.07 | 4.62 | 0.15 | 6.44 | 0.42 | 0.9 | 0.06 | 0.25 | 0.77 | 0.05 | 2.22 | 0.07 | 99.59 | 15.55 | 40.83 | 5.55 | 22.51 | 4.23 | 1.19 | 3.74 | 0.53 | 2.89 | 0.58 | 1.78 | 0.31 | 1.95 | 0.33 | 0.05 | 1.56
1574 | EDUARDO PAREDES MARTINEZ | PLANTA OMEGA | OMEGA 1 | ORO | 42000 | INACTIVO | CUBETA | ATACAMA | DIEGO DE ALMAGRO | 7041038 | 409175 | 8084 | 32 | 32 | 25 | 6 | 7535 | 28 | 22 | <10 | 474 | <5 | <20 | 2091 | 20 | 1.36 | 1.79 | 0.47 | 2.36 | 1.12 | 1221.58 | 37.09 | 483.13 | <20 | 16.01 | 8.54 | 32.07 | <10 | <0,01 | 84.04 | 4.07 | 0.11 | 4.03 | 0.88 | 1.26 | 0.1 | 0.21 | 0.58 | 0.04 | 2.22 | <0,01 | 99.56 | 6.3 | 22.21 | 2.84 | 11.76 | 2.56 | 0.76 | 2.87 | 0.41 | 2.59 | 0.51 | 1.53 | 0.22 | 1.33 | 0.19 | 0.02 | <0,01
1575 | EDUARDO PAREDES MARTINEZ | PLANTA OMEGA | OMEGA 1 | ORO | N/A | INACTIVO | MURO | ATACAMA | DIEGO DE ALMAGRO | 7041027 | 409166 | 591 | 127 | 68 | <5 | <5 | 481 | 62 | 123 | <10 | 306 | <5 | 150 | 721 | 18 | 1.17 | 2.04 | 0.84 | 2.4 | 0.95 | 387.46 | 14.4 | 30.41 | <20 | 3.84 | <1 | <10 | <10 | 0.3 | 63.59 | 11.61 | 0.33 | 14.51 | 0.61 | 1.65 | 0.1 | 0.5 | 2.25 | 0.1 | 4.19 | <0,01 | 99.76 | 6.79 | 18.16 | 2.01 | 7.6 | 1.39 | 0.48 | 1.33 | 0.2 | 1.42 | 0.25 | 0.73 | 0.12 | 0.81 | 0.12 | 0.02 | <0,01
2004 | EDUARDO PAREDES MARTINEZ | PLANTA OMEGA | OMEGA 1 | ORO | N/A | INACTIVO | SEDIMENTOS | ATACAMA | DIEGO DE ALMAGRO | 7041243 | 408639 | 137 | 74 | 63 | <5 | 17 | 90 | 470 | 24 | 100 | 247 | 8 | 668 | 68 | 22 | 4.9 | 3.44 | 0.89 | 6.48 | 1.78 | <20 | <5 | <10 | 24.3 | <1 | 1.47 | <10 | <10 | 0.06 | 56.29 | 16.67 | 0.74 | 6.7 | 4.12 | 3.77 | 0.1 | 2.51 | 2.52 | 0.18 | 5.85 | <0,01 | 99.46 | 20.18 | 41.47 | 5.3 | 20.95 | 3.69 | 1.06 | 3.49 | 0.45 | 3.01 | 0.48 | 1.58 | 0.18 | 1.24 | 0.15 | <0,02 | 0.18
1579 | EDUARDO PAREDES MARTINEZ | PLANTA OMEGA | OMEGA 2 | ORO | N/A | INACTIVO | MURO | ATACAMA | DIEGO DE ALMAGRO | 7041019 | 409094 | 187 | 117 | 58 | <5 | <5 | <5 | 58 | 200 | <10 | 191 | <5 | 289 | 239 | 17 | 0.76 | 1.83 | 1.03 | 2.22 | 1.61 | 102.19 | 10.89 | 13.62 | <20 | <1 | <1 | <10 | <10 | 1.18 | 60.62 | 12.09 | 0.29 | 13.09 | 1.34 | 1.02 | 0.06 | 0.39 | 2.7 | 0.1 | 7.86 | 0.02 | 99.71 | 13.9 | 27.33 | 2.96 | 11.65 | 1.79 | 0.47 | 1.93 | 0.23 | 1.28 | 0.23 | 0.72 | 0.11 | 0.67 | 0.12 | 0.02 | 2.1
1580 | EDUARDO PAREDES MARTINEZ | PLANTA OMEGA | OMEGA 2 | ORO | 43645 | INACTIVO | CUBETA | ATACAMA | DIEGO DE ALMAGRO | 7041020 | 409107 | 172 | 237 | 78 | <5 | <5 | 29 | 79 | 218 | <10 | 185 | <5 | 256 | 283 | 12 | 0.48 | 4.24 | 0.67 | 1.58 | 1.48 | 128.21 | 10.97 | 16.39 | <20 | 2.97 | <1 | <10 | <10 | 0.74 | 49.84 | 16.5 | 0.39 | 17.88 | 1.55 | 1.53 | 0.06 | 0.43 | 3.29 | 0.11 | 8.31 | 0.01 | 100.08 | 4.82 | 16.5 | 2.11 | 8.69 | 2.11 | 0.48 | 1.75 | 0.25 | 1.54 | 0.3 | 0.81 | 0.12 | 0.73 | 0.16 | <0,02 | 2.4
1581 | EDUARDO PAREDES MARTINEZ | PLANTA OMEGA | OMEGA 2 | ORO | 43645 | INACTIVO | CUBETA | ATACAMA | DIEGO DE ALMAGRO | 7041047 | 409105 | 217 | 165 | 80 | <5 | <5 | 42 | 64 | 110 | <10 | 350 | <5 | 697 | 265 | 29 | 0.55 | 2.98 | 1.86 | 1.58 | 3.45 | 118.02 | 9.83 | 18.02 | <20 | <1 | 2.78 | <10 | <10 | 0.18 | 66.21 | 10.69 | 0.29 | 14.54 | 0.5 | 0.7 | 0.03 | 0.1 | 2.5 | 0.08 | 3.88 | 0.04 | 99.78 | 3.4 | 11.54 | 1.56 | 6.51 | 1.51 | 0.39 | 1.4 | 0.19 | 1.2 | 0.23 | 0.83 | 0.14 | 0.76 | 0.12 | <0,02 | 0.93
1582 | EDUARDO PAREDES MARTINEZ | PLANTA OMEGA | OMEGA 2 | ORO | 43645 | INACTIVO | CUBETA | ATACAMA | DIEGO DE ALMAGRO | 7041041 | 409115 | 184 | 163 | 63 | <5 | <5 | 34 | 54 | 113 | <10 | 259 | <5 | 162 | 261 | 13 | 0.7 | 1.87 | 0.34 | 1.14 | 5.54 | 116.07 | 11.98 | 21.01 | <20 | <1 | 1.47 | <10 | <10 | 0.12 | 65.2 | 10.65 | 0.32 | 15.62 | 0.33 | 0.81 | 0.05 | 0.23 | 2.1 | 0.09 | 4.08 | <0,01 | 99.63 | 1.29 | 8.83 | 1.2 | 5.4 | 1.23 | 0.34 | 1.29 | 0.19 | 1.2 | 0.22 | 0.76 | 0.12 | 0.83 | 0.12 | <0,02 | 0.92
2005 | EDUARDO PAREDES MARTINEZ | PLANTA OMEGA | OMEGA 2 | ORO | N/A | INACTIVO | SEDIMENTOS | ATACAMA | DIEGO DE ALMAGRO | 7041234 | 408740 | 75 | 86 | 72 | <5 | 16 | 79 | 542 | 24 | 73 | 296 | 8 | 707 | 66 | 17 | 2.64 | 4.69 | 0.87 | 6.41 | 1.86 | <20 | <5 | <10 | <20 | 1.41 | <1 | <10 | <10 | <0,01 | 59.14 | 15.53 | 0.74 | 6.7 | 5.6 | 3.18 | 0.12 | 2.8 | 2.53 | 0.19 | 3.17 | <0,01 | 99.69 | 24.38 | 47.72 | 5.78 | 21.3 | 4.1 | 1.25 | 3.87 | 0.52 | 2.72 | 0.55 | 1.44 | 0.21 | 1.36 | 0.15 | <0,02 | 0.13
1576 | EDUARDO PAREDES MARTINEZ | PLANTA OMEGA | OMEGA 3 | ORO | 1950 | INACTIVO | CUBETA | ATACAMA | DIEGO DE ALMAGRO | 7041020 | 409166 | 2644 | 86 | 44 | <5 | <5 | 2307 | 85 | 70 | <10 | 427 | <5 | 252 | 1104 | 9 | 1.33 | 1.34 | 0.83 | 2.14 | 2.79 | 610.26 | 57.07 | 150.73 | 33.81 | 3.28 | <1 | <10 | <10 | 0.07 | 71.65 | 9.85 | 0.29 | 9.25 | 0.6 | 1.39 | 0.08 | 0.21 | 2.17 | 0.1 | 3.26 | 0.01 | 99.65 | 30.75 | 49.65 | 4.15 | 13.51 | 2.23 | 0.61 | 2.01 | 0.37 | 2.7 | 0.69 | 2.43 | 0.41 | 2.39 | 0.51 | 0.04 | 0.89
1577 | EDUARDO PAREDES MARTINEZ | PLANTA OMEGA | OMEGA 3 | ORO | 1950 | INACTIVO | CUBETA | ATACAMA | DIEGO DE ALMAGRO | 7041032 | 409147 | 123 | 151 | 61 | <5 | <5 | 16 | 63 | 199 | <10 | 285 | <5 | 203 | 200 | 24 | 0.73 | 2.11 | 2.12 | 1.2 | 1.76 | 72.09 | 10.03 | 14.25 | <20 | 3.31 | 2.05 | <10 | <10 | 0.75 | 56.09 | 13.74 | 0.39 | 16.01 | 0.96 | 1.46 | 0.05 | 0.94 | 2.56 | 0.13 | 7.21 | 0.01 | 99.68 | 15.23 | 29.62 | 2.76 | 10 | 1.7 | 0.56 | 1.84 | 0.36 | 2.01 | 0.48 | 1.73 | 0.28 | 1.97 | 0.3 | 0.03 | 1.33
1578 | EDUARDO PAREDES MARTINEZ | PLANTA OMEGA | OMEGA 3 | ORO | 1950 | INACTIVO | CUBETA | ATACAMA | DIEGO DE ALMAGRO | 7041018 | 409153 | 1246 | 90 | 36 | 29 | 9 | 452 | 225 | 50 | 75 | 613 | 18 | 846 | 207 | 16 | 0.61 | 3.82 | 1.97 | 3.45 | 1.81 | 69.35 | 99.58 | 73.07 | <20 | 4.47 | 2.4 | <10 | 75.68 | 0.07 | 67.16 | 15.16 | 0.64 | 5.36 | 0.53 | 1.56 | 0.09 | 0.12 | 4.6 | 0.19 | 3.85 | 0.04 | 99.73 | 6.43 | 19.94 | 2.43 | 9.31 | 1.87 | 0.39 | 1.72 | 0.2 | 1.05 | 0.19 | 0.5 | 0.08 | 0.39 | 0.08 | 0.03 | 1.62
2006 | EDUARDO PAREDES MARTINEZ | PLANTA OMEGA | OMEGA 3 | ORO | N/A | INACTIVO | SEDIMENTOS | ATACAMA | DIEGO DE ALMAGRO | 7041026 | 408959 | 95 | 90 | 63 | <5 | 18 | 87 | 477 | 25 | 88 | 291 | 9 | 726 | 63 | 20 | 3.53 | 5.46 | 1.24 | 7.94 | 2.31 | <20 | <5 | 10.3 | 23.55 | <1 | <1 | <10 | <10 | <0,01 | 59.14 | 15.6 | 0.81 | 6.58 | 4.66 | 3.43 | 0.11 | 2.76 | 2.66 | 0.2 | 3.64 | <0,01 | 99.59 | 30.36 | 55 | 7.23 | 27.03 | 5.33 | 1.37 | 4.54 | 0.59 | 3.24 | 0.6 | 1.81 | 0.28 | 1.7 | 0.24 | <0,02 | 0.07
7 | CODELCO | ANDINA | OVEJERIA | COBRE | 1930000000 | ACTIVO | CUBETA | METROPOLITANA | TIL TIL | 6341810 | 333350 | 235 | 58 | 33 | 35 | 15 | 142 | 125 | 109 | <10 | 125 | <5 | 817 | <5 | 7 | 3.76 | 0.73 | 1.27 | 14 | 4.01 | <20 | 71 | <10 | 22 | <1 | 1 | 50 | 70 | 0.2 | 66.56 | 15.84 | 0.4 | 4.52 | 0.7 | 1.6 | 0.1 | 1.38 | 5.47 | 0.18 | 2.65 | 0.49 | 100.07 | 11.82 | 23.09 | 2.7 | 9.76 | 1.89 | 0.56 | 1.34 | 0.17 | 0.99 | 0.18 | 0.53 | 0.04 | 0.44 | 0.04 | <0,02 | <0,01
8 | CODELCO | ANDINA | OVEJERIA | COBRE | 1930000000 | ACTIVO | CUBETA | METROPOLITANA | TIL TIL | 6341810 | 333350 | 199 | 59 | 52 | 35 | 16 | 155 | 132 | 108 | <10 | 126 | <5 | 682 | <5 | 6 | 4.58 | 0.59 | 0.8 | 9.18 | 3.37 | <20 | 41 | <10 | 20 | <1 | <1 | 47 | 67 | 0.21 | 64.45 | 16.87 | 0.41 | 4.84 | 0.62 | 1.57 | 0.1 | 1.39 | 5.74 | 0.14 | 2.92 | 0.52 | 99.73 | 12.41 | 24.05 | 2.87 | 10.23 | 2.18 | 0.59 | 1.49 | 0.19 | 0.89 | 0.15 | 0.53 | 0.05 | 0.37 | 0.06 | <0,02 | <0,01
9 | CODELCO | ANDINA | OVEJERIA | COBRE | N/A | ACTIVO | MURO | METROPOLITANA | TIL TIL | 6341294 | 331927 | 366 | 59 | 69 | 34 | 14 | 111 | 102 | 117 | <10 | 150 | <5 | 628 | <5 | 8 | 3.72 | 0.5 | 1.06 | 8.7 | 2.67 | <20 | 80 | <10 | <20 | <1 | 1 | 46 | 80 | 0.56 | 63.46 | 16.19 | 0.4 | 5.86 | 0.7 | 1.49 | 0.08 | 1.55 | 4.63 | 0.13 | 3.69 | 1.4 | 99.75 | 11.49 | 22.26 | 2.61 | 9.58 | 1.73 | 0.49 | 1.35 | 0.16 | 0.86 | 0.18 | 0.39 | 0.07 | 0.38 | 0.03 | <0,02 | <0,01
2098 | CODELCO | ANDINA | OVEJERIA | COBRE | N/A | ACTIVO | SEDIMENTOS | METROPOLITANA | TIL TIL | 6340985 | 330433 | 89 | 138 | 103 | <5 | 18 | 101 | 49 | 621 | 16 | 170 | 7 | 462 | 44 | 16 | 4.07 | 4.2 | 0.95 | 4.38 | 1.33 | <20 | <5 | <10 | <20 | <1 | <1 | <10 | <10 | <0,01 | 50.15 | 17.02 | 1.06 | 8.41 | 5.6 | 2.24 | 0.16 | 1.96 | 2.4 | 0.34 | 10.14 | <0,01 | 99.67 | 17.83 | 37.57 | 4.88 | 21.04 | 4.59 | 1.38 | 4.21 | 0.59 | 3.34 | 0.67 | 1.83 | 0.26 | 1.7 | 0.27 | <0,02 | 0.64
1501 | DUEÑO DESCONOCIDO | SIN NOMBRE | PABELLON | COBRE | 13050 | ABANDONADO | CUBETA | ATACAMA | TIERRA AMARILLA | 6940643 | 378137 | 924 | 16 | <10 | 57 | 7 | 401 | 50 | 90 | 3236 | 176 | 11 | <20 | 919 | 6 | 0.52 | 2.82 | 1.76 | 1.49 | 3.26 | 122.22 | <5 | <10 | <20 | 384.94 | 3.94 | <10 | <10 | <0,01 | 64.37 | 15.93 | 0.16 | 1.91 | 3.04 | 3.12 | 0.15 | 0.37 | 3.81 | 0.03 | 6.55 | <0,01 | 100.04 | 3.22 | 10.93 | 1.48 | 6.16 | 1.43 | 0.37 | 1.33 | 0.18 | 1.14 | 0.22 | 0.78 | 0.13 | 0.72 | 0.12 | 0.03 | 1.24
1502 | DUEÑO DESCONOCIDO | SIN NOMBRE | PABELLON | COBRE | 13050 | ABANDONADO | CUBETA | ATACAMA | TIERRA AMARILLA | 6940473 | 378070 | 799 | <10 | 18 | 59 | <5 | 319 | 35 | 70 | 2284 | 187 | 9 | 122 | 918 | 16 | 0.66 | 1.77 | 0.33 | 1.08 | 5.24 | 125.27 | <5 | <10 | <20 | 699.51 | 5.24 | <10 | <10 | 0.04 | 71.42 | 12.16 | 0.13 | 1.33 | 3.22 | 2.24 | 0.14 | 0.39 | 2.86 | 0.03 | 5.3 | <0,01 | 99.72 | 1.23 | 8.36 | 1.14 | 5.11 | 1.17 | 0.33 | 1.23 | 0.18 | 1.14 | 0.21 | 0.72 | 0.12 | 0.78 | 0.12 | 0.03 | 1.22
1976 | DUEÑO DESCONOCIDO | SIN NOMBRE | PABELLON | COBRE | N/A | INACTIVO | SEDIMENTOS | ATACAMA | TIERRA AMARILLA | 6940529 | 378218 | 59 | 127 | 52 | 6 | 14 | 146 | 73 | 411 | 22 | 265 | 7 | 634 | 72 | 18 | 5.28 | 4.63 | 1.04 | 4.57 | 1.47 | <20 | <5 | <10 | <20 | 2.45 | <1 | <10 | <10 | <0,01 | 54.76 | 14.79 | 0.77 | 6.49 | 7.61 | 3.26 | 0.12 | 3.25 | 2.13 | 0.22 | 6.04 | <0,01 | 99.62 | 18.58 | 36.02 | 4.04 | 16.54 | 3.42 | 0.99 | 3.1 | 0.41 | 2.7 | 0.5 | 1.31 | 0.2 | 1.42 | 0.19 | 0.02 | 1.17
373 | SERGIO CONTADOR | PLANTA PAJONALES | PAJONALES | COBRE | 198000 | INACTIVO | CUBETA | COQUIMBO | LA SERENA | 6685285 | 294216 | 4166 | 164 | 51 | 19 | 66 | 128 | 64 | 237 | 38 | 171 | 6 | 2717 | 42 | 15 | 6.84 | 4.26 | 2.55 | 3.35 | 1.22 | <20 | 7.63 | 23.67 | <20 | 14.71 | 6.41 | <10 | <10 | 0.39 | 48.27 | 16.49 | 0.6 | 11.34 | 4.44 | 4.19 | 0.24 | 4.78 | 2.07 | 0.42 | 4.56 | <0,01 | 98.77 | 20.9 | 43.48 | 6.13 | 27.47 | 6.19 | 1.36 | 5.1 | 0.77 | 4.55 | 0.79 | 2.45 | 0.36 | 2.47 | 0.36 | <0,02 | <0,01
374 | SERGIO CONTADOR | PLANTA PAJONALES | PAJONALES | COBRE | N/A | INACTIVO | MURO | COQUIMBO | LA SERENA | 6685312 | 294217 | 3251 | 221 | 106 | 22 | 71 | 162 | 91 | 161 | 28 | 97 | <5 | 1728 | 45 | 34 | 29.01 | 2.88 | 0.9 | 4.94 | 2.47 | <20 | 6.45 | <10 | <20 | 7.84 | <1 | <10 | <10 | <0,01 | 47.55 | 14.81 | 0.83 | 14.44 | 4.11 | 6.18 | 0.25 | 4.46 | 3.32 | 0.57 | 3.06 | <0,01 | 99.39 | 22.04 | 46.64 | 5.74 | 24.52 | 5.75 | 0.93 | 4.44 | 0.56 | 3.58 | 0.79 | 2.27 | 0.34 | 2.14 | 0.41 | <0,02 | 0.02
375 | SERGIO CONTADOR | PLANTA PAJONALES | PAJONALES | COBRE | N/A | INACTIVO | SEDIMENTOS | COQUIMBO | LA SERENA | 6685297 | 294270 | 1497 | 203 | 72 | 17 | 78 | 202 | 87 | 408 | 42 | 186 | 12 | 4600 | 81 | 24 | 13.76 | 3.52 | 1.98 | 5.41 | 4.54 | <20 | 7.12 | 28.72 | <20 | 8.84 | 5.67 | <10 | <10 | 1.15 | 41.09 | 14.04 | 0.75 | 10.09 | 6.29 | 6.78 | 0.27 | 3.73 | 2.64 | 0.53 | 8.86 | <0,01 | 99.09 | 19.09 | 41 | 5.92 | 25.45 | 6.15 | 1.29 | 4.5 | 0.72 | 3.72 | 0.81 | 2.81 | 0.32 | 2.33 | 0.3 | <0,02 | <0,01
304 | MINERA ARENILLAS | PLANTA PALMIRA | PALMIRA 1 | ORO | 720000 | INACTIVO | CUBETA | COQUIMBO | ANDACOLLO | 6654289 | 299523 | 396 | 171 | 11 | 7 | 74 | 27 | 106 | 55 | 72 | 686 | 41 | 1245 | 14 | 28 | 0.69 | 9.67 | <0,01 | 15.26 | 4.59 | <20 | 46.87 | <10 | 28.74 | 11.35 | <1 | <10 | 32.58 | 0.6 | 67.07 | 15.03 | 0.82 | 3.15 | 0.04 | 0.29 | <0,01 | 0.52 | 4.77 | 0.12 | 4 | 1.49 | 99.38 | 22.2 | 61.72 | 7.92 | 29.99 | 5.76 | 1.23 | 4.33 | 0.5 | 2.12 | 0.43 | 1.39 | 0.21 | 1.33 | 0.31 | 0.05 | 0.93
305 | MINERA ARENILLAS | PLANTA PALMIRA | PALMIRA 1 | ORO | N/A | INACTIVO | SEDIMENTOS | COQUIMBO | ANDACOLLO | 6654197 | 299515 | 757 | 121 | 27 | 10 | 59 | 78 | 70 | 198 | 36 | 317 | 12 | 910 | 29 | 23 | 1.25 | 5.69 | <0,01 | 6.15 | 1.91 | <20 | 22.86 | 10.24 | 22.51 | 12.43 | 3.77 | <10 | <10 | 0.05 | 64.33 | 15.13 | 0.6 | 6.46 | 1.42 | 1.18 | 0.11 | 3 | 4.12 | 0.21 | 2.6 | 0.13 | 99.46 | 11.47 | 48.62 | 5.24 | 20.87 | 4.04 | 1.24 | 3.7 | 0.49 | 2.49 | 0.53 | 1.53 | 0.21 | 1.36 | 0.24 | 0.05 | 0.24
302 | MINERA ARENILLAS | PLANTA PALMIRA | PALMIRA 2 | ORO | 144000 | INACTIVO | CUBETA | COQUIMBO | ANDACOLLO | 6654214 | 299437 | 3482 | 145 | 23 | 9 | 78 | 66 | 115 | 174 | 72 | 506 | 31 | 926 | 18 | 18 | 1.69 | 7.21 | <0,01 | 8.68 | 3.42 | <20 | 8.91 | <10 | 26 | 8.46 | 11.09 | <10 | 14.3 | 0.01 | 66.26 | 16.04 | 0.65 | 4.18 | 0.62 | 1.06 | 0.05 | 2.1 | 5.86 | 0.15 | 2.39 | <0,01 | 99.38 | 17.23 | 54.37 | 7.18 | 29.37 | 6.42 | 1.88 | 6.35 | 0.96 | 4.91 | 1.02 | 2.77 | 0.37 | 2.12 | 0.26 | 0.03 | 4.42
303 | MINERA ARENILLAS | PLANTA PALMIRA | PALMIRA 2 | ORO | 144000 | INACTIVO | CUBETA | COQUIMBO | ANDACOLLO | 6654212 | 299531 | 11285 | 156 | <10 | 9 | 84 | 40 | 137 | 158 | 83 | 385 | 36 | 1299 | 24 | 21 | 1.2 | 5.05 | <0,01 | 22.16 | 7.15 | <20 | 13.3 | <10 | 37.05 | 11.76 | 4.02 | <10 | 13.08 | 1.25 | 47.77 | 21.98 | 0.7 | 2.54 | 0.6 | 0.66 | 0.02 | 0.3 | 5.92 | 0.2 | 10.19 | 3.12 | 98.37 | 30.21 | 74.18 | 9.75 | 38.84 | 8.23 | 2.08 | 7.61 | 1.03 | 4.92 | 0.97 | 2.6 | 0.35 | 2.2 | 0.37 | <0,02 | 1.44
1835 | MINERA ARENILLAS | PLANTA PALMIRA | PALMIRA 2 | ORO | N/A | INACTIVO | SEDIMENTOS | COQUIMBO | ANDACOLLO | 6654292 | 299565 | 2712 | 105 | 56 | 52 | 12 | 268 | 80 | 255 | 29 | 292 | 7 | 1277 | 45 | 24 | 1.65 | 6.26 | 0.74 | 5.8 | 1.95 | <20 | 10.2 | <10 | <20 | <1 | <1 | <10 | <10 | 1.11 | 58.66 | 15.23 | 0.55 | 5.42 | 2.01 | 2.79 | 0.21 | 2.92 | 3.75 | 0.2 | 7.28 | <0,01 | 99 | 18.1 | 34.57 | 4.95 | 19.47 | 3.48 | 1.02 | 3.26 | 0.5 | 2.61 | 0.5 | 1.59 | 0.2 | 1.35 | 0.2 | <0,02 | 0.06
155 | CODELCO | SALVADOR | PAMPA AUSTRAL | COBRE-MOLIBDENO | 319780000 | ACTIVO | CUBETA | ATACAMA | DIEGO DE ALMAGRO | 7099415 | 392087 | 1355 | 155 | 39 | 10 | 73 | 111 | 77 | 427 | 52 | 361 | 26 | 286 | 155 | 22 | 3.51 | 4.61 | 1.03 | 2.55 | 0.61 | <20 | 82.42 | <10 | <20 | 1.13 | 2.69 | <10 | <10 | 1.02 | 57.15 | 16.98 | 0.72 | 4.97 | 4.04 | 3.88 | 0.08 | 2.41 | 3.13 | 0.18 | 5.97 | - | 99.52 | 14.88 | 32.48 | 3.95 | 16.66 | 3.5 | 1.06 | 3.17 | 0.39 | 2.34 | 0.5 | 1.4 | 0.17 | 0.99 | 0.15 | <0,02 | <0,01
2073 | CODELCO | SALVADOR | PAMPA AUSTRAL | COBRE-MOLIBDENO | N/A | ACTIVO | SEDIMENTOS | ATACAMA | DIEGO DE ALMAGRO | 7096726 | 389508 | 42 | 79 | 30 | 25 | <5 | 40 | 38 | 337 | <10 | 151 | 5 | 342 | 44 | 20 | 4.03 | 3.24 | 1.31 | 3.8 | 0.99 | <20 | <5 | <10 | <20 | <1 | <1 | <10 | <10 | 0.05 | 32.66 | 11.33 | 0.38 | 4.09 | 5.08 | 3.19 | 0.08 | 18.35 | 1 | 0.13 | 23.65 | <0,01 | 99.94 | 14.91 | 29.98 | 3.45 | 14.55 | 2.95 | 0.72 | 2.82 | 0.44 | 2.2 | 0.46 | 1.6 | 0.19 | 1.25 | 0.19 | <0,02 | 0.01
73 | CIA. MINERA DOÑA INES DE COLLAHUASI | COLLAHUASI | PAMPA PABELLON | COBRE-MOLIBDENO | 1,040,000,000 | ACTIVO | CUBETA | TARAPACA | PICA | 7685572 | 541727 | 3149 | 129 | 58 | 8 | 78 | 203 | 226 | 39 | 78 | 282 | 32 | 503 | 35 | 14 | 1.86 | 0.24 | <0,01 | 7.43 | 1.86 | <20 | 119.77 | 41 | <20 | 7 | 11.18 | <10 | 96.16 | 0.47 | 66.19 | 15.57 | 0.57 | 3.65 | 0.46 | 1.68 | 0.12 | 1.98 | 5.26 | 0.17 | 2.58 | 1.13 | 99.36 | 17.85 | 55.43 | 5.78 | 18.67 | 2.74 | 0.61 | 1.91 | 0.7 | 2.3 | 0.4 | 1.11 | 0.15 | 0.37 | 0.06 | <0,02 | 0.04
2082 | CIA. MINERA DOÑA INES DE COLLAHUASI | COLLAHUASI | PAMPA PABELLON | COBRE-MOLIBDENO | N/A | ACTIVO | SEDIMENTOS | TARAPACA | PICA | 7682627 | 544670 | 69 | 137 | 44 | <5 | 13 | 107 | 63 | 761 | 12 | 202 | 7 | 781 | 44 | 13 | 3.3 | 3.85 | 1.32 | 5.96 | 1.56 | <20 | <5 | 30.23 | <20 | 21.69 | 4.05 | <10 | <10 | 0.13 | 62.01 | 17.6 | 0.47 | 5.69 | 3.72 | 1.52 | 0.09 | 3.17 | 1.93 | 0.15 | 2.96 | <0,01 | 99.3 | 21.36 | 45.81 | 4.97 | 18.36 | 3.36 | 1.16 | 3.02 | 0.41 | 2.26 | 0.44 | 1.16 | 0.16 | 1.12 | 0.17 | <0,02 | 1.25
103 | MINERA TALCUNA LTDA. | TALCUNA | PANULES | COBRE | 4308023 | ACTIVO | CUBETA | COQUIMBO | VICUÑA | 6692038 | 314316 | 373 | 249 | 74 | 18 | 78 | 566 | 250 | 688 | 50 | 128 | <5 | 20452 | 280 | <5 | 77.47 | 1.92 | 0.79 | 2.23 | 0.84 | 382.9 | 9.31 | <10 | <20 | 7.29 | 7.26 | <10 | <10 | 0.43 | 44.5 | 14.38 | 0.43 | 7.24 | 10.69 | 2.68 | 0.4 | 2.84 | 5.03 | 0.12 | 7.92 | 1.08 | 97.3 | 12.21 | 24.59 | 3.56 | 14.85 | 4.66 | 3.86 | 3.61 | 0.51 | 3.01 | 0.59 | 1.56 | 0.24 | 1.42 | 0.19 | <0,02 | 0.06
529 | ANGLO AMERICAN | LOS BRONCES | PEREZ CALDERA 1 | COBRE | 18000000 | INACTIVO | CUBETA | METROPOLITANA | LO BARNECHEA | 6325932 | 375053 | 2855 | 85 | 61 | <5 | 13 | 26 | 118 | 103 | 18 | 305 | 5 | 606 | 176 | 13 | 5.73 | 1.65 | 2.09 | 3.21 | 1.73 | 56.41 | 74.18 | 10.83 | <20 | 1.12 | <1 | <10 | 38.08 | 1.44 | 60.92 | 16.23 | 0.44 | 8.49 | 0.47 | 2.12 | 0.03 | 0.56 | 3.94 | 0.14 | 5.85 | <0,01 | 99.18 | 4.38 | 13.95 | 1.77 | 6.34 | 1.19 | 0.23 | 1.11 | 0.15 | 0.93 | 0.17 | 0.58 | 0.07 | 0.46 | 0.1 | <0,02 | 0.05
682 | PETRONILA DIAZ | PETRONILA DIAZ | PETRONILA DIAZ | ORO | 750 | INACTIVO | CUBETA | VALPARAISO | PETORCA | 6429749 | 317788 | 1550 | 115 | 51 | 13 | 67 | 499 | 47 | 114 | 32 | 211 | 11 | 2438 | 72 | <5 | 1.81 | 3.41 | 0.28 | 1.18 | 0.46 | <20 | 6.69 | 40.79 | 56.99 | 6.01 | 6.87 | <10 | <10 | 0.05 | 43.09 | 9.5 | 0.46 | 8.99 | 15.51 | 3.5 | 0.59 | 0.19 | 2.36 | 0.11 | 14.78 | - | 99.6 | 10.61 | 19.5 | 2.64 | 11.33 | 2.36 | 0.6 | 2.41 | 0.3 | 1.7 | 0.33 | 0.96 | 0.15 | 0.67 | 0.13 | 0.02 | 0.87
1698 | PETRONILA DIAZ | PETRONILA DIAZ | PETRONILA DIAZ | ORO | 750 | INACTIVO | CUBETA | VALPARAISO | PETORCA | 6429783 | 317913 | 1159 | 113 | 66 | <5 | 7 | 7814 | 53 | 56 | <10 | 223 | <5 | 1741 | 698 | 18 | 0.71 | 5.21 | 0.2 | 0.92 | 0.29 | 393.65 | 5.76 | 179.87 | 26.06 | 6.02 | 21.28 | <10 | <10 | 1.23 | 54.46 | 13.13 | 0.39 | 10.1 | 6.97 | 2.41 | 0.52 | 0.2 | 2.51 | 0.12 | 7.72 | 0.1 | 98.62 | 2.54 | 3.61 | 0.44 | 1.63 | 0.21 | 0.09 | 0.29 | 0.04 | 0.22 | 0.05 | 0.21 | 0.02 | 0.15 | 0.04 | <0,02 | 0.05
1699 | PETRONILA DIAZ | PETRONILA DIAZ | PETRONILA DIAZ | ORO | 750 | INACTIVO | CUBETA | VALPARAISO | PETORCA | 6429781 | 317896 | 1224 | 251 | 59 | <5 | 8 | 1818 | 73 | 717 | <10 | 119 | <5 | 43260 | 671 | 24 | 1.1 | 1.5 | 0.27 | 1.1 | 0.45 | 349.58 | <5 | 16.55 | <20 | 5.85 | 10.49 | <10 | <10 | 1.28 | 57.9 | 9.17 | <0,01 | 5.92 | 5.65 | 3.85 | 0.26 | 1.08 | 2.3 | 0.09 | 6.42 | 2.52 | 95.16 | 4.57 | 12.97 | 1.62 | 5.99 | 1.26 | 0.26 | 1.19 | 0.17 | 1.17 | 0.21 | 0.68 | 0.12 | 0.75 | 0.11 | <0,02 | 0.05
1700 | PETRONILA DIAZ | PETRONILA DIAZ | PETRONILA DIAZ | ORO | 750 | INACTIVO | CUBETA | VALPARAISO | PETORCA | 6429764 | 317908 | 3266 | 152 | 63 | 8 | 6 | 4258 | 69 | 353 | 10 | 137 | <5 | 16248 | 727 | 23 | 0.5 | 3.87 | 0.3 | 0.95 | 0.26 | 380.43 | <5 | <10 | <20 | 13.1 | 7.49 | <10 | <10 | 0.46 | 50.68 | 11.14 | 0.27 | 6.61 | 9.93 | 3.63 | 0.42 | 0.98 | 2.55 | 0.11 | 9.88 | 0.95 | 97.15 | 1.74 | 3.35 | 0.44 | 1.73 | 0.42 | 0.08 | 0.29 | 0.06 | 0.24 | 0.05 | 0.23 | 0.02 | 0.24 | 0.06 | <0,02 | 0.5
1701 | PETRONILA DIAZ | PETRONILA DIAZ | PETRONILA DIAZ | ORO | 750 | INACTIVO | CUBETA | VALPARAISO | PETORCA | 6429758 | 317798 | 1081 | 100 | 53 | <5 | <5 | 4543 | 50 | 74 | <10 | 160 | <5 | 3498 | 667 | 8 | 0.16 | 1.27 | 1.07 | 0.63 | 0.31 | 362.39 | <5 | 115.62 | 26.07 | 14.08 | 10.18 | <10 | <10 | 0.1 | 61.71 | 12.28 | 0.36 | 9.24 | 4.54 | 1.06 | 0.48 | 0.21 | 2.39 | 0.13 | 5.92 | 0.2 | 98.54 | 7.15 | 18.5 | 2.34 | 9.85 | 2.12 | 0.46 | 1.65 | 0.2 | 1.16 | 0.23 | 0.68 | 0.11 | 0.73 | 0.13 | <0,02 | 0.1
1702 | PETRONILA DIAZ | PETRONILA DIAZ | PETRONILA DIAZ | ORO | 750 | INACTIVO | CUBETA | VALPARAISO | PETORCA | 6429731 | 317758 | 1687 | 123 | 65 | <5 | 6 | 3120 | 58 | 97 | <10 | 149 | <5 | 4294 | 751 | 29 | 0.15 | 1.32 | 0.78 | 0.66 | 0.34 | 438.16 | 5.53 | 257.5 | <20 | 7.38 | 3.08 | <10 | <10 | 0.1 | 60.49 | 13.41 | 0.38 | 10.18 | 3.29 | 1.12 | 0.41 | 0.19 | 2.66 | 0.13 | 6.07 | 0.25 | 98.56 | 7.67 | 20.12 | 2.74 | 11.1 | 2.09 | 0.58 | 1.84 | 0.26 | 1.43 | 0.28 | 0.88 | 0.16 | 0.96 | 0.16 | <0,02 | 0.2
1926 | PETRONILA DIAZ | PETRONILA DIAZ | PETRONILA DIAZ | ORO | N/A | INACTIVO | SEDIMENTOS | VALPARAISO | PETORCA | 6429673 | 317713 | 108 | 147 | 44 | <5 | <5 | 146 | 36 | 413 | 11 | 183 | <5 | 427 | 53 | 26 | 2.68 | 3.45 | 1.33 | 2.73 | 0.86 | <20 | <5 | <10 | <20 | 8.77 | 1.03 | <10 | <10 | <0,01 | 45.05 | 14.88 | 0.82 | 8.5 | 11.98 | 2.83 | 0.15 | 2.29 | 1.46 | 0.21 | 11.6 | <0,01 | 99.74 | 12.18 | 27.22 | 3.64 | 14.83 | 3.31 | 1.02 | 2.72 | 0.51 | 2.4 | 0.48 | 1.45 | 0.21 | 1.38 | 0.22 | <0,02 | 0.35
685 | CODELCO | ANDINA | PIUQUENES | COBRE-MOLIBDENO | 33000000 | INACTIVO | CUBETA | METROPOLITANA | LOS ANDES | 6348457 | 382844 | 1282 | 141 | 53 | 11 | 77 | 102 | 143 | 137 | 55 | 461 | 27 | 452 | 174 | 26 | 4.93 | 5.87 | 0.64 | 3.76 | 1.59 | <20 | 58.84 | 42.11 | 61.31 | 14.34 | 11.3 | <10 | <10 | 0.01 | 64.79 | 16.53 | 0.63 | 6.32 | 0.59 | 1.34 | 0.04 | 1.73 | 4.86 | 0.14 | 2.54 | - | 99.83 | 11.79 | 23.11 | 2.5 | 11.94 | 1.5 | 0.68 | 2.02 | 0.22 | 1.16 | 0.23 | 0.64 | 0.09 | 0.56 | 0.1 | <0,02 | 0.04
686 | CODELCO | ANDINA | PIUQUENES | COBRE-MOLIBDENO | 33000000 | INACTIVO | CUBETA | METROPOLITANA | LOS ANDES | 6348163 | 382835 | 18540 | 130 | 63 | 15 | 82 | 397 | 123 | 55 | 33 | 278 | 6 | 431 | 942 | 16 | 5.39 | 4.79 | 1.46 | 6.48 | 2.97 | 205.51 | 319.93 | 69.05 | 24.28 | 25.74 | 8.58 | <10 | <10 | 1.44 | 58.25 | 16.31 | 0.54 | 9.12 | 0.82 | 1.68 | 0.11 | 1.23 | 4.64 | 0.16 | 4.79 | - | 99.69 | 14.28 | 26.97 | 3.17 | 13.47 | 2.71 | 0.43 | 2.17 | 0.2 | 1.22 | 0.23 | 0.67 | 0.04 | 0.47 | 0.05 | <0,02 | 0.27
687 | CODELCO | ANDINA | PIUQUENES | COBRE-MOLIBDENO | 33000000 | INACTIVO | CUBETA | METROPOLITANA | LOS ANDES | 6346860 | 382744 | 706 | 135 | 54 | 12 | 77 | 59 | 172 | 106 | 53 | 421 | 22 | 594 | 113 | 23 | 2.73 | 5.26 | 0.4 | 4.71 | 1.73 | <20 | 110.78 | 27.93 | 69.17 | 15.64 | 13.61 | <10 | <10 | 0.36 | 62.74 | 16.43 | 0.59 | 7.15 | 0.29 | 1.46 | 0.02 | 1.33 | 5.46 | 0.16 | 3.71 | - | 99.61 | 13.12 | 24.56 | 3.01 | 12.39 | 2.66 | 0.78 | 1.74 | 0.14 | 0.8 | 0.13 | 0.42 | 0.05 | 0.34 | 0.03 | <0,02 | 0.03
1778 | CODELCO | ANDINA | PIUQUENES | COBRE-MOLIBDENO | 33000000 | INACTIVO | CUBETA | VALPARAISO | LOS ANDES | 6348132 | 382853 | 342 | 108 | 66 | <5 | 9 | 23 | 147 | 120 | 24 | 331 | 5 | 821 | 112 | 21 | 3.45 | 4.96 | 0.6 | 4.16 | 2.25 | <20 | 59.11 | 30.97 | <20 | 4.44 | <1 | <10 | 81.17 | 0.33 | 62.37 | 16.84 | 0.54 | 7.23 | 0.26 | 2.06 | 0.02 | 0.85 | 5.19 | 0.15 | 3.89 | <0,01 | 99.41 | 12.79 | 27.21 | 3.11 | 11.56 | 2.09 | 0.6 | 1.48 | 0.17 | 0.74 | 0.13 | 0.38 | 0.04 | 0.31 | 0.04 | <0,02 | <0,01
1779 | CODELCO | ANDINA | PIUQUENES | COBRE-MOLIBDENO | 33000000 | INACTIVO | CUBETA | VALPARAISO | LOS ANDES | 6348041 | 382883 | 419 | 133 | 71 | <5 | 16 | 35 | 153 | 105 | 29 | 223 | <5 | 821 | 125 | 23 | 4.92 | 4.01 | 0.52 | 4.95 | 1.65 | <20 | 29.3 | 24.26 | <20 | 2.64 | <1 | <10 | 76.58 | 0.45 | 56.07 | 18.15 | 0.66 | 10 | 0.35 | 2.77 | 0.03 | 0.76 | 5.33 | 0.2 | 5.33 | <0,01 | 99.64 | 15.41 | 33.08 | 3.77 | 14.25 | 2.7 | 0.79 | 1.99 | 0.23 | 1.04 | 0.18 | 0.5 | 0.08 | 0.42 | 0.05 | <0,02 | <0,01
1780 | CODELCO | ANDINA | PIUQUENES | COBRE-MOLIBDENO | N/A | INACTIVO | SEDIMENTOS | VALPARAISO | LOS ANDES | 6356352 | 379404 | 1616 | 170 | 73 | <5 | 16 | 358 | 56 | 349 | 21 | 228 | 8 | 564 | 101 | 24 | 5.57 | 3.95 | 1.17 | 3.78 | 1.28 | <20 | 12.68 | 14.1 | <20 | 1.62 | 2.6 | <10 | <10 | 0.05 | 55.71 | 17.18 | 0.99 | 9.53 | 3.54 | 3.59 | 0.24 | 2.79 | 1.92 | 0.25 | 3.72 | <0,01 | 99.46 | 20.23 | 47.12 | 5.76 | 23.99 | 5.26 | 1.48 | 4.74 | 0.67 | 3.46 | 0.64 | 1.71 | 0.24 | 1.4 | 0.19 | <0,02 | <0,01
638 | COMERCIAL LEDESMA | PLANTA ANDREA | PLANTA ANDREA | ORO-COBRE | 8598 | INACTIVO | CUBETA | ATACAMA | COPIAPO | 6970910 | 372378 | 1065 | 116 | 64 | 14 | 75 | 176 | 91 | 268 | 47 | 299 | 19 | 398 | 78 | 8 | 7.64 | 3.21 | 1.14 | 4.32 | 1.07 | <20 | 41.43 | 28.75 | 48.79 | 25.97 | 5.13 | <10 | <10 | 0.05 | 60.09 | 15.37 | 0.46 | 7.64 | 3.26 | 2.82 | 0.12 | 3.43 | 2.77 | 0.15 | 3.61 | - | 99.72 | 15.28 | 24.19 | 3.27 | 12.93 | 2.72 | 0.79 | 2.77 | 0.32 | 2.04 | 0.46 | 1.07 | 0.17 | 1.09 | 0.14 | 0.08 | 5.45
639 | COMERCIAL LEDESMA | PLANTA ANDREA | PLANTA ANDREA | ORO-COBRE | N/A | INACTIVO | MURO | ATACAMA | COPIAPO | 6970913 | 372406 | 2125 | 150 | 83 | 19 | 70 | 770 | 64 | 180 | 37 | 239 | 11 | 545 | 118 | 27 | 6.57 | 2.92 | 1.01 | 3.76 | 1.83 | <20 | 10.58 | 45.81 | 40.45 | 33.8 | 13.62 | <10 | 54.42 | 0.17 | 55.6 | 13.35 | 0.64 | 11.19 | 4.04 | 4.1 | 0.17 | 2.36 | 2.4 | 0.19 | 5.5 | - | 99.52 | 16.5 | 29.78 | 3.88 | 16.49 | 3.53 | 0.97 | 3.33 | 0.46 | 2.51 | 0.44 | 1.4 | 0.16 | 1.12 | 0.16 | 0.02 | 0.77
640 | COMERCIAL LEDESMA | PLANTA ANDREA | PLANTA ANDREA | ORO-COBRE | N/A | INACTIVO | SEDIMENTOS | ATACAMA | COPIAPO | 6970866 | 372336 | 2996 | 123 | 87 | 22 | 74 | 671 | 70 | 49 | 28 | 235 | 5 | 425 | 157 | <5 | 9.67 | 3.79 | 0.45 | 2.94 | 1.16 | <20 | 9.63 | 85.64 | <20 | 18.39 | 9.53 | 99.01 | <10 | 0.29 | 59.03 | 10.56 | 0.48 | 14.15 | 3 | 2.38 | 0.51 | 0.78 | 1.98 | 0.22 | 6.37 | - | 99.45 | 29.45 | 48.45 | 4.95 | 17.37 | 2.83 | 0.6 | 2.79 | 0.34 | 1.69 | 0.35 | 0.79 | 0.12 | 0.78 | 0.1 | <0,02 | 0.03
668 | CEMENTO POLPAICO S.A | CERRO BLANCO | PLANTA FILLER | CALIZA | N/A | INACTIVO | MURO | METROPOLITANA | TIL TIL | 6331042 | 328666 | 25 | 53 | <10 | <5 | 57 | 33 | 8 | 196 | 28 | 116 | 16 | <20 | 21 | <5 | 3.34 | 2.36 | <0,01 | 1.43 | 2.34 | <20 | 5.28 | 18.12 | 42.87 | 31.94 | 3.5 | <10 | <10 | <0,01 | 21.75 | 3.99 | 0.25 | 2.25 | 40.12 | 2.79 | 0.05 | 0.02 | 0.17 | 0.07 | 28.06 | <0,01 | 99.53 | 3.63 | 7.58 | 0.88 | 3.54 | 0.77 | 0.21 | 0.73 | 0.11 | 0.58 | 0.14 | 0.5 | 0.07 | 0.41 | 0.05 | <0,02 | 0.1
669 | CEMENTO POLPAICO S.A | CERRO BLANCO | PLANTA FILLER | CALIZA | N/A | INACTIVO | SEDIMENTOS | METROPOLITANA | TIL TIL | 6331062 | 328661 | 25 | 53 | <10 | <5 | 56 | 28 | 7 | 178 | 24 | 112 | 10 | <20 | 17 | <5 | 2.83 | 2.24 | <0,01 | 2.18 | 1.97 | <20 | 6.2 | 29.03 | 49.02 | 27.88 | 11.35 | <10 | <10 | <0,01 | 20.22 | 3.82 | 0.27 | 2.46 | 40.35 | 2.17 | 0.06 | <0,01 | 0.13 | 0.07 | 29.97 | <0,01 | 99.53 | 3.81 | 9.52 | 1 | 3.92 | 0.64 | 0.19 | 0.76 | 0.11 | 0.65 | 0.14 | 0.31 | 0.07 | 0.45 | 0.07 | <0,02 | 0.07
670 | CEMENTO POLPAICO S.A | CERRO BLANCO | PLANTA FILLER | CALIZA | S/I | INACTIVO | CUBETA | METROPOLITANA | TIL TIL | 6331041 | 328676 | 30 | 55 | <10 | <5 | 57 | 28 | 7 | 221 | 24 | 120 | 11 | <20 | 20 | <5 | 3.06 | 1.88 | <0,01 | 2.75 | 2.76 | <20 | 7.85 | <10 | 37.64 | 36.31 | 7.01 | <10 | <10 | <0,01 | 20.03 | 3.95 | 0.28 | 3.21 | 40.58 | 3.01 | 0.05 | 0.04 | 0.14 | 0.06 | 28.13 | <0,01 | 99.49 | 4.85 | 10.34 | 1.1 | 4.78 | 1.26 | 0.21 | 0.82 | 0.1 | 0.64 | 0.13 | 1.31 | 0.06 | 0.41 | 0.09 | <0,02 | 0.07
1730 | PATS | PLANTA PATS | PLANTA PATS | ORO | 47175 | INACTIVO | CUBETA | VALPARAISO | PETORCA | 6431180 | 322970 | 164 | 85 | 124 | 9 | 12 | 386 | 25 | 80 | <10 | 181 | <5 | 69 | 153 | 16 | 0.68 | 5.05 | 0.2 | 0.9 | 0.28 | 37.61 | 13.29 | 24.44 | <20 | <1 | 5.69 | <10 | <10 | 0.36 | 51 | 8.7 | 0.45 | 8.32 | 12.81 | 3.05 | 0.56 | 0.03 | 1.07 | 0.1 | 13.78 | <0,01 | 99.88 | 2.46 | 3.5 | 0.42 | 1.58 | 0.2 | 0.08 | 0.28 | 0.04 | 0.21 | 0.04 | 0.21 | 0.02 | 0.14 | 0.04 | 0.02 | 0.5
1731 | PATS | PLANTA PATS | PLANTA PATS | ORO | 47175 | INACTIVO | CUBETA | VALPARAISO | PETORCA | 6431159 | 322966 | 320 | 132 | 78 | <5 | 8 | 217 | 39 | 89 | <10 | 205 | <5 | 272 | 154 | 11 | 1.07 | 1.46 | 0.26 | 1.07 | 0.43 | 39.64 | 13.91 | 19.06 | <20 | 5.18 | 2.93 | <10 | <10 | 1.04 | 55.88 | 11.26 | 0.54 | 11.2 | 7 | 2.82 | 0.29 | 0.77 | 1.75 | 0.2 | 8.09 | <0,01 | 99.8 | 4.44 | 12.58 | 1.57 | 5.81 | 1.22 | 0.25 | 1.16 | 0.17 | 1.14 | 0.21 | 0.66 | 0.12 | 0.73 | 0.11 | <0,02 | 0.5
1732 | PATS | PLANTA PATS | PLANTA PATS | ORO | 47175 | INACTIVO | CUBETA | VALPARAISO | PETORCA | 6431137 | 322961 | 4791 | 106 | 36 | <5 | <5 | 409 | 51 | 57 | <10 | 260 | <5 | 285 | 101 | 18 | 0.48 | 3.76 | 0.29 | 0.92 | 0.25 | <20 | <5 | 14.14 | 43.13 | 7.35 | <1 | <10 | <10 | 0.03 | 60.42 | 10.13 | 0.37 | 8.86 | 7.04 | 1.87 | 0.33 | 0.36 | 2.02 | 0.13 | 7.47 | <0,01 | 98.99 | 1.68 | 3.25 | 0.43 | 1.68 | 0.4 | 0.08 | 0.29 | 0.06 | 0.23 | 0.05 | 0.23 | 0.02 | 0.23 | 0.06 | <0,02 | 0.5
1928 | PATS | PLANTA PATS | PLANTA PATS | ORO | N/A | INACTIVO | SEDIMENTOS | VALPARAISO | PETORCA | 6431260 | 322963 | 168 | 251 | 48 | <5 | <5 | 174 | 73 | 350 | 24 | 192 | 5 | 783 | 75 | 25 | 3.17 | 3.74 | 1.46 | 7.43 | 2.19 | <20 | <5 | <10 | <20 | <1 | <1 | <10 | <10 | 0.05 | 53.01 | 17.07 | 0.99 | 10.82 | 1.65 | 2.45 | 0.15 | 1.79 | 2.65 | 0.31 | 8.62 | <0,01 | 99.5 | 16.27 | 36.7 | 4.89 | 19.73 | 4.25 | 1.21 | 4.13 | 0.53 | 3.09 | 0.73 | 1.75 | 0.27 | 1.93 | 0.29 | <0,02 | 0.01
1936 | PATS | PLANTA PATS | PLANTA PATS | ORO | N/A | INACTIVO | SEDIMENTOS | VALPARAISO | PETORCA | 6431344 | 322891 | 170 | 244 | 55 | <5 | <5 | 194 | 77 | 327 | 26 | 190 | <5 | 1122 | 66 | 34 | 3.24 | 4.6 | 3.02 | 8.32 | 2.24 | <20 | <5 | 17.48 | <20 | 1.71 | <1 | <10 | <10 | 0.05 | 53.82 | 17.82 | 0.99 | 10.35 | 1.98 | 2.93 | 0.19 | 1.83 | 2.68 | 0.25 | 6.5 | <0,01 | 99.35 | 17.07 | 38.96 | 5.31 | 22.09 | 4.96 | 1.4 | 4.56 | 0.66 | 4.27 | 0.79 | 1.97 | 0.39 | 2.05 | 0.33 | <0,02 | 0.47
212 | MIGUEL AGUIRRE BUSTAMANTE | MIGUEL AGUIRRE BUSTAMANTE | PLUMA DE ORO | COBRE-ORO | 73050 | INACTIVO | CUBETA | COQUIMBO | ILLAPEL | 6497485 | 294036 | 71 | 134 | 138 | 26 | 57 | 31 | 56 | <5 | 21 | 76 | <5 | <20 | 47 | 10 | 1.76 | 1.24 | 0.47 | 1.81 | 0.66 | <20 | 11.43 | 40.92 | 22.24 | 6.1 | 2.94 | <10 | 60.08 | 0.23 | 52.98 | 13.05 | 0.56 | 19.18 | 3.76 | 0.89 | 0.15 | 0.07 | 2.88 | 0.14 | 6.06 | - | 99.7 | 7.45 | 16.79 | 2.55 | 8.22 | 2.78 | 0.44 | 1.79 | 0.26 | 1.77 | 0.18 | 0.93 | 0.15 | 0.69 | 0.1 | <0,02 | 0.3
213 | MIGUEL AGUIRRE BUSTAMANTE | MIGUEL AGUIRRE BUSTAMANTE | PLUMA DE ORO | COBRE-ORO | N/A | INACTIVO | MURO | COQUIMBO | ILLAPEL | 6497495 | 294018 | 168 | 199 | 88 | 16 | 71 | 80 | 64 | 339 | 43 | 239 | 14 | 359 | 35 | 24 | 2.2 | 2.68 | 1.57 | 4.72 | 1.05 | <20 | 5.45 | 60.14 | <20 | 5.9 | 8.23 | <10 | <10 | <0,01 | 54.61 | 16.73 | 0.91 | 9.65 | 5.02 | 2.71 | 0.15 | 1.78 | 1.98 | 0.16 | 6.2 | - | 99.91 | 17.99 | 34.5 | 4.97 | 18.47 | 4.78 | 1.67 | 3.69 | 0.56 | 2.95 | 0.61 | 2.3 | 0.41 | 1.77 | 0.2 | <0,02 | 0.05
214 | MIGUEL AGUIRRE BUSTAMANTE | MIGUEL AGUIRRE BUSTAMANTE | PLUMA DE ORO | COBRE-ORO | N/A | INACTIVO | SEDIMENTOS | COQUIMBO | ILLAPEL | 6497535 | 293957 | 351 | 177 | 74 | 15 | 71 | 88 | 54 | 353 | 44 | 215 | 15 | 432 | 44 | 27 | 1.25 | 1.19 | 0.68 | 1.59 | 0.44 | <20 | <5 | 58.3 | <20 | 1.92 | <1 | <10 | <10 | <0,01 | 54.81 | 16.99 | 0.8 | 8.89 | 4.72 | 2.93 | 0.15 | 1.87 | 1.72 | 0.2 | 6.21 | - | 99.31 | 6.73 | 14.8 | 2.05 | 7.16 | 2.71 | 0.5 | 1.71 | 0.21 | 1.48 | 0.35 | 0.96 | 0.12 | 0.58 | 0.09 | <0,02 | 0.38
1043 | SLM NANCY PRIMERA | PONCE | PONCE 1 | COBRE-ORO | 11377 | INACTIVO | CUBETA | COQUIMBO | ANDACOLLO | 6651502 | 300080 | 1054 | 185 | 51 | <5 | <5 | 558 | 41 | 84 | <10 | 173 | 5 | 658 | 135 | 21 | 0.52 | 1.13 | 4.16 | 1.43 | 0.5 | <20 | 11.34 | 47.51 | 37.03 | 4.49 | 3.72 | <10 | 27.36 | 0.35 | 52.79 | 14.25 | 0.44 | 13.78 | 4.15 | 1.4 | 0.45 | 3.34 | 2.41 | 0.27 | 6.05 | <0,01 | 99.31 | 6.37 | 12.35 | 1.65 | 6.78 | 1.51 | 0.42 | 1.37 | 0.2 | 1.18 | 0.24 | 0.69 | 0.1 | 0.67 | 0.1 | 0.02 | 0.8
1044 | SLM NANCY PRIMERA | PONCE | PONCE 1 | COBRE-ORO | 11377 | INACTIVO | CUBETA | COQUIMBO | ANDACOLLO | 6651544 | 300111 | 1145 | 195 | 45 | <5 | 6 | 349 | 74 | 95 | 22 | 146 | <5 | 882 | 104 | 23 | 0.39 | 1.85 | <0,01 | 0.94 | 1.06 | <20 | 10.44 | 67.02 | 21.65 | 4.08 | 1.48 | 12.52 | <10 | 0.91 | 45.68 | 16.4 | 0.38 | 10.63 | 6.52 | 3.32 | 0.63 | 1.89 | 3.79 | 0.26 | 9.79 | <0,01 | 99.29 | 4.46 | 7.64 | 0.91 | 3.53 | 0.73 | 0.18 | 0.7 | 0.1 | 0.59 | 0.11 | 0.34 | 0.05 | 0.34 | 0.05 | <0,02 | 2.47
1041 | SLM NANCY PRIMERA | PONCE | PONCE 2 | COBRE-ORO | 11985 | INACTIVO | CUBETA | COQUIMBO | ANDACOLLO | 6651481 | 300094 | 1237 | 168 | 54 | 26 | <5 | 52 | 35 | 68 | 10 | 190 | 5 | 324 | 55 | 15 | 0.6 | 1.38 | 2.45 | 0.74 | 0.5 | <20 | 5.64 | 55.24 | 32.94 | 5.05 | 2.38 | <10 | 17.74 | 0.34 | 53.98 | 14.27 | 0.44 | 9.43 | 6.06 | 1.18 | 0.42 | 4.86 | 1.62 | 0.26 | 6.76 | <0,01 | 99.28 | 3.04 | 4.32 | 0.51 | 1.83 | 0.37 | 0.09 | 0.34 | 0.05 | 0.32 | 0.07 | 0.22 | 0.03 | 0.17 | 0.03 | <0,02 | 0.18
1042 | SLM NANCY PRIMERA | PONCE | PONCE 2 | COBRE-ORO | 11985 | INACTIVO | CUBETA | COQUIMBO | ANDACOLLO | 6651505 | 300108 | 998 | 149 | 50 | <5 | <5 | 371 | 36 | 107 | <10 | 176 | 6 | 488 | 106 | 23 | 0.96 | 1.22 | <0,01 | 1.87 | 0.69 | <20 | 9.74 | 43.4 | 20.12 | 5.28 | 1.61 | <10 | <10 | 0.27 | 56.14 | 14.12 | 0.42 | 10.22 | 5.47 | 1.41 | 0.38 | 4.08 | 1.81 | 0.24 | 5.18 | <0,01 | 99.46 | 6.41 | 13.15 | 1.7 | 6.97 | 1.44 | 0.39 | 1.43 | 0.21 | 1.17 | 0.23 | 0.7 | 0.09 | 0.66 | 0.09 | 0.02 | 0.08
1045 | SLM NANCY PRIMERA | PONCE | PONCE 6 | COBRE-ORO | N/A | INACTIVO | MURO | COQUIMBO | ANDACOLLO | 6651605 | 300108 | 753 | 142 | 31 | <5 | <5 | 22 | 20 | 106 | <10 | 241 | <5 | 286 | 63 | 22 | 0.68 | 2.33 | 0.94 | 1.33 | 1.27 | <20 | 8.44 | 76.83 | 22.34 | 5.43 | 2.98 | <10 | 21.2 | 0.51 | 56.83 | 14.04 | 0.38 | 9.51 | 4.76 | 2 | 0.19 | 5.07 | 0.93 | 0.21 | 5.59 | <0,01 | 99.5 | 4.31 | 9.34 | 1.23 | 4.89 | 0.99 | 0.24 | 0.87 | 0.12 | 0.67 | 0.12 | 0.38 | 0.05 | 0.41 | 0.06 | <0,02 | 1.5
1046 | SLM NANCY PRIMERA | PONCE | PONCE 6 | COBRE-ORO | 85000 | INACTIVO | CUBETA | COQUIMBO | ANDACOLLO | 6651578 | 300133 | 4632 | 138 | 29 | 36 | 10 | 397 | 37 | 90 | <10 | 213 | 5 | 316 | 1459 | 27 | 1.65 | 2.66 | 0.53 | 3.45 | 1.22 | 740.66 | 19.74 | 2778.68 | <20 | 5.21 | 3.59 | <10 | 33.73 | 0.35 | 61.64 | 13.35 | 0.43 | 7.23 | 3.74 | 1.64 | 0.13 | 3.37 | 1.68 | 0.2 | 5.35 | <0,01 | 98.76 | 18.26 | 33.69 | 4.3 | 17.32 | 3.68 | 1 | 3.53 | 0.47 | 2.95 | 0.54 | 1.66 | 0.23 | 1.66 | 0.23 | <0,02 | 0.38
1047 | SLM NANCY PRIMERA | PONCE | PONCE 6 | COBRE-ORO | 85000 | INACTIVO | CUBETA | COQUIMBO | ANDACOLLO | 6651561 | 300097 | 696 | 124 | 25 | 33 | 6 | <5 | 25 | 140 | 11 | 254 | 5 | 358 | 50 | 29 | 0.98 | 5.21 | 0.28 | 1.7 | 2.57 | <20 | 9.28 | 81.34 | 38.55 | 4.64 | 2.17 | <10 | 16.06 | 0.64 | 57.71 | 14.46 | 0.38 | 6.72 | 5.5 | 2.18 | 0.15 | 4.9 | 1.14 | 0.25 | 5.99 | <0,01 | 99.37 | 8.97 | 16.66 | 2.09 | 8.24 | 1.78 | 0.44 | 1.5 | 0.22 | 1.22 | 0.25 | 0.71 | 0.1 | 0.75 | 0.11 | 0.02 | 0.07
1048 | SLM NANCY PRIMERA | PONCE | PONCE 6 | COBRE-ORO | N/A | INACTIVO | SEDIMENTOS | COQUIMBO | ANDACOLLO | 6651641 | 300177 | 995 | 175 | 143 | <5 | 35 | 110 | 84 | 219 | 27 | 205 | 6 | 909 | 44 | 15 | 5.06 | 1.13 | 0.2 | 3.38 | 3.48 | <20 | 13.33 | 49.81 | 66.41 | 4.46 | 3.05 | <10 | <10 | 0.06 | 54.67 | 16.68 | 0.45 | 7.27 | 2.82 | 6.15 | 0.18 | 1.4 | 3.09 | 0.18 | 6.43 | <0,01 | 99.3 | 16.99 | 30.61 | 3.81 | 15.3 | 2.93 | 0.8 | 2.73 | 0.38 | 2.07 | 0.37 | 1.17 | 0.17 | 1.09 | 0.16 | <0,02 | 0.11
1450 | CESAR MIRANDA LARA | PLANTA PORVENIR | PORVENIR NORTE | COBRE | 22800 | INACTIVO | CUBETA | ATACAMA | COPIAPO | 6969694.155 | 368507.162 | 6477 | 111 | 45 | <5 | 18 | 15 | 20 | 28 | <10 | 77 | 17 | <20 | 33 | <5 | 3.41 | 0.99 | 0.44 | 1.92 | 0.91 | <20 | 9.64 | <10 | 31.14 | 6.72 | 5.63 | <10 | 10.44 | 1.56 | 17.85 | 6.84 | 0.31 | 45.14 | 3.49 | 3.79 | 0.05 | 2.33 | 0.67 | 0.15 | 17.88 | 0.58 | 99.06 | 3.95 | 11.05 | 1.37 | 5.18 | 1.05 | 0.25 | 0.86 | 0.12 | 0.79 | 0.14 | 0.41 | 0.07 | 0.43 | 0.07 | <0,02 | 0.04
1451 | CESAR MIRANDA LARA | PLANTA PORVENIR | PORVENIR NORTE | COBRE | 22800 | INACTIVO | CUBETA | ATACAMA | COPIAPO | 6969668.121 | 368497.056 | 2421 | 95 | 56 | <5 | 33 | 29 | 17 | 28 | <10 | 67 | 18 | 389 | 12 | <5 | 0.33 | 0.96 | 0.96 | 0.55 | 0.8 | <20 | 10.3 | <10 | 40.19 | 9.81 | 6.36 | <10 | <10 | 2.08 | 26.3 | 7.65 | 0.31 | 50.77 | 2.04 | 3.52 | 0.07 | 2.68 | 0.62 | 0.15 | 4.8 | 0.78 | 99.67 | 6.91 | 13.45 | 1.25 | 4.54 | 0.77 | 0.25 | 0.84 | 0.16 | 0.92 | 0.22 | 0.79 | 0.13 | 0.89 | 0.13 | <0,02 | <0,01
2050 | CESAR MIRANDA LARA | PLANTA PORVENIR | PORVENIR NORTE | COBRE | N/A | INACTIVO | SEDIMENTOS | ATACAMA | COPIAPO | 6969760 | 368515 | 263 | 76 | 54 | 14 | 12 | 131 | 60 | 428 | 20 | 324 | 8 | 518 | 75 | 23 | 2.43 | 4.23 | 0.73 | 4.96 | 1.39 | <20 | <5 | <10 | <20 | 7.3 | 1.98 | <10 | <10 | 0.14 | 56.18 | 14.82 | 0.68 | 6.09 | 6 | 3.66 | 0.09 | 3.62 | 2.03 | 0.29 | 6.34 | <0,01 | 99.79 | 20.81 | 37.8 | 4.89 | 19.85 | 3.99 | 1.02 | 3.41 | 0.54 | 2.71 | 0.63 | 1.68 | 0.22 | 1.59 | 0.21 | <0,02 | 0.24
1447 | CESAR MIRANDA LARA | PLANTA PORVENIR | PORVENIR SUR | COBRE | S/I | INACTIVO | CUBETA | ATACAMA | COPIAPO | 6969476.652 | 368454.203 | 6183 | 82 | 56 | <5 | 23 | 11 | 13 | 6 | <10 | 51 | 22 | <20 | 23 | <5 | 0.53 | 0.93 | 0.38 | 1.09 | 0.43 | <20 | 9.4 | <10 | 43.18 | 10.26 | 5.79 | <10 | 19.54 | 1.18 | 15.06 | 6.11 | 0.38 | 64.14 | 2.41 | 3.5 | 0.14 | 0.49 | 0.25 | 0.24 | 6.15 | 0.44 | 99.3 | 3.08 | 8.25 | 0.91 | 3.45 | 0.63 | 0.22 | 0.6 | 0.09 | 0.64 | 0.11 | 0.33 | 0.05 | 0.37 | 0.05 | 0.02 | 0.04
1448 | CESAR MIRANDA LARA | PLANTA PORVENIR | PORVENIR SUR | COBRE | S/I | INACTIVO | CUBETA | ATACAMA | COPIAPO | 6969448.045 | 368441 | 3632 | 73 | 55 | <5 | 20 | 215 | 8 | <5 | 10 | 59 | 21 | <20 | 724 | <5 | 3.83 | 1.1 | 1.4 | 2.15 | 1.16 | 319.97 | 11.83 | <10 | <20 | 13.42 | 4.8 | <10 | <10 | 0.58 | 14.7 | 4.82 | 0.34 | 65.09 | 2.46 | 2.51 | 0.13 | 0.3 | 0.28 | 0.24 | 8.22 | 0.22 | 99.3 | 2.93 | 9.32 | 1.18 | 4.24 | 0.79 | 0.15 | 0.74 | 0.1 | 0.62 | 0.11 | 0.39 | 0.04 | 0.31 | 0.07 | 0.02 | 0.02
1449 | CESAR MIRANDA LARA | PLANTA PORVENIR | PORVENIR SUR | COBRE | S/I | INACTIVO | CUBETA | ATACAMA | COPIAPO | 6969500.897 | 368483.513 | 667 | 101 | 61 | <5 | 18 | 120 | 35 | 70 | <10 | 116 | 10 | 874 | 17 | <5 | 2.5 | 1.19 | 0.4 | 2.06 | 1.04 | <20 | 9.47 | 17.89 | <20 | 10.2 | 3.88 | <10 | <10 | 0.47 | 35.79 | 10.14 | 0.45 | 26.31 | 4.17 | 3.61 | 0.09 | 2.99 | 1.54 | 0.16 | 14.07 | 0.17 | 99.47 | 3 | 8.35 | 0.98 | 3.73 | 0.74 | 0.15 | 0.67 | 0.09 | 0.45 | 0.1 | 0.32 | 0.05 | 0.39 | 0.06 | 0.02 | 0.05
2049 | CESAR MIRANDA LARA | PLANTA PORVENIR | PORVENIR SUR | COBRE | N/A | INACTIVO | SEDIMENTOS | ATACAMA | COPIAPO | 6969791 | 368471 | 306 | 76 | 66 | <5 | 12 | 144 | 63 | 376 | 18 | 275 | 7 | 502 | 75 | 17 | 4.09 | 3.79 | 0.56 | 6.32 | 2.13 | <20 | <5 | <10 | <20 | 6.72 | <1 | <10 | <10 | 0.31 | 54.56 | 15.17 | 0.66 | 7.49 | 6.97 | 3.44 | 0.11 | 2.88 | 1.99 | 0.2 | 6.2 | <0,01 | 99.68 | 20.19 | 35.24 | 4.45 | 17.02 | 3.92 | 0.88 | 3.25 | 0.5 | 2.96 | 0.52 | 1.37 | 0.22 | 1.25 | 0.22 | <0,02 | 0.19
2075 | CODELCO | SALVADOR | POTRERILLOS | COBRE-MOLIBDENO | N/A | INACTIVO | SEDIMENTOS | ATACAMA | DIEGO DE ALMAGRO | 7078596 | 449813 | 1495 | 92 | 29 | 20 | 6 | 124 | 132 | 230 | 39 | 262 | 16 | 647 | 275 | 15 | 5.48 | 4.02 | 1.56 | 10.41 | 2.36 | <20 | <5 | 15.89 | <20 | 3.73 | <1 | <10 | <10 | 1.74 | 61.53 | 13.18 | 0.68 | 4.71 | 5.83 | 1.99 | 0.09 | 2.41 | 3.27 | 0.15 | 5.72 | <0,01 | 99.55 | 25.34 | 50.1 | 5.98 | 22.22 | 4.45 | 0.86 | 3.77 | 0.49 | 3.07 | 0.58 | 1.76 | 0.25 | 1.51 | 0.24 | <0,02 | 0.03
1226 | FREDDY ROJAS VERGARA | PLANTA PRINCESA Y ANDRONICA | PRINCESA Y ANDRÓNICA 1 | ORO-COBRE-PLATA | N/A | INACTIVO | MURO | COQUIMBO | ANDACOLLO | 6654765 | 297176 | 294 | 162 | 27 | <5 | <5 | 59 | 23 | 73 | 14 | 238 | 8 | 418 | 99 | 20 | 0.71 | 4.14 | 0.58 | 4.69 | 1.85 | <20 | 9.59 | 35.39 | 43.34 | 14.45 | 2.64 | <10 | <10 | 2.08 | 54.45 | 14.21 | 0.46 | 10.15 | 3.25 | 1.32 | 0.13 | 5.41 | 1.11 | 0.27 | 8.68 | - | 99.43 | 17.05 | 33.56 | 4.74 | 18.46 | 3.23 | 0.98 | 3.26 | 0.44 | 2.28 | 0.46 | 1.24 | 0.19 | 1.12 | 0.15 | <0,02 | 3.02
1227 | FREDDY ROJAS VERGARA | PLANTA PRINCESA Y ANDRONICA | PRINCESA Y ANDRÓNICA 1 | ORO-COBRE-PLATA | 9217 | INACTIVO | CUBETA | COQUIMBO | ANDACOLLO | 6654749 | 297179 | 480 | 173 | 40 | <5 | <5 | 260 | 28 | 80 | 21 | 207 | 9 | 475 | 72 | 19 | 0.98 | 5.56 | 0.97 | 7.21 | 2.64 | <20 | 11 | 14.27 | 49.7 | 12.32 | 1.86 | <10 | <10 | 2.68 | 49.71 | 15.38 | 0.47 | 10.77 | 2.85 | 2.04 | 0.2 | 5.03 | 1.39 | 0.55 | 11.38 | - | 99.77 | 17.59 | 37.39 | 4.93 | 22.56 | 4.81 | 1.29 | 3.99 | 0.57 | 3.11 | 0.6 | 1.78 | 0.27 | 1.73 | 0.24 | <0,02 | 2.99
1840 | FREDDY ROJAS VERGARA | PLANTA PRINCESA Y ANDRONICA | PRINCESA Y ANDRÓNICA 1 | ORO-COBRE-PLATA | N/A | INACTIVO | SEDIMENTOS | COQUIMBO | ANDACOLLO | 6655096 | 297354 | 704 | 98 | 41 | 17 | <5 | 144 | 74 | 127 | 39 | 506 | 12 | 972 | 43 | 16 | 1.21 | 8.09 | 0.9 | 7.93 | 2.46 | <20 | <5 | <10 | <20 | <1 | <1 | <10 | 16.34 | 0.15 | 66.55 | 15.73 | 0.77 | 4.23 | 0.64 | 0.96 | 0.09 | 3.28 | 3.97 | 0.16 | 3.16 | <0,01 | 99.53 | 23.54 | 48.08 | 6.33 | 26.53 | 4.94 | 1.17 | 3.84 | 0.55 | 2.49 | 0.56 | 1.49 | 0.26 | 1.64 | 0.28 | <0,02 | 0.46
1228 | FREDDY ROJAS VERGARA | PLANTA PRINCESA Y ANDRONICA | PRINCESA Y ANDRÓNICA 2 | ORO-COBRE-PLATA | N/A | INACTIVO | MURO | COQUIMBO | ANDACOLLO | 6654747 | 297087 | 912 | 194 | 47 | <5 | 5 | 31 | 35 | 96 | 15 | 251 | 8 | 495 | 76 | 30 | 1.12 | 6.96 | 1.06 | 9.8 | 3.15 | <20 | 11.96 | 41.18 | 53.8 | 13.66 | 1.97 | 17.06 | <10 | 1 | 56.78 | 15.6 | 0.53 | 10.29 | 1.76 | 1.15 | 0.1 | 5.49 | 2.01 | 0.41 | 5.58 | - | 99.7 | 26.31 | 55.06 | 7.06 | 30.78 | 5.58 | 1.42 | 4.46 | 0.51 | 2.38 | 0.63 | 1.44 | 0.23 | 1.48 | 0.28 | <0,02 | 0.69
1229 | FREDDY ROJAS VERGARA | PLANTA PRINCESA Y ANDRONICA | PRINCESA Y ANDRÓNICA 2 | ORO-COBRE-PLATA | 103680 | INACTIVO | CUBETA | COQUIMBO | ANDACOLLO | 6654768 | 297141 | 400 | 198 | 41 | <5 | 10 | 69 | 24 | 105 | <10 | 148 | 5 | 803 | 73 | 16 | 0.49 | 5.77 | 1.7 | 11.44 | 3.13 | <20 | 12.47 | 31.03 | 38.98 | 4.39 | 2.66 | <10 | <10 | 0.91 | 51.53 | 17.07 | 0.4 | 10.49 | 3.42 | 2.41 | 0.23 | 5.93 | 0.99 | 0.24 | 6.8 | - | 99.52 | 18.15 | 40.39 | 5.97 | 25.37 | 5.02 | 1.19 | 4.21 | 0.58 | 3 | 0.64 | 2.05 | 0.34 | 2.19 | 0.37 | <0,02 | 2.8
1230 | FREDDY ROJAS VERGARA | PLANTA PRINCESA Y ANDRONICA | PRINCESA Y ANDRÓNICA 3 | ORO-COBRE-PLATA | 27360 | INACTIVO | CUBETA | COQUIMBO | ANDACOLLO | 6654778 | 297098 | 910 | 192 | 43 | 17 | 10 | 346 | 26 | 57 | 16 | 115 | <5 | 109 | 67 | 21 | 0.97 | 4.81 | 1.42 | 5.19 | 1.75 | <20 | 10.16 | 12.57 | 67.15 | 7.13 | 4.03 | 10.66 | <10 | 4.23 | 39.69 | 15.49 | 0.33 | 12.15 | 4.2 | 5.53 | 0.99 | 3.41 | 0.92 | 0.27 | 16.78 | - | 99.74 | 15.16 | 32.04 | 4.19 | 18.79 | 3.51 | 0.92 | 3.13 | 0.42 | 2.14 | 0.45 | 1.48 | 0.17 | 1.31 | 0.21 | <0,02 | 2.1
1231 | FREDDY ROJAS VERGARA | PLANTA PRINCESA Y ANDRONICA | PRINCESA Y ANDRÓNICA 4 | ORO-COBRE-PLATA | N/A | INACTIVO | MURO | COQUIMBO | ANDACOLLO | 6654884 | 297144 | 877 | 190 | 102 | <5 | 12 | 330 | 11 | 48 | <10 | 131 | 6 | <20 | 26 | 16 | 0.41 | 4.93 | 0.51 | 10.48 | 3.03 | <20 | 5.97 | 29.49 | 54.23 | 5.78 | 2.49 | <10 | <10 | 0.97 | 41.02 | 13.23 | 0.47 | 14.94 | 9.99 | 6.72 | 0.68 | 2.8 | 0.44 | 0.27 | 9.21 | - | 99.76 | 15.25 | 33.27 | 4.86 | 21.74 | 4.86 | 1.31 | 4.04 | 0.57 | 3.15 | 0.67 | 2.06 | 0.32 | 2.14 | 0.37 | <0,02 | 2.6
1232 | FREDDY ROJAS VERGARA | PLANTA PRINCESA Y ANDRONICA | PRINCESA Y ANDRÓNICA 4 | ORO-COBRE-PLATA | 140475 | INACTIVO | CUBETA | COQUIMBO | ANDACOLLO | 6654851 | 297137 | 490 | 169 | 52 | <5 | <5 | 170 | 11 | 51 | <10 | 114 | 5 | <20 | 23 | 28 | 0.41 | 4.95 | 0.67 | 8.4 | 2.21 | <20 | 5.67 | 30.02 | 39.23 | 7.17 | 3.4 | <10 | <10 | 0.42 | 45.54 | 12.71 | 0.45 | 15.4 | 8.72 | 4.04 | 0.48 | 3.12 | 0.43 | 0.27 | 8.44 | - | 99.59 | 19.66 | 43.94 | 6.06 | 26.4 | 5.43 | 1.18 | 4.42 | 0.64 | 2.87 | 0.58 | 1.79 | 0.29 | 1.83 | 0.34 | 0.03 | 2.5
1233 | FREDDY ROJAS VERGARA | PLANTA PRINCESA Y ANDRONICA | PRINCESA Y ANDRÓNICA 4 | ORO-COBRE-PLATA | 140475 | INACTIVO | CUBETA | COQUIMBO | ANDACOLLO | 6654860 | 297121 | 387 | 954 | 105 | <5 | 6 | <5 | 8 | 145 | 17 | 35 | <5 | <20 | 21 | 21 | 0.95 | 6.02 | 0.72 | 10.13 | 3.01 | <20 | 10.43 | <10 | 46.12 | 10.02 | 2.73 | <10 | <10 | 0.01 | 30.3 | 11.75 | 0.37 | 32.47 | 9.13 | 6.84 | 0.17 | 3.37 | 0.62 | 3.56 | 1.07 | - | 99.66 | 20.4 | 43.44 | 5.73 | 25.3 | 4.73 | 1.29 | 3.77 | 0.5 | 2.48 | 0.51 | 1.64 | 0.26 | 1.71 | 0.32 | 0.03 | 2.83
1234 | FREDDY ROJAS VERGARA | PLANTA PRINCESA Y ANDRONICA | PRINCESA Y ANDRÓNICA 5 | ORO-COBRE-PLATA | N/A | INACTIVO | MURO | COQUIMBO | ANDACOLLO | 6654954 | 297164 | 3873 | 83 | 14 | 15 | <5 | 9 | 83 | 100 | 47 | 557 | 11 | 1081 | 56 | 10 | 1.5 | 5.28 | 2.11 | 5.33 | 2.31 | <20 | 18.22 | 54.64 | 42.21 | 10.98 | 1.37 | <10 | 21.65 | 1.23 | 62.46 | 16.33 | 0.4 | 4.63 | 0.78 | 0.96 | 0.03 | 2.41 | 5.04 | 0.41 | 5.98 | - | 99.41 | 17.06 | 35.06 | 4.65 | 19.29 | 4.15 | 0.94 | 3.04 | 0.42 | 2.17 | 0.43 | 1.32 | 0.18 | 1.12 | 0.17 | 0.02 | 2.37
1235 | FREDDY ROJAS VERGARA | PLANTA PRINCESA Y ANDRONICA | PRINCESA Y ANDRÓNICA 5 | ORO-COBRE-PLATA | 24195 | INACTIVO | CUBETA | COQUIMBO | ANDACOLLO | 6654941 | 297146 | 762 | 149 | 64 | <5 | 11 | 164 | 34 | 86 | 20 | 228 | 9 | 583 | 50 | 19 | 1.35 | 6.07 | 1.14 | 11.04 | 3.22 | <20 | 8.32 | 30.8 | 53.47 | 12.69 | 1.54 | <10 | <10 | 2.04 | 52.48 | 14.97 | 0.5 | 9.66 | 4.04 | 2.52 | 0.32 | 4.16 | 1.84 | 0.29 | 8.84 | - | 99.6 | 24.93 | 54.09 | 7.42 | 29.88 | 5.89 | 1.58 | 4.56 | 0.62 | 3.21 | 0.66 | 1.98 | 0.31 | 2.01 | 0.33 | 0.02 | 3.45
1236 | FREDDY ROJAS VERGARA | PLANTA PRINCESA Y ANDRONICA | PRINCESA Y ANDRÓNICA 5 | ORO-COBRE-PLATA | 24195 | INACTIVO | CUBETA | COQUIMBO | ANDACOLLO | 6654962 | 297115 | 522 | 131 | 42 | <5 | <5 | 81 | 39 | 93 | 18 | 281 | 10 | 751 | 49 | 7 | 0.88 | 6.86 | 0.82 | 9.69 | 3.07 | <20 | 9.72 | 30.46 | 61.94 | 9.77 | 2.9 | <10 | <10 | 2.15 | 55.43 | 14.42 | 0.47 | 9.42 | 2.71 | 1.36 | 0.18 | 4.38 | 2.3 | 0.23 | 8.51 | - | 99.41 | 23.49 | 48.58 | 6.6 | 28.89 | 5.19 | 1.45 | 4.95 | 0.65 | 3.53 | 0.69 | 2.1 | 0.31 | 2.1 | 0.32 | <0,02 | 1.2
204 | PUENTE NEGRO | PLANTA PUENTE NEGRO | PUENTE NEGRO | COBRE | N/A | INACTIVO | MURO | COQUIMBO | ILLAPEL | 6491298 | 285069 | 320 | 83 | 116 | 8 | 103 | 575 | 16 | 159 | 49 | 118 | 32 | <20 | 478 | 6 | 0.2 | 0.68 | 0.49 | 1.77 | 0.61 | 300.96 | <5 | 57.37 | 22.16 | 3.58 | 8.6 | <10 | <10 | 0.06 | 76.59 | 4.86 | 0.33 | 3.41 | 5.88 | 1.75 | 0.11 | 1.75 | 0.4 | 0.07 | 4.34 | - | 99.48 | 6.47 | 12.97 | 1.67 | 6.83 | 1.51 | 1.89 | 2.33 | 0.26 | 1.36 | 0.26 | 0.75 | 0.12 | 0.67 | 0.13 | <0,02 | 0.11
205 | PUENTE NEGRO | PLANTA PUENTE NEGRO | PUENTE NEGRO | COBRE | 58500 | INACTIVO | CUBETA | COQUIMBO | ILLAPEL | 6491323 | 285084 | 2030 | 73 | 39 | 12 | 56 | 1448 | 9 | <5 | 14 | 59 | <5 | <20 | 1773 | <5 | 0.9 | 2.88 | 1.02 | 3.23 | 8.62 | 1766 | 17.08 | 73.72 | <20 | 10 | 5.48 | 44.57 | <10 | <0,01 | 46.07 | 5.53 | 0.37 | 11.74 | 28.8 | 1.67 | 0.63 | 0.6 | 0.56 | 0.37 | 2.6 | - | 98.93 | 11.7 | 21 | 3.01 | 9.58 | 2.05 | 0.75 | 2.58 | 0.31 | 1.76 | 0.42 | 1.24 | 0.16 | 1.59 | 0.18 | <0,02 | 0.05
206 | PUENTE NEGRO | PLANTA PUENTE NEGRO | PUENTE NEGRO | COBRE | N/A | INACTIVO | SEDIMENTOS | COQUIMBO | ILLAPEL | 6491354 | 285095 | 113 | 225 | 79 | 14 | 68 | 87 | 67 | 386 | 42 | 280 | 17 | 357 | 48 | 19 | 2.2 | 2.7 | 1.35 | 6.6 | 1.66 | <20 | <5 | 72.25 | <20 | 5.03 | 5.77 | <10 | <10 | <0,01 | 66.1 | 13.13 | 0.83 | 7.41 | 3.16 | 1.89 | 0.11 | 3.02 | 1.85 | 0.18 | 1.87 | - | 99.55 | 22.03 | 45.5 | 6.43 | 24.75 | 6.04 | 1 | 4.36 | 0.58 | 4.53 | 0.82 | 2.29 | 0.34 | 2.16 | 0.24 | <0,02 | 0.18
683 | COMPAÑÍA MINERA PULLALLI SPA | PLANTA PULLALLI | PULLALLI | ORO | 1005500 | ACTIVO | CUBETA | VALPARAISO | LA LIGUA | 6412831 | 281827 | 39 | 72 | 53 | 6 | 90 | 99 | 232 | 41 | 90 | 680 | 44 | 367 | 117 | 14 | 3.27 | 7.91 | 1.49 | 8.25 | 1.45 | <20 | <5 | <10 | 82.07 | 18.01 | 15.84 | <10 | <10 | 0.12 | 76.84 | 11.57 | 0.26 | 2.17 | 0.55 | 0.78 | 0.03 | 0.69 | 4.89 | 0.04 | 1.62 | - | 99.65 | 21.8 | 42.37 | 4.7 | 18.07 | 3.1 | 0.48 | 3.12 | 0.32 | 2.06 | 0.37 | 1.11 | 0.15 | 0.98 | 0.16 | <0,02 | 0.06
1957 | COMPAÑÍA MINERA PULLALLI SPA | PLANTA PULLALLI | PULLALLI | ORO | N/A | ACTIVO | SEDIMENTOS | VALPARAISO | LA LIGUA | 6413733 | 280450 | 42 | 120 | 40 | <5 | 7 | 79 | 89 | 344 | 32 | 395 | 7 | 594 | 32 | 21 | 3.06 | 6.79 | 4.58 | 8.98 | 1.85 | <20 | <5 | 14.68 | <20 | 7.09 | <1 | <10 | <10 | <0,01 | 59.88 | 16.55 | 0.79 | 6.15 | 2.7 | 1.63 | 0.11 | 2.55 | 2.34 | 0.14 | 6.63 | <0,01 | 99.47 | 29.98 | 56.19 | 7.19 | 28.47 | 5.77 | 1.31 | 5.32 | 0.75 | 4.47 | 0.92 | 2.37 | 0.4 | 2.45 | 0.42 | <0,02 | <0,01
1958 | COMPAÑÍA MINERA PULLALLI SPA | PLANTA PULLALLI | PULLALLI | ORO | N/A | ACTIVO | SEDIMENTOS | VALPARAISO | LA LIGUA | 6413696 | 280409 | 48 | 166 | 40 | <5 | 9 | 133 | 95 | 300 | 44 | 314 | 10 | 611 | 34 | 8 | 4.97 | 3.82 | 1.22 | 12.44 | 2.31 | <20 | <5 | 14.96 | <20 | <1 | <1 | <10 | <10 | <0,01 | 51.19 | 17.66 | 1.1 | 8.58 | 2.81 | 2.27 | 0.17 | 2.16 | 2.22 | 0.2 | 11.23 | <0,01 | 99.59 | 36.47 | 72.85 | 8.8 | 34.32 | 7 | 1.47 | 6.5 | 0.94 | 5.99 | 1.14 | 3.41 | 0.5 | 3.73 | 0.53 | <0,02 | <0,01
1959 | COMPAÑÍA MINERA PULLALLI SPA | PLANTA PULLALLI | PULLALLI | ORO | N/A | ACTIVO | SEDIMENTOS | VALPARAISO | LA LIGUA | 6413518 | 281233 | 17 | 54 | 21 | 34 | <5 | 19 | 108 | 361 | 24 | 641 | 5 | 631 | 19 | 27 | 2.42 | 10.29 | 1.02 | 6.25 | 0.85 | <20 | <5 | <10 | <20 | 4.25 | <1 | <10 | <10 | <0,01 | 68.7 | 14.99 | 0.44 | 3.1 | 3.2 | 1.24 | 0.08 | 3.47 | 2.84 | 0.06 | 1.6 | <0,01 | 99.72 | 15.8 | 34.18 | 3.58 | 13.94 | 2.85 | 0.9 | 2.47 | 0.34 | 2.38 | 0.46 | 1.13 | 0.21 | 1.38 | 0.22 | <0,02 | 0.25
903 | WALDO FERREL OJAVO | PLANTA PUNITAQUI | PUNITAQUI 1 | ORO | N/A | INACTIVO | MURO | COQUIMBO | PUNITAQUI | 6585983 | 284824 | 3653 | 72 | 10 | 23 | 74 | 49 | 28 | 59 | 30 | 175 | 8 | <20 | 118 | <5 | 3.05 | 3.64 | <0,01 | 4.18 | 3.85 | <20 | 186.04 | 48.91 | 56.92 | 35.13 | 1.06 | <10 | <10 | 1.16 | 44.64 | 8.07 | 0.28 | 8.3 | 19.43 | 1.71 | 0.09 | 0.84 | 1.1 | 0.15 | 14.56 | - | 99.18 | 22.02 | 45.18 | 5.59 | 21.67 | 5.02 | 0.95 | 4.08 | 0.5 | 2.55 | 0.53 | 1.47 | 0.25 | 1.61 | 0.26 | 0.04 | 4.03
904 | WALDO FERREL OJAVO | PLANTA PUNITAQUI | PUNITAQUI 1 | ORO | 3600 | INACTIVO | CUBETA | COQUIMBO | PUNITAQUI | 6585974 | 284836 | 3896 | 117 | 56 | 21 | 72 | 89 | 45 | 56 | 30 | 221 | 7 | 59 | 124 | 14 | 1.95 | 4.22 | <0,01 | 3.69 | 1.78 | <20 | 59.18 | 78.22 | 41.57 | 22.61 | 4.7 | <10 | <10 | 0.42 | 55.52 | 10.27 | 0.52 | 10.95 | 8.96 | 2.28 | 0.17 | 1.78 | 2.01 | 0.22 | 6.79 | - | 99.47 | 18.47 | 37.63 | 4.59 | 20.44 | 3.99 | 1.13 | 3.85 | 0.48 | 2.67 | 0.52 | 1.41 | 0.2 | 1.48 | 0.22 | 0.05 | 13.66
905 | WALDO FERREL OJAVO | PLANTA PUNITAQUI | PUNITAQUI 1 | ORO | 3600 | INACTIVO | CUBETA | COQUIMBO | PUNITAQUI | 6585983 | 284832 | 3191 | 135 | 53 | 43 | 13 | 114 | 21 | 99 | <10 | 296 | <5 | 65 | 1070 | 12 | 29.25 | 5.35 | 1.98 | 11.25 | 4.42 | 145.43 | 66.74 | 62.5 | 20.36 | 1.54 | 2.98 | <10 | <10 | 0.26 | 60.64 | 8.3 | 0.33 | 10.15 | 8.84 | 2.06 | 0.1 | 1.02 | 1.04 | 0.17 | 6.58 | <0,01 | 99.2 | 40 | 93.22 | 11.6 | 48.52 | 10.67 | 0.95 | 10.63 | 1.12 | 9.31 | 1.79 | 5.02 | 0.72 | 4.53 | 0.5 | 0.02 | 0.01
906 | WALDO FERREL OJAVO | PLANTA PUNITAQUI | PUNITAQUI 1 | ORO | 3600 | INACTIVO | CUBETA | COQUIMBO | PUNITAQUI | 6585960 | 284858 | 1966 | 141 | 39 | <5 | 8 | <5 | 31 | 95 | <10 | 243 | <5 | 117 | 104 | 24 | 6.41 | 7.98 | 1.74 | 10.3 | 2.25 | <20 | 10.9 | 82.26 | <20 | 1.91 | 4.55 | <10 | 21 | 0.11 | 53.89 | 11.5 | 0.42 | 13.36 | 7.82 | 2.65 | 0.11 | 1.47 | 1.86 | 0.23 | 6.04 | <0,01 | 99.34 | 33.28 | 69.12 | 8.8 | 33.43 | 8.1 | 0.63 | 6.98 | 1.19 | 6 | 1.17 | 3.29 | 0.54 | 3.26 | 0.56 | 0.02 | 0.01
907 | WALDO FERREL OJAVO | PLANTA PUNITAQUI | PUNITAQUI 1 | ORO | N/A | INACTIVO | SEDIMENTOS | COQUIMBO | PUNITAQUI | 6585975 | 284813 | 3154 | 257 | 68 | <5 | 7 | 1184 | 24 | 133 | <10 | 182 | <5 | 95 | 148 | 20 | 8.06 | 2.81 | 1.17 | 4.07 | 1.37 | <20 | 15.08 | 81.91 | 22.85 | 4.03 | <1 | 43.86 | <10 | <0,01 | 54.9 | 12.22 | 0.41 | 14.88 | 4.77 | 3.22 | 0.15 | 1.51 | 1.31 | 0.19 | 5.62 | <0,01 | 99.19 | 18.09 | 38.9 | 4.76 | 19.95 | 4.33 | 0.85 | 4.15 | 0.76 | 3.36 | 0.63 | 1.65 | 0.24 | 1.32 | 0.24 | 0.05 | 0.02
908 | WALDO FERREL OJAVO | PLANTA PUNITAQUI | PUNITAQUI 2 | ORO | N/A | INACTIVO | MURO | COQUIMBO | PUNITAQUI | 6585991 | 284841 | 2596 | 98 | 22 | 52 | 10 | <5 | 18 | 94 | <10 | 333 | <5 | <20 | 181 | 5 | 1.94 | 4.6 | 1.43 | 2.06 | 1.31 | <20 | 53.32 | 85.03 | <20 | 5.53 | 3.48 | <10 | <10 | 0.21 | 58.95 | 6.2 | 0.24 | 6.96 | 13.94 | 1.33 | 0.08 | 0.91 | 0.8 | 0.15 | 9.4 | <0,01 | 98.95 | 42.06 | 65.14 | 6.95 | 21.98 | 2.98 | 0.47 | 3.13 | 0.39 | 2.18 | 0.44 | 1.27 | 0.16 | 1.13 | 0.17 | 0.02 | 0.02
909 | WALDO FERREL OJAVO | PLANTA PUNITAQUI | PUNITAQUI 2 | ORO | 7797 | INACTIVO | CUBETA | COQUIMBO | PUNITAQUI | 6586011 | 284842 | 13266 | 255 | 53 | 123 | 22 | <5 | 22 | 52 | <10 | 147 | <5 | 47 | 218 | 12 | 1.72 | 4.41 | 0.68 | 2.45 | 1.56 | <20 | 55.16 | 65.84 | 27.2 | 3.27 | 2.23 | <10 | <10 | <0,01 | 61.33 | 10.2 | 0.37 | 12.54 | 3.09 | 2.02 | 0.26 | 1.84 | 1.12 | 0.34 | 5.4 | <0,01 | 98.52 | 21.68 | 34.93 | 3.7 | 12.01 | 2.24 | 0.63 | 2.3 | 0.27 | 1.9 | 0.34 | 1.06 | 0.12 | 0.96 | 0.25 | 0.02 | 0.02
910 | WALDO FERREL OJAVO | PLANTA PUNITAQUI | PUNITAQUI 2 | ORO | 7797 | INACTIVO | CUBETA | COQUIMBO | PUNITAQUI | 6586001 | 284847 | 8453 | 164 | 39 | 108 | 16 | <5 | 21 | 74 | <10 | 199 | <5 | <20 | 1010 | 21 | 20.17 | 2.39 | 0.71 | 3.89 | 1.32 | 140 | 43.44 | 69.65 | 34.91 | 5.27 | <1 | <10 | <10 | <0,01 | 71.38 | 8.95 | 0.35 | 6.67 | 2.94 | 1.25 | 0.15 | 2.52 | 0.87 | 0.3 | 3.36 | <0,01 | 98.73 | 15.32 | 30.58 | 3.76 | 15.22 | 3.6 | 0.84 | 3.62 | 0.57 | 3.12 | 0.59 | 1.81 | 0.28 | 1.65 | 0.27 | 0.04 | 0.01
911 | WALDO FERREL OJAVO | PLANTA PUNITAQUI | PUNITAQUI 2 | ORO | 7797 | INACTIVO | CUBETA | COQUIMBO | PUNITAQUI | 6586082 | 284858 | 7601 | 153 | 41 | 86 | 17 | <5 | 20 | 84 | <10 | 263 | <5 | 20 | 197 | 16 | 7.39 | 3.2 | 1.01 | 9.29 | 3.14 | <20 | 56.4 | 50.43 | <20 | 2.65 | 1.96 | <10 | <10 | 0.1 | 67.67 | 8.57 | 0.32 | 7.26 | 5.28 | 1.48 | 0.13 | 2.14 | 0.87 | 0.25 | 4.8 | <0,01 | 98.77 | 12.71 | 24.85 | 2.92 | 10.22 | 1.75 | 0.29 | 1.87 | 0.35 | 1.73 | 0.37 | 1.14 | 0.13 | 1.23 | 0.13 | 0.02 | 0.06
1798 | WALDO FERREL OJAVO | PLANTA PUNITAQUI | PUNITAQUI 2 | ORO | N/A | INACTIVO | SEDIMENTOS | COQUIMBO | PUNITAQUI | 6585941 | 284695 | 1212 | 292 | 58 | <5 | 8 | 46 | 43 | 296 | 19 | 186 | <5 | 306 | 55 | 34 | 2.43 | 4.84 | 0.37 | 5.47 | 2.43 | <20 | 5.93 | 29.37 | <20 | 54.97 | 18.6 | 20.42 | <10 | <0,01 | 50.35 | 16.97 | 0.61 | 11.39 | 4.58 | 2.45 | 4.03 | 0.16 | 1.46 | 0.17 | 7.08 | <0,01 | 99.25 | 21.87 | 43.24 | 5.82 | 26.53 | 5.85 | 1.27 | 5.17 | 0.77 | 4.01 | 0.8 | 2.42 | 0.35 | 2.29 | 0.35 | <0,02 | 0.6
320 | DARIO CORTES | PLANTA PUNTA CALETONES | PUNTA CALETONES 1 | COBRE-ORO | N/A | INACTIVO | MURO | COQUIMBO | ANDACOLLO | 6654746 | 300429 | 1525 | 192 | 47 | 15 | 81 | 56 | 124 | 224 | 101 | 196 | 22 | 276 | 11 | 32 | 3.4 | 2.48 | 0.2 | 2.42 | 4.38 | <20 | 48.44 | <10 | 32.82 | 16.53 | 7.64 | <10 | 24.51 | 0.97 | 49.72 | 20.4 | 0.85 | 7.48 | 1.13 | 3.84 | 0.04 | 2.52 | 3.53 | 0.15 | 7.42 | 2.43 | 99.5 | 46.38 | 27.34 | 3.79 | 18.15 | 5.06 | 2.14 | 10.58 | 2.04 | 14.09 | 2.88 | 7.5 | 1.02 | 6.18 | 0.8 | 0.02 | 0.47
323 | DARIO CORTES | PLANTA PUNTA CALETONES | PUNTA CALETONES 1 | COBRE-ORO | N/A | INACTIVO | SEDIMENTOS | COQUIMBO | ANDACOLLO | 6654763 | 300439 | 1122 | 164 | 74 | 15 | 74 | 91 | 85 | 240 | 48 | 312 | 18 | 1127 | 40 | 14 | 1.66 | 5.28 | 0.4 | 6.91 | 2.49 | <20 | 23.61 | 20.1 | 31.28 | 12.62 | <1 | <10 | <10 | 0.09 | 61.47 | 15.73 | 0.69 | 7.93 | 1.26 | 1.51 | 0.13 | 3.07 | 4.1 | 0.21 | 3 | 0.24 | 99.33 | 82.58 | 42.08 | 5.4 | 23.13 | 5.29 | 1.31 | 4.19 | 0.56 | 3.01 | 0.52 | 1.72 | 0.25 | 1.68 | 0.24 | 0.02 | 0.67
324 | DARIO CORTES | PLANTA PUNTA CALETONES | PUNTA CALETONES 1 | COBRE-ORO | N/A | INACTIVO | SEDIMENTOS | COQUIMBO | ANDACOLLO | 6654768 | 300296 | 1287 | 145 | 56 | 12 | 56 | 92 | 59 | 166 | 28 | 222 | <5 | 812 | 33 | 19 | 1.74 | 5.38 | 0.52 | 6.4 | 2.4 | <20 | 24.7 | 18.64 | 36.91 | 9.76 | 7.64 | <10 | <10 | 1.72 | 50.74 | 14.23 | 0.73 | 9.71 | 3.46 | 1.59 | 0.14 | 3.02 | 3.58 | 0.21 | 7.56 | 4.3 | 99.28 | 43.14 | 41.91 | 5.25 | 22.87 | 5.04 | 1.38 | 4.48 | 0.62 | 3.33 | 0.63 | 1.82 | 0.26 | 1.67 | 0.24 | 0.02 | 0.46
1239 | DARIO CORTES | PLANTA PUNTA CALETONES | PUNTA CALETONES 1 | COBRE-ORO | 227850 | INACTIVO | CUBETA | COQUIMBO | ANDACOLLO | 6654666 | 300367 | 1730 | 216 | 41 | <5 | 8 | 288 | 60 | 80 | 25 | 226 | 6 | 359 | 97 | 25 | 4.73 | 5.38 | 1.31 | 11.57 | 3.82 | <20 | 14.41 | 46.03 | 52.2 | 16.11 | 2.65 | 14.29 | 12.79 | 1.07 | 48.18 | 18.76 | 0.37 | 11.32 | 2.91 | 2.03 | 0.44 | 3.42 | 2.65 | 0.44 | 8.86 | - | 99.37 | 24.48 | 51.13 | 6.77 | 28.25 | 6.26 | 1.22 | 4.43 | 0.56 | 3.04 | 0.6 | 1.97 | 0.31 | 2.14 | 0.47 | 0.03 | 7.02
321 | DARIO CORTES | PLANTA PUNTA CALETONES | PUNTA CALETONES 2 | COBRE-ORO | N/A | INACTIVO | MURO | COQUIMBO | ANDACOLLO | 6654721 | 300191 | 1534 | 186 | 64 | 20 | 82 | 58 | 56 | 305 | 52 | 232 | 23 | 137 | 26 | 25 | 2.65 | 2.52 | 0.41 | 10.81 | 2.76 | <20 | 18.13 | 21.01 | 33.98 | 3.78 | 3.87 | <10 | <10 | 0.48 | 52.38 | 17.27 | 0.79 | 9.74 | 1.76 | 3.86 | 0.1 | 2.92 | 1.3 | 0.28 | 7.81 | 1.19 | 99.39 | 157.93 | 56.76 | 7.71 | 31.92 | 6.6 | 1.54 | 5.97 | 0.81 | 4.45 | 0.9 | 2.28 | 0.33 | 2.21 | 0.3 | 0.02 | 0.33
322 | DARIO CORTES | PLANTA PUNTA CALETONES | PUNTA CALETONES 2 | COBRE-ORO | 54000 | INACTIVO | CUBETA | COQUIMBO | ANDACOLLO | 6654711 | 300188 | 1331 | 120 | 25 | 15 | 68 | 230 | 50 | 63 | 38 | 263 | 11 | 502 | 169 | 11 | 1.52 | 5.66 | 0.24 | 3.48 | 1.51 | <20 | 11.21 | 50.71 | 23.39 | 8.81 | 6.99 | 10.06 | <10 | 0.71 | 55.96 | 12.19 | 0.54 | 8.6 | 8 | 0.9 | 0.51 | 2.62 | 2.39 | 0.18 | 7.89 | <0,01 | 99.76 | 205.09 | 48.68 | 6.3 | 27.58 | 5.48 | 1.55 | 4.91 | 0.57 | 3.28 | 0.52 | 1.38 | 0.19 | 1.32 | 0.18 | <0,02 | 1.91
325 | DARIO CORTES | PLANTA PUNTA CALETONES | PUNTA CALETONES 2 | COBRE-ORO | N/A | INACTIVO | SEDIMENTOS | COQUIMBO | ANDACOLLO | 6654770 | 300198 | 7138 | 154 | 56 | 16 | 92 | 175 | 86 | 239 | 60 | 233 | 28 | 430 | 25 | 21 | 2.42 | 3.26 | 0.44 | 4.37 | 2.21 | <20 | 20.36 | 16.52 | 45.85 | 22.64 | 3.54 | <10 | <10 | 1.64 | 51.78 | 14.96 | 0.63 | 6 | 2.06 | 3.7 | 0.22 | 2.99 | 2.74 | 0.16 | 9.53 | 4.1 | 98.84 | 19.91 | 32.99 | 4.4 | 18.11 | 4.14 | 1.23 | 4.41 | 0.63 | 3.77 | 0.75 | 1.87 | 0.26 | 1.77 | 0.23 | 0.02 | 0.53
316 | DARIO CORTES | PLANTA PUNTA CALETONES | PUNTA CALETONES 3 | COBRE-ORO | 9000 | INACTIVO | CUBETA | COQUIMBO | ANDACOLLO | 6654591 | 300258 | 2775 | 108 | 12 | 7 | 73 | 44 | 20 | 109 | 49 | 305 | 26 | 566 | 43 | 9 | 0.47 | 4.9 | 0.46 | 3.47 | 1.46 | <20 | 6.17 | 22.87 | 47.53 | 4.49 | 4.63 | <10 | <10 | 0.04 | 61.83 | 9.49 | 0.47 | 3.26 | 11.23 | 0.31 | 0.13 | 4.29 | 0.6 | 0.2 | 7.62 | 0.09 | 99.5 | 66.17 | 26.58 | 3.81 | 15.02 | 3.69 | 1.01 | 3.46 | 0.47 | 2.57 | 0.44 | 1.52 | 0.19 | 1.27 | 0.19 | 0.02 | 0.35
317 | DARIO CORTES | PLANTA PUNTA CALETONES | PUNTA CALETONES 3 | COBRE-ORO | N/A | INACTIVO | MURO | COQUIMBO | ANDACOLLO | 6654683 | 300199 | 1384 | 162 | 38 | 18 | 67 | 132 | 49 | 67 | 39 | 269 | 14 | 566 | 71 | 15 | 1.9 | 5.03 | 0.32 | 4.96 | 1.91 | <20 | 10.55 | 60.67 | <20 | 10.82 | 12.3 | <10 | 14.56 | 0.69 | 59.11 | 13.38 | 0.73 | 9.35 | 2.83 | 0.85 | 0.33 | 4.04 | 2.53 | 0.27 | 5.49 | 0.52 | 99.44 | 36 | 45.24 | 4.82 | 19.9 | 4.41 | 1.07 | 3.47 | 0.42 | 2.05 | 0.38 | 1.1 | 0.19 | 1.28 | 0.19 | 0.02 | 5.63
318 | DARIO CORTES | PLANTA PUNTA CALETONES | PUNTA CALETONES 4 | COBRE-ORO | N/A | INACTIVO | MURO | COQUIMBO | ANDACOLLO | 6654707 | 300363 | 640 | 173 | 59 | 19 | 66 | 106 | 45 | 59 | 37 | 236 | 15 | 376 | 72 | 23 | 1.5 | 4.63 | 0.31 | 7.47 | 2.41 | <20 | 11.01 | 37.14 | 22.95 | 20.67 | 4.08 | <10 | 30.92 | 0.96 | 56.54 | 14.82 | 0.74 | 11.61 | 1.53 | 0.15 | 0.12 | 5.16 | 2.55 | 0.41 | 5.73 | 0.4 | 99.75 | 25.41 | 48.5 | 6.19 | 25.86 | 4.41 | 0.98 | 3.36 | 0.38 | 1.7 | 0.36 | 1.07 | 0.17 | 1.29 | 0.21 | <0,02 | 2.98
319 | DARIO CORTES | PLANTA PUNTA CALETONES | PUNTA CALETONES 4 | COBRE-ORO | 281300 | INACTIVO | CUBETA | COQUIMBO | ANDACOLLO | 6654671 | 300375 | 2360 | 153 | 61 | 20 | 70 | 152 | 45 | 62 | 39 | 270 | 14 | 217 | 68 | 24 | 1.53 | 5.6 | 0.34 | 7.53 | 2.79 | <20 | 12.59 | 32.97 | 25.96 | 2.37 | 8.38 | 29.7 | 14.94 | 0.82 | 57.5 | 14.64 | 0.65 | 10.47 | 2.22 | 0.47 | 0.33 | 4.76 | 2.23 | 0.27 | 5.27 | 0.5 | 99.31 | 45.31 | 38.33 | 5.04 | 20.78 | 4.81 | 1 | 3.74 | 0.48 | 2.62 | 0.6 | 1.52 | 0.23 | 1.61 | 0.25 | <0,02 | 2.56
27 | ENAMI | PLANTA JOSE ANTONIO MORENO | PUNTA MORADO | COBRE | 1682496 | INACTIVO | CUBETA | ANTOFAGASTA | TALTAL | 7191178 | 353370 | 2929 | 160 | 275 | 67 | 113 | 43 | 6 | <5 | <10 | <20 | <5 | <20 | 77 | 21 | 1.98 | 2.53 | 0.44 | 3 | 3.84 | <20 | 57 | <10 | 40 | <1 | <1 | <10 | <10 | 1.19 | 24.13 | 4.76 | 0.27 | 55.77 | 4.48 | 4.32 | 0.07 | 2.67 | 0.54 | 0.62 | 2.15 | <0,01 | 99.77 | 43.69 | 69.31 | 6.34 | 25.01 | 3.13 | 0.97 | 3.58 | 0.32 | 1.98 | 0.59 | 1.29 | 0.29 | 1.59 | 0.16 | <0,02 | <0,01
1414 | CIA. MINERA PURIFICACION | PLANTA PURIFICACION | PURIFICACION 1 | ORO | 750 | INACTIVO | CUBETA | ATACAMA | COPIAPO | 6966554 | 370004.016 | 740 | 94 | 26 | <5 | <5 | 141 | 66 | 204 | 12 | 270 | 5 | 662 | 42 | 9 | 3.41 | 4.34 | 1.41 | 3.26 | 1.2 | <20 | <5 | <10 | 36.96 | 3.17 | 2.96 | <10 | <10 | 0.73 | 58.73 | 16.57 | 0.38 | 7.92 | 3.81 | 2.54 | 0.14 | 1.27 | 2.9 | 0.12 | 5.01 | 0.04 | 99.41 | 11.61 | 24.69 | 3.12 | 13.69 | 2.95 | 0.78 | 2.91 | 0.44 | 2.06 | 0.43 | 1.12 | 0.14 | 0.96 | 0.12 | <0,02 | 0.2
1415 | CIA. MINERA PURIFICACION | PLANTA PURIFICACION | PURIFICACION 1 | ORO | 750 | INACTIVO | CUBETA | ATACAMA | COPIAPO | 6966589.039 | 370001.178 | 191 | 69 | 25 | 19 | <5 | 39 | 57 | 287 | 10 | 272 | <5 | 625 | 25 | 23 | 2.97 | 4.17 | 0.54 | 1.59 | 0.78 | <20 | <5 | 17.35 | <20 | <1 | 1.48 | <10 | <10 | 0.26 | 57.98 | 17.17 | 0.32 | 5.43 | 5.88 | 2.75 | 0.14 | 1.56 | 2.31 | 0.11 | 5.68 | 0.04 | 99.36 | 5.98 | 13.32 | 1.91 | 7.34 | 1.66 | 0.4 | 1.5 | 0.2 | 1.23 | 0.24 | 0.72 | 0.13 | 0.72 | 0.06 | <0,02 | 0.25
1416 | CIA. MINERA PURIFICACION | PLANTA PURIFICACION | PURIFICACION 2 | ORO | 18000 | INACTIVO | CUBETA | ATACAMA | COPIAPO | 6966618.958 | 370001.554 | 1340 | 135 | 51 | <5 | <5 | 150 | 64 | 205 | 12 | 207 | <5 | 582 | 72 | 18 | 2.42 | 2.36 | 0.53 | 2.79 | 0.86 | <20 | 10 | 18.22 | <20 | 3.27 | 3.86 | 18.97 | 13.3 | 0.23 | 56.28 | 17.32 | 0.45 | 9.36 | 3.93 | 2.94 | 0.18 | 1.58 | 2.82 | 0.12 | 4.27 | 0.03 | 99.28 | 6.48 | 12.45 | 1.3 | 6.14 | 0.99 | 0.28 | 1.02 | 0.16 | 0.77 | 0.16 | 0.48 | 0.07 | 0.46 | 0.04 | <0,02 | 0.06
1417 | CIA. MINERA PURIFICACION | PLANTA PURIFICACION | PURIFICACION 3 | ORO | N/A | INACTIVO | SEDIMENTOS | ATACAMA | COPIAPO | 6966680.338 | 369980.636 | 275 | 129 | 68 | 6 | 7 | 78 | 67 | 361 | 28 | 295 | 9 | 618 | 50 | 13 | 3.64 | 4.3 | 1.17 | 3.5 | 2.33 | <20 | <5 | 10.69 | <20 | <1 | <1 | <10 | <10 | <0,01 | 59.79 | 15.3 | 0.62 | 6.22 | 5.28 | 4.37 | 0.13 | 3.15 | 2.21 | 0.33 | 1.98 | 0.04 | 99.4 | 9.8 | 16.61 | 2.19 | 9.28 | 1.28 | 0.49 | 1.64 | 0.26 | 1.42 | 0.3 | 1.03 | 0.16 | 1.13 | 0.16 | <0,02 | 0.16
2072 | CIA. MINERA PURIFICACION | PLANTA PURIFICACION | PURIFICACION 3 | ORO | N/A | INACTIVO | SEDIMENTOS | ATACAMA | COPIAPO | 6967055 | 369941 | 181 | 117 | 42 | 6 | 5 | 34 | 74 | 346 | 29 | 394 | 8 | 610 | 37 | 10 | 3.75 | 5.76 | 42.94 | 10.9 | 2.25 | <20 | <5 | 10.46 | <20 | 4.99 | <1 | <10 | <10 | 0.19 | 59.44 | 16.21 | 0.66 | 5.93 | 4.63 | 3.17 | 0.1 | 4.19 | 2.51 | 0.32 | 2.33 | <0,01 | 99.47 | 26.92 | 57.7 | 7.06 | 29.54 | 6.33 | 1.65 | 5.62 | 0.82 | 4.95 | 0.9 | 2.68 | 0.4 | 2.68 | 0.42 | <0,02 | 0.01
458 | SUC. CARVAJAL RIVERA | PLANTA QUILITAPIA | QUILITAPIA | ORO | 12774 | INACTIVO | CUBETA | COQUIMBO | COMBARBALA | 6555744 | 293905 | 5258 | 137 | 87 | 23 | 67 | 260 | 53 | 84 | 29 | 267 | 5 | 1836 | 387 | 22 | 1.85 | 5.54 | 0.25 | 3.62 | 2.53 | 236.15 | 23.75 | 188.89 | <20 | 38.7 | 6.94 | 53.98 | <10 | 0.04 | 60.76 | 12.28 | 0.44 | 13.76 | 1.94 | 1.06 | 0.18 | 0.6 | 2.42 | 0.19 | 5.18 | 0.1 | 98.9 | 17.36 | 27.46 | 3.4 | 14.4 | 2.97 | 0.66 | 2.54 | 0.35 | 2.2 | 0.44 | 1.46 | 0.18 | 1.18 | 0.17 | <0,02 | 6.05
459 | SUC. CARVAJAL RIVERA | PLANTA QUILITAPIA | QUILITAPIA | ORO | N/A | INACTIVO | MURO | COQUIMBO | COMBARBALA | 6555745 | 293890 | 5005 | 153 | 89 | 22 | 69 | 229 | 74 | 143 | 35 | 195 | 8 | 877 | 359 | 25 | 3.61 | 3.2 | 1.15 | 6.92 | 2.87 | 212.99 | 21.18 | 204.23 | <20 | 18.21 | 10.23 | 71.71 | <10 | 0.03 | 54.11 | 15.95 | 0.58 | 13.3 | 3 | 1.5 | 0.2 | 0.8 | 2.74 | 0.22 | 6.57 | 0.07 | 99.04 | 17.6 | 31.09 | 4.57 | 17.65 | 5.55 | 0.94 | 3.84 | 0.5 | 3.16 | 0.64 | 1.65 | 0.27 | 2.01 | 0.22 | <0,02 | 5.07
460 | SUC. CARVAJAL RIVERA | PLANTA QUILITAPIA | QUILITAPIA | ORO | N/A | INACTIVO | SEDIMENTOS | COQUIMBO | COMBARBALA | 6555770 | 293894 | 1277 | 133 | 42 | 13 | 71 | 108 | 68 | 313 | 49 | 557 | 19 | 712 | 110 | 10 | 1.78 | 7.21 | 1.7 | 8.17 | 2.32 | <20 | 7.17 | 39.08 | 33.57 | 23.29 | 7.98 | <10 | <10 | <0,01 | 62.66 | 15.05 | 0.57 | 7.08 | 4.04 | 1.56 | 0.11 | 2.63 | 2.59 | 0.18 | 2.78 | <0,01 | 99.24 | 15.49 | 31.44 | 4.16 | 18.64 | 4.23 | 1.14 | 4.4 | 0.59 | 3.45 | 0.69 | 1.9 | 0.26 | 1.89 | 0.28 | <0,02 | 2.95
221 | MINERA LOS PELAMBRES | LOS PELAMBRES | QUILLAYES | COBRE | 396000000 | INACTIVO | CUBETA | COQUIMBO | SALAMANCA | 6475766 | 347131 | 574 | 142 | 58 | 6 | 78 | 40 | 151 | 580 | 68 | 255 | 38 | 411 | 27 | 11 | 4.4 | 0.63 | 0.65 | 6.9 | 1.86 | <20 | 13.97 | 43.32 | 27.18 | 2.19 | 4.82 | <10 | 52.43 | 0.51 | 65.28 | 16.94 | 0.65 | 2.51 | 2.36 | 1.81 | 0.01 | 3.48 | 3.62 | 0.25 | 2.05 | - | 98.97 | 18.39 | 36.46 | 4.83 | 15.14 | 3.1 | 1.02 | 2.18 | 0.31 | 1.67 | 0.34 | 0.72 | 0.08 | 0.35 | 0.05 | <0,02 | 0.12
222 | MINERA LOS PELAMBRES | LOS PELAMBRES | QUILLAYES | COBRE | N/A | INACTIVO | MURO | COQUIMBO | SALAMANCA | 6475005 | 347105 | 1701 | 113 | 38 | 5 | 82 | 38 | 135 | 496 | 68 | 280 | 44 | 394 | 22 | 20 | 3.65 | 1.09 | 1.4 | 12.34 | 2.07 | <20 | 42.16 | 47.75 | <20 | 6.5 | 7.89 | <10 | 70.61 | 0.37 | 68.5 | 15.94 | 0.46 | 1.44 | 1.58 | 1.62 | 0.01 | 3.93 | 3.57 | 0.15 | 1.77 | - | 98.99 | 16.69 | 26.93 | 3.36 | 13.21 | 1.85 | 0.58 | 1.22 | 0.19 | 1.41 | 0.11 | 0.36 | 0.05 | 0.4 | 0.05 | <0,02 | 0.05
1803 | MINERA LOS PELAMBRES | LOS PELAMBRES | QUILLAYES | COBRE | N/A | INACTIVO | SEDIMENTOS | COQUIMBO | SALAMANCA | 6470954 | 346168 | 294 | 159 | 40 | <5 | 12 | 179 | 71 | 352 | 29 | 266 | 7 | 533 | 57 | <5 | 5.29 | 5.3 | 0.41 | 4.68 | 2.14 | <20 | 6.26 | 20 | 22.88 | 50.01 | 14.94 | <10 | <10 | <0,01 | 54.87 | 17.16 | 0.56 | 7.81 | 3.9 | 2.72 | 3.45 | 0.17 | 2.26 | 0.28 | 6.69 | <0,01 | 99.86 | 18.91 | 37.7 | 5.04 | 20.78 | 4.42 | 1.14 | 4.15 | 0.6 | 3.54 | 0.7 | 2.09 | 0.33 | 2.04 | 0.31 | 0.02 | 0.86
19 | CIA. MINERA MANTOS DE ORO | LA COIPA | RAHCO | PLATA-ORO | 129600000 | INACTIVO | FILTRADO | ATACAMA | COPIAPO | 7032556 | 472092 | 263 | 128 | 61 | 9 | 74 | 140 | 23 | 907 | 48 | 298 | 31 | 1039 | 5238 | 12 | 3.39 | 0.87 | 0.24 | 2.58 | 1.37 | 7111.83 | 5.99 | 264.4 | <20 | 81.18 | <1 | <10 | <10 | 5.16 | 59.58 | 13.94 | 0.49 | 4.09 | 1.01 | 0.08 | 0.11 | 0.83 | 2.79 | 0.16 | 14.81 | <0,01 | 97.87 | 12.12 | 22.19 | 2.59 | 10.16 | 1.72 | 0.29 | 1.69 | 0.14 | 0.6 | 0.09 | 0.26 | 0.05 | 0.26 | 0.01 | <0,02 | <0,01
18 | CIA. MINERA MANTOS DE ORO | LA COIPA | RAKITO | PLATA-ORO | 842450 | INACTIVO | FILTRADO | ATACAMA | COPIAPO | 7032375 | 472865 | 54 | 129 | 75 | 8 | 71 | 105 | 19 | 968 | 48 | 289 | 33 | 919 | 4890 | 11 | 2.64 | 0.66 | 0.23 | 2.25 | 1.22 | 6585.39 | <5 | 228.94 | <20 | <1 | 1.68 | <10 | <10 | 4.89 | 61.86 | 14.18 | 0.48 | 4.35 | 0.37 | 0.04 | 0.02 | 0.79 | 2.83 | 0.17 | 13.44 | <0,01 | 98.5 | 10.61 | 19.12 | 2.26 | 9.95 | 1.46 | 0.35 | 1.12 | 0.11 | 0.44 | 0.12 | 0.19 | 0.05 | 0.29 | 0.08 | <0,02 | 0.01
1987 | CIA. MINERA MANTOS DE ORO | LA COIPA | RAKITO | PLATA-ORO | N/A | INACTIVO | SEDIMENTOS | ATACAMA | COPIAPO | 7031400 | 472330 | 63 | 76 | 36 | <5 | 12 | 411 | 94 | 369 | 26 | 314 | 11 | 1089 | 1123 | 21 | 16.26 | 4.52 | 0.57 | 6.45 | 1.47 | 913.29 | <5 | 34.59 | <20 | <1 | <1 | <10 | <10 | 0.7 | 60.29 | 15.98 | 0.54 | 6.91 | 2.19 | 1.14 | 0.23 | 1.36 | 2.37 | 0.15 | 8 | <0,01 | 99.62 | 18.86 | 39.65 | 4.28 | 16.98 | 3.71 | 1.01 | 3.32 | 0.39 | 2 | 0.39 | 1.13 | 0.15 | 0.96 | 0.14 | 0.04 | 23.01
1988 | CIA. MINERA MANTOS DE ORO | LA COIPA | RAKITO | PLATA-ORO | N/A | INACTIVO | SEDIMENTOS | ATACAMA | COPIAPO | 7031387 | 472283 | 97 | 127 | 57 | <5 | 8 | 248 | 62 | 465 | 19 | 212 | 9 | 1074 | 954 | 20 | 6.69 | 2.95 | 0.86 | 5.76 | 1.5 | 738.52 | <5 | 60.34 | <20 | 20.03 | <1 | <10 | <10 | 0.62 | 56.54 | 15.35 | 0.79 | 7.52 | 4.84 | 2.98 | 0.13 | 1.91 | 2.19 | 0.22 | 7.06 | <0,01 | 99.95 | 17.51 | 35.76 | 4.29 | 17.42 | 3.75 | 1.02 | 3.34 | 0.43 | 2.69 | 0.53 | 1.39 | 0.22 | 1.37 | 0.21 | 0.02 | 5
1989 | CIA. MINERA MANTOS DE ORO | LA COIPA | RAKITO | PLATA-ORO | N/A | INACTIVO | SEDIMENTOS | ATACAMA | COPIAPO | 7031268 | 472115 | 60 | 89 | 46 | <5 | 9 | 725 | 115 | 337 | 31 | 207 | 10 | 802 | 549 | 22 | 26.89 | 3.24 | 1.64 | 8 | 1.91 | 341.14 | <5 | <10 | <20 | 4.83 | <1 | <10 | <10 | 0.69 | 55.54 | 17.54 | 0.58 | 8.8 | 2.52 | 1.63 | 0.19 | 1.17 | 2.71 | 0.15 | 8.69 | <0,01 | 99.85 | 24.48 | 52.01 | 5.58 | 22.35 | 4.39 | 1.08 | 3.71 | 0.5 | 2.57 | 0.5 | 1.36 | 0.2 | 1.06 | 0.2 | 0.03 | 10.11
2130 | RAMAYANA | PLANTA RAMAYANA | RAMAYANA 1 | ORO | 72000 | INACTIVO | CUBETA | VALPARAISO | OLMUE | 6338982 | 310424 | 115 | 123 | 32 | <5 | <5 | <5 | 65 | 105 | 13 | 111 | <5 | 462 | 250 | 15 | 19.6 | 3.35 | 0.56 | 3.78 | 1 | 44.63 | 13.49 | <10 | <20 | <1 | <1 | <10 | <10 | 4.75 | 38.32 | 10.44 | 0.87 | 15.77 | 9.37 | 0.61 | 0.05 | 0.74 | 2.65 | 0.18 | 16.6 | 3.8 | 99.39 | 14.53 | 30.61 | 3.9 | 16.47 | 4.09 | 2.44 | 3.32 | 0.5 | 3.19 | 0.66 | 1.85 | 0.24 | 1.65 | 0.22 | <0,02 | 0.19
2131 | RAMAYANA | PLANTA RAMAYANA | RAMAYANA 1 | ORO | 72000 | INACTIVO | CUBETA | VALPARAISO | OLMUE | 6338963 | 310458 | 982 | 79 | 26 | 171 | <5 | <5 | 69 | 61 | 17 | 148 | <5 | 323 | 113 | 17 | 12.65 | 2.94 | 0.45 | 2.41 | 0.72 | <20 | 49.13 | 38.69 | <20 | 1.02 | 1.89 | <10 | <10 | 1.84 | 47.06 | 12.68 | 0.81 | 11.22 | 11.96 | 0.8 | 0.4 | 0.34 | 3.08 | 0.22 | 10 | 1.15 | 99.71 | 10.81 | 31.68 | 3.36 | 14.41 | 3.67 | 1.38 | 3.17 | 0.43 | 2.91 | 0.52 | 1.85 | 0.23 | 1.41 | 0.21 | <0,02 | 0.21
2132 | RAMAYANA | PLANTA RAMAYANA | RAMAYANA 1 | ORO | 72000 | INACTIVO | CUBETA | VALPARAISO | OLMUE | 6338948 | 310413 | 220 | 124 | 36 | 160 | <5 | <5 | 61 | 132 | 11 | 85 | <5 | 394 | 307 | 20 | 4.99 | 3.54 | 0.41 | 3.45 | 0.95 | 101.79 | 34.39 | 27.51 | <20 | 4.67 | <1 | <10 | <10 | 4.18 | 35.2 | 10.61 | 0.82 | 15.61 | 11.5 | 0.48 | 0.09 | 0.75 | 2.44 | 0.12 | 17.61 | 4.18 | 99.41 | 12.4 | 26.17 | 3.51 | 14.61 | 3.43 | 1 | 2.9 | 0.47 | 2.61 | 0.55 | 1.6 | 0.21 | 1.35 | 0.28 | <0,02 | 0.07
2120 | RAMAYANA | PLANTA RAMAYANA | RAMAYANA 2 | ORO | N/A | INACTIVO | SEDIMENTOS | VALPARAISO | OLMUE | 6340223 | 309905 | 892 | 89 | 41 | 192 | <5 | 61 | 65 | 138 | 16 | 522 | 6 | 472 | 148 | <5 | 20.07 | 2.74 | 0.71 | 2.81 | 0.84 | <20 | 31.54 | <10 | <20 | <1 | <1 | <10 | <10 | 2.93 | 51.74 | 10.7 | 0.76 | 10.13 | 7.3 | 0.86 | 0.12 | 1.32 | 2.82 | 0.15 | 10.89 | <0,01 | 96.78 | 12.93 | 26.49 | 3.43 | 14.54 | 3.58 | 2.71 | 3.18 | 0.5 | 2.92 | 0.54 | 1.76 | 0.22 | 1.42 | 0.25 | <0,02 | 0.23
2121 | RAMAYANA | PLANTA RAMAYANA | RAMAYANA 2 | ORO | N/A | INACTIVO | SEDIMENTOS | VALPARAISO | OLMUE | 6340241 | 309878 | 412 | 96 | 38 | 52 | <5 | 10 | 73 | 141 | 20 | 358 | 6 | 458 | 163 | 16 | 23.36 | 2.63 | 0.61 | 2.67 | 0.8 | <20 | 27.17 | 43.88 | <20 | 7.97 | <1 | <10 | <10 | 2.03 | 58.03 | 11.62 | 0.88 | 9.05 | 5.02 | 0.96 | 0.06 | 1.25 | 2.76 | 0.17 | 9.69 | <0,01 | 99.49 | 11.61 | 24.61 | 3.37 | 14.72 | 3.47 | 2.6 | 3.22 | 0.49 | 2.92 | 0.54 | 1.89 | 0.22 | 1.43 | 0.18 | 0.02 | 0.25
2122 | RAMAYANA | PLANTA RAMAYANA | RAMAYANA 2 | ORO | N/A | INACTIVO | SEDIMENTOS | VALPARAISO | OLMUE | 6340274 | 309867 | 433 | 167 | 58 | <5 | <5 | 43 | 70 | 215 | 23 | 581 | 8 | 462 | 101 | 23 | 21.79 | 4.02 | 0.68 | 3.25 | 1 | <20 | 9.42 | <10 | <20 | 5.34 | <1 | <10 | <10 | 0.24 | 54.4 | 15.13 | 1.15 | 12.24 | 3.76 | 1.79 | 0.13 | 2.68 | 3.04 | 0.26 | 4.83 | <0,01 | 99.41 | 13.04 | 28.56 | 3.92 | 16.2 | 3.77 | 2.44 | 3.55 | 0.52 | 3.1 | 0.64 | 1.93 | 0.25 | 1.58 | 0.2 | 0.02 | 0.23
2123 | RAMAYANA | PLANTA RAMAYANA | RAMAYANA 2 | ORO | 14400 | INACTIVO | CUBETA | VALPARAISO | OLMUE | 6340159 | 310006 | 1899 | 81 | 40 | 1037 | 8 | 12 | 51 | 40 | 12 | 273 | <5 | 198 | 235 | 8 | 20.7 | 2.53 | 0.7 | 2.43 | 0.83 | 23.76 | 43.21 | 77.11 | <20 | <1 | <1 | <10 | <10 | 3.89 | 46.28 | 11.23 | 0.74 | 15.74 | 8.75 | 0.81 | 0.34 | 0.31 | 2.57 | 0.26 | 12.2 | <0,01 | 99.21 | 11.83 | 23.22 | 3.2 | 13.59 | 3.42 | 2.25 | 3.06 | 0.41 | 2.92 | 0.57 | 1.52 | 0.22 | 1.37 | 0.22 | 0.02 | 0.24
2124 | RAMAYANA | PLANTA RAMAYANA | RAMAYANA 2 | ORO | 14400 | INACTIVO | CUBETA | VALPARAISO | OLMUE | 6340145 | 309932 | 492 | 97 | 32 | 102 | <5 | <5 | 94 | 104 | 25 | 153 | <5 | 491 | 221 | 23 | 26.17 | 3 | 0.95 | 2.77 | 0.82 | <20 | 30.58 | 49.91 | <20 | 3.85 | 1.75 | <10 | <10 | 3.38 | 41.78 | 13.18 | 0.84 | 14.01 | 6.65 | 0.74 | 0.09 | 0.64 | 3.61 | 0.24 | 17.63 | <0,01 | 99.41 | 23.5 | 26.52 | 3.59 | 15.39 | 3.61 | 3.19 | 3.35 | 0.51 | 3.14 | 0.53 | 1.77 | 0.24 | 1.61 | 0.22 | <0,02 | 0.29
2125 | RAMAYANA | PLANTA RAMAYANA | RAMAYANA 2 | ORO | 14400 | INACTIVO | CUBETA | VALPARAISO | OLMUE | 6340109 | 309881 | 2045 | 74 | 26 | 716 | 7 | 25 | 68 | 86 | 24 | 166 | <5 | 330 | 259 | 19 | 22.12 | 2.91 | 0.76 | 2.63 | 0.8 | 50.5 | 32.96 | 40.34 | <20 | 8.72 | <1 | <10 | <10 | 4.73 | 40.39 | 10.34 | 0.71 | 14.51 | 7.78 | 0.75 | 0.26 | 0.56 | 2.61 | 0.2 | 17.88 | <0,01 | 95.99 | 11.69 | 25.67 | 3.46 | 14.85 | 3.32 | 2.36 | 3.42 | 0.45 | 3.01 | 0.57 | 1.61 | 0.24 | 1.58 | 0.18 | <0,02 | 0.27
2126 | RAMAYANA | PLANTA RAMAYANA | RAMAYANA 2 | ORO | 14400 | INACTIVO | CUBETA | VALPARAISO | OLMUE | 6340145 | 309879 | 2928 | 35 | 30 | 1050 | 9 | <5 | 32 | 26 | <10 | 49 | <5 | <20 | 125 | 16 | 25.74 | 3.14 | 0.73 | 2.82 | 0.81 | <20 | 41.73 | 58.71 | <20 | 7.79 | <1 | <10 | <10 | 11 | 15.51 | 5.14 | 0.34 | 22.59 | 7.04 | 0.4 | 0.3 | 0.09 | 1.06 | 0.12 | 42.65 | 4.12 | 99.35 | 11.76 | 25.36 | 3.44 | 14.41 | 2.74 | 2.18 | 3.36 | 0.53 | 3.21 | 0.63 | 1.91 | 0.24 | 1.58 | 0.16 | <0,02 | 0.21
2127 | RAMAYANA | PLANTA RAMAYANA | RAMAYANA 2 | ORO | 14400 | INACTIVO | CUBETA | VALPARAISO | OLMUE | 6340110 | 309871 | 8665 | 43 | 37 | 4175 | 67 | 358 | 38 | 41 | 32 | 90 | <5 | 70 | 110 | 23 | 8.64 | 3.75 | 0.66 | 3.62 | 0.88 | <20 | 54.83 | 38.97 | <20 | <1 | <1 | <10 | <10 | 6.23 | 32.22 | 9.82 | 0.44 | 7.45 | 15.13 | 0.38 | 1.98 | 0.09 | 1.29 | 0.13 | 14.01 | 15.57 | 98.5 | 12.96 | 27.12 | 3.79 | 15.74 | 3.48 | 1.12 | 3.45 | 0.53 | 3.3 | 0.62 | 1.91 | 0.25 | 1.61 | 0.24 | 0.03 | 0.02
2128 | RAMAYANA | PLANTA RAMAYANA | RAMAYANA 2 | ORO | 14400 | INACTIVO | CUBETA | VALPARAISO | OLMUE | 6340110 | 309871 | 407 | 38 | 13 | <5 | <5 | <5 | 33 | 36 | <10 | 119 | <5 | 37 | 292 | 18 | 18.22 | 3.36 | 0.53 | 2.72 | 0.81 | 140.75 | 51.48 | 86.07 | <20 | 11.27 | <1 | <10 | <10 | 6.67 | 30.3 | 6.13 | 0.49 | 16.15 | 11.37 | 0.14 | 0.03 | 0.16 | 1.38 | 0.21 | 16.47 | 16.68 | 99.51 | 10.67 | 23.47 | 3.21 | 13.95 | 3.09 | 1.52 | 3.17 | 0.47 | 2.87 | 0.59 | 1.61 | 0.22 | 1.58 | 0.26 | 0.03 | 0.23
2129 | RAMAYANA | PLANTA RAMAYANA | RAMAYANA 2 | ORO | 14400 | INACTIVO | CUBETA | VALPARAISO | OLMUE | 6340172 | 309931 | 2903 | 79 | 28 | 464 | 8 | 73 | 52 | 80 | 19 | 194 | <5 | 192 | 215 | 16 | 4.35 | 5.49 | 0.69 | 9.69 | 1.39 | <20 | 36.55 | 31.83 | <20 | <1 | 4.11 | <10 | <10 | 2.1 | 45.91 | 10.55 | 0.68 | 11.6 | 11.12 | 1.29 | 0.35 | 0.55 | 2.07 | 0.2 | 9.57 | 5.26 | 99.13 | 24.2 | 43.18 | 5.28 | 19.77 | 4.3 | 0.96 | 3.34 | 0.49 | 3.12 | 0.59 | 1.68 | 0.24 | 1.5 | 0.23 | 0.02 | <0,01
575 | PEDRO JESUS CASTILLO VEGA | PLANTA RAPELINA | RAPELINA | ORO | N/A | ACTIVO | MURO | ATACAMA | COPIAPO | 6969377 | 367340 | 1985 | 53 | 180 | 19 | 50 | 90 | 11 | 6 | 10 | 66 | <5 | <20 | 88 | <5 | 1.03 | 1.95 | 0.35 | 0.98 | 2.43 | <20 | 21.63 | 12.68 | <20 | 7.51 | 8.45 | <10 | <10 | 0.36 | 11.55 | 3.5 | 0.19 | 20.11 | 35.04 | 1.56 | 0.98 | 0.21 | 0.56 | 0.15 | 25.87 | <0,01 | 99.96 | 8.71 | 14.74 | 1.89 | 7.14 | 1.39 | 0.41 | 1.22 | 0.18 | 1 | 0.22 | 0.74 | 0.11 | 0.82 | 0.12 | <0,02 | 0.3
576 | PEDRO JESUS CASTILLO VEGA | PLANTA RAPELINA | RAPELINA | ORO | 56192 | ACTIVO | CUBETA | ATACAMA | COPIAPO | 6969384 | 367322 | 1818 | 118 | 106 | 18 | 69 | 88 | 60 | 118 | 33 | 210 | 10 | 248 | 78 | 31 | 2.43 | 3.28 | 0.42 | 2 | 2.43 | <20 | 13.95 | 27.82 | <20 | 7.75 | 5.73 | <10 | <10 | 0.37 | 57.38 | 12.81 | 0.48 | 11.06 | 4.99 | 2.72 | 0.11 | 1.35 | 2.68 | 0.15 | 5.56 | <0,01 | 99.6 | 13.21 | 24.47 | 3.1 | 12.3 | 2.52 | 0.77 | 2.34 | 0.32 | 1.76 | 0.36 | 1.21 | 0.15 | 0.95 | 0.15 | 0.02 | 1.82
577 | PEDRO JESUS CASTILLO VEGA | PLANTA RAPELINA | RAPELINA | ORO | N/A | ACTIVO | SEDIMENTOS | ATACAMA | COPIAPO | 6969426 | 367331 | 3305 | 111 | 557 | 37 | 59 | 332 | 16 | 34 | 11 | 107 | <5 | 1294 | 964 | <5 | 1.67 | 2.53 | 0.42 | 2.01 | 1.1 | 125.59 | 51.99 | 30.27 | <20 | 4.6 | 3.01 | <10 | <10 | 0.27 | 36.6 | 7.27 | 0.29 | 31.09 | 5.15 | 2.21 | 1.24 | 0.89 | 0.95 | 0.11 | 13.31 | <0,01 | 99.7 | 26.33 | 50.81 | 6.37 | 23.8 | 4.29 | 1.79 | 3.4 | 0.41 | 2.17 | 0.44 | 1.46 | 0.2 | 1.35 | 0.2 | <0,02 | 0.66
912 | JUAN ANDRES BAZAN GARMENDIA | PLANTA VARIOLA | RELAVE (PLANTA VARIOLA) | COBRE | N/A | INACTIVO | MURO | COQUIMBO | MONTE PATRIA | 6579508 | 313876 | 1727 | 97 | 28 | <5 | <5 | 11304 | 96 | 113 | 24 | 230 | <5 | 954 | 2052 | 21 | 7.1 | 3.73 | 1.19 | 10.24 | 3.65 | 591.32 | 6.44 | 102.44 | <20 | 10.53 | 14.7 | <10 | <10 | 0.2 | 63.34 | 12.17 | 0.45 | 7.29 | 3.36 | 2.71 | 0.62 | 0.94 | 3.38 | 0.13 | 3.86 | <0,01 | 98.24 | 16.2 | 28.9 | 3.07 | 10.79 | 1.75 | 0.35 | 2.06 | 0.29 | 1.74 | 0.35 | 1.16 | 0.24 | 1.16 | 0.16 | <0,02 | 0.03
913 | JUAN ANDRES BAZAN GARMENDIA | PLANTA VARIOLA | RELAVE (PLANTA VARIOLA) | COBRE | 111540 | INACTIVO | CUBETA | COQUIMBO | MONTE PATRIA | 6579446 | 313846 | 959 | 77 | 31 | <5 | <5 | 18457 | 93 | 90 | 26 | 210 | <5 | 461 | 1991 | 15 | 7.52 | 3.1 | 0.88 | 9.89 | 3.54 | 567.39 | <5 | 79.33 | 31.57 | 5.53 | 16.92 | <10 | <10 | 0.26 | 64.88 | 12.37 | 0.42 | 6.08 | 2.8 | 2.53 | 0.63 | 0.94 | 2.56 | 0.12 | 4.24 | <0,01 | 97.57 | 16.16 | 35.92 | 3.61 | 12.42 | 2.21 | 0.35 | 2.03 | 0.29 | 1.44 | 0.27 | 1.03 | 0.17 | 1.03 | 0.11 | <0,02 | 0.06
914 | JUAN ANDRES BAZAN GARMENDIA | PLANTA VARIOLA | RELAVE (PLANTA VARIOLA) | COBRE | 111540 | INACTIVO | CUBETA | COQUIMBO | MONTE PATRIA | 6579477 | 313890 | 2218 | 74 | 26 | <5 | <5 | 9377 | 93 | 95 | 25 | 196 | <5 | 586 | 2169 | 16 | 10.34 | 4 | 1.59 | 10.89 | 3.81 | 675.68 | <5 | 94.24 | 32.62 | 8.41 | 13.25 | <10 | <10 | 0.31 | 65.4 | 12.45 | 0.34 | 6.39 | 2.8 | 2.3 | 0.6 | 0.96 | 2.74 | 0.11 | 3.83 | <0,01 | 97.9 | 14.98 | 26.4 | 2.5 | 11.33 | 2.38 | 0.35 | 2.02 | 0.28 | 1.79 | 0.37 | 1.21 | 0.19 | 1.32 | 0.23 | <0,02 | 0.07
915 | JUAN ANDRES BAZAN GARMENDIA | PLANTA VARIOLA | RELAVE (PLANTA VARIOLA) | COBRE | 111540 | INACTIVO | CUBETA | COQUIMBO | MONTE PATRIA | 6579513 | 313939 | 1922 | 101 | 24 | <5 | <5 | 8117 | 94 | 112 | 23 | 199 | <5 | 688 | 1848 | 13 | 7.35 | 3.56 | 0.44 | 2.39 | 1.78 | 534.85 | 6.91 | 135.26 | <20 | 7.39 | 7.67 | <10 | <10 | 0.08 | 63.2 | 12.76 | 0.46 | 7.71 | 3.32 | 2.62 | 0.63 | 0.99 | 3.34 | 0.14 | 3.19 | <0,01 | 98.36 | 9.33 | 16.01 | 2.19 | 7.85 | 2.22 | 0.45 | 1.5 | 0.14 | 1.09 | 0.21 | 0.62 | 0.08 | 0.55 | 0.1 | <0,02 | 0.05
916 | JUAN ANDRES BAZAN GARMENDIA | PLANTA VARIOLA | RELAVE (PLANTA VARIOLA) | COBRE | N/A | INACTIVO | SEDIMENTOS | COQUIMBO | MONTE PATRIA | 6579485 | 313801 | 562 | 148 | 48 | <5 | 10 | 2717 | 66 | 318 | 21 | 224 | <5 | 567 | 1173 | 25 | 12.07 | 5.45 | 1.33 | 5.3 | 2.07 | 142.91 | <5 | 40.01 | 38.57 | 7.48 | 5.07 | <10 | <10 | <0,01 | 56.53 | 16.24 | 0.42 | 7.39 | 4.38 | 3.55 | 0.33 | 1.95 | 2.02 | 0.17 | 6.43 | <0,01 | 99.42 | 22.31 | 37.52 | 5.59 | 16.33 | 3.08 | 0.76 | 3.37 | 0.48 | 2.95 | 0.56 | 1.73 | 0.29 | 1.66 | 0.27 | <0,02 | 0.04
1770 | ENAMI | PIRQUINEROS DE CHOJA | RELAVE 1 | ORO | 2 | INACTIVO | CUBETA | TARAPACA | PICA | 7670676 | 512687 | 4005 | 39 | <10 | 76 | 6 | 199 | 35 | 68 | <10 | 159 | 5 | 166 | 743 | 14 | 0.65 | 1.14 | 0.47 | 1.34 | 0.53 | 432.43 | 6.08 | 41.4 | 27.07 | 2.27 | 2.54 | 16.04 | <10 | 6.45 | 43.53 | 8.59 | 0.17 | 23.81 | 0.11 | 1.17 | 0.09 | 0.3 | 1.16 | 0.11 | 20.39 | <0,01 | 99.43 | 3.79 | 10.15 | 1.12 | 4.24 | 0.78 | 0.27 | 0.74 | 0.11 | 0.79 | 0.14 | 0.41 | 0.07 | 0.46 | 0.07 | <0,02 | 0.06
1771 | ENAMI | PIRQUINEROS DE CHOJA | RELAVE 1 | ORO | 2 | INACTIVO | CUBETA | TARAPACA | PICA | 7670679 | 512688 | 1340 | 27 | <10 | 55 | <5 | 69 | 35 | 64 | <10 | 214 | <5 | 144 | 517 | 19 | 4.71 | 1.36 | 1.72 | 2.64 | 1.42 | 278.88 | 5.17 | 34.16 | 114.19 | 6.76 | 6.03 | 14.89 | <10 | 6.68 | 57.73 | 8.08 | 0.19 | 15.79 | 0.09 | 0.69 | 0.02 | 0.04 | 1.51 | 0.08 | 15.58 | <0,01 | 99.79 | 3.6 | 11.47 | 1.46 | 5.22 | 0.97 | 0.19 | 0.91 | 0.12 | 0.76 | 0.14 | 0.48 | 0.05 | 0.38 | 0.08 | <0,02 | 0.06
1603 | CIA. MINERA FLOMAX | PLANTA CARACOLES | RELAVE CARACOLES 1-2 | S/I | 600000 | INACTIVO | CUBETA | ANTOFAGASTA | SIERRA GORDA | 7466051 | 465713 | 687 | 46 | 48 | 68 | 71 | 16819 | 69 | 843 | 10 | 169 | 7 | 45156 | 10956 | 22 | 3.32 | 3.61 | 0.39 | 7.56 | 2.15 | 5442.12 | 41.01 | 238.46 | <20 | 24.9 | 15.18 | <10 | <10 | 2.19 | 44.41 | 11.41 | 0.13 | 2.67 | 9.87 | 1.24 | 0.26 | 5.18 | 2.63 | 0.13 | 10.72 | 2.63 | 91.28 | 23.82 | 49.59 | 6.92 | 28.93 | 6.16 | 2.03 | 5.58 | 0.76 | 4.27 | 0.87 | 2.42 | 0.44 | 2.24 | 0.37 | <0,02 | 0.04
1604 | CIA. MINERA FLOMAX | PLANTA CARACOLES | RELAVE CARACOLES 1-2 | S/I | 600000 | INACTIVO | CUBETA | ANTOFAGASTA | SIERRA GORDA | 7466041 | 465758 | 456 | 51 | 52 | 71 | 48 | 17628 | 69 | 860 | <10 | 179 | 6 | 37442 | 10778 | 22 | 3.3 | 4.74 | 0.35 | 6.74 | 1.76 | 5396.37 | 32.07 | 374.98 | <20 | 24.64 | 14.98 | <10 | <10 | 2.97 | 45.32 | 10.34 | 0.16 | 2.61 | 8.88 | 1.22 | 0.25 | 6.89 | 2.37 | 0.13 | 11.53 | 2.18 | 91.86 | 19.37 | 42.78 | 5.72 | 24.36 | 5.14 | 1.78 | 4.29 | 0.58 | 3.24 | 0.63 | 1.84 | 0.27 | 1.85 | 0.32 | <0,02 | 0.34
1605 | CIA. MINERA FLOMAX | PLANTA CARACOLES | RELAVE CARACOLES 1-2 | S/I | 600000 | INACTIVO | CUBETA | ANTOFAGASTA | SIERRA GORDA | 7466009 | 465702 | 433 | 70 | 52 | 64 | 62 | 17748 | 72 | 735 | 11 | 165 | 6 | 34536 | 9304 | 18 | 3.78 | 2.02 | 1.4 | 1.98 | 0.73 | 4456.91 | 44.57 | 393.87 | <20 | 26.4 | 15.87 | <10 | <10 | 3.61 | 43.8 | 10.52 | 0.21 | 3.12 | 8.44 | 1.51 | 0.22 | 8.24 | 2.31 | 0.13 | 11.8 | 2.01 | 92.29 | 13.82 | 29.93 | 4.15 | 18.13 | 3.99 | 1.39 | 3.54 | 0.44 | 2.47 | 0.47 | 1.24 | 0.16 | 0.98 | 0.15 | <0,02 | <0,01
1606 | CIA. MINERA FLOMAX | PLANTA CARACOLES | RELAVE CARACOLES 1-2 | S/I | 600000 | INACTIVO | CUBETA | ANTOFAGASTA | SIERRA GORDA | 7465745 | 465559 | 341 | 50 | 46 | 43 | 44 | 15892 | 83 | 825 | 14 | 196 | 6 | 39583 | 7842 | 16 | 2.39 | 3.68 | 0.66 | 2.19 | 1.25 | 3692.26 | 42.17 | 360.79 | <20 | 17.99 | 14.13 | <10 | <10 | 2.13 | 47.71 | 11.5 | 0.18 | 3.02 | 7.85 | 1.21 | 0.18 | 4.27 | 2.59 | 0.13 | 11 | 2.31 | 91.93 | 13.9 | 29.23 | 3.99 | 17.72 | 4 | 1.35 | 4.01 | 0.61 | 3.15 | 0.62 | 1.58 | 0.21 | 1.24 | 0.17 | <0,02 | 0.04
1607 | CIA. MINERA FLOMAX | PLANTA CARACOLES | RELAVE CARACOLES 1-2 | S/I | N/A | INACTIVO | MURO | ANTOFAGASTA | SIERRA GORDA | 7466018 | 465616 | 229 | 43 | 46 | 41 | 42 | 12118 | 73 | 835 | 12 | 175 | 7 | 45924 | 900 | 27 | 2.61 | 4.24 | 0.25 | 2.39 | 1.02 | 20 | 44.25 | 199.44 | <20 | 21.19 | 12.39 | <10 | <10 | 1.46 | 47.18 | 12.05 | 0.15 | 2.89 | 10.24 | 1.27 | 0.22 | 2.76 | 2.8 | 0.15 | 9.92 | 2.68 | 92.3 | 19.38 | 31.87 | 4.22 | 17.93 | 3.92 | 1.23 | 3.88 | 0.45 | 2.79 | 0.54 | 1.82 | 0.17 | 1.26 | 0.18 | 0.02 | 5.83
1869 | CIA. MINERA FLOMAX | PLANTA CARACOLES | RELAVE CARACOLES 1-2 | S/I | N/A | INACTIVO | SEDIMENTOS | ANTOFAGASTA | SIERRA GORDA | 7465777 | 465483 | 153 | 80 | 33 | 29 | 18 | 1844 | 82 | 652 | 19 | 286 | 8 | 11529 | 1730 | <5 | 5.83 | 5.6 | 2.56 | 6.65 | 2.13 | 1203.79 | 14.18 | 33.87 | <20 | 5.24 | 8.7 | <10 | <10 | 1.2 | 60.16 | 13.01 | 0.42 | 4.09 | 6.11 | 1.58 | 0.12 | 3.03 | 2.49 | 0.15 | 7.02 | 0.6 | 98.18 | 21.08 | 39.68 | 4.94 | 18.81 | 3.38 | 4.01 | 3.43 | 0.48 | 2.94 | 0.54 | 1.61 | 0.24 | 1.48 | 0.19 | <0,02 | 0.21
1617 | JOSE FERNANDEZ VEGA | PLANTA JOSE FERNANDEZ VEGA | RELAVE JOSE FERNANDEZ VEGA | S/I | S/I | INACTIVO | CUBETA | ANTOFAGASTA | CALAMA | 7522181 | 528039 | 4538 | 45 | 47 | <5 | <5 | 566 | 67 | 142 | <10 | 430 | <5 | 53 | 678 | 20 | 1.73 | 3.69 | 0.29 | 2.49 | 0.4 | 321.97 | 60.03 | 35.61 | <20 | 75.42 | 13.5 | 175.67 | <10 | 0.53 | 75.24 | 6.41 | 0.3 | 7.22 | 1.04 | 1.03 | 0.12 | 1.95 | 1.36 | 0.1 | 4.31 | 0.12 | 99.07 | 12.81 | 26.07 | 3.4 | 14.13 | 2.88 | 0.87 | 2.55 | 0.34 | 1.65 | 0.34 | 0.96 | 0.14 | 0.95 | 0.14 | 0.02 | 0.01
1618 | JOSE FERNANDEZ VEGA | PLANTA JOSE FERNANDEZ VEGA | RELAVE JOSE FERNANDEZ VEGA | S/I | S/I | INACTIVO | CUBETA | ANTOFAGASTA | CALAMA | 7522184 | 528048 | 5568 | 72 | 29 | <5 | <5 | 800 | 131 | 152 | 17 | 267 | <5 | 235 | 814 | 18 | 0.78 | 4.57 | 0.5 | 2.82 | 0.66 | 400.01 | 64.28 | 29.35 | 32.44 | 70.49 | 10.89 | 218.51 | <10 | 0.54 | 64.34 | 10.54 | 0.28 | 8.95 | 1.18 | 1.59 | 0.19 | 2.14 | 2.44 | 0.1 | 6.94 | 0.1 | 98.69 | 12.16 | 25.74 | 3.38 | 13.57 | 2.52 | 0.63 | 2.12 | 0.29 | 1.3 | 0.26 | 0.73 | 0.13 | 0.68 | 0.12 | <0,02 | 0.01
1868 | JOSE FERNANDEZ VEGA | PLANTA JOSE FERNANDEZ VEGA | RELAVE JOSE FERNANDEZ VEGA | S/I | N/A | INACTIVO | SEDIMENTOS | ANTOFAGASTA | CALAMA | 7522056 | 527964 | 75 | 50 | 18 | 30 | 7 | 51 | 78 | 1027 | 13 | 207 | 7 | 372 | 116 | 9 | 9.23 | 3.79 | 3.34 | 9.1 | 4.15 | <20 | <5 | <10 | <20 | <1 | <1 | <10 | <10 | 4.13 | 47.05 | 8.98 | 0.36 | 2.83 | 13.37 | 1.99 | 0.04 | 8.95 | 1.9 | 0.1 | 13.91 | <0,01 | 99.5 | 20.86 | 41.01 | 4.61 | 17.96 | 3.58 | 0.81 | 2.92 | 0.44 | 2.46 | 0.45 | 1.18 | 0.17 | 1.1 | 0.16 | <0,02 | 0.03
1608 | MINERA SIERRA | MINERA SIERRA | RELAVE MINERA SIERRA | COBRE | S/I | INACTIVO | CUBETA | ANTOFAGASTA | SIERRA GORDA | 7468495 | 466621 | 3013 | 36 | 109 | <5 | 146 | 1737 | <5 | 17 | 13 | <20 | <5 | <20 | 59 | 21 | 2.08 | 4.38 | 1.31 | 6.91 | 1.85 | <20 | 867.71 | 41.71 | 52.35 | 8.05 | 21.66 | <10 | <10 | 16.1 | 4.47 | 4.68 | 0.02 | 25.46 | 0.27 | 2.13 | 0.7 | 7.04 | 0.29 | 0.21 | 54.07 | <0,01 | 99.34 | 20.69 | 42.94 | 5.64 | 23.22 | 4.72 | 1.44 | 3.97 | 0.49 | 2.79 | 0.53 | 1.55 | 0.21 | 1.44 | 0.22 | 0.02 | 0.54
1609 | MINERA SIERRA | MINERA SIERRA | RELAVE MINERA SIERRA | COBRE | N/A | INACTIVO | SEDIMENTOS | ANTOFAGASTA | SIERRA GORDA | 7468505 | 466605 | 2988 | 141 | 78 | 24 | 91 | 20385 | 112 | 426 | 28 | 131 | 7 | 10855 | 5166 | 24 | 1.42 | 4.16 | 0.48 | 6.84 | 2.1 | 2536.93 | 143.08 | 820.32 | <20 | 123.4 | 10.76 | <10 | <10 | 3.24 | 34.11 | 15.3 | 0.43 | 5.64 | 5.66 | 4.15 | 0.15 | 7.73 | 2.51 | 0.16 | 19.44 | 0.63 | 95.92 | 16.65 | 36.45 | 4.93 | 20.57 | 4.2 | 1.13 | 3.61 | 0.46 | 2.62 | 0.54 | 1.66 | 0.22 | 1.64 | 0.25 | <0,02 | 0.22
1628 | DUEÑO DESCONOCIDO | PLANTA SOEXSU | RELAVE PLANTA SOEXSU | COBRE-ORO | 6000 | ABANDONADO | CUBETA | ANTOFAGASTA | ANTOFAGASTA | 7402350 | 379785 | 328 | 93 | 64 | <5 | 7 | 60 | 79 | 347 | 23 | 205 | 7 | 706 | 138 | 20 | 1.85 | 3.9 | 1.16 | 6.15 | 1.65 | <20 | 10.32 | <10 | 112.51 | 48.3 | 15.39 | <10 | <10 | 4.08 | 53.12 | 11.64 | 0.53 | 8.79 | 6.11 | 2.02 | 0.06 | 3.41 | 2.13 | 0.39 | 11.31 | 0.1 | 99.5 | 18.42 | 38.21 | 5.02 | 20.66 | 4.2 | 1.28 | 3.53 | 0.43 | 2.49 | 0.47 | 1.38 | 0.19 | 1.28 | 0.2 | <0,02 | 0.28
1629 | DUEÑO DESCONOCIDO | PLANTA SOEXSU | RELAVE PLANTA SOEXSU | COBRE-ORO | 6000 | ABANDONADO | CUBETA | ANTOFAGASTA | ANTOFAGASTA | 7402333 | 379788 | 555 | 78 | 58 | <5 | 15 | 186 | 66 | 391 | 20 | 166 | 7 | 565 | 124 | 8 | 1.27 | 3.7 | 0.43 | 6.09 | 1.87 | <20 | 9.56 | <10 | 76.64 | 51.15 | 13.8 | <10 | <10 | 5.23 | 39.86 | 10.47 | 0.43 | 6.43 | 7.75 | 3.9 | 0.11 | 6.37 | 1.54 | 0.31 | 11.23 | 13.07 | 88.39 | 14.82 | 32.44 | 4.39 | 18.31 | 3.74 | 1.01 | 3.21 | 0.41 | 2.33 | 0.48 | 1.47 | 0.19 | 1.46 | 0.22 | <0,02 | 0.32
1864 | DUEÑO DESCONOCIDO | PLANTA SOEXSU | RELAVE PLANTA SOEXSU | COBRE-ORO | N/A | ABANDONADO | SEDIMENTOS | ANTOFAGASTA | ANTOFAGASTA | 7402350 | 379785 | 329 | 87 | 33 | 29 | 18 | 137 | 105 | 364 | 33 | 332 | 8 | 710 | 74 | <5 | 5.33 | 7.14 | 2.84 | 7.09 | 2.38 | <20 | <5 | <10 | 27.39 | 1.86 | <1 | <10 | <10 | 0.85 | 62.01 | 13.59 | 0.56 | 4.51 | 3.27 | 2.27 | 0.09 | 4.35 | 2.55 | 0.21 | 6.24 | <0,01 | 99.66 | 17.16 | 38.22 | 4.64 | 19.43 | 4.14 | 0.98 | 4.01 | 0.59 | 3.59 | 0.72 | 1.97 | 0.3 | 1.95 | 0.27 | 0.04 | 0.18
1598 | SIERRA MIRANDA SCM | PLANTA SIERRA MIRANDA | RELAVE SIERRA GORDA 1 | COBRE | 14080 | INACTIVO | CUBETA | ANTOFAGASTA | SIERRA GORDA | 7463261 | 464804 | 3879 | <10 | 34 | <5 | <5 | 16671 | 42 | 96 | <10 | 502 | <5 | 5227 | 13075 | 23 | 0.88 | 5.13 | 0.56 | 3.16 | 0.74 | 5563.46 | 18.58 | 548.37 | <20 | 25.66 | 12.24 | <10 | 43.65 | 0.1 | 80.66 | 3.59 | 0.04 | 5.62 | 0.08 | 0.35 | 1.43 | 0.41 | 0.88 | 0.04 | 2.06 | 0.3 | 95.46 | 13.66 | 28.92 | 3.8 | 15.25 | 2.83 | 0.71 | 2.38 | 0.33 | 1.47 | 0.29 | 0.82 | 0.15 | 0.77 | 0.13 | <0,02 | <0,01
1599 | SIERRA MIRANDA SCM | PLANTA SIERRA MIRANDA | RELAVE SIERRA GORDA 1 | COBRE | 14080 | INACTIVO | CUBETA | ANTOFAGASTA | SIERRA GORDA | 7463263 | 464803 | 6479 | 19 | 37 | <5 | <5 | 24758 | 31 | 89 | <10 | 272 | <5 | 5903 | 12058 | 18 | 1.73 | 6.26 | 0.94 | 4.74 | 1.38 | 5147.39 | 26.67 | 644.61 | <20 | 39.9 | 13.14 | <10 | 52.7 | 0.18 | 72.88 | 4.38 | 0.04 | 8.55 | 0.15 | 0.53 | 1.77 | 0.59 | 0.8 | 0.04 | 3.62 | 0.34 | 93.7 | 16.79 | 34.95 | 4.61 | 19.76 | 3.81 | 0.93 | 3.22 | 0.46 | 2.22 | 0.44 | 1.44 | 0.17 | 1.24 | 0.16 | <0,02 | 0.09
1600 | SIERRA MIRANDA SCM | PLANTA SIERRA MIRANDA | RELAVE SIERRA GORDA 1 | COBRE | 14080 | INACTIVO | CUBETA | ANTOFAGASTA | SIERRA GORDA | 7463313 | 464841 | 6151 | 28 | 40 | <5 | <5 | 27033 | 34 | 57 | <10 | 319 | <5 | 2777 | 3718 | 16 | 2.13 | 5.26 | 0.23 | 4.46 | 1.13 | 1495.63 | 19.91 | 560.21 | <20 | 38.59 | 12.87 | <10 | 16.66 | 0.21 | 72.59 | 4.87 | 0.08 | 9.18 | 0.24 | 0.51 | 1.04 | 0.67 | 0.88 | 0.04 | 3.41 | 0.16 | 93.66 | 19.2 | 36.37 | 4.78 | 19.44 | 3.75 | 1.02 | 3.1 | 0.4 | 2.31 | 0.41 | 1.19 | 0.16 | 1.09 | 0.1 | <0,02 | <0,01
1870 | SIERRA MIRANDA SCM | PLANTA SIERRA MIRANDA | RELAVE SIERRA GORDA 1 | COBRE | N/A | INACTIVO | SEDIMENTOS | ANTOFAGASTA | SIERRA GORDA | 7463640 | 464498 | 935 | 95 | 72 | 29 | 11 | 2328 | 89 | 379 | 21 | 215 | 7 | 1082 | 1843 | <5 | 4.9 | 3.97 | 4.94 | 6.26 | 3.08 | 1010.77 | 5.56 | 44.91 | <20 | 3.57 | 2.83 | <10 | 17.08 | 0.56 | 64.31 | 11.38 | 0.43 | 4.73 | 3.13 | 1.58 | 0.24 | 5.91 | 2.3 | 0.14 | 4.55 | 0.06 | 98.69 | 18.91 | 37.76 | 4.56 | 16.5 | 3.64 | 1.13 | 3.24 | 0.44 | 2.62 | 0.46 | 1.39 | 0.21 | 1.42 | 0.21 | <0,02 | 0.01
1871 | SIERRA MIRANDA SCM | PLANTA SIERRA MIRANDA | RELAVE SIERRA GORDA 1 | COBRE | N/A | INACTIVO | SEDIMENTOS | ANTOFAGASTA | SIERRA GORDA | 7463851 | 464348 | 3305 | 76 | 41 | 27 | <5 | 12000 | 61 | 232 | <10 | 249 | <5 | 1960 | 10278 | <5 | 4.8 | 6.93 | 2.37 | 6.36 | 7.58 | 6796.19 | 10.72 | 197.97 | <20 | 8.36 | 3.41 | <10 | 100.19 | 0.56 | 63.22 | 10.9 | 0.34 | 6.35 | 2.24 | 1.6 | 0.64 | 2.94 | 1.92 | 0.11 | 5.44 | 0.1 | 95.68 | 15.14 | 30.52 | 3.68 | 13.82 | 2.7 | 1.28 | 2.68 | 0.37 | 2.22 | 0.46 | 1.28 | 0.21 | 1.29 | 0.18 | <0,02 | <0,01
192 | JUAN POLO OSSES | TUNQUEN | RELAVES 1 | COBRE | 46800 | INACTIVO | CUBETA | COQUIMBO | ILLAPEL | 6516115 | 300706 | 3280 | 119 | 132 | 30 | 62 | 90 | 33 | 28 | 20 | 70 | <5 | 976 | 446 | 14 | 1.04 | 0.55 | 0.4 | 0.9 | 0.81 | 380.42 | 18.26 | <10 | 88.28 | 16.79 | <1 | <10 | 17.08 | 3.26 | 53.41 | 9.51 | 0.38 | 16.77 | 2.97 | 1.29 | 0.14 | 0.48 | 1.61 | 0.13 | 9.21 | - | 95.9 | 4 | 13.31 | 1.21 | 6.18 | 1.58 | 0.44 | 1.21 | 0.11 | 0.99 | 0.19 | 0.83 | 0.08 | 0.25 | 0.09 | <0,02 | 0.71
193 | JUAN POLO OSSES | TUNQUEN | RELAVES 1 | COBRE | N/A | INACTIVO | MURO | COQUIMBO | ILLAPEL | 6516045 | 300701 | 2107 | 102 | 98 | 24 | 60 | 58 | 27 | <5 | 18 | 62 | <5 | 509 | 128 | 13 | 0.95 | 0.72 | 0.26 | 1.31 | 1.45 | <20 | 13.3 | 20.92 | 45 | 7.5 | <1 | <10 | 11.88 | 2.31 | 53.7 | 9.63 | 0.37 | 15.52 | 7.3 | 1.55 | 0.21 | 0.57 | 1.28 | 0.14 | 6.75 | - | 97.01 | 7.77 | 23.93 | 1.69 | 9.06 | 0.86 | 0.49 | 1.45 | 0.26 | 1.89 | 0.29 | 0.98 | 0.08 | 0.73 | 0.05 | <0,02 | 0.7
194 | JUAN POLO OSSES | TUNQUEN | RELAVES 1 | COBRE | 46800 | INACTIVO | CUBETA | COQUIMBO | ILLAPEL | 6516039 | 300716 | 1596 | 121 | 184 | 29 | 61 | 68 | 30 | 38 | 19 | 62 | <5 | 2940 | 128 | 9 | 1.23 | 1.19 | 0.7 | 1.29 | 1.01 | <20 | 14.57 | <10 | 81.54 | 13.25 | 9.47 | <10 | <10 | 2.15 | 57.38 | 9.91 | 0.33 | 15.52 | 3.9 | 1.5 | 0.19 | 0.31 | 1.42 | 0.12 | 6.64 | - | 97.21 | 7.42 | 14.79 | 2.22 | 8.19 | 2.68 | 0.4 | 1.52 | 0.29 | 1.96 | 0.39 | 1.25 | 0.06 | 0.78 | 0.29 | <0,02 | 0.64
196 | JUAN POLO OSSES | TUNQUEN | RELAVES 1 | COBRE | N/A | INACTIVO | SEDIMENTOS | COQUIMBO | ILLAPEL | 6516103 | 300651 | 743 | 155 | 132 | 19 | 67 | 63 | 54 | 178 | 30 | 118 | 6 | 1574 | 370 | 12 | 3.4 | 2.01 | 0.52 | 2.52 | 1.19 | 273.23 | 10.81 | 42.84 | 53.19 | 3.69 | 5.25 | <10 | 13.01 | 1.34 | 57.52 | 12.59 | 0.6 | 11.48 | 4.32 | 2.01 | 0.14 | 1.49 | 2.01 | 0.14 | 5.76 | - | 98.05 | 17.67 | 35.69 | 4.08 | 16.04 | 3.8 | 0.89 | 2.84 | 0.38 | 2.63 | 0.35 | 1 | 0.14 | 0.83 | 0.22 | <0,02 | 0.42
197 | JUAN POLO OSSES | TUNQUEN | RELAVES 1 | COBRE | N/A | INACTIVO | MURO | COQUIMBO | ILLAPEL | 6516112 | 300728 | 5555 | 142 | 150 | 32 | 60 | 259 | 29 | 79 | 18 | 86 | <5 | 205 | 399 | 15 | 1.78 | 3.17 | 0.81 | 3.98 | 3.59 | 307.95 | 25.92 | <10 | 172.89 | 8.8 | 5.15 | <10 | 134.07 | 1.08 | 56.83 | 10.67 | 0.54 | 18.9 | 3.35 | 1.52 | 0.17 | 1.02 | 1.48 | 0.18 | 3.13 | - | 97.8 | 9.49 | 23.98 | 3.76 | 16.72 | 3.4 | 0.69 | 3.5 | 0.5 | 4.04 | 0.71 | 2.63 | 0.43 | 2.12 | 0.31 | <0,02 | 0.82
198 | JUAN POLO OSSES | TUNQUEN | RELAVES 2 | COBRE | N/A | INACTIVO | SEDIMENTOS | COQUIMBO | ILLAPEL | 6515928 | 300672 | 715 | 145 | 75 | 16 | 72 | 77 | 73 | 231 | 41 | 142 | 13 | 592 | 102 | 17 | 4.41 | 1.8 | 1.2 | 3.48 | 1.16 | <20 | 8.55 | 36.73 | 27.52 | 13.22 | 4.99 | <10 | <10 | 0.1 | 58.12 | 14.13 | 0.6 | 8.5 | 4.13 | 2.68 | 0.18 | 1.99 | 2.26 | 0.14 | 4.05 | - | 96.78 | 15.75 | 32.64 | 4.32 | 17.85 | 4.02 | 0.86 | 3.74 | 0.56 | 3.55 | 0.78 | 2.15 | 0.22 | 1.82 | 0.24 | 0.02 | 0.15
195 | JUAN POLO OSSES | TUNQUEN | RELAVES 3 | COBRE | N/A | INACTIVO | SEDIMENTOS | COQUIMBO | ILLAPEL | 6515808 | 300703 | 845 | 136 | 79 | 16 | 71 | 75 | 69 | 239 | 41 | 140 | 16 | 629 | 120 | 6 | 3.04 | 1.13 | 0.76 | 1.55 | 0.45 | <20 | 7.96 | 47.65 | 45.67 | 11.21 | 4.64 | <10 | <10 | 0.96 | 56.82 | 13.83 | 0.57 | 8.78 | 5.75 | 2.32 | 0.19 | 1.76 | 2.1 | 0.14 | 6.39 | - | 98.63 | 6.03 | 14.61 | 1.77 | 6.45 | 1.73 | 0.34 | 1.39 | 0.24 | 1.41 | 0.2 | 0.64 | 0.1 | 0.64 | 0.1 | <0,02 | 0.24
925 | MINERA LAS JUNTAS (EX MINAS SAN ANDRES) | PLANTAS EL PINGO Y SANTA MARIA | RELAVES ANTIGUOS | COBRE-ORO | N/A | INACTIVO | SEDIMENTOS | COQUIMBO | MONTE PATRIA | 6586922 | 348764 | 4015 | 107 | 51 | 15 | 95 | 302 | 41 | 96 | 30 | 153 | 8 | 50 | 55 | <5 | 2.7 | 3.57 | 3.23 | 4.1 | 5.74 | <20 | 25.91 | <10 | 50.3 | 20 | 7.14 | <10 | <10 | 0.07 | 30.36 | 11.9 | 0.59 | 10.71 | 18.5 | 2.34 | 0.34 | 1.1 | 1.66 | 1.23 | 20.79 | - | 99.53 | 31.51 | 33.46 | 4.34 | 17.05 | 2.98 | 0.86 | 3.21 | 0.44 | 2.25 | 0.45 | 1.29 | 0.2 | 1.29 | 0.21 | <0,02 | 0.18
930 | MINERA LAS JUNTAS (EX MINAS SAN ANDRES) | PLANTAS EL PINGO Y SANTA MARIA | RELAVES ANTIGUOS | COBRE-ORO | N/A | INACTIVO | MURO | COQUIMBO | MONTE PATRIA | 6586836 | 348744 | 3056 | 87 | 47 | 16 | 70 | 109 | 7 | 10 | 10 | 98 | <5 | <20 | 32 | <5 | 0.7 | 3.21 | <0,01 | 3.09 | 7.78 | <20 | 13.93 | <10 | 44.12 | 26.83 | 8.08 | <10 | <10 | <0,01 | 36.93 | 8.57 | 0.49 | 15.18 | 26.77 | 1.59 | 0.43 | 0.78 | 0.46 | 0.88 | 7.26 | - | 99.33 | 10.06 | 22.32 | 3.22 | 13.09 | 2.25 | 0.73 | 2.63 | 0.31 | 2.15 | 0.34 | 1.17 | 0.15 | 1.21 | 0.15 | <0,02 | <0,01
931 | MINERA LAS JUNTAS (EX MINAS SAN ANDRES) | PLANTAS EL PINGO Y SANTA MARIA | RELAVES ANTIGUOS | COBRE-ORO | 111960 | INACTIVO | CUBETA | COQUIMBO | MONTE PATRIA | 6586860 | 348721 | 2109 | 77 | 31 | 15 | 63 | 82 | 7 | <5 | <10 | 91 | <5 | <20 | 35 | <5 | 1.04 | 3.8 | <0,01 | 4.12 | 9.34 | <20 | 13.33 | <10 | 52.96 | 34.84 | 4.34 | <10 | <10 | <0,01 | 36.03 | 8.27 | 0.41 | 15.85 | 27.76 | 1.35 | 0.49 | 0.44 | 0.4 | 0.92 | 7.9 | - | 99.81 | 13.57 | 27.9 | 3.69 | 16.17 | 3 | 1.02 | 2.88 | 0.37 | 2.05 | 0.48 | 1.42 | 0.19 | 1.18 | 0.14 | <0,02 | <0,01
932 | MINERA LAS JUNTAS (EX MINAS SAN ANDRES) | PLANTAS EL PINGO Y SANTA MARIA | RELAVES ANTIGUOS | COBRE-ORO | 111960 | INACTIVO | CUBETA | COQUIMBO | MONTE PATRIA | 6586838 | 348733 | 2198 | 80 | 30 | 15 | 66 | 91 | 7 | 12 | 11 | 88 | <5 | <20 | 36 | <5 | 0.86 | 3.31 | <0,01 | 4.85 | 10.21 | <20 | 12.07 | <10 | 57.23 | 29.79 | 3.02 | <10 | <10 | <0,01 | 35.47 | 8.58 | 0.45 | 15.08 | 27.65 | 1.43 | 0.46 | 0.54 | 0.42 | 0.94 | 8.63 | - | 99.64 | 14.31 | 30.52 | 4.15 | 18.64 | 3.88 | 1.09 | 3.26 | 0.47 | 2.33 | 0.49 | 1.48 | 0.23 | 1.59 | 0.24 | <0,02 | <0,01
933 | MINERA LAS JUNTAS (EX MINAS SAN ANDRES) | PLANTAS EL PINGO Y SANTA MARIA | RELAVES ANTIGUOS | COBRE-ORO | 111960 | INACTIVO | CUBETA | COQUIMBO | MONTE PATRIA | 6586822 | 348741 | 2443 | 76 | 24 | 14 | 65 | 87 | 8 | 30 | 13 | 95 | <5 | <20 | 37 | <5 | 1.19 | 3.66 | <0,01 | 4.43 | 9.06 | <20 | 12.74 | <10 | 41.89 | 30.4 | 5.54 | <10 | <10 | <0,01 | 35.32 | 8.6 | 0.4 | 13.91 | 27.18 | 1.56 | 0.45 | 0.61 | 0.43 | 1.11 | 9.74 | - | 99.3 | 15.76 | 32.39 | 4.23 | 19.2 | 3.22 | 1.01 | 3.11 | 0.55 | 2.38 | 0.59 | 1.76 | 0.22 | 1.55 | 0.22 | <0,02 | <0,01
1245 | ALVARO MARIN AMENABAR | PLANTA LOS LEONES | RELAVES ANTIGUOS, PLANTA LOS LEONES | ORO | N/A | INACTIVO | SEDIMENTOS | COQUIMBO | ANDACOLLO | 6654485 | 302310 | 2112 | 181 | 57 | <5 | 14 | 256 | 61 | 232 | 22 | 204 | 6 | 979 | 48 | 21 | 1.62 | 4.91 | 0.86 | 6.79 | 2.38 | <20 | 21.3 | 28.37 | 50.05 | 10.36 | 1.95 | <10 | <10 | 2.04 | 49.85 | 15.55 | 0.4 | 8.55 | 3.76 | 3.9 | 0.19 | 3.68 | 2.8 | 0.25 | 10.53 | - | 99.46 | 18.99 | 39.53 | 5.35 | 23.26 | 5.11 | 1.47 | 4.31 | 0.62 | 3.3 | 0.64 | 1.93 | 0.28 | 1.67 | 0.26 | <0,02 | 0.92
1246 | ALVARO MARIN AMENABAR | PLANTA LOS LEONES | RELAVES ANTIGUOS, PLANTA LOS LEONES | ORO | N/A | INACTIVO | MURO | COQUIMBO | ANDACOLLO | 6654418 | 302298 | 472 | 105 | 56 | 15 | 19 | 260 | 24 | 86 | <10 | 189 | 5 | 112 | 87 | 9 | 0.76 | 4.43 | 0.62 | 5.02 | 1.98 | <20 | 10.34 | 33.53 | 67.58 | 13.12 | 1.05 | <10 | 11.63 | 2.19 | 51.32 | 14.21 | 0.56 | 7.64 | 9.08 | 1.7 | 0.31 | 4.81 | 1.09 | 0.22 | 8.53 | - | 99.46 | 18.26 | 35.95 | 5.08 | 19.77 | 3.46 | 1.05 | 3.5 | 0.47 | 2.44 | 0.5 | 1.33 | 0.21 | 1.2 | 0.16 | <0,02 | 3.24
1247 | ALVARO MARIN AMENABAR | PLANTA LOS LEONES | RELAVES ANTIGUOS, PLANTA LOS LEONES | ORO | 600 | INACTIVO | CUBETA | COQUIMBO | ANDACOLLO | 6654405 | 302301 | 3351 | 167 | 38 | <5 | 5 | 813 | 50 | 80 | 20 | 230 | 7 | 721 | 217 | 23 | 1.05 | 5.96 | 1.04 | 7.72 | 2.83 | 66 | 12.59 | 26.61 | 54.54 | 14.36 | 2.63 | <10 | <10 | 1.29 | 56.22 | 15.35 | 0.41 | 10.34 | 1.95 | 1.21 | 0.22 | 3.49 | 2.88 | 0.23 | 6.71 | - | 99.01 | 18.84 | 40.05 | 5.28 | 24.16 | 5.16 | 1.38 | 4.28 | 0.61 | 3.34 | 0.65 | 1.91 | 0.29 | 1.86 | 0.26 | <0,02 | 3.2
1248 | ALVARO MARIN AMENABAR | PLANTA LOS LEONES | RELAVES ANTIGUOS, PLANTA LOS LEONES | ORO | 600 | INACTIVO | CUBETA | COQUIMBO | ANDACOLLO | 6654409 | 302323 | 1133 | 90 | 19 | 19 | 5 | <5 | 96 | 92 | 43 | 470 | 12 | 1022 | 70 | 15 | 1.2 | 7.46 | 1.14 | 10.5 | 3.38 | <20 | 21.73 | 20.34 | 66.25 | 13.05 | 1.61 | <10 | 15.1 | 0.76 | 65.4 | 16.77 | 0.43 | 3.85 | 0.7 | 1.51 | 0.03 | 1.46 | 4.29 | 0.13 | 5.04 | - | 99.58 | 28.18 | 58.97 | 7.56 | 32.97 | 5.97 | 1.52 | 4.78 | 0.54 | 2.55 | 0.67 | 1.54 | 0.24 | 1.59 | 0.3 | <0,02 | 0.74
1049 | SOC. COM. BELLAVISTA | PLANTA BELLAVISTA | RELAVES BELLAVISTA | ORO-COBRE | N/A | ACTIVO | MURO | COQUIMBO | ANDACOLLO | 6651609 | 299659 | 1882 | 232 | 49 | <5 | 12 | 44 | 106 | 221 | 67 | 204 | 5 | 709 | 19 | 20 | 1.61 | 3.89 | <0,01 | 3.29 | 1.19 | <20 | 25.32 | 23.09 | 59.67 | 3.75 | 3.76 | <10 | 14.31 | 0.67 | 54.6 | 19.13 | 0.49 | 6.86 | 1.71 | 4.27 | 0.06 | 2.68 | 3.88 | 0.22 | 5.65 | <0,01 | 99.55 | 12.5 | 25.29 | 3.45 | 13.6 | 2.83 | 0.76 | 2.67 | 0.42 | 2.27 | 0.45 | 1.42 | 0.19 | 1.36 | 0.2 | <0,02 | 0.08
1052 | SOC. COM. BELLAVISTA | PLANTA BELLAVISTA | RELAVES BELLAVISTA | ORO-COBRE | 136024 | ACTIVO | CUBETA | COQUIMBO | ANDACOLLO | 6651605 | 299677 | 488 | 276 | 45 | <5 | 5 | 41 | 8 | 248 | 14 | 143 | 5 | <20 | 15 | 27 | 2.36 | 2.83 | 5.2 | 3.68 | 1.87 | <20 | 5 | 27.53 | 54.41 | 4.83 | <1 | <10 | <10 | 0.01 | 49.12 | 17.26 | 0.62 | 10.28 | 4.29 | 7.38 | 0.17 | 6.43 | 0.24 | 0.33 | 3.44 | <0,01 | 99.56 | 17.82 | 35.43 | 4.54 | 17.78 | 3.58 | 0.97 | 3.49 | 0.46 | 2.71 | 0.51 | 1.51 | 0.21 | 1.4 | 0.21 | 0.03 | 2.02
1570 | CIA. MINERA HUASCO | PLANTA RIO HUASCO | RIO HUASCO | S/I | 653602 | INACTIVO | CUBETA | ATACAMA | CALDERA | 7009041 | 319938 | 1117 | 79 | 76 | 87 | 24 | 5437 | 42 | 194 | <10 | 80 | <5 | 3353 | 2313 | 19 | 2.23 | 3.04 | 0.55 | 2.23 | 0.9 | 1512.13 | 8.42 | 113.49 | 34.39 | 11.5 | 8.88 | <10 | <10 | 0.16 | 25.31 | 8.3 | 0.39 | 7.29 | 24.55 | 6.56 | 0.71 | 1.86 | 1.96 | 0.17 | 20.92 | 0.17 | 99.65 | 9.28 | 26.32 | 3.29 | 12.15 | 2.54 | 0.53 | 2.42 | 0.36 | 2.37 | 0.44 | 1.39 | 0.25 | 1.51 | 0.23 | 0.02 | 0.34
1571 | CIA. MINERA HUASCO | PLANTA RIO HUASCO | RIO HUASCO | S/I | 653602 | INACTIVO | CUBETA | ATACAMA | CALDERA | 7008984 | 320027 | 523 | 65 | 58 | 55 | 16 | 4688 | 42 | 218 | <10 | 79 | <5 | 4455 | 1332 | 7 | 0.34 | 2.29 | 0.31 | 1.47 | 0.66 | 829.04 | 13.8 | 89.74 | <20 | 14.84 | 4.24 | <10 | <10 | 0.37 | 28.27 | 7.27 | 0.34 | 6.52 | 24.75 | 4.75 | 0.74 | 2.31 | 1.9 | 0.17 | 21.34 | 0.23 | 99.83 | 11.86 | 34.57 | 4.31 | 19.05 | 4.37 | 0.95 | 3.12 | 0.44 | 2.59 | 0.48 | 1.5 | 0.25 | 1.68 | 0.31 | 0.02 | 1.18
1572 | CIA. MINERA HUASCO | PLANTA RIO HUASCO | RIO HUASCO | S/I | 653602 | INACTIVO | CUBETA | ATACAMA | CALDERA | 7009057 | 319871 | 576 | 71 | 65 | 52 | 17 | 4871 | 37 | 214 | <10 | 82 | <5 | 4813 | 1514 | 13 | 0.33 | 2.59 | 2.17 | 1.26 | 0.64 | 956.69 | 16.22 | 166.66 | <20 | 15.3 | 4.51 | <10 | <10 | 0.14 | 26.52 | 7.3 | 0.38 | 6.79 | 27.17 | 4.46 | 0.72 | 1.58 | 1.88 | 0.17 | 21.51 | 0.25 | 100.07 | 14.51 | 37.52 | 4.74 | 19.98 | 4.29 | 0.94 | 3.34 | 0.42 | 2.36 | 0.47 | 1.37 | 0.22 | 1.48 | 0.27 | 0.03 | 1.35
2022 | CIA. MINERA HUASCO | PLANTA RIO HUASCO | RIO HUASCO | S/I | N/A | INACTIVO | SEDIMENTOS | ATACAMA | CALDERA | 7009180 | 320151 | 1413 | 38 | 59 | 85 | 14 | 3123 | 43 | 271 | 11 | 144 | <5 | 2469 | 947 | 23 | 1.49 | 3.55 | 0.81 | 2.31 | 2.73 | 717.67 | 17.8 | 58.01 | <20 | 38.24 | 3.21 | <10 | <10 | 0.24 | 29.49 | 8.3 | 0.37 | 7.45 | 17.37 | 3.92 | 0.4 | 8.85 | 1.77 | 0.18 | 20.91 | <0,01 | 99.01 | 26.79 | 40.46 | 4.36 | 16.51 | 3.52 | 1.32 | 3.09 | 0.43 | 2.63 | 0.53 | 1.55 | 0.26 | 1.56 | 0.25 | <0,02 | 0.86
2015 | MINERA ALOE | PLANTA DIEGO DE ALMAGRO | RIOSAL 1-2-3-4-5-6 | S/I | N/A | INACTIVO | SEDIMENTOS | ATACAMA | DIEGO DE ALMAGRO | 7079847 | 393151 | 430 | 68 | 41 | 12 | 11 | 135 | 63 | 326 | 22 | 349 | 10 | 438 | 175 | 18 | 6.99 | 4.87 | 1.07 | 7.44 | 2.11 | <20 | 5.84 | <10 | <20 | <1 | <1 | <10 | <10 | 0.41 | 47.32 | 12.96 | 0.77 | 5.86 | 9.41 | 3.09 | 0.09 | 6.5 | 1.93 | 0.25 | 11.52 | <0,01 | 99.71 | 24.3 | 40.75 | 5.78 | 22.13 | 4.64 | 1.2 | 3.9 | 0.54 | 3.7 | 0.6 | 2 | 0.28 | 1.57 | 0.25 | <0,02 | 0.15
1177 | JUAN RIVERA CONTRERAS | PLANTA RIVERA | RIVERA | S/I | N/A | INACTIVO | MURO | COQUIMBO | LA HIGUERA | 6749692 | 294735 | 520 | 179 | 79 | <5 | 25 | 395 | 114 | 203 | 27 | 287 | 5 | 236 | 231 | <5 | 4.91 | 1.78 | 0.22 | 1.23 | 1.25 | <20 | 13.64 | 37.58 | 67.61 | 4.81 | <1 | <10 | <10 | 0.05 | 53.4 | 15.29 | 0.52 | 8.75 | 5.66 | 4.93 | 0.2 | 2.27 | 2.14 | 0.16 | 6.19 | - | 99.51 | 8.69 | 16.36 | 2.15 | 9.41 | 1.88 | 0.63 | 1.48 | 0.25 | 1.77 | 0.32 | 0.93 | 0.1 | 0.83 | 0.13 | <0,02 | 0.02
1178 | JUAN RIVERA CONTRERAS | PLANTA RIVERA | RIVERA | S/I | 2880 | INACTIVO | CUBETA | COQUIMBO | LA HIGUERA | 6749671 | 294722 | 443 | 174 | 72 | <5 | 28 | 385 | 130 | 158 | 30 | 280 | <5 | 138 | 135 | 12 | 5.36 | 1.84 | 20.72 | 0.85 | 0.51 | <20 | 13 | 36.7 | 54.62 | 3.89 | 2.23 | <10 | <10 | <0,01 | 50.84 | 15.04 | 0.52 | 9.26 | 6.46 | 5.21 | 0.22 | 1.78 | 2.05 | 0.16 | 8.05 | - | 99.59 | 6.59 | 12.5 | 1.91 | 7.89 | 1.82 | 0.66 | 1.73 | 0.23 | 1.58 | 0.3 | 0.87 | 0.15 | 0.77 | 0.15 | 0.02 | 0.1
1179 | JUAN RIVERA CONTRERAS | PLANTA RIVERA | RIVERA | S/I | 2880 | INACTIVO | CUBETA | COQUIMBO | LA HIGUERA | 6749694 | 294713 | 1140 | 183 | 72 | <5 | 28 | 731 | 121 | 153 | 27 | 318 | <5 | 198 | 1003 | 21 | 2.59 | 2.08 | 0.38 | 1.92 | 0.43 | 239.04 | 16.13 | 55.48 | 52.5 | 4.75 | 2.1 | <10 | 12.85 | 0.13 | 51 | 15.04 | 0.49 | 9.75 | 5.86 | 4.97 | 0.24 | 1.69 | 2.13 | 0.17 | 7.73 | - | 99.06 | 9.64 | 19.73 | 2.74 | 11.32 | 2.38 | 0.84 | 2.04 | 0.36 | 2.44 | 0.37 | 1.03 | 0.16 | 0.94 | 0.14 | 0.02 | <0,01
1845 | JUAN RIVERA CONTRERAS | PLANTA RIVERA | RIVERA | S/I | N/A | INACTIVO | SEDIMENTOS | COQUIMBO | LA HIGUERA | 6749725 | 294675 | 2876 | 396 | 76 | <5 | 13 | 706 | 40 | 150 | <10 | 211 | <5 | 1080 | 178 | 15 | 2.78 | 6.5 | 0.69 | 6.24 | 1.68 | <20 | <5 | 21.43 | <20 | 2.11 | <1 | <10 | <10 | 0.27 | 49.11 | 11.97 | 0.52 | 17.69 | 5 | 3.72 | 0.15 | 2.18 | 1.89 | 0.58 | 6.26 | <0,01 | 99.07 | 18.7 | 35.23 | 4.58 | 17.48 | 3.28 | 0.91 | 3.07 | 0.46 | 2.92 | 0.57 | 1.33 | 0.22 | 1.53 | 0.28 | <0,02 | 0.09
479 | YOLANDA BOU BARRAZA | PLANTA ROSARIO DE COGOTI | ROSARIO 1 | COBRE | N/A | INACTIVO | MURO | COQUIMBO | COMBARBALA | 6558123 | 316870 | 613 | 126 | 44 | 12 | 79 | 299 | 101 | 185 | 50 | 185 | 19 | 577 | 215 | 18 | 28.05 | 2.9 | 2.66 | 1.58 | 0.6 | <20 | 5.2 | <10 | <20 | 25.35 | <1 | <10 | <10 | <0,01 | 50.66 | 21.48 | 0.53 | 6.99 | 4.24 | 2.02 | 0.17 | 0.65 | 4.01 | 0.17 | 8.39 | <0,01 | 99.31 | 22.52 | 23.37 | 3.43 | 15.68 | 3.27 | 1.12 | 3.32 | 0.48 | 2.42 | 0.54 | 1.41 | 0.22 | 1.3 | 0.19 | <0,02 | 0.01
472 | YOLANDA BOU BARRAZA | PLANTA ROSARIO DE COGOTI | ROSARIO 2 | COBRE | N/A | INACTIVO | MURO | COQUIMBO | COMBARBALA | 6558146 | 316872 | 2418 | 123 | 17 | 6 | 55 | 386 | 91 | 15 | 42 | 240 | 11 | 139 | 285 | 15 | 12.43 | 4.01 | 1.37 | 1.94 | 0.67 | 125.68 | <5 | 39.84 | 28.43 | 35.64 | 4.28 | <10 | <10 | 0.11 | 60.79 | 12.37 | 0.78 | 4.64 | 8.49 | 1.34 | 0.44 | 0.06 | 2.79 | 0.19 | 7.02 | 0.27 | 99.18 | 13.38 | 26.56 | 3.87 | 16.86 | 4.04 | 1.05 | 4.42 | 0.65 | 3.65 | 0.75 | 2.21 | 0.3 | 2.21 | 0.23 | <0,02 | 0.3
473 | YOLANDA BOU BARRAZA | PLANTA ROSARIO DE COGOTI | ROSARIO 2 | COBRE | N/A | INACTIVO | MURO | COQUIMBO | COMBARBALA | 6558115 | 316916 | 4538 | 148 | 16 | 10 | 70 | 381 | 108 | 67 | 54 | 312 | 18 | 230 | 97 | 21 | 10.3 | 5.51 | 0.54 | 2.05 | 0.67 | <20 | <5 | 32.3 | 60.82 | 37.27 | 15 | <10 | <10 | 0.1 | 60.78 | 13.29 | 0.78 | 5.61 | 6.93 | 1.84 | 0.51 | 0.06 | 2.85 | 0.18 | 6.24 | 0.26 | 99.31 | 13.23 | 27.4 | 4.24 | 17.55 | 4.2 | 1.16 | 4.5 | 0.68 | 4.16 | 0.77 | 2.23 | 0.29 | 1.98 | 0.27 | <0,02 | 0.33
474 | YOLANDA BOU BARRAZA | PLANTA ROSARIO DE COGOTI | ROSARIO 2 | COBRE | 264480 | INACTIVO | CUBETA | COQUIMBO | COMBARBALA | 6558136 | 316900 | 3534 | 143 | 17 | 10 | 70 | 421 | 103 | 89 | 54 | 303 | 19 | 243 | 81 | 10 | 9.13 | 4.99 | 0.46 | 2.28 | 0.69 | <20 | <5 | 30.27 | 40.9 | 32.77 | 2.39 | <10 | <10 | 0.02 | 62.1 | 13.2 | 0.72 | 5.76 | 6.3 | 1.91 | 0.54 | 0.13 | 2.74 | 0.17 | 5.45 | 0.04 | 99.08 | 13.22 | 26.76 | 3.86 | 17.19 | 4.14 | 1.06 | 3.99 | 0.62 | 3.79 | 0.68 | 2.41 | 0.29 | 2.16 | 0.36 | <0,02 | 0.27
475 | YOLANDA BOU BARRAZA | PLANTA ROSARIO DE COGOTI | ROSARIO 2 | COBRE | 264480 | INACTIVO | CUBETA | COQUIMBO | COMBARBALA | 6558186 | 316881 | 3106 | 195 | 46 | 19 | 62 | 1784 | 92 | 213 | 31 | 155 | <5 | 1180 | 261 | 21 | 9.17 | 3.74 | 3.6 | 1.69 | 0.52 | <20 | 6.12 | <10 | <20 | 28.03 | 6.14 | <10 | <10 | <0,01 | 42.24 | 18.48 | 0.92 | 13.13 | 6.39 | 5.22 | 2.55 | 0.2 | 3.13 | 0.24 | 6.52 | <0,01 | 99.03 | 10.49 | 22.63 | 3.23 | 14.16 | 3.16 | 0.96 | 4 | 0.5 | 3.34 | 0.65 | 2.01 | 0.24 | 1.75 | 0.27 | 0.02 | 0.38
1806 | YOLANDA BOU BARRAZA | PLANTA ROSARIO DE COGOTI | ROSARIO 2 | COBRE | N/A | INACTIVO | SEDIMENTOS | COQUIMBO | COMBARBALA | 6558059 | 316771 | 230 | 172 | 33 | <5 | 8 | 235 | 48 | 459 | 20 | 206 | <5 | 469 | 56 | 13 | 12.65 | 4.07 | 0.28 | 2.64 | 1.54 | <20 | <5 | <10 | <20 | 69.1 | 17.16 | <10 | <10 | 0.04 | 51.43 | 17.11 | 0.46 | 8.39 | 3.83 | 2.23 | 3.92 | 0.21 | 1.59 | 0.19 | 10.05 | <0,01 | 99.4 | 15.31 | 29.88 | 4.01 | 17.06 | 4.07 | 1.08 | 3.61 | 0.49 | 3.06 | 0.62 | 1.86 | 0.29 | 1.85 | 0.28 | <0,02 | 4.59
2134 | CODELCO | CHUQUICAMATA | SALAR DE LAS INDIAS | COBRE-MOLIBDENO | S/I | INACTIVO | CUBETA | ANTOFAGASTA | CALAMA | 7526711 | 515047 | - | - | - | - | - | - | - | - | - | - | - | - | - | - | - | - | - | - | - | - | - | - | - | - | - | - | - | - | - | - | - | - | - | - | - | - | - | - | - | - | - | - | - | - | - | - | - | - | - | - | - | - | - | - | - | - | - | Cuarzo, muscovita (sericita), cubanita, alunita, dickita, biotita, carbonato de calcio
2136 | CODELCO | CHUQUICAMATA | SALAR DE LAS INDIAS | COBRE-MOLIBDENO | S/I | INACTIVO | CUBETA | ANTOFAGASTA | CALAMA | 7526650 | 515024 | - | - | - | - | - | - | - | - | - | - | - | - | - | - | - | - | - | - | - | - | - | - | - | - | - | - | - | - | - | - | - | - | - | - | - | - | - | - | - | - | - | - | - | - | - | - | - | - | - | - | - | - | - | - | - | - | - | Cuarzo, muscovita (sericita), ortoclasa, yeso, albita, eriochalcita, biotita.
2138 | CODELCO | CHUQUICAMATA | SALAR DE LAS INDIAS | COBRE-MOLIBDENO | S/I | INACTIVO | CUBETA | ANTOFAGASTA | CALAMA | 7526666 | 514987 | - | - | - | - | - | - | - | - | - | - | - | - | - | - | - | - | - | - | - | - | - | - | - | - | - | - | - | - | - | - | - | - | - | - | - | - | - | - | - | - | - | - | - | - | - | - | - | - | - | - | - | - | - | - | - | - | - | Cuarzo, ortoclasa, albita, muscovita (sericita), azufre, yeso, beaverita (?), diópsido, woodhouseita, arsenolita, cuprita.
2140 | CODELCO | CHUQUICAMATA | SALAR DE LAS INDIAS | COBRE-MOLIBDENO | S/I | INACTIVO | CUBETA | ANTOFAGASTA | CALAMA | 7526632 | 514937 | - | - | - | - | - | - | - | - | - | - | - | - | - | - | - | - | - | - | - | - | - | - | - | - | - | - | - | - | - | - | - | - | - | - | - | - | - | - | - | - | - | - | - | - | - | - | - | - | - | - | - | - | - | - | - | - | - | Cuarzo, halita, hidrotalcita, muscovita (sericita), albita, yeso, feldespato, halloysita, sulfato hidratado de aluminio.
2142 | CODELCO | CHUQUICAMATA | SALAR DE LAS INDIAS | COBRE-MOLIBDENO | S/I | INACTIVO | CUBETA | ANTOFAGASTA | CALAMA | 7526719 | 514930 | - | - | - | - | - | - | - | - | - | - | - | - | - | - | - | - | - | - | - | - | - | - | - | - | - | - | - | - | - | - | - | - | - | - | - | - | - | - | - | - | - | - | - | - | - | - | - | - | - | - | - | - | - | - | - | - | - | Cuarzo, albita, flogopita, nitratina, ortoclasa, tarapacaita, muscovita (sericita), aragonito, brushita, cuprita.
1584 | CODELCO | SALVADOR | SALVADOR | COBRE-MOLIBDENO | 43095 | INACTIVO | CUBETA | ATACAMA | DIEGO DE ALMAGRO | 7093300 | 439176 | 3550 | 48 | 650 | <5 | <5 | 8255 | 6 | 54 | <10 | 21 | <5 | <20 | 354 | 27 | 1.39 | 1.5 | 0.34 | 1.21 | 2.41 | 39.64 | 279.27 | 320.31 | 29.15 | 5.13 | <1 | <10 | <10 | 0.29 | 21.87 | 2.92 | 0.11 | 76.2 | 0.77 | 0.63 | 0.03 | 0.77 | 0.58 | 0.04 | <0,01 | <0,01 | 99.71 | 8.14 | 17.06 | 1.81 | 7.04 | 1.13 | 0.29 | 0.96 | 0.12 | 0.63 | 0.12 | 0.33 | 0.05 | 0.31 | 0.05 | 0.06 | 5.37
2007 | CODELCO | SALVADOR | SALVADOR | COBRE-MOLIBDENO | N/A | INACTIVO | SEDIMENTOS | ATACAMA | DIEGO DE ALMAGRO | 7093326 | 438904 | 391 | 109 | 49 | <5 | 6 | 53 | 299 | 18 | 373 | 234 | 12 | 533 | 117 | 18 | 4.48 | 3.98 | 1.15 | 5.46 | 1.5 | <20 | 21.97 | <10 | <20 | <1 | <1 | <10 | <10 | 0.02 | 53.22 | 16.91 | 0.95 | 9.11 | 4.53 | 3.74 | 0.18 | 2.19 | 2.19 | 0.18 | 6.19 | <0,01 | 99.4 | 41.91 | 46.58 | 6.11 | 24.47 | 5.34 | 1.29 | 4.36 | 0.61 | 3.34 | 0.63 | 1.88 | 0.21 | 1.52 | 0.25 | <0,02 | 0.03
822 | EDUARDO LERY LERY | PLANTA SAN ALBERTO | SAN ALBERTO 3 | ORO | N/A | INACTIVO | MURO | COQUIMBO | CANELA | 6541870 | 253958 | 36 | 130 | 126 | 10 | 107 | 89 | 60 | 113 | 61 | 503 | 36 | 31 | 99 | 17 | 1.37 | 6.72 | 0.45 | 4.44 | 0.98 | <20 | <5 | 33.84 | 35.62 | 4.73 | 5.42 | <10 | 14.9 | 0.18 | 72.76 | 8.4 | 0.59 | 4.18 | 3.58 | 2.52 | 0.06 | 2.65 | 1.11 | 0.13 | 3.73 | - | 99.71 | 11.5 | 29.65 | 3.3 | 12.73 | 2.89 | 0.5 | 2.5 | 0.4 | 1.78 | 0.39 | 1.12 | 0.15 | 1.09 | 0.1 | 0.02 | 0.84
823 | EDUARDO LERY LERY | PLANTA SAN ALBERTO | SAN ALBERTO 3 | ORO | 19650 | INACTIVO | CUBETA | COQUIMBO | CANELA | 6541843 | 253963 | 55 | 123 | 108 | 10 | 104 | 310 | 60 | 107 | 61 | 524 | 35 | 39 | 104 | 14 | 1.01 | 7.49 | 0.5 | 5.65 | 1.08 | <20 | <5 | 25.15 | 53.16 | 8.17 | 6.73 | <10 | 10.25 | <0,01 | 74.65 | 8.42 | 0.56 | 4.01 | 3.13 | 1.97 | 0.07 | 2.66 | 1.11 | 0.11 | 3.23 | - | 99.9 | 14.31 | 26.39 | 3.71 | 12.68 | 2.58 | 0.63 | 2.37 | 0.31 | 3.04 | 0.44 | 1.25 | 0.14 | 1 | 0.2 | <0,02 | 0.81
824 | EDUARDO LERY LERY | PLANTA SAN ALBERTO | SAN ALBERTO 3 | ORO | 19650 | INACTIVO | CUBETA | COQUIMBO | CANELA | 6541857 | 253953 | 33 | 138 | 136 | 10 | 116 | 76 | 47 | 130 | 66 | 468 | 46 | 26 | 174 | 12 | 1.16 | 6.64 | 0.93 | 4.44 | 0.99 | <20 | <5 | 12.65 | 45.93 | 12.38 | 4.69 | <10 | <10 | <0,01 | 73.91 | 7.77 | 0.63 | 4.14 | 3.42 | 2.51 | 0.06 | 2.38 | 1.01 | 0.13 | 3.39 | - | 99.35 | 13.72 | 24.33 | 3.71 | 12.76 | 2.73 | 0.69 | 2.19 | 0.33 | 1.42 | 0.34 | 0.99 | 0.15 | 0.89 | 0.22 | <0,02 | 0.49
825 | EDUARDO LERY LERY | PLANTA SAN ALBERTO | SAN ALBERTO 3 | ORO | N/A | INACTIVO | SEDIMENTOS | COQUIMBO | CANELA | 6541879 | 253931 | 27 | 122 | 97 | 9 | 90 | 52 | 76 | 422 | 57 | 402 | 29 | 150 | 12 | 18 | 1.98 | 4.66 | 0.76 | 5.55 | 1.04 | <20 | <5 | 11.96 | 46.26 | 4.91 | 6.03 | <10 | <10 | <0,01 | 65.54 | 14.88 | 0.56 | 4.26 | 4.79 | 2.46 | 0.07 | 3.3 | 1.99 | 0.11 | 1.58 | - | 99.54 | 14.8 | 36.56 | 3.98 | 16.17 | 3.23 | 0.91 | 3.08 | 0.46 | 3.46 | 0.59 | 1.64 | 0.23 | 1.46 | 0.2 | <0,02 | <0,01
80 | COMPAÑÍA MINERA QUEBRADA HONDA (EX SOC. MINERA SAN ALEJANDRO LTDA) | PLANTA SAN ALEJANDRO (EX TRAPICHE) | SAN ALEJANDRO (EX TRAPICHE 1-2) | COBRE-ORO | N/A | INACTIVO | SEDIMENTOS | COQUIMBO | LA HIGUERA | 6750483 | 293788 | 1085 | 148 | 77 | 22 | 61 | 44 | 21 | 41 | 29 | 129 | <5 | <20 | 22 | 16 | 1.29 | 0.91 | 0.49 | 5.46 | 1.8 | <20 | 8.52 | 62.86 | 24.07 | 1.57 | <1 | <10 | <10 | 0.11 | 50.52 | 9.04 | 0.65 | 15.44 | 8.74 | 2.79 | 0.49 | 1.93 | 0.79 | 0.24 | 8.73 | 0.27 | 99.61 | 16.07 | 34.79 | 4.89 | 20.4 | 4.8 | 1.1 | 4.86 | 0.67 | 4.11 | 0.88 | 2.78 | 0.42 | 2.81 | 0.42 | <0,02 | 0.17
81 | COMPAÑÍA MINERA QUEBRADA HONDA (EX SOC. MINERA SAN ALEJANDRO LTDA) | PLANTA SAN ALEJANDRO (EX TRAPICHE) | SAN ALEJANDRO (EX TRAPICHE 1-2) | COBRE-ORO | 38508 | INACTIVO | CUBETA | COQUIMBO | LA HIGUERA | 6750489 | 293814 | 310 | 180 | 192 | 64 | 51 | 25 | 9 | <5 | <10 | 29 | <5 | <20 | 13 | 28 | 0.52 | 0.89 | 0.21 | 3.75 | 1.23 | <20 | 10.7 | 37.12 | <20 | <1 | 7.56 | <10 | <10 | 0.39 | 24.2 | 6.5 | 0.51 | 40.26 | 2.97 | 3.17 | 1.97 | 0.96 | 0.59 | 0.17 | 17.67 | 0.97 | 99.92 | 10.68 | 22.67 | 3.08 | 12.58 | 2.94 | 0.8 | 2.57 | 0.38 | 2.29 | 0.51 | 1.65 | 0.27 | 2.01 | 0.31 | <0,02 | 0.11
82 | COMPAÑÍA MINERA QUEBRADA HONDA (EX SOC. MINERA SAN ALEJANDRO LTDA) | PLANTA SAN ALEJANDRO (EX TRAPICHE) | SAN ALEJANDRO (EX TRAPICHE 1-2) | COBRE-ORO | 38508 | INACTIVO | CUBETA | COQUIMBO | LA HIGUERA | 6750499 | 293824 | 2161 | 134 | 77 | 22 | 73 | 82 | 61 | 118 | 30 | 174 | 7 | 1359 | 166 | 18 | 4.91 | 0.62 | 0.37 | 5.49 | 2.56 | <20 | 29.02 | <10 | 68.76 | 3.89 | 2.11 | <10 | 56.04 | 1.09 | 58.18 | 12.61 | 0.49 | 10.89 | 3.42 | 1.67 | 0.13 | 1.61 | 2.48 | 0.22 | 5.15 | 2.73 | 99.6 | 26.7 | 44.2 | 5.25 | 19.65 | 3.53 | 1.05 | 3.41 | 0.45 | 2.46 | 0.49 | 1.48 | 0.21 | 1.36 | 0.2 | <0,02 | 1.66
2014 | MIGUEL CORTES GODOY | PLANTA SAN ANTONIO | SAN ANTONIO | S/I | N/A | INACTIVO | SEDIMENTOS | ATACAMA | DIEGO DE ALMAGRO | 7079499 | 389002 | 7520 | 67 | 81 | 49 | 15 | 78 | 75 | 368 | 20 | 197 | 9 | 397 | 219 | 15 | 4.67 | 2.64 | 1.02 | 6.97 | 1.4 | <20 | 204.87 | 19.56 | <20 | <1 | <1 | <10 | <10 | 2.06 | 48.88 | 19.1 | 0.56 | 6.65 | 4.51 | 1.91 | 0.07 | 2.47 | 2.67 | 0.18 | 12.04 | <0,01 | 99.03 | 19.42 | 37.58 | 4.6 | 19.31 | 3.6 | 0.96 | 3.27 | 0.43 | 2.36 | 0.41 | 1.25 | 0.15 | 0.98 | 0.13 | <0,02 | 0.09
461 | SILVERIO CARVAJAL RIVERA | PLANTA SAN ANTONIO | SAN ANTONIO 1-2 | ORO | N/A | INACTIVO | MURO | COQUIMBO | COMBARBALA | 6555603 | 293926 | 5292 | 130 | 70 | 23 | 64 | 139 | 31 | 67 | 26 | 229 | <5 | 506 | 499 | 25 | 1.4 | 5.21 | 0.45 | 3.61 | 2.61 | 365.25 | 25.14 | 112.16 | <20 | 19.1 | 10.17 | 15.85 | <10 | 0.14 | 62.22 | 9.49 | 0.48 | 14.75 | 3.08 | 1.23 | 0.15 | 0.72 | 1.44 | 0.22 | 4.72 | 0.34 | 98.84 | 13.72 | 26.06 | 3.76 | 14.27 | 3.43 | 0.82 | 2.68 | 0.41 | 2.24 | 0.56 | 1.57 | 0.2 | 1.33 | 0.15 | <0,02 | 9.97
462 | SILVERIO CARVAJAL RIVERA | PLANTA SAN ANTONIO | SAN ANTONIO 1-2 | ORO | 5205 | INACTIVO | CUBETA | COQUIMBO | COMBARBALA | 6555612 | 293906 | 3419 | 103 | 92 | 27 | 65 | 189 | 24 | 19 | 22 | 286 | <5 | 884 | 498 | 15 | 1.02 | 6.91 | 0.19 | 2.01 | 2.57 | 391.91 | 21.29 | 204.91 | <20 | 25.67 | 4.87 | 26.45 | 14.45 | 0.08 | 69.03 | 6.43 | 0.28 | 16.21 | 1.63 | 0.44 | 0.15 | 0.31 | 1.09 | 0.16 | 3.31 | 0.2 | 99.24 | 9.46 | 16.23 | 2.35 | 9 | 2.34 | 0.55 | 2.25 | 0.31 | 2.05 | 0.4 | 1.42 | 0.18 | 1.46 | 0.17 | <0,02 | 11.64
463 | SILVERIO CARVAJAL RIVERA | PLANTA SAN ANTONIO | SAN ANTONIO 1-2 | ORO | N/A | INACTIVO | SEDIMENTOS | COQUIMBO | COMBARBALA | 6555618 | 293870 | 3161 | 115 | 102 | 30 | 63 | 142 | 30 | 33 | 20 | 300 | <5 | 701 | 277 | 28 | 1.49 | 7.18 | 22.31 | 3.25 | 3.01 | 101.94 | 20.9 | 144.36 | <20 | 23.75 | 6.65 | 16.41 | <10 | 0.03 | 64.4 | 7.86 | 0.35 | 17.47 | 1.61 | 0.7 | 0.11 | 0.65 | 1.67 | 0.2 | 3.99 | 0.07 | 99.07 | 12.88 | 21.43 | 2.81 | 10.92 | 2.7 | 0.64 | 2.27 | 0.35 | 1.98 | 0.44 | 1.28 | 0.15 | 1.54 | 0.18 | <0,02 | 9.97
991 | MINERA CONDOR S.A | PLANTA SAN CRISTOBAL | SAN CRISTOBAL 1 | COBRE | N/A | INACTIVO | MURO | COQUIMBO | LA SERENA | 6677953 | 303518 | 3495 | 162 | 19 | <5 | 5 | 111 | 123 | 174 | 32 | 168 | 5 | 3365 | 61 | 16 | 7.06 | 2.91 | 0.82 | 9.29 | 3.33 | <20 | <5 | 35.12 | 57.74 | 4.17 | 3.64 | <10 | <10 | 0.01 | 57.59 | 16.43 | 0.37 | 6.84 | 2.1 | 3.74 | 0.13 | 4.2 | 5.06 | 0.18 | 2.21 | <0,01 | 98.84 | 15.19 | 33.76 | 3.4 | 11.68 | 2.08 | 0.33 | 1.91 | 0.28 | 1.35 | 0.25 | 0.97 | 0.16 | 0.96 | 0.1 | 0.02 | 0.5
992 | MINERA CONDOR S.A | PLANTA SAN CRISTOBAL | SAN CRISTOBAL 1 | COBRE | 233400 | INACTIVO | CUBETA | COQUIMBO | LA SERENA | 6677999 | 303486 | 2484 | 168 | 25 | <5 | 5 | 113 | 112 | 134 | 32 | 173 | 5 | 1006 | 14 | 15 | 6.91 | 3.35 | 0.41 | 2.25 | 1.67 | <20 | <5 | 31.08 | 71.27 | 3.01 | 6.53 | <10 | <10 | <0,01 | 55.71 | 16.76 | 0.4 | 7.39 | 2.2 | 5.12 | 0.17 | 4.18 | 4.74 | 0.2 | 2.5 | <0,01 | 99.37 | 8.77 | 15.05 | 2.06 | 7.38 | 2.09 | 0.42 | 1.41 | 0.13 | 1.03 | 0.2 | 0.58 | 0.08 | 0.52 | 0.09 | 0.02 | 0.03
993 | MINERA CONDOR S.A | PLANTA SAN CRISTOBAL | SAN CRISTOBAL 1 | COBRE | 233400 | INACTIVO | CUBETA | COQUIMBO | LA SERENA | 6677964 | 303452 | 2776 | 167 | 23 | <5 | 5 | 256 | 94 | 330 | 23 | 132 | <5 | 11029 | 221 | 29 | 1.8 | 4.29 | 1.27 | 5.85 | 1.22 | <20 | 5.75 | 55.32 | 23.86 | 4.8 | 4.45 | <10 | <10 | 0.48 | 52.74 | 16.18 | 0.27 | 7.44 | 3.32 | 5.03 | 0.15 | 4.37 | 3.72 | 0.17 | 4.61 | <0,01 | 97.99 | 23.74 | 45.01 | 5.84 | 20.85 | 4.08 | 0.7 | 3.81 | 0.52 | 2.9 | 0.6 | 1.65 | 0.26 | 1.5 | 0.31 | 0.03 | 0.02
994 | MINERA CONDOR S.A | PLANTA SAN CRISTOBAL | SAN CRISTOBAL 1 | COBRE | 233400 | INACTIVO | CUBETA | COQUIMBO | LA SERENA | 6677926 | 303469 | 2227 | 180 | 30 | <5 | <5 | 36 | 69 | 143 | 19 | 115 | <5 | 452 | 12 | 18 | 0.39 | 1.24 | 0.43 | 1.1 | 0.51 | <20 | <5 | 32.36 | 66.85 | 3.63 | 4.11 | <10 | <10 | 0.06 | 55.53 | 16.66 | 0.4 | 7.77 | 3.2 | 5.18 | 0.13 | 4.96 | 2.71 | 0.17 | 2.61 | <0,01 | 99.31 | 40.15 | 59.18 | 5.89 | 18.03 | 2.57 | 0.4 | 2.43 | 0.27 | 1.36 | 0.26 | 0.92 | 0.14 | 0.69 | 0.14 | 0.05 | 0.08
995 | MINERA CONDOR S.A | PLANTA SAN CRISTOBAL | SAN CRISTOBAL 1 | COBRE | N/A | INACTIVO | SEDIMENTOS | COQUIMBO | LA SERENA | 6677914 | 303547 | 1046 | 158 | 35 | <5 | 5 | 113 | 82 | 308 | 27 | 238 | 6 | 1240 | 50 | 21 | 0.6 | 1.58 | 0.76 | 2.37 | 0.55 | <20 | <5 | 43.56 | 59.35 | 2.31 | 3.87 | <10 | <10 | <0,01 | 58.42 | 16.29 | 0.42 | 6.63 | 4.01 | 3.89 | 0.14 | 3.77 | 3.41 | 0.23 | 2.12 | <0,01 | 99.32 | 9.86 | 18.78 | 2.14 | 9.05 | 1.8 | 0.42 | 1.6 | 0.25 | 1.42 | 0.26 | 0.8 | 0.12 | 0.76 | 0.07 | 0.05 | 0.05
986 | MINERA CONDOR S.A | PLANTA SAN CRISTOBAL | SAN CRISTOBAL 2 | COBRE | N/A | INACTIVO | MURO | COQUIMBO | LA SERENA | 6677798 | 303511 | 5762 | 194 | 32 | <5 | 7 | 228 | 88 | 234 | 24 | 149 | <5 | 1522 | 15 | 27 | 7.58 | 2.64 | 1.1 | 3.82 | 1.28 | <20 | <5 | 16.66 | 60.45 | 3.94 | 3.87 | <10 | <10 | 0.11 | 55.1 | 16.43 | 0.41 | 7.81 | 2.49 | 5.69 | 0.26 | 3.62 | 3.8 | 0.22 | 2.88 | <0,01 | 98.7 | 17 | 36.57 | 4.47 | 18.75 | 4.07 | 0.8 | 3.9 | 0.71 | 3.16 | 0.6 | 1.56 | 0.23 | 1.24 | 0.22 | <0,02 | 0.1
987 | MINERA CONDOR S.A | PLANTA SAN CRISTOBAL | SAN CRISTOBAL 2 | COBRE | 187674 | INACTIVO | CUBETA | COQUIMBO | LA SERENA | 6677840 | 303465 | 7677 | 237 | 37 | <5 | 10 | 203 | 78 | 267 | 21 | 119 | <5 | 1439 | 14 | 27 | 1.82 | 4.32 | 1.34 | 1.93 | 1.23 | <20 | 5.01 | 34.62 | 35.84 | 4.89 | 2.26 | <10 | <10 | 0.12 | 54.32 | 16.26 | 0.42 | 8.97 | 2.21 | 5.97 | 0.3 | 3.78 | 3.51 | 0.21 | 2.92 | <0,01 | 98.85 | 39.54 | 61.23 | 6.54 | 20.66 | 2.81 | 0.44 | 2.94 | 0.37 | 2.05 | 0.42 | 1.2 | 0.15 | 1.06 | 0.16 | <0,02 | 0.1
988 | MINERA CONDOR S.A | PLANTA SAN CRISTOBAL | SAN CRISTOBAL 2 | COBRE | 187674 | INACTIVO | CUBETA | COQUIMBO | LA SERENA | 6677815 | 303466 | 3737 | 112 | 14 | 12 | 5 | 109 | 142 | 150 | 40 | 226 | 6 | 1284 | 9 | 25 | 1.62 | 4.14 | 0.64 | 2.31 | 1.47 | <20 | 5.02 | 42.28 | 62.71 | 4.27 | 1.91 | <10 | <10 | 0.08 | 61.83 | 15.84 | 0.34 | 4.84 | 1.72 | 3.17 | 0.15 | 3.46 | 5.3 | 0.19 | 2.18 | <0,01 | 99.02 | 20.38 | 32.84 | 3.48 | 11.29 | 2.1 | 0.59 | 2.16 | 0.25 | 1.79 | 0.32 | 0.99 | 0.11 | 0.9 | 0.23 | <0,02 | 0.03
989 | MINERA CONDOR S.A | PLANTA SAN CRISTOBAL | SAN CRISTOBAL 2 | COBRE | 187674 | INACTIVO | CUBETA | COQUIMBO | LA SERENA | 6677789 | 303466 | 4046 | 118 | 16 | 5 | 5 | 122 | 141 | 159 | 41 | 232 | 6 | 1232 | 11 | 22 | 6.95 | 3.01 | 0.94 | 8.73 | 2.95 | <20 | <5 | 35.46 | 61.41 | 2.76 | 4.25 | <10 | <10 | 0.1 | 61.18 | 15.79 | 0.5 | 5.35 | 1.77 | 3.13 | 0.16 | 3.43 | 5.11 | 0.19 | 2.6 | <0,01 | 99.21 | 11.94 | 23.36 | 2.74 | 9.61 | 1.65 | 0.28 | 1.76 | 0.33 | 1.63 | 0.35 | 1.07 | 0.13 | 1.16 | 0.12 | <0,02 | 0.04
990 | MINERA CONDOR S.A | PLANTA SAN CRISTOBAL | SAN CRISTOBAL 2 | COBRE | N/A | INACTIVO | SEDIMENTOS | COQUIMBO | LA SERENA | 6677772 | 303551 | 348 | 87 | 22 | 21 | <5 | 20 | 62 | 551 | 19 | 279 | 6 | 963 | 20 | 22 | 6.68 | 3.5 | 1.12 | 9.63 | 3.43 | <20 | <5 | 20.38 | 61.38 | 4.44 | 5.67 | <10 | <10 | <0,01 | 62.09 | 18 | 0.4 | 3.77 | 4.74 | 2.08 | 0.09 | 4.34 | 2.99 | 0.18 | 0.88 | <0,01 | 99.54 | 15.23 | 27.17 | 2.89 | 10.15 | 1.65 | 0.33 | 1.94 | 0.27 | 1.64 | 0.33 | 1.09 | 0.22 | 1.09 | 0.15 | <0,02 | 0.08
1463 | MINEX S.A. | PLANTA SAN EDUARDO | SAN EDUARDO | COBRE | 4779 | INACTIVO | CUBETA | ATACAMA | COPIAPO | 6966950.971 | 365900.926 | 4482 | 103 | 3872 | <5 | 96 | 820 | 40 | 231 | <10 | 197 | 6 | 511 | 4270 | 14 | 0.59 | 4.58 | 0.35 | 1.13 | 0.31 | 2688.69 | 69.73 | 19.07 | 618.74 | <1 | <1 | <10 | <10 | 5.33 | 43.84 | 9.97 | 0.42 | 10.05 | 7.94 | 2.84 | 0.04 | 2.13 | 1.39 | 0.17 | 13.34 | 2.96 | 95.08 | 2.05 | 3.96 | 0.53 | 2.04 | 0.49 | 0.1 | 0.35 | 0.07 | 0.28 | 0.06 | 0.27 | 0.02 | 0.29 | 0.07 | <0,02 | 0.01
438 | MARIA TAPIA OCARANZA | PLANTA SAN ELISEO | SAN ELISEO 1 | COBRE-ORO | N/A | INACTIVO | MURO | COQUIMBO | SALAMANCA | 6482270 | 312014 | 3791 | 161 | 119 | 26 | 66 | 407 | 48 | 180 | 33 | 236 | 5 | 487 | 425 | 17 | 2.13 | 4.64 | 7.43 | 5.09 | 4.92 | 344.33 | 21.62 | 123.57 | <20 | 9.24 | 7.89 | <10 | 131.23 | <0,01 | 61.34 | 12.14 | 0.7 | 13.57 | 3.22 | 1.71 | 0.17 | 1.9 | 1.89 | 0.2 | 2.51 | - | 99.34 | 15.33 | 41.21 | 4.15 | 17.18 | 4.55 | 0.84 | 4.1 | 0.6 | 4.17 | 0.93 | 2.96 | 0.39 | 2.56 | 0.41 | <0,02 | 0.97
439 | MARIA TAPIA OCARANZA | PLANTA SAN ELISEO | SAN ELISEO 1 | COBRE-ORO | 50100 | INACTIVO | CUBETA | COQUIMBO | SALAMANCA | 6482255 | 312038 | 4292 | 117 | 171 | 28 | 74 | 328 | 29 | 45 | 23 | 217 | <5 | 598 | 711 | 17 | 1.66 | 5.4 | 1.65 | 1.64 | 1.26 | 745.63 | 32.19 | 321.04 | <20 | 9.45 | 6.53 | <10 | 28.98 | <0,01 | 67.1 | 7.9 | 0.42 | 15.02 | 3.13 | 0.7 | 0.2 | 0.24 | 1.14 | 0.15 | 2.9 | - | 98.87 | 9.66 | 19.93 | 2.58 | 11.64 | 2.61 | 0.59 | 3.11 | 0.45 | 2.14 | 0.43 | 1.68 | 0.25 | 1.31 | 0.17 | 0.03 | 1.31
440 | MARIA TAPIA OCARANZA | PLANTA SAN ELISEO | SAN ELISEO 1 | COBRE-ORO | N/A | INACTIVO | SEDIMENTOS | COQUIMBO | SALAMANCA | 6482298 | 312012 | 154 | 200 | 55 | 14 | 71 | 105 | 66 | 426 | 47 | 347 | 19 | 367 | 58 | 20 | 3.01 | 4.71 | 1.78 | 6.46 | 1.85 | <20 | <5 | 12.89 | 22.74 | 7.26 | 4.93 | <10 | <10 | <0,01 | 60.53 | 15.56 | 0.99 | 7.8 | 4.17 | 2.19 | 0.13 | 3.45 | 2.13 | 0.26 | 2.51 | - | 99.71 | 22.34 | 49.68 | 5.67 | 23.89 | 5.1 | 1.28 | 4.82 | 0.66 | 3.57 | 0.84 | 2.29 | 0.35 | 1.75 | 0.25 | <0,02 | 0.01
435 | MARIA TAPIA OCARANZA | PLANTA SAN ELISEO | SAN ELISEO 2 | COBRE-ORO | N/A | INACTIVO | MURO | COQUIMBO | SALAMANCA | 6482294 | 312037 | 6210 | 156 | 136 | 46 | 65 | 247 | 30 | 29 | 13 | 97 | <5 | 473 | 465 | 12 | 1.67 | 3.5 | 1.24 | 3.59 | 3.54 | 391.32 | 23.14 | 49.75 | <20 | 12.15 | 2.57 | <10 | 757.85 | 0.31 | 46.81 | 12.36 | 0.55 | 23.97 | 1.9 | 4.54 | 0.17 | 1.32 | 1.86 | 0.28 | 4.98 | - | 98.74 | 12.62 | 25.53 | 3.18 | 14.89 | 3.4 | 0.82 | 3.54 | 0.4 | 2.98 | 0.49 | 1.92 | 0.21 | 1.83 | 0.19 | 0.02 | 1.88
436 | MARIA TAPIA OCARANZA | PLANTA SAN ELISEO | SAN ELISEO 2 | COBRE-ORO | 33450 | INACTIVO | CUBETA | COQUIMBO | SALAMANCA | 6482294 | 312057 | 4628 | 121 | 171 | 24 | 72 | 540 | 65 | 77 | 33 | 189 | <5 | 597 | 587 | 29 | 3.63 | 5 | 0.35 | 2.75 | 4.87 | 553.08 | 27.32 | 107.9 | <20 | 10.12 | 7.98 | <10 | 742.7 | 0.27 | 51.37 | 14.25 | 0.48 | 13.75 | 7.16 | 2.54 | 0.26 | 0.39 | 2.72 | 0.18 | 5.82 | - | 98.92 | 10.41 | 21.23 | 3.25 | 13.49 | 3.35 | 0.72 | 3.59 | 0.66 | 4.31 | 0.82 | 2.64 | 0.47 | 2.73 | 0.56 | <0,02 | 0.42
437 | MARIA TAPIA OCARANZA | PLANTA SAN ELISEO | SAN ELISEO 2 | COBRE-ORO | N/A | INACTIVO | SEDIMENTOS | COQUIMBO | SALAMANCA | 6482311 | 312030 | 2387 | 167 | 75 | 15 | 73 | 160 | 73 | 367 | 44 | 290 | 15 | 593 | 262 | 22 | 3.44 | 4.24 | 2.22 | 4.41 | 1.56 | 105.36 | 10.21 | 78.47 | <20 | 9.56 | <1 | <10 | 58.98 | <0,01 | 60.89 | 15.19 | 0.77 | 8.23 | 3.71 | 1.7 | 0.13 | 2.9 | 2.42 | 0.22 | 2.91 | - | 99.06 | 19.79 | 40.34 | 5.11 | 20.26 | 5.03 | 1.16 | 4.02 | 0.52 | 3.29 | 0.71 | 1.85 | 0.32 | 1.66 | 0.24 | <0,02 | 0.84
469 | JOSE SARMIENTO AGUILERA | PLANTA SAN EMILIO | SAN EMILIO | COBRE-ORO | 155025 | INACTIVO | CUBETA | COQUIMBO | COMBARBALA | 6552556 | 304461 | 2320 | 157 | 48 | 12 | 76 | 1177 | 135 | 280 | 43 | 162 | 7 | 7309 | 787 | 18 | 14.13 | 3 | 9.52 | 1.21 | 0.67 | 651.07 | 5.71 | 82.69 | 22.27 | 39.18 | 17.96 | 28.19 | <10 | 0.8 | 48.12 | 16.35 | 0.48 | 7.46 | 8.73 | 2.3 | 0.69 | 0.63 | 3.92 | 0.14 | 9.85 | <0,01 | 98.68 | 10.99 | 21.73 | 3.23 | 13.42 | 3.71 | 1.12 | 3.28 | 0.41 | 2.54 | 0.45 | 1.13 | 0.16 | 1.24 | 0.12 | <0,02 | 0.89
470 | JOSE SARMIENTO AGUILERA | PLANTA SAN EMILIO | SAN EMILIO | COBRE-ORO | N/A | INACTIVO | MURO | COQUIMBO | COMBARBALA | 6552592 | 304492 | 4322 | 139 | 89 | 27 | 60 | 228 | 22 | 142 | 12 | 162 | <5 | 2747 | 292 | 22 | 3.07 | 5.37 | 0.58 | 1.32 | 0.68 | 150.69 | 9.23 | <10 | 28.95 | 32.66 | 11.57 | <10 | <10 | 1.35 | 50.8 | 11.99 | 0.44 | 19.71 | 6.01 | 3.14 | 0.25 | 0.22 | 1 | 0.12 | 1.95 | 3.38 | 99 | 11.75 | 21.48 | 2.91 | 12.83 | 3.12 | 1.13 | 3.81 | 0.46 | 2.6 | 0.53 | 1.6 | 0.2 | 0.78 | 0.19 | <0,02 | 0.53
471 | JOSE SARMIENTO AGUILERA | PLANTA SAN EMILIO | SAN EMILIO | COBRE-ORO | N/A | INACTIVO | SEDIMENTOS | COQUIMBO | COMBARBALA | 6552631 | 304519 | 869 | 256 | 110 | 16 | 76 | 124 | 80 | 584 | 35 | 198 | 8 | 18709 | 72 | 20 | 4.11 | 2.58 | <0,10 | 2.38 | 0.8 | <20 | <5 | 33.32 | 39.99 | 21.5 | 3.29 | <10 | <10 | 0.21 | 55.05 | 16.07 | 0.4 | 7.71 | 4.93 | 2.78 | 0.21 | 1.38 | 2.65 | 0.14 | 5.85 | 0.54 | 97.69 | 16.3 | 34.35 | 3.84 | 16.95 | 3.59 | 2.1 | 2.95 | 0.41 | 2.31 | 0.48 | 1.23 | 0.16 | 1.21 | 0.14 | <0,02 | 1.09
2051 | CIA. MINERA SAN ESTEBAN | PLANTA SAN ESTEBAN | SAN ESTEBAN 1 | COBRE | 100800 | INACTIVO | CUBETA | ATACAMA | COPIAPO | 6969225 | 370229 | 59 | 72 | 49 | 7 | 14 | 127 | 78 | 430 | 25 | 278 | 8 | 555 | 59 | 17 | 8.35 | 3.89 | 0.65 | 6.11 | 1.61 | <20 | <5 | <10 | <20 | <1 | <1 | <10 | <10 | <0,01 | 56.5 | 15.95 | 0.76 | 6.25 | 5.66 | 3.53 | 0.13 | 3.05 | 2.08 | 0.16 | 5.66 | <0,01 | 99.73 | 22.72 | 39.85 | 4.92 | 18.15 | 4.18 | 1.1 | 3.46 | 0.54 | 2.8 | 0.64 | 1.72 | 0.19 | 1.66 | 0.21 | <0,02 | 0.16
2052 | CIA. MINERA SAN ESTEBAN | PLANTA SAN ESTEBAN | SAN ESTEBAN 1 | COBRE | 100800 | INACTIVO | CUBETA | ATACAMA | COPIAPO | 6969263 | 370213 | 83 | 125 | 54 | <5 | 19 | 130 | 84 | 398 | 28 | 276 | 9 | 498 | 149 | 15 | 1.39 | 6.58 | 0.53 | 5.99 | 2.11 | <20 | <5 | 42.93 | 40.77 | 2.38 | 1.56 | <10 | <10 | <0,01 | 56.88 | 16.3 | 0.47 | 6.14 | 5.04 | 4.43 | 0.11 | 2.64 | 2.2 | 0.19 | 4.92 | <0,01 | 99.31 | 20.38 | 52.69 | 7.25 | 30.43 | 7.55 | 1.95 | 8.47 | 1.34 | 7.85 | 1.68 | 4.93 | 0.68 | 4.5 | 0.74 | <0,02 | 0.76
1476 | CIA. CONTRACTUAL MINERA CANDELARIA | PLANTA SAN ESTEBAN | SAN ESTEBAN 1 PRINCIPAL | COBRE | 738765 | INACTIVO | CUBETA | ATACAMA | TIERRA AMARILLA | 6959132 | 372178 | 219 | 58 | 20 | 37 | <5 | <5 | 51 | 69 | 53 | 114 | <5 | 57 | 19 | 20 | 1.38 | 2.9 | 0.87 | 4.58 | 1.23 | <20 | 6.46 | 17.66 | 35.09 | 6.23 | 2.11 | <10 | 13.17 | 0.26 | 25.05 | 11.32 | 0.34 | 7.48 | 27.81 | 3.12 | 0.76 | 0.44 | 2.77 | 0.07 | 20.77 | <0,01 | 99.91 | 13.72 | 28.47 | 3.74 | 15.39 | 3.13 | 0.96 | 2.63 | 0.32 | 1.85 | 0.35 | 1.03 | 0.14 | 0.95 | 0.15 | <0,02 | 0.53
1477 | CIA. CONTRACTUAL MINERA CANDELARIA | PLANTA SAN ESTEBAN | SAN ESTEBAN 1 PRINCIPAL | COBRE | 738765 | INACTIVO | CUBETA | ATACAMA | TIERRA AMARILLA | 6959110 | 372212 | 449 | 57 | 28 | 47 | 5 | <5 | 54 | 87 | 51 | 71 | <5 | <20 | 26 | 6 | 0.94 | 2.76 | 0.32 | 4.54 | 1.39 | <20 | 6.97 | 14.13 | 37.82 | 5.63 | 4.37 | <10 | <10 | 1.33 | 22.68 | 11.82 | 0.31 | 7.09 | 27.8 | 3.92 | 0.7 | 0.57 | 2.86 | 0.07 | 21.91 | <0,01 | 99.73 | 11.04 | 24.17 | 3.27 | 13.64 | 2.78 | 0.75 | 2.39 | 0.3 | 1.74 | 0.36 | 1.1 | 0.14 | 1.09 | 0.17 | <0,02 | 1.47
1478 | CIA. CONTRACTUAL MINERA CANDELARIA | PLANTA SAN ESTEBAN | SAN ESTEBAN 1 PRINCIPAL | COBRE | 738765 | INACTIVO | CUBETA | ATACAMA | TIERRA AMARILLA | 6959176 | 372141 | 280 | 52 | 26 | 48 | <5 | <5 | 43 | 70 | 49 | 124 | <5 | 49 | 21 | <5 | 1.56 | 1.97 | 0.19 | 4.06 | 1.22 | <20 | 6.99 | 14.85 | 31.43 | 6.02 | 2.34 | <10 | 11.14 | 0.46 | 23.62 | 9.67 | 0.35 | 7.09 | 29.78 | 3.44 | 0.75 | 0.52 | 2.38 | 0.06 | 21.92 | <0,01 | 99.58 | 11.6 | 24.77 | 3.37 | 14.09 | 2.97 | 0.91 | 2.7 | 0.36 | 2.11 | 0.38 | 1.09 | 0.17 | 1.13 | 0.21 | <0,02 | 1.42
1479 | CIA. CONTRACTUAL MINERA CANDELARIA | PLANTA SAN ESTEBAN | SAN ESTEBAN 1 PRINCIPAL | COBRE | N/A | INACTIVO | MURO | ATACAMA | TIERRA AMARILLA | 6959150 | 372398 | 981 | 45 | 16 | 52 | <5 | <5 | 33 | 70 | 47 | 142 | <5 | <20 | 37 | 18 | 0.86 | 2.57 | 0.89 | 4.75 | 1.71 | <20 | 6.65 | 17.83 | <20 | 6.69 | 3.15 | <10 | 10.87 | 0.36 | 22.23 | 8.33 | 0.35 | 8.31 | 31.74 | 3.24 | 0.96 | 0.31 | 1.9 | 0.05 | 22.17 | <0,01 | 99.59 | 12.25 | 27.74 | 3.99 | 18.52 | 4.35 | 1.27 | 4.22 | 0.59 | 3.42 | 0.7 | 1.98 | 0.29 | 1.74 | 0.3 | <0,02 | 0.59
1978 | CIA. CONTRACTUAL MINERA CANDELARIA | PLANTA SAN ESTEBAN | SAN ESTEBAN 1 PRINCIPAL | COBRE | N/A | INACTIVO | SEDIMENTOS | ATACAMA | TIERRA AMARILLA | 6959078 | 372550 | 2708 | 157 | 64 | <5 | 12 | 222 | 47 | 214 | 19 | 286 | 7 | 446 | 126 | 23 | 2.9 | 5.16 | 1.38 | 9.22 | 2.73 | <20 | <5 | 11.27 | <20 | 5.04 | <1 | <10 | <10 | 0.29 | 49.44 | 13.61 | 0.82 | 12.51 | 8.74 | 3.69 | 0.22 | 3.17 | 2.12 | 0.31 | 4.91 | <0,01 | 100.01 | 32.37 | 64.05 | 7.66 | 30.8 | 6.22 | 1.53 | 5.6 | 0.7 | 4.47 | 0.95 | 2.74 | 0.42 | 2.77 | 0.42 | <0,02 | 0.18
1484 | CIA. CONTRACTUAL MINERA CANDELARIA | PLANTA SAN ESTEBAN | SAN ESTEBAN 1 SECUNDARIO | COBRE | N/A | INACTIVO | MURO | ATACAMA | TIERRA AMARILLA | 6959243 | 372545 | 458 | 72 | 28 | 15 | <5 | 58 | 91 | 32 | <10 | 200 | <5 | 499 | 888 | 17 | 7.98 | 2.29 | 2.93 | 4.48 | 2.41 | 34.6 | <5 | <10 | 52.88 | <1 | 2.29 | <10 | <10 | 0.53 | 42.57 | 11.43 | 0.4 | 9.58 | 17.03 | 3.06 | 0.3 | 0.82 | 3.26 | 0.09 | 11.15 | <0,01 | 99.92 | 6.1 | 19.44 | 2.47 | 8.83 | 1.65 | 0.33 | 1.54 | 0.21 | 1.29 | 0.24 | 0.81 | 0.09 | 0.65 | 0.15 | <0,02 | 0.01
1485 | CIA. CONTRACTUAL MINERA CANDELARIA | PLANTA SAN ESTEBAN | SAN ESTEBAN 1 SECUNDARIO | COBRE | 97500 | INACTIVO | CUBETA | ATACAMA | TIERRA AMARILLA | 6959176 | 372509 | 978 | 117 | 41 | 43 | 6 | 57 | 202 | 32 | 39 | 274 | <5 | 160 | 875 | 16 | 5.21 | 2.48 | 0.83 | 4.3 | 2.16 | <20 | <5 | 13.77 | <20 | <1 | <1 | <10 | <10 | 0.12 | 47.94 | 13.75 | 0.65 | 6.23 | 14.45 | 3.19 | 0.25 | 1.26 | 2.51 | 0.13 | 9.34 | <0,01 | 99.98 | 6.25 | 17.42 | 2.04 | 7.79 | 1.55 | 0.31 | 1.4 | 0.19 | 0.93 | 0.22 | 0.66 | 0.1 | 0.81 | 0.12 | <0,02 | 0.02
1486 | CIA. CONTRACTUAL MINERA CANDELARIA | PLANTA SAN ESTEBAN | SAN ESTEBAN 1 SECUNDARIO | COBRE | 97500 | INACTIVO | CUBETA | ATACAMA | TIERRA AMARILLA | 6959228 | 372523 | 480 | 58 | 24 | 39 | <5 | 45 | 95 | 45 | <10 | 144 | <5 | 59 | 858 | 18 | 7.11 | 2.07 | 0.93 | 4 | 1.89 | <20 | <5 | <10 | 43.71 | <1 | <1 | <10 | 11.16 | 0.09 | 29.06 | 10.54 | 0.35 | 6.83 | 26 | 3.32 | 0.67 | 0.44 | 2.34 | 0.07 | 20.15 | <0,01 | 99.94 | 8.23 | 23.05 | 2.85 | 10.81 | 2.19 | 0.52 | 1.79 | 0.25 | 1.64 | 0.3 | 0.86 | 0.13 | 0.89 | 0.15 | 0.02 | 0.15
1487 | CIA. CONTRACTUAL MINERA CANDELARIA | PLANTA SAN ESTEBAN | SAN ESTEBAN 1 SECUNDARIO | COBRE | 97500 | INACTIVO | CUBETA | ATACAMA | TIERRA AMARILLA | 6959197 | 372541 | 411 | 92 | 55 | 37 | <5 | 68 | 191 | 28 | <10 | 221 | <5 | 173 | 796 | <5 | 4.42 | 1.57 | 1.45 | 1.76 | 1.51 | <20 | <5 | 10.43 | <20 | 12.71 | <1 | <10 | <10 | 0.16 | 48.36 | 14.83 | 0.47 | 4.44 | 14.11 | 3.1 | 0.17 | 1.04 | 2.97 | 0.09 | 10.1 | <0,01 | 99.88 | 21.42 | 44.57 | 4.61 | 14.99 | 2.42 | 1.05 | 2.02 | 0.3 | 1.94 | 0.35 | 1.03 | 0.16 | 1.02 | 0.13 | 0.02 | <0,01
1979 | CIA. CONTRACTUAL MINERA CANDELARIA | PLANTA SAN ESTEBAN | SAN ESTEBAN 1 SECUNDARIO | COBRE | N/A | INACTIVO | SEDIMENTOS | ATACAMA | TIERRA AMARILLA | 6959141 | 372691 | 7020 | 169 | 68 | <5 | 17 | 390 | 38 | 139 | 12 | 195 | 6 | 458 | 171 | 14 | 2.82 | 3.83 | 1.7 | 9.15 | 3.22 | <20 | 6.88 | <10 | <20 | 2.05 | 3.59 | <10 | <10 | 0.8 | 46.84 | 12.63 | 0.83 | 16.8 | 7.82 | 4.16 | 0.21 | 2.41 | 2.03 | 0.31 | 4.92 | <0,01 | 99.83 | 58.75 | 109.1 | 10.71 | 38.17 | 6.69 | 1.72 | 5.67 | 0.74 | 4.28 | 0.85 | 2.59 | 0.36 | 2.19 | 0.38 | <0,02 | 0.69
1480 | CIA. CONTRACTUAL MINERA CANDELARIA | PLANTA SAN ESTEBAN | SAN ESTEBAN 2 | COBRE | N/A | INACTIVO | MURO | ATACAMA | TIERRA AMARILLA | 6958753 | 372053 | 286 | 100 | 33 | 40 | 5 | <5 | 66 | 150 | 34 | 202 | <5 | 124 | 19 | 14 | 0.91 | 2.37 | 0.18 | 3.14 | 1.24 | <20 | 5.01 | <10 | <20 | 6.77 | 3.1 | <10 | 10.52 | <0,01 | 43.62 | 13.75 | 0.61 | 4.7 | 18.23 | 2.78 | 0.23 | 0.81 | 2.91 | 0.09 | 11.72 | <0,01 | 99.45 | 12.62 | 26.17 | 3.48 | 14.46 | 2.94 | 1.14 | 2.51 | 0.33 | 1.85 | 0.35 | 1.03 | 0.18 | 0.97 | 0.11 | 0.02 | 0.57
1481 | CIA. CONTRACTUAL MINERA CANDELARIA | PLANTA SAN ESTEBAN | SAN ESTEBAN 2 | COBRE | 425812 | INACTIVO | CUBETA | ATACAMA | TIERRA AMARILLA | 6958691 | 372081 | 251 | 99 | 31 | 44 | 7 | <5 | 67 | 161 | 32 | 273 | <5 | 116 | 16 | 19 | 0.64 | 2.05 | 0.16 | 2.48 | 0.68 | <20 | <5 | 23.97 | <20 | 6.31 | 3.86 | <10 | 13.54 | <0,01 | 48.12 | 14.29 | 0.57 | 4.42 | 15.46 | 2.53 | 0.22 | 0.95 | 3 | 0.1 | 10.12 | <0,01 | 99.77 | 10.55 | 22.88 | 2.94 | 12.1 | 2.47 | 0.72 | 2.03 | 0.23 | 1.34 | 0.32 | 0.74 | 0.13 | 0.71 | 0.12 | 0.03 | 0.62
1482 | CIA. CONTRACTUAL MINERA CANDELARIA | PLANTA SAN ESTEBAN | SAN ESTEBAN 2 | COBRE | 425812 | INACTIVO | CUBETA | ATACAMA | TIERRA AMARILLA | 6958749 | 372119 | 781 | 94 | 38 | 50 | 7 | <5 | 60 | 218 | 26 | 208 | <5 | 128 | 30 | 18 | 1.05 | 2.6 | 0.21 | 5.19 | 1.36 | <20 | 7.15 | <10 | <20 | 8.35 | 3.99 | <10 | <10 | 0.94 | 48.8 | 14.33 | 0.5 | 4.79 | 14.95 | 3.07 | 0.21 | 1.14 | 2.7 | 0.1 | 9.05 | <0,01 | 99.63 | 12.17 | 29.02 | 3.5 | 14.69 | 3.04 | 0.84 | 2.45 | 0.29 | 1.67 | 0.33 | 1.01 | 0.16 | 1.08 | 0.15 | 0.02 | 1.77
1483 | CIA. CONTRACTUAL MINERA CANDELARIA | PLANTA SAN ESTEBAN | SAN ESTEBAN 2 | COBRE | 425812 | INACTIVO | CUBETA | ATACAMA | TIERRA AMARILLA | 6958760 | 372173 | 1078 | 107 | 53 | 70 | 9 | <5 | 75 | 140 | 33 | 127 | <5 | 145 | 37 | 13 | 0.62 | 3.5 | 1.3 | 5.95 | 1.3 | <20 | 8.1 | 14.14 | <20 | 4.96 | 3.91 | <10 | <10 | 0.59 | 41.36 | 15 | 0.47 | 6.1 | 16.17 | 3.34 | 0.27 | 1.14 | 3.4 | 0.1 | 12.26 | <0,01 | 99.59 | 16.06 | 34.28 | 4.28 | 16.75 | 3.17 | 1.17 | 2.5 | 0.31 | 1.91 | 0.33 | 1.09 | 0.17 | 1.15 | 0.21 | 0.03 | 2.38
1977 | CIA. CONTRACTUAL MINERA CANDELARIA | PLANTA SAN ESTEBAN | SAN ESTEBAN 2 | COBRE | N/A | INACTIVO | SEDIMENTOS | ATACAMA | TIERRA AMARILLA | 6958934 | 372335 | 1021 | 99 | 43 | 13 | 6 | 127 | 64 | 289 | 28 | 291 | 6 | 470 | 86 | 31 | 2.66 | 4.82 | 1.31 | 8.13 | 2.27 | <20 | <5 | 28.48 | <20 | 2.41 | <1 | <10 | <10 | 0.04 | 52.27 | 14.44 | 0.6 | 7.92 | 9.09 | 3.59 | 0.19 | 3.25 | 2.3 | 0.3 | 5.56 | <0,01 | 99.76 | 25.55 | 65.56 | 6.61 | 27.97 | 5.97 | 1.89 | 5.56 | 0.72 | 4.76 | 0.97 | 2.75 | 0.42 | 2.36 | 0.4 | <0,02 | 0.07
1458 | CIA. MINERA SAN ESTEBAN | PLANTA SAN ESTEBAN | SAN ESTEBAN 2A | COBRE | 72000 | INACTIVO | CUBETA | ATACAMA | COPIAPO | 6969045.009 | 370188.139 | 10209 | 42 | 25 | <5 | 22 | 77 | 40 | 65 | 14 | 104 | 13 | 198 | 61 | <5 | 2.48 | 2.93 | 0.8 | 2.39 | 1.59 | <20 | 8.2 | 40.42 | 45.05 | 8.51 | 4.28 | <10 | <10 | 0.97 | 41.67 | 9.7 | 0.38 | 17.44 | 18.98 | 2.75 | 0.76 | 0.83 | 2.09 | 0.13 | 3.7 | 0.36 | 98.77 | 6.68 | 11.32 | 1.49 | 6.32 | 0.87 | 0.33 | 1.12 | 0.17 | 0.97 | 0.21 | 0.7 | 0.11 | 0.77 | 0.11 | <0,02 | 0.02
1459 | CIA. MINERA SAN ESTEBAN | PLANTA SAN ESTEBAN | SAN ESTEBAN 2A | COBRE | 72000 | INACTIVO | CUBETA | ATACAMA | COPIAPO | 6969033.647 | 370192.907 | 1294 | 46 | 27 | <5 | 19 | 35 | 48 | 59 | <10 | 156 | 7 | 509 | 30 | <5 | 0.32 | 0.85 | 0.16 | 0.51 | 2.52 | <20 | <5 | 38.21 | 71.79 | 7.14 | 2.15 | <10 | 13.61 | 0.63 | 49.29 | 10.47 | 0.43 | 13.71 | 12.85 | 2.77 | 0.42 | 1.59 | 2.54 | 0.18 | 5.15 | 0.24 | 99.63 | 0.59 | 4.01 | 0.54 | 2.45 | 0.56 | 0.15 | 0.59 | 0.08 | 0.55 | 0.1 | 0.35 | 0.05 | 0.37 | 0.06 | 0.03 | 0.1
2053 | CIA. MINERA SAN ESTEBAN | PLANTA SAN ESTEBAN | SAN ESTEBAN 2A | COBRE | N/A | INACTIVO | SEDIMENTOS | ATACAMA | COPIAPO | 6969147 | 370178 | 463 | 113 | 61 | 11 | 26 | 246 | 75 | 421 | 26 | 202 | 9 | 573 | 98 | 13 | 2.55 | 6.62 | 0.49 | 6.14 | 2.73 | <20 | 6.39 | <10 | <20 | 6.1 | 2.48 | <10 | <10 | 0.23 | 46.1 | 15.07 | 0.46 | 7.01 | 8.96 | 4.46 | 0.19 | 1.89 | 2.09 | 0.27 | 13 | <0,01 | 99.51 | 19.01 | 48.58 | 6.96 | 28.35 | 7.16 | 1.66 | 7.51 | 1.29 | 7.38 | 1.58 | 4.68 | 0.65 | 4.31 | 0.63 | <0,02 | 0.84
1460 | CIA. MINERA SAN ESTEBAN | PLANTA SAN ESTEBAN | SAN ESTEBAN 2B | COBRE | 367740 | INACTIVO | CUBETA | ATACAMA | COPIAPO | 6969022.166 | 370102.345 | 897 | 31 | 36 | <5 | 16 | 26 | 37 | 29 | 18 | 107 | 17 | 165 | 7 | <5 | 0.29 | 1.13 | 0.26 | 0.65 | 1.7 | <20 | <5 | <10 | 71.65 | 6.39 | 3.57 | <10 | 30.19 | 0.27 | 39.87 | 8.34 | 0.36 | 16 | 23.98 | 3.19 | 0.92 | 0.56 | 2.01 | 0.11 | 4.17 | 0.1 | 99.62 | 1.69 | 4.28 | 0.55 | 2.23 | 0.51 | 0.12 | 0.47 | 0.06 | 0.38 | 0.07 | 0.18 | 0.03 | 0.24 | 0.04 | 0.02 | 0.4
1461 | CIA. MINERA SAN ESTEBAN | PLANTA SAN ESTEBAN | SAN ESTEBAN 2B | COBRE | 367740 | INACTIVO | CUBETA | ATACAMA | COPIAPO | 6968988.835 | 370125.046 | 965 | 69 | 34 | <5 | 17 | <5 | 39 | 36 | <10 | 156 | <5 | 372 | 60 | 18 | 0.83 | 6.16 | 0.24 | 1.09 | 0.34 | <20 | <5 | 24.81 | 21.84 | <1 | <1 | <10 | <10 | 0.73 | 47.74 | 12.45 | 0.41 | 14.41 | 6.44 | 4.58 | 0.27 | 2.49 | 2.33 | 0.24 | 7.37 | 0.4 | 99.14 | 3 | 4.26 | 0.52 | 1.93 | 0.25 | 0.1 | 0.34 | 0.05 | 0.26 | 0.05 | 0.25 | 0.02 | 0.18 | 0.05 | <0,02 | <0,01
1462 | CIA. MINERA SAN ESTEBAN | PLANTA SAN ESTEBAN | SAN ESTEBAN 2B | COBRE | 367740 | INACTIVO | CUBETA | ATACAMA | COPIAPO | 6968990.439 | 370161 | 742 | 49 | 24 | <5 | <5 | <5 | 32 | 54 | 24 | 143 | <5 | 171 | 52 | 18 | 1.3 | 1.78 | 0.31 | 1.3 | 0.53 | <20 | <5 | <10 | 46.58 | <1 | <1 | <10 | <10 | 0.73 | 31.4 | 9.28 | 0.32 | 14.36 | 19.41 | 3.88 | 0.92 | 1.07 | 1.85 | 0.13 | 16.34 | 0.41 | 99.36 | 5.41 | 15.34 | 1.92 | 7.08 | 1.48 | 0.31 | 1.41 | 0.21 | 1.39 | 0.25 | 0.81 | 0.14 | 0.89 | 0.13 | <0,02 | <0,01
2054 | CIA. MINERA SAN ESTEBAN | PLANTA SAN ESTEBAN | SAN ESTEBAN 2B | COBRE | N/A | INACTIVO | SEDIMENTOS | ATACAMA | COPIAPO | 6969056 | 370086 | 295 | 107 | 48 | <5 | 17 | 114 | 73 | 348 | 27 | 170 | 7 | 531 | 70 | 31 | 0.81 | 6.52 | 0.5 | 6.8 | 2.11 | <20 | <5 | 13.41 | 61.41 | 6.57 | 2.82 | <10 | <10 | 0.25 | 49.28 | 14.37 | 0.67 | 7.65 | 9.82 | 4.5 | 0.28 | 1.68 | 2.14 | 0.2 | 9.21 | <0,01 | 99.79 | 22.15 | 54.26 | 7.94 | 31.94 | 7.87 | 1.95 | 8.41 | 1.39 | 7.94 | 1.7 | 4.92 | 0.74 | 4.44 | 0.68 | <0,02 | 0.54
672 | ALMA MINERALS | PLANTA SAN FRANCISCO | SAN FRANCISCO | COBRE | N/A | INACTIVO | MURO | METROPOLITANA | TIL TIL | 6335340 | 319996 | 3379 | 174 | 5691 | 25 | 82 | 351 | 46 | 122 | 21 | 124 | <5 | 301 | 159 | 19 | 3.41 | 3.1 | <0,01 | 3.64 | 1.59 | <20 | 33.15 | 31.97 | 73.21 | 19.59 | 9.2 | <10 | <10 | <0,01 | 44.09 | 12.07 | 0.77 | 16.74 | 6.67 | 8.31 | 0.16 | 2.41 | 2.2 | 0.38 | 4.84 | 1.33 | 99.77 | 24.56 | 43.65 | 5.6 | 22.24 | 4.72 | 1.4 | 4.58 | 0.6 | 3.75 | 0.76 | 2.07 | 0.3 | 2.06 | 0.32 | <0,02 | 0.19
673 | ALMA MINERALS | PLANTA SAN FRANCISCO | SAN FRANCISCO | COBRE | 9502 | INACTIVO | CUBETA | METROPOLITANA | TIL TIL | 6335322 | 320006 | 1029 | 103 | 409 | 12 | 70 | 4180 | 61 | 21 | 37 | 251 | 11 | 437 | 2169 | 21 | 4.08 | 5.46 | <0,01 | 1.71 | 0.55 | 613.04 | 8.67 | 31.72 | 44.44 | 24.24 | 23.54 | <10 | <10 | 1.02 | 62.98 | 9.01 | 0.4 | 7.53 | 5.56 | 3.02 | 0.55 | 0.23 | 1.73 | 0.12 | 8.05 | <0,01 | 99.17 | 7.83 | 15.22 | 2.05 | 8.68 | 2.01 | 0.63 | 1.86 | 0.24 | 1.46 | 0.3 | 0.83 | 0.11 | 0.63 | 0.07 | <0,02 | 0.23
1893 | ALMA MINERALS | PLANTA SAN FRANCISCO | SAN FRANCISCO | COBRE | N/A | INACTIVO | SEDIMENTOS | METROPOLITANA | TIL TIL | 6335363 | 320004 | 581 | 233 | 656 | <5 | 10 | 681 | 82 | 270 | 28 | 229 | 6 | 780 | 121 | 29 | 2.97 | 4 | 2.13 | 4.47 | 1.18 | <20 | <5 | 46.18 | <20 | <1 | <1 | <10 | <10 | <0,01 | 51.43 | 17.03 | 0.92 | 9.43 | 3.79 | 3.81 | 0.21 | 2.46 | 2.88 | 0.36 | 6.84 | <0,01 | 99.16 | 15.25 | 32.54 | 4.36 | 18.24 | 4.1 | 1.24 | 4.07 | 0.64 | 3.74 | 0.82 | 2.43 | 0.33 | 2.04 | 0.3 | <0,02 | 0.01
1894 | ALMA MINERALS | PLANTA SAN FRANCISCO | SAN FRANCISCO | COBRE | N/A | INACTIVO | SEDIMENTOS | METROPOLITANA | TIL TIL | 6335496 | 320197 | 184 | 186 | 80 | <5 | 6 | 149 | 71 | 355 | 24 | 481 | 9 | 630 | 30 | 21 | 2.58 | 6.41 | 3.88 | 5.84 | 1.76 | <20 | <5 | 22.5 | <20 | <1 | <1 | <10 | <10 | <0,01 | 57.42 | 16.86 | 0.89 | 7.21 | 4.06 | 2.62 | 0.12 | 2.57 | 2.54 | 0.26 | 5.54 | <0,01 | 100.09 | 17.92 | 38.48 | 5.13 | 21.07 | 4.69 | 1.38 | 4.3 | 0.6 | 3.67 | 0.68 | 2.43 | 0.3 | 2.12 | 0.33 | <0,02 | 0.02
1895 | ALMA MINERALS | PLANTA SAN FRANCISCO | SAN FRANCISCO | COBRE | N/A | INACTIVO | SEDIMENTOS | METROPOLITANA | TIL TIL | 6335202 | 320044 | 2445 | 254 | 3039 | <5 | 23 | 597 | 72 | 251 | 25 | 215 | 7 | 577 | 218 | 33 | 3.52 | 4.05 | 3.1 | 4.39 | 1.16 | <20 | 12.33 | 12.97 | 28.86 | 6.37 | <1 | <10 | <10 | <0,01 | 48.73 | 17.29 | 0.98 | 10.15 | 3.93 | 4.65 | 0.18 | 2.27 | 2.47 | 0.36 | 8.28 | <0,01 | 99.3 | 15.57 | 34.75 | 4.78 | 20.34 | 4.75 | 1.33 | 5.17 | 0.72 | 3.98 | 0.83 | 2.64 | 0.33 | 2.18 | 0.31 | <0,02 | <0,01
1499 | SOC. MINERA SAN JOAQUIN | PLANTA SAN JOAQUIN | SAN JOAQUIN 1 | COBRE-ORO | 19500 | INACTIVO | CUBETA | ATACAMA | TIERRA AMARILLA | 6963802 | 374328 | 3487 | 76 | 31 | 55 | 8 | 39 | 103 | 31 | 114 | 100 | <5 | 151 | 991 | 8 | 0.72 | 1.73 | 0.98 | 2.1 | 1.52 | 136.69 | 20.03 | 61.42 | 33.9 | 10.81 | <1 | 11.67 | <10 | 0.48 | 33.72 | 10.91 | 0.31 | 10.04 | 19.58 | 4.07 | 0.3 | 1.29 | 1.83 | 0.12 | 17.23 | <0,01 | 99.92 | 13.16 | 25.88 | 2.81 | 11.04 | 1.7 | 0.44 | 1.83 | 0.22 | 1.21 | 0.22 | 0.68 | 0.1 | 0.64 | 0.12 | 0.03 | 2.8
1500 | SOC. MINERA SAN JOAQUIN | PLANTA SAN JOAQUIN | SAN JOAQUIN 1 | COBRE-ORO | 19500 | INACTIVO | CUBETA | ATACAMA | TIERRA AMARILLA | 6963809 | 374347 | 2241 | 84 | 37 | 39 | 10 | 35 | 118 | 22 | 81 | 107 | <5 | 223 | 954 | 24 | 0.46 | 4.02 | 0.64 | 1.49 | 1.4 | 81.53 | 15.84 | 41.56 | <20 | <1 | <1 | <10 | <10 | 0.46 | 39.86 | 11.21 | 0.39 | 11.71 | 15.55 | 4.17 | 0.22 | 1.64 | 1.6 | 0.14 | 12.87 | <0,01 | 99.73 | 4.56 | 15.63 | 1.99 | 8.23 | 1.99 | 0.46 | 1.65 | 0.24 | 1.46 | 0.28 | 0.77 | 0.12 | 0.69 | 0.15 | 0.02 | 1.53
1985 | SOC. MINERA SAN JOAQUIN | PLANTA SAN JOAQUIN | SAN JOAQUIN 1 | COBRE-ORO | N/A | INACTIVO | SEDIMENTOS | ATACAMA | TIERRA AMARILLA | 6963800 | 374397 | 2085 | 118 | 80 | <5 | 16 | 427 | 63 | 269 | 25 | 299 | 8 | 605 | 426 | 29 | 5.25 | 6.17 | 1.1 | 6.93 | 2.67 | 208.4 | 8.68 | 18.68 | <20 | <1 | <1 | <10 | <10 | 0.07 | 56.64 | 13.94 | 0.69 | 8.83 | 5.59 | 3.28 | 0.16 | 2.76 | 2.16 | 0.23 | 4.82 | <0,01 | 99.57 | 28.64 | 58.77 | 6.46 | 26.47 | 5.42 | 1.31 | 4.72 | 0.63 | 3.78 | 0.76 | 2.04 | 0.32 | 1.88 | 0.33 | <0,02 | 0.4
1491 | SOC. MINERA SAN JOAQUIN | PLANTA SAN JOAQUIN | SAN JOAQUIN 2 | COBRE-ORO | N/A | INACTIVO | MURO | ATACAMA | TIERRA AMARILLA | 6963831 | 374197 | 4792 | 105 | 59 | 139 | 8 | 29 | 40 | 48 | <10 | 206 | <5 | <20 | 919 | 24 | 0.33 | 2.17 | 0.3 | 1.39 | 0.62 | 157.61 | 40.33 | 77.71 | <20 | 9.31 | <1 | <10 | <10 | 0.56 | 42.28 | 9.03 | 0.4 | 14.16 | 14.6 | 4.54 | 0.41 | 0.08 | 1.5 | 0.12 | 12.23 | <0,01 | 99.97 | 11.23 | 32.74 | 4.08 | 18.04 | 4.14 | 0.9 | 2.95 | 0.41 | 2.45 | 0.46 | 1.42 | 0.24 | 1.6 | 0.3 | <0,02 | 1.57
1492 | SOC. MINERA SAN JOAQUIN | PLANTA SAN JOAQUIN | SAN JOAQUIN 2 | COBRE-ORO | 12750 | INACTIVO | CUBETA | ATACAMA | TIERRA AMARILLA | 6963861 | 374171 | 6964 | 79 | 46 | 68 | <5 | 28 | 42 | 67 | <10 | 202 | <5 | <20 | 844 | 10 | 0.31 | 2.45 | 2.05 | 1.2 | 0.61 | 114.15 | 46.27 | 77.92 | <20 | 5.4 | <1 | <10 | <10 | 0.16 | 47.11 | 7.74 | 0.31 | 13.01 | 12.13 | 3.83 | 0.51 | 0.1 | 1.44 | 0.1 | 12.55 | <0,01 | 99.66 | 13.74 | 35.53 | 4.49 | 18.92 | 4.06 | 0.89 | 3.16 | 0.4 | 2.23 | 0.44 | 1.3 | 0.21 | 1.4 | 0.25 | <0,02 | 1.79
1493 | SOC. MINERA SAN JOAQUIN | PLANTA SAN JOAQUIN | SAN JOAQUIN 2 | COBRE-ORO | 12750 | INACTIVO | CUBETA | ATACAMA | TIERRA AMARILLA | 6963841 | 374190 | 4965 | 95 | 51 | 101 | <5 | 26 | 39 | 51 | <10 | 220 | <5 | <20 | 875 | 13 | 0.3 | 2.53 | 1.49 | 1.27 | 0.65 | 146.16 | 47.32 | 67.88 | <20 | <1 | 2.67 | <10 | <10 | 0.28 | 44.96 | 7.63 | 0.39 | 13.6 | 13.35 | 4.43 | 0.47 | 0.06 | 1.41 | 0.12 | 12.5 | <0,01 | 99.56 | 14.73 | 38.66 | 5.26 | 21.32 | 4 | 1.12 | 3.55 | 0.5 | 2.73 | 0.55 | 1.68 | 0.3 | 1.85 | 0.31 | <0,02 | 2.07
1494 | SOC. MINERA SAN JOAQUIN | PLANTA SAN JOAQUIN | SAN JOAQUIN 2 | COBRE-ORO | 12750 | INACTIVO | CUBETA | ATACAMA | TIERRA AMARILLA | 6963881 | 374157 | 5266 | 98 | 59 | 143 | 8 | 28 | 40 | 48 | <10 | 229 | <5 | 118 | 926 | 21 | 1.29 | 1.7 | 0.44 | 2.23 | 1.06 | 157.03 | 44.54 | 85.85 | 23.6 | <1 | <1 | <10 | <10 | 0.46 | 47.19 | 8.17 | 0.33 | 12.75 | 12.49 | 4.1 | 0.38 | 0.18 | 1.59 | 0.12 | 11.71 | <0,01 | 99.7 | 5.97 | 21.04 | 2.69 | 11.14 | 2.42 | 0.72 | 2.72 | 0.38 | 2.45 | 0.49 | 1.45 | 0.21 | 1.26 | 0.18 | <0,02 | <0,01
1495 | SOC. MINERA SAN JOAQUIN | PLANTA SAN JOAQUIN | SAN JOAQUIN 2 | COBRE-ORO | 12750 | INACTIVO | CUBETA | ATACAMA | TIERRA AMARILLA | 6963857 | 374233 | 1216 | 63 | 32 | 131 | 9 | 12 | 50 | 78 | <10 | 84 | <5 | <20 | 904 | 19 | 1.11 | 1.94 | 0.8 | 2.28 | 0.9 | 37.23 | 10.24 | 44.3 | <20 | <1 | <1 | <10 | <10 | 0.37 | 15.19 | 3.88 | 0.19 | 14.38 | 38.78 | 2.14 | 0.37 | 0.23 | 0.64 | 0.05 | 23.8 | <0,01 | 99.9 | 6.43 | 17.2 | 1.91 | 7.19 | 1.31 | 0.46 | 1.26 | 0.19 | 1.34 | 0.24 | 0.69 | 0.12 | 0.77 | 0.12 | <0,02 | <0,01
1983 | SOC. MINERA SAN JOAQUIN | PLANTA SAN JOAQUIN | SAN JOAQUIN 2 | COBRE-ORO | N/A | INACTIVO | SEDIMENTOS | ATACAMA | TIERRA AMARILLA | 6963756 | 374318 | 236 | 170 | 85 | <5 | 16 | 103 | 73 | 322 | 24 | 335 | 9 | 564 | 67 | 12 | 3.66 | 6.26 | 1.7 | 9.34 | 1.99 | <20 | <5 | 27.44 | <20 | 11.18 | <1 | <10 | <10 | <0,01 | 59.48 | 14.62 | 0.83 | 7.42 | 4.76 | 3.44 | 0.15 | 3.52 | 2.32 | 0.21 | 2.81 | <0,01 | 99.75 | 24.54 | 52.13 | 6.32 | 25.18 | 5.28 | 1.19 | 4.78 | 0.69 | 3.65 | 0.77 | 2.07 | 0.33 | 1.81 | 0.33 | <0,02 | 0.01
1496 | SOC. MINERA SAN JOAQUIN | PLANTA SAN JOAQUIN | SAN JOAQUIN 3 | COBRE-ORO | 20550 | INACTIVO | CUBETA | ATACAMA | TIERRA AMARILLA | 6963879 | 374305 | 3924 | 89 | 42 | 82 | <5 | 26 | 50 | 59 | <10 | 243 | <5 | <20 | 888 | 9 | 1.26 | 1.27 | 0.78 | 2.02 | 2.64 | 405.52 | 41.61 | 485.4 | 20.59 | <1 | <1 | <10 | <10 | 0.07 | 37.89 | 7.1 | 0.41 | 12.08 | 18.3 | 4.56 | 0.52 | 0.13 | 1.31 | 0.11 | 16.62 | <0,01 | 99.56 | 29.12 | 47.02 | 3.93 | 12.79 | 2.11 | 0.58 | 1.91 | 0.35 | 2.56 | 0.65 | 2.3 | 0.38 | 2.26 | 0.49 | 0.04 | 1.18
1497 | SOC. MINERA SAN JOAQUIN | PLANTA SAN JOAQUIN | SAN JOAQUIN 3 | COBRE-ORO | 20550 | INACTIVO | CUBETA | ATACAMA | TIERRA AMARILLA | 6963840 | 374271 | 4527 | 97 | 37 | 105 | <5 | 26 | 49 | 58 | <10 | 242 | <5 | <20 | 865 | 27 | 0.69 | 1.99 | 2.01 | 1.14 | 1.67 | 459.01 | 44.12 | 395.32 | <20 | 1.45 | 3.4 | <10 | <10 | 0.06 | 43.4 | 7.3 | 0.37 | 12.4 | 14.97 | 4.48 | 0.48 | 0.02 | 1.32 | 0.11 | 14.33 | <0,01 | 99.76 | 14.42 | 28.05 | 2.61 | 9.47 | 1.61 | 0.53 | 1.74 | 0.34 | 1.91 | 0.46 | 1.64 | 0.27 | 1.86 | 0.28 | 0.02 | 1.77
1498 | SOC. MINERA SAN JOAQUIN | PLANTA SAN JOAQUIN | SAN JOAQUIN 3 | COBRE-ORO | 20550 | INACTIVO | CUBETA | ATACAMA | TIERRA AMARILLA | 6963859 | 374302 | 4555 | 95 | 49 | 99 | <5 | 29 | 54 | 66 | <10 | 218 | <5 | <20 | 880 | 19 | 0.58 | 3.62 | 1.86 | 3.26 | 1.71 | 466.59 | 41.5 | 438.71 | 36.94 | <1 | 4.01 | <10 | <10 | 0.16 | 40.18 | 8.11 | 0.4 | 12.44 | 16.55 | 4.14 | 0.48 | 0.08 | 1.49 | 0.11 | 15.31 | <0,01 | 99.89 | 6.09 | 18.88 | 2.3 | 8.82 | 1.77 | 0.37 | 1.63 | 0.19 | 0.99 | 0.18 | 0.47 | 0.07 | 0.37 | 0.07 | 0.02 | 2.13
1984 | SOC. MINERA SAN JOAQUIN | PLANTA SAN JOAQUIN | SAN JOAQUIN 3 | COBRE-ORO | N/A | INACTIVO | SEDIMENTOS | ATACAMA | TIERRA AMARILLA | 6963751 | 374346 | 204 | 104 | 63 | 14 | 15 | 96 | 83 | 365 | 26 | 351 | 8 | 637 | 57 | 25 | 3.88 | 5.94 | 1.12 | 6.82 | 1.63 | <20 | <5 | 11.29 | <20 | 4.17 | <1 | <10 | <10 | <0,01 | 61.37 | 14.94 | 0.61 | 5.32 | 4.86 | 3.4 | 0.14 | 3.68 | 2.39 | 0.2 | 2.58 | <0,01 | 99.69 | 20.34 | 42.75 | 4.99 | 20.79 | 4.44 | 1.22 | 3.95 | 0.63 | 3.92 | 0.65 | 1.79 | 0.29 | 1.87 | 0.28 | <0,02 | <0,01
387 | SOC. DABED POZO (RENE SOLIS) | SOC. DABED POZA LTDA. | SAN JORGE 1-2-3 | COBRE | 63321 | INACTIVO | CUBETA | COQUIMBO | ILLAPEL | 6498140 | 294914 | 1866 | 132 | 88 | 20 | 55 | 80 | 11 | 125 | 11 | 137 | <5 | <20 | 17 | 11 | 0.41 | 4.18 | 0.75 | 2.81 | 2.5 | <20 | 11.5 | <10 | 29.06 | 30.88 | 6.32 | 11.18 | <10 | <0,01 | 46.41 | 10.59 | 0.65 | 18.52 | 15.62 | 3.34 | 1.01 | 1.32 | 0.51 | 0.25 | 1.3 | <0,01 | 99.51 | 13.08 | 24.38 | 3.52 | 15.64 | 3.64 | 1.03 | 3.33 | 0.48 | 3.09 | 0.53 | 1.61 | 0.23 | 1.55 | 0.22 | <0,02 | 0.04
388 | SOC. DABED POZO (RENE SOLIS) | SOC. DABED POZA LTDA. | SAN JORGE 1-2-3 | COBRE | N/A | INACTIVO | SEDIMENTOS | COQUIMBO | ILLAPEL | 6498182 | 294915 | 475 | 117 | 84 | 19 | 65 | 96 | 24 | 127 | 27 | 342 | <5 | <20 | 73 | <5 | 1.3 | 9.09 | 0.26 | 3.36 | 1.92 | <20 | 6.37 | 12.28 | 40.6 | 29.37 | 3.67 | <10 | <10 | 0.17 | 37.6 | 10.95 | 0.54 | 14.94 | 12.19 | 2.22 | 0.75 | 1.55 | 1.02 | 0.25 | 17.52 | 0.42 | 99.94 | 13.05 | 25.18 | 3.16 | 14.16 | 3.45 | 0.82 | 2.9 | 0.4 | 2.86 | 0.46 | 1.34 | 0.2 | 1.38 | 0.19 | 0.02 | 0.21
389 | SOC. DABED POZO (RENE SOLIS) | SOC. DABED POZA LTDA. | SAN JORGE 1-2-3 | COBRE | N/A | INACTIVO | MURO | COQUIMBO | ILLAPEL | 6498167 | 294922 | 226 | 97 | 54 | 17 | 49 | 81 | 11 | 55 | <10 | 115 | <5 | <20 | 17 | <5 | 0.5 | 4.64 | 0.25 | 3 | 2.68 | <20 | 8.72 | <10 | 21.72 | 13.03 | 8.6 | <10 | 13.06 | <0,01 | 36.57 | 11.11 | 0.5 | 18.4 | 23.15 | 3.93 | 1.79 | 0.92 | 0.55 | 0.17 | 2.39 | <0,01 | 99.48 | 689.22 | 20.91 | 3.07 | 14.46 | 3.67 | 0.82 | 2.82 | 0.39 | 2.24 | 0.47 | 2.2 | 0.19 | 1.32 | 0.18 | <0,02 | 0.09
1108 | SUC. GODOY ALBALLAY | PLANTA SAN JUAN | SAN JUAN | ORO | N/A | INACTIVO | MURO | COQUIMBO | ANDACOLLO | 6652584 | 298963 | 1024 | 190 | 43 | <5 | 8 | 673 | 82 | 123 | 26 | 208 | 6 | 1747 | 133 | 22 | 3.44 | 4.94 | 0.36 | 7.02 | 1.83 | <20 | 12.01 | 77.58 | <20 | 13.84 | 2.98 | <10 | <10 | 0.4 | 51.87 | 16.78 | 0.42 | 10.37 | 2.83 | 2.21 | 0.48 | 2.12 | 4.72 | 0.29 | 7.1 | 0.1 | 99.18 | 20.18 | 44.56 | 5.96 | 25.37 | 5.36 | 1.86 | 4.47 | 0.6 | 3.37 | 0.65 | 1.92 | 0.28 | 1.93 | 0.34 | <0,02 | 5.42
1109 | SUC. GODOY ALBALLAY | PLANTA SAN JUAN | SAN JUAN | ORO | 239250 | INACTIVO | CUBETA | COQUIMBO | ANDACOLLO | 6652572 | 298948 | 1046 | 241 | 36 | <5 | 19 | 75 | 147 | 164 | 39 | 126 | <5 | 556 | 10 | 17 | 3.93 | 2.11 | 1.46 | 2.06 | 0.76 | <20 | 49.05 | 28.25 | 64.43 | 10.06 | 3.42 | <10 | <10 | 0.14 | 50.67 | 19.17 | 0.61 | 9.05 | 1.28 | 7.37 | 0.11 | 3.04 | 4.76 | 0.29 | 3.28 | <0,01 | 99.61 | 14.39 | 31.18 | 4.32 | 18.88 | 4.16 | 1.45 | 3.69 | 0.45 | 2.57 | 0.49 | 1.29 | 0.17 | 1.02 | 0.16 | <0,02 | 0.46
1110 | SUC. GODOY ALBALLAY | PLANTA SAN JUAN | SAN JUAN | ORO | 239250 | INACTIVO | CUBETA | COQUIMBO | ANDACOLLO | 6652563 | 298908 | 1653 | 178 | 40 | 9 | 13 | 75 | 92 | 150 | 31 | 223 | <5 | 264 | 19 | 24 | 2.49 | 3.84 | 0.69 | 2.28 | 1.3 | <20 | 89.41 | 27.28 | 72.1 | 13.81 | 1.36 | <10 | 15.26 | 0.91 | 54.94 | 17.95 | 0.49 | 7.58 | 1.89 | 4.41 | 0.08 | 3.53 | 3.4 | 0.31 | 4.92 | <0,01 | 99.49 | 14.48 | 30.45 | 4.16 | 18.46 | 4.16 | 1.4 | 4.18 | 0.64 | 3.28 | 0.65 | 1.64 | 0.22 | 1.29 | 0.18 | <0,02 | 0.62
1111 | SUC. GODOY ALBALLAY | PLANTA SAN JUAN | SAN JUAN | ORO | 239250 | INACTIVO | CUBETA | COQUIMBO | ANDACOLLO | 6652572 | 298929 | 2641 | 189 | 36 | 41 | 19 | 131 | 107 | 163 | 33 | 220 | <5 | 346 | 14 | 19 | 2.72 | 4.42 | 0.26 | 2.49 | 1.06 | <20 | 54.71 | 37.37 | 67.75 | 8.02 | 3.07 | <10 | 11.72 | 0.66 | 55.35 | 17.67 | 0.5 | 6.58 | 1.49 | 5.65 | 0.16 | 3.57 | 3.67 | 0.3 | 4.26 | <0,01 | 99.21 | 20.19 | 33.2 | 4.4 | 18.67 | 4.08 | 1.28 | 4.04 | 0.47 | 2.9 | 0.56 | 1.89 | 0.17 | 1.32 | 0.19 | <0,02 | 0.31
1112 | SUC. GODOY ALBALLAY | PLANTA SAN JUAN | SAN JUAN | ORO | N/A | INACTIVO | SEDIMENTOS | COQUIMBO | ANDACOLLO | 6652586 | 298966 | 1503 | 138 | 35 | <5 | 8 | 385 | 91 | 148 | 35 | 295 | 9 | 1769 | 81 | 15 | 2.17 | 4.56 | 1.36 | 7.2 | 1.93 | <20 | 26.36 | 61.11 | 53.22 | 10.44 | 2.58 | <10 | 13.24 | 0.9 | 58.22 | 16.34 | 0.41 | 7.16 | 1.91 | 1.88 | 0.25 | 1.85 | 5.11 | 0.23 | 6.12 | 0.1 | 99.47 | 21.55 | 44.73 | 5.88 | 24.18 | 4.92 | 1.5 | 4.14 | 0.51 | 2.91 | 0.55 | 1.61 | 0.22 | 1.5 | 0.23 | <0,02 | 2.71
144 | DINKA RAMIREZ (ROBINSON GONZALEZ) | PLANTA SAN LUIS | SAN LUIS | COBRE | N/A | ACTIVO | SEDIMENTOS | COQUIMBO | LA SERENA | 6676230 | 303597 | 1936 | 163 | 77 | 15 | 73 | 265 | 55 | 338 | 46 | 147 | 17 | 455 | 524 | 19 | 3.81 | 1.5 | 1.28 | 4.69 | 1.69 | 457.92 | 8.44 | 89.94 | <20 | 12.22 | 7.94 | <10 | <10 | 0.17 | 49.63 | 17.08 | 0.72 | 9.01 | 5.26 | 5.2 | 0.19 | 2.11 | 1.82 | 0.45 | 8.19 | 0.03 | 99.69 | 17.1 | 40.28 | 5.51 | 23.5 | 5.27 | 1.27 | 5.14 | 0.75 | 4.01 | 0.89 | 2.51 | 0.31 | 2.44 | 0.29 | 0.02 | 3
145 | DINKA RAMIREZ (ROBINSON GONZALEZ) | PLANTA SAN LUIS | SAN LUIS | COBRE | 49745 | ACTIVO | CUBETA | COQUIMBO | LA SERENA | 6676224 | 303611 | 171 | 316 | 398 | 53 | 55 | 65 | 6 | <5 | <10 | <20 | <5 | <20 | 77 | 26 | 0.54 | 1.19 | 0.88 | 14.67 | 2.85 | <20 | 12.87 | 12.12 | 40.64 | 10.46 | 2.64 | <10 | <10 | <0,01 | 22.55 | 6.76 | 0.53 | 47.39 | 9.61 | 6 | 0.11 | 1.06 | 0.47 | 5.2 | <0,01 | <0,01 | 99.67 | 87.76 | 192.89 | 23.25 | 89.3 | 14.65 | 1.29 | 13.43 | 1.58 | 8.32 | 1.7 | 4.64 | 0.64 | 4.16 | 0.53 | <0,02 | 0.95
146 | DINKA RAMIREZ (ROBINSON GONZALEZ) | PLANTA SAN LUIS | SAN LUIS | COBRE | N/A | ACTIVO | MURO | COQUIMBO | LA SERENA | 6676215 | 303604 | 2278 | 177 | 851 | 29 | 68 | 111 | 24 | 63 | 16 | 52 | <5 | 71 | 128 | 16 | 2.23 | 0.87 | 1.3 | 5.65 | 2.14 | <20 | 14.03 | 11.9 | 43.16 | 4.6 | 4.35 | <10 | <10 | 0.06 | 43.48 | 13.04 | 0.64 | 20.64 | 6.12 | 7.43 | 0.12 | 2.67 | 0.96 | 1.3 | 3.2 | <0,01 | 99.58 | 33.12 | 67.36 | 8.58 | 34.57 | 6.27 | 0.94 | 6.01 | 0.78 | 4.65 | 0.85 | 2.79 | 0.31 | 2.08 | 0.24 | 0.02 | 0.67
480 | RUBILAN GONZALEZ (EX GUSTAVO ALVAREZ) | PLANTA SAN MARTIN | SAN MARTIN | COBRE-ORO | 36891 | INACTIVO | CUBETA | COQUIMBO | COMBARBALA | 6549855 | 308437 | 4009 | 187 | 56 | 18 | 69 | 341 | 87 | 334 | 34 | 247 | 6 | 14980 | 290 | 14 | 4.99 | 4.45 | <0,01 | 1.63 | 0.56 | 98.43 | 8.35 | <10 | 29.4 | 56.25 | 7.72 | <10 | <10 | 0.35 | 57.02 | 14.19 | 0.21 | 9.5 | 3.95 | 2.08 | 0.59 | 0.26 | 2.79 | 0.12 | 6.31 | 0.87 | 97.88 | 9.79 | 19.56 | 2.79 | 11.92 | 2.61 | 1.58 | 2.4 | 0.3 | 1.72 | 0.31 | 0.87 | 0.13 | 0.92 | 0.18 | <0,02 | 0.2
481 | RUBILAN GONZALEZ (EX GUSTAVO ALVAREZ) | PLANTA SAN MARTIN | SAN MARTIN | COBRE-ORO | N/A | INACTIVO | MURO | COQUIMBO | COMBARBALA | 6549887 | 308434 | 2517 | 135 | 28 | 8 | 71 | 108 | 111 | 204 | 48 | 238 | 19 | 5686 | 86 | <5 | 5.36 | 3.85 | 1.13 | 1.69 | 0.57 | <20 | <5 | <10 | <20 | 37.25 | 4.1 | <10 | <10 | 0.01 | 55.97 | 12.4 | 0.49 | 5.08 | 10.81 | 1.13 | 0.46 | 0.41 | 3.1 | 0.13 | 9.02 | 0.03 | 99.02 | 12.63 | 25.58 | 3.58 | 14.46 | 2.92 | 1.27 | 2.77 | 0.38 | 1.83 | 0.38 | 1.08 | 0.14 | 1.17 | 0.17 | <0,02 | 0.48
482 | RUBILAN GONZALEZ (EX GUSTAVO ALVAREZ) | PLANTA SAN MARTIN | SAN MARTIN | COBRE-ORO | N/A | INACTIVO | SEDIMENTOS | COQUIMBO | COMBARBALA | 6549904 | 308474 | 3172 | 131 | 60 | 19 | 66 | 243 | 53 | 71 | 36 | 383 | 13 | 788 | 345 | 19 | 3.65 | 7.63 | 106.49 | 2.21 | 1.16 | 203.51 | 15.64 | <10 | 141.65 | 24.65 | 7.16 | 12.98 | <10 | 0.05 | 60.69 | 10.29 | 0.5 | 12.16 | 3.35 | 1.15 | 0.27 | 0.39 | 2.07 | 0.2 | 7.91 | 0.13 | 99.09 | 13.25 | 25.01 | 3.32 | 13.77 | 2.85 | 0.7 | 2.64 | 0.3 | 2.02 | 0.42 | 1.11 | 0.22 | 1.3 | 0.21 | <0,02 | 0.4
483 | RUBILAN GONZALEZ (EX GUSTAVO ALVAREZ) | PLANTA SAN MARTIN | SAN MARTIN | COBRE-ORO | 36891 | INACTIVO | CUBETA | COQUIMBO | COMBARBALA | 6549834 | 308464 | 3207 | 167 | 69 | 15 | 80 | 131 | 145 | 323 | 53 | 260 | 18 | 494 | 67 | 23 | 40.45 | 3.27 | 1.98 | 4.77 | 1.27 | <20 | <5 | <10 | <20 | 27.76 | 4.68 | <10 | <10 | <0,01 | 44.81 | 17.77 | 0.83 | 8.62 | 5.95 | 4.11 | 0.21 | 2.92 | 3.87 | 0.22 | 9.75 | <0,01 | 99.04 | 19.22 | 35.89 | 5.2 | 22.44 | 4.74 | 1.03 | 4.21 | 0.54 | 3.16 | 0.61 | 1.67 | 0.18 | 1.34 | 0.21 | <0,02 | 0.32
1808 | RUBILAN GONZALEZ (EX GUSTAVO ALVAREZ) | PLANTA SAN MARTIN | SAN MARTIN | COBRE-ORO | N/A | INACTIVO | SEDIMENTOS | COQUIMBO | COMBARBALA | 6550050 | 308378 | 90 | 178 | 50 | <5 | 12 | 126 | 43 | 539 | 16 | 205 | <5 | 521 | 72 | 24 | 6.37 | 4.68 | 0.27 | 3.03 | 1.73 | <20 | <5 | 28.19 | <20 | 49.12 | 18.61 | <10 | <10 | <0,01 | 57.05 | 17.03 | 0.45 | 7.61 | 3.92 | 2.66 | 3.48 | 0.15 | 1.53 | 0.16 | 5.45 | <0,01 | 99.48 | 15.15 | 30.5 | 4.19 | 17.92 | 3.86 | 1.09 | 3.45 | 0.57 | 2.91 | 0.58 | 1.78 | 0.27 | 1.64 | 0.27 | <0,02 | 2.62
936 | NICANOR VILLALOBOS | PLANTA SAN MIGUEL | SAN MIGUEL | ORO | 6600 | INACTIVO | CUBETA | COQUIMBO | MONTE PATRIA | 6589262 | 347256 | 3032 | 129 | 116 | 16 | 91 | 981 | 82 | 64 | 48 | 261 | 11 | 210 | 4029 | 9 | 9.31 | 4.6 | <0,01 | 2.69 | 5.05 | 1570.87 | 11.09 | <10 | 80.25 | 46.4 | 4.57 | <10 | <10 | <0,01 | 61.53 | 11.56 | 0.52 | 9.07 | 2.82 | 3.31 | 0.25 | 1.22 | 2.17 | 0.28 | 6.02 | - | 98.75 | 12.2 | 25.82 | 3.28 | 14.49 | 3.06 | 1.09 | 3.03 | 0.37 | 2.27 | 0.43 | 1.19 | 0.15 | 1.13 | 0.16 | <0,02 | 17.48
937 | NICANOR VILLALOBOS | PLANTA SAN MIGUEL | SAN MIGUEL | ORO | 6600 | INACTIVO | CUBETA | COQUIMBO | MONTE PATRIA | 6589248 | 347248 | 1427 | 120 | 76 | 13 | 85 | 424 | 62 | 117 | 51 | 383 | 23 | 220 | 2354 | 18 | 3.91 | 5.55 | <0,01 | 3.12 | 2.53 | 812.49 | 7.02 | <10 | 71.9 | 35.32 | 4.32 | <10 | <10 | <0,01 | 65.23 | 10.52 | 0.5 | 6.83 | 3.32 | 2.87 | 0.17 | 2.25 | 1.64 | 0.33 | 5.57 | - | 99.24 | 12.04 | 25.33 | 3.28 | 12.47 | 2.81 | 1.07 | 2.89 | 0.38 | 1.95 | 0.39 | 0.91 | 0.12 | 0.97 | 0.13 | <0,02 | 6.59
938 | NICANOR VILLALOBOS | PLANTA SAN MIGUEL | SAN MIGUEL | ORO | N/A | INACTIVO | SEDIMENTOS | COQUIMBO | MONTE PATRIA | 6589276 | 347270 | 59 | 138 | 58 | 11 | 79 | 76 | 71 | 324 | 50 | 311 | 21 | 330 | 31 | 21 | 2.35 | 3.51 | <0,01 | 5.05 | 1.07 | <20 | <5 | 14.06 | 64.67 | 16.62 | 5.96 | <10 | <10 | <0,01 | 55.25 | 14.53 | 0.67 | 6.4 | 8.12 | 2.64 | 0.11 | 3.38 | 2.15 | 0.42 | 5.9 | - | 99.55 | 18.81 | 38.08 | 4.75 | 20.69 | 4.52 | 1.24 | 4.28 | 0.52 | 3.37 | 0.7 | 1.76 | 0.23 | 1.8 | 0.22 | <0,02 | 0.01
1293 | SOCIEDAD MINERA SAN MIGUEL LIMITADA | SAN MIGUEL | SAN MIGUEL 1 | ORO-COBRE | N/A | ACTIVO | MURO | COQUIMBO | ANDACOLLO | 6653449 | 301250 | 2035 | 286 | 39 | <5 | 15 | 105 | 24 | 134 | 25 | 214 | 7 | 92 | 44 | 29 | 0.93 | 5.88 | 0.7 | 9.89 | 2.94 | <20 | 9.48 | 32.42 | 60.16 | 12.36 | 3.33 | <10 | <10 | 0.39 | 54.26 | 15.14 | 0.41 | 9.61 | 4.41 | 4.66 | 0.13 | 5.36 | 1.37 | 0.51 | 3.74 | - | 99.58 | 19.9 | 42.39 | 5.59 | 24.69 | 4.61 | 1.26 | 3.68 | 0.49 | 2.42 | 0.5 | 1.6 | 0.25 | 1.67 | 0.31 | <0,02 | 2.67
1294 | SOCIEDAD MINERA SAN MIGUEL LIMITADA | SAN MIGUEL | SAN MIGUEL 1 | ORO-COBRE | 133650 | ACTIVO | CUBETA | COQUIMBO | ANDACOLLO | 6653428 | 301199 | 1407 | 486 | 74 | <5 | 19 | 21 | 18 | 148 | 21 | 110 | <5 | 22 | 39 | 23 | 1.46 | 5.15 | 2.06 | 5.21 | 2.26 | <20 | 7.6 | <10 | 60.09 | 15.54 | 2.89 | <10 | <10 | 0.33 | 48.27 | 13.96 | 0.44 | 14.81 | 6.53 | 5.56 | 0.14 | 4.36 | 1.08 | 1.17 | 3.39 | - | 99.72 | 16.64 | 34.21 | 4.54 | 18.83 | 4.05 | 0.92 | 2.97 | 0.41 | 2.12 | 0.42 | 1.29 | 0.18 | 1.1 | 0.16 | <0,02 | 2.24
1295 | SOCIEDAD MINERA SAN MIGUEL LIMITADA | SAN MIGUEL | SAN MIGUEL 1 | ORO-COBRE | 133650 | ACTIVO | CUBETA | COQUIMBO | ANDACOLLO | 6653477 | 301235 | 293 | 456 | 61 | <5 | 22 | 65 | 21 | 172 | 18 | 103 | <5 | 84 | 27 | 18 | 1.31 | 5.92 | 1.12 | 10.77 | 3.14 | <20 | 7.35 | 20.29 | 52.27 | 9.12 | 2.16 | <10 | <10 | 0.34 | 45.44 | 14.72 | 0.46 | 14.82 | 7.22 | 5.89 | 0.19 | 4 | 1.16 | 1.22 | 4.72 | - | 99.85 | 24.32 | 52.78 | 7.24 | 29.16 | 5.74 | 1.54 | 4.45 | 0.6 | 3.13 | 0.64 | 1.93 | 0.3 | 1.96 | 0.33 | <0,02 | 3.25
1296 | SOCIEDAD MINERA SAN MIGUEL LIMITADA | SAN MIGUEL | SAN MIGUEL 1 | ORO-COBRE | 133650 | ACTIVO | CUBETA | COQUIMBO | ANDACOLLO | 6653451 | 301164 | 576 | 225 | 53 | <5 | 7 | 473 | 35 | 200 | <10 | 151 | 5 | 602 | 53 | 14 | 0.86 | 6.69 | 0.8 | 9.46 | 3 | <20 | 9.05 | 33.8 | 40.28 | 8.03 | 4.09 | <10 | <10 | 0.3 | 53.59 | 15.88 | 0.49 | 10.34 | 4.59 | 3.55 | 0.16 | 4.4 | 1.66 | 0.27 | 4.46 | - | 99.38 | 22.92 | 47.4 | 6.44 | 28.19 | 5.07 | 1.41 | 4.83 | 0.63 | 3.44 | 0.68 | 2.05 | 0.31 | 2.05 | 0.31 | <0,02 | 1.14
1297 | SOCIEDAD MINERA SAN MIGUEL LIMITADA | SAN MIGUEL | SAN MIGUEL 1 | ORO-COBRE | N/A | ACTIVO | SEDIMENTOS | COQUIMBO | ANDACOLLO | 6653531 | 301313 | 566 | 189 | 35 | <5 | 7 | 509 | 68 | 220 | 22 | 200 | 6 | 954 | 52 | 23 | 1.62 | 5.08 | 1.66 | 10.7 | 3.83 | <20 | 10.1 | 35.1 | 44.96 | 8.25 | <1 | <10 | <10 | 0.25 | 53.75 | 16.98 | 0.48 | 9.14 | 2.73 | 2.56 | 0.21 | 3.09 | 3.8 | 0.27 | 6.59 | - | 99.58 | 24.11 | 48.81 | 6.41 | 27.86 | 5.09 | 1.41 | 5.16 | 0.67 | 3.58 | 0.7 | 2.16 | 0.29 | 2.15 | 0.3 | <0,02 | 2.46
1327 | SOCIEDAD MINERA SAN MIGUEL LIMITADA | SAN MIGUEL | SAN MIGUEL 2 | ORO | N/A | INACTIVO | MURO | COQUIMBO | ANDACOLLO | 6653548 | 301091 | 651 | 146 | 32 | <5 | <5 | 1780 | 67 | 100 | 17 | 196 | 7 | 806 | 169 | 21 | 3.74 | 2 | 1.39 | 1.96 | 0.72 | <20 | 9.86 | 12.57 | <20 | 22.86 | 5.14 | <10 | <10 | 1.52 | 55.24 | 14.76 | 0.44 | 10.77 | 1.82 | 1.09 | 0.11 | 3.64 | 4.13 | 0.22 | 7.18 | 0.05 | 99.83 | 13.67 | 29.62 | 4.11 | 17.94 | 3.95 | 1.37 | 3.5 | 0.43 | 2.45 | 0.47 | 1.23 | 0.16 | 0.97 | 0.15 | <0,02 | 0.13
1328 | SOCIEDAD MINERA SAN MIGUEL LIMITADA | SAN MIGUEL | SAN MIGUEL 2 | ORO | 27840 | INACTIVO | CUBETA | COQUIMBO | ANDACOLLO | 6653528 | 301072 | 1598 | 144 | 44 | <5 | <5 | 493 | 72 | 95 | 22 | 243 | 8 | 938 | 144 | <5 | 2.37 | 3.64 | 0.66 | 2.16 | 1.24 | <20 | 10.85 | 31.37 | <20 | 16.81 | 2.94 | <10 | <10 | 0.72 | 60.31 | 14.56 | 0.44 | 9.53 | 0.78 | 0.75 | 0.15 | 3.52 | 4.43 | 0.24 | 4.53 | 0.05 | 99.67 | 13.76 | 28.93 | 3.95 | 17.54 | 3.96 | 1.33 | 3.97 | 0.61 | 3.12 | 0.62 | 1.56 | 0.21 | 1.23 | 0.17 | <0,02 | 0.18
1329 | SOCIEDAD MINERA SAN MIGUEL LIMITADA | SAN MIGUEL | SAN MIGUEL 2 | ORO | 27840 | INACTIVO | CUBETA | COQUIMBO | ANDACOLLO | 6653570 | 301039 | 1181 | 157 | 39 | <5 | <5 | 531 | 64 | 101 | 18 | 193 | 5 | 1158 | 167 | 29 | 2.58 | 4.2 | 0.25 | 2.37 | 1.01 | <20 | 10.23 | 11.94 | <20 | 26.74 | 3.6 | 17.9 | <10 | 1.66 | 55.48 | 15.08 | 0.39 | 10.17 | 2.27 | 1.63 | 0.15 | 3.62 | 3.48 | 0.25 | 7.15 | 0.07 | 100.09 | 19.18 | 31.54 | 4.18 | 17.74 | 3.88 | 1.22 | 3.83 | 0.45 | 2.76 | 0.53 | 1.8 | 0.16 | 1.25 | 0.18 | <0,02 | 0.09
1330 | SOCIEDAD MINERA SAN MIGUEL LIMITADA | SAN MIGUEL | SAN MIGUEL 2 | ORO | 27840 | INACTIVO | CUBETA | COQUIMBO | ANDACOLLO | 6653562 | 301006 | 3068 | 106 | 40 | 6 | 7 | 336 | 86 | 165 | 30 | 393 | 8 | 1368 | 118 | 19 | 2.06 | 4.33 | 1.29 | 6.84 | 1.83 | <20 | 12.9 | 66.14 | <20 | 26.34 | 2.86 | <10 | 13.35 | 0.57 | 62.63 | 15.73 | 0.36 | 6.37 | 0.99 | 1.07 | 0.11 | 2.64 | 5.26 | 0.19 | 3.59 | 0.08 | 99.59 | 20.48 | 42.49 | 5.59 | 22.97 | 4.67 | 1.43 | 3.93 | 0.48 | 2.77 | 0.52 | 1.53 | 0.21 | 1.42 | 0.22 | <0,02 | 0.78
1318 | SOCIEDAD MINERA SAN MIGUEL LIMITADA | SAN MIGUEL | SAN MIGUEL 3 | ORO | N/A | INACTIVO | MURO | COQUIMBO | ANDACOLLO | 6653512 | 301112 | 109 | 116 | 33 | 22 | 7 | 304 | 32 | 125 | <10 | 288 | <5 | 27 | 38 | 13 | 1.25 | 3.26 | 0.02 | 3.75 | 1.21 | <20 | 5 | 14.16 | <20 | 22.07 | 2.75 | <10 | <10 | 0.56 | 65.35 | 14.45 | 0.4 | 4.93 | 3.44 | 1.89 | 0.08 | 4.88 | 1.11 | 0.17 | 3.23 | <0,01 | 100.03 | 16.19 | 33.23 | 4.27 | 17.59 | 3.3 | 0.84 | 2.9 | 0.38 | 2.04 | 0.41 | 1.2 | 0.17 | 1.19 | 0.13 | 0.02 | 1.05
1319 | SOCIEDAD MINERA SAN MIGUEL LIMITADA | SAN MIGUEL | SAN MIGUEL 3 | ORO | 36000 | INACTIVO | CUBETA | COQUIMBO | ANDACOLLO | 6653476 | 301039 | 114 | 128 | 29 | 15 | 5 | <5 | 38 | 118 | <10 | 234 | <5 | 53 | 24 | 14 | 1.93 | 4.11 | 0.04 | 2.77 | 0.44 | <20 | <5 | 50.25 | <20 | 23.47 | 3.44 | <10 | 11.97 | 0.81 | 62.88 | 14.73 | 0.37 | 5.82 | 3.84 | 2.05 | 0.07 | 4.18 | 1.31 | 0.18 | 4.09 | <0,01 | 99.59 | 14.24 | 28.99 | 3.78 | 15.71 | 3.21 | 0.97 | 2.84 | 0.38 | 1.84 | 0.38 | 1.06 | 0.15 | 1.05 | 0.16 | 0.02 | 0.23
1320 | SOCIEDAD MINERA SAN MIGUEL LIMITADA | SAN MIGUEL | SAN MIGUEL 3 | ORO | 36000 | INACTIVO | CUBETA | COQUIMBO | ANDACOLLO | 6653504 | 301056 | 391 | 159 | 36 | 55 | 13 | 89 | 52 | 112 | 17 | 147 | <5 | 126 | 46 | 17 | 0.87 | 5.08 | 0.56 | 3.13 | 0.73 | <20 | 8.63 | <10 | 36.83 | 22.86 | 5.81 | <10 | 10.14 | 1.87 | 53.8 | 17.31 | 0.37 | 8.32 | 3.28 | 2.56 | 0.1 | 3.52 | 1.81 | 0.18 | 8.27 | 0.01 | 99.65 | 13.52 | 28.62 | 3.76 | 15.09 | 2.8 | 0.7 | 2.36 | 0.32 | 1.45 | 0.29 | 0.81 | 0.15 | 0.76 | 0.13 | 0.02 | 0.52
1331 | SOCIEDAD MINERA SAN MIGUEL LIMITADA | SAN MIGUEL | SAN MIGUEL 4 | ORO | N/A | INACTIVO | MURO | COQUIMBO | ANDACOLLO | 6653640 | 301056 | 5718 | 106 | 35 | 19 | 9 | 43 | 96 | 191 | 36 | 396 | 8 | 1634 | 29 | 17 | 1.41 | 4.11 | 0.48 | 6.77 | 2.07 | <20 | 7.42 | 27.85 | <20 | 19.25 | 3.49 | <10 | <10 | 0.24 | 65.63 | 15.45 | 0.37 | 4.33 | 0.81 | 1.72 | 0.04 | 2.29 | 5.57 | 0.2 | 2.33 | 0.1 | 99.65 | 16.48 | 36.07 | 4.88 | 20.36 | 4.15 | 1.12 | 3.57 | 0.45 | 2.59 | 0.54 | 1.64 | 0.21 | 1.62 | 0.25 | <0,02 | 2.2
1332 | SOCIEDAD MINERA SAN MIGUEL LIMITADA | SAN MIGUEL | SAN MIGUEL 4 | ORO | 23040 | INACTIVO | CUBETA | COQUIMBO | ANDACOLLO | 6653622 | 301074 | 1987 | 129 | 36 | <5 | 6 | 950 | 76 | 150 | 24 | 305 | 7 | 1163 | 91 | 10 | 2.34 | 2.94 | 0.28 | 6.06 | 1.82 | <20 | 7.59 | 45.05 | <20 | 13.87 | 4.21 | <10 | <10 | 0.37 | 62.49 | 15.16 | 0.39 | 7.66 | 0.92 | 1.24 | 0.13 | 2.92 | 4.88 | 0.2 | 3.2 | 0.07 | 99.76 | 17.31 | 36.97 | 5.02 | 21.04 | 4.43 | 1.36 | 4.03 | 0.53 | 3.15 | 0.56 | 1.62 | 0.25 | 1.69 | 0.31 | <0,02 | 2.13
1333 | SOCIEDAD MINERA SAN MIGUEL LIMITADA | SAN MIGUEL | SAN MIGUEL 4 | ORO | 23040 | INACTIVO | CUBETA | COQUIMBO | ANDACOLLO | 6653620 | 301039 | 2827 | 88 | 35 | 22 | 10 | 85 | 92 | 191 | 30 | 444 | 8 | 1712 | 38 | 19 | 1.28 | 3.83 | 1.33 | 7.08 | 2.56 | <20 | 10.05 | 46.56 | 24.88 | 12.93 | 4.54 | <10 | <10 | 0.24 | 67.47 | 15.01 | 0.48 | 3.76 | 0.72 | 1.29 | 0.03 | 2.15 | 5.37 | 0.16 | 2.56 | 0.1 | 99.66 | 18.29 | 41.41 | 5.96 | 27.64 | 6.49 | 1.9 | 6.3 | 0.87 | 5.1 | 1.05 | 2.95 | 0.44 | 2.6 | 0.44 | <0,02 | 0.88
1830 | SOCIEDAD MINERA SAN MIGUEL LIMITADA | SAN MIGUEL | SAN MIGUEL 4 | ORO | N/A | INACTIVO | SEDIMENTOS | COQUIMBO | ANDACOLLO | 6653754 | 301001 | 1108 | 205 | 78 | <5 | 10 | 48 | 55 | 244 | 21 | 248 | 8 | 715 | 35 | 24 | 1.97 | 4.18 | 0.7 | 6.24 | 2.08 | <20 | 17.58 | 18.11 | <20 | 1.26 | <1 | <10 | <10 | 0.48 | 58.36 | 16.2 | 0.69 | 10.56 | 0.87 | 2.39 | 0.1 | 2.55 | 2.44 | 0.23 | 5.99 | <0,01 | 100.38 | 20.64 | 48.95 | 5.75 | 22.77 | 4.51 | 1.22 | 4.05 | 0.54 | 2.93 | 0.58 | 1.63 | 0.21 | 1.52 | 0.22 | <0,02 | <0,01
1833 | SOCIEDAD MINERA SAN MIGUEL LIMITADA | SAN MIGUEL | SAN MIGUEL 4 | ORO | N/A | INACTIVO | SEDIMENTOS | COQUIMBO | ANDACOLLO | 6653771 | 301225 | 1450 | 149 | 49 | <5 | 5 | 121 | 49 | 421 | 15 | 261 | 6 | 424 | 28 | 22 | 2 | 4.81 | 1 | 5.82 | 2.01 | <20 | 36.63 | 25.7 | <20 | 4.51 | <1 | <10 | <10 | 0.44 | 58.6 | 15.98 | 0.64 | 7.83 | 1.6 | 2.5 | 0.06 | 3.75 | 1.92 | 0.28 | 6.38 | <0,01 | 99.55 | 53.54 | 42.03 | 5.32 | 20.24 | 4.61 | 1.06 | 3.13 | 0.35 | 2.32 | 0.48 | 1.24 | 0.18 | 1.21 | 0.14 | <0,02 | 0.05
1321 | SOCIEDAD MINERA SAN MIGUEL LIMITADA | SAN MIGUEL | SAN MIGUEL 5 | ORO | N/A | INACTIVO | MURO | COQUIMBO | ANDACOLLO | 6653518 | 301185 | 626 | 138 | 22 | <5 | <5 | 2014 | 110 | 110 | 38 | 267 | 9 | 1339 | 84 | 24 | 1.71 | 6.2 | 0.93 | 4.69 | 1.37 | <20 | 6.93 | 17.12 | <20 | 20.15 | 4.98 | <10 | <10 | 0.67 | 57.03 | 15.46 | 0.45 | 8.58 | 2.24 | 1.89 | 0.35 | 1.76 | 7.12 | 0.22 | 4.23 | 0.08 | 99.89 | 16.62 | 34.59 | 4.56 | 19.55 | 3.77 | 0.92 | 3.19 | 0.45 | 2.2 | 0.43 | 1.43 | 0.17 | 1.23 | 0.16 | 0.09 | 2.26
1322 | SOCIEDAD MINERA SAN MIGUEL LIMITADA | SAN MIGUEL | SAN MIGUEL 5 | ORO | 49200 | INACTIVO | CUBETA | COQUIMBO | ANDACOLLO | 6653511 | 301153 | 1687 | 140 | 28 | <5 | <5 | 903 | 75 | 70 | 21 | 233 | 7 | 627 | 249 | 19 | 2.11 | 5.2 | 0.23 | 4.42 | 1.11 | <20 | 9.96 | 197.17 | <20 | 23.14 | 4.78 | 12.31 | <10 | 0.63 | 57.31 | 15.76 | 0.38 | 10.92 | 2.24 | 1.43 | 0.47 | 2.29 | 4.27 | 0.22 | 4.12 | 0.04 | 99.85 | 19 | 35.99 | 4.73 | 19.23 | 3.71 | 1.01 | 3.07 | 0.39 | 2.29 | 0.4 | 1.18 | 0.16 | 1.08 | 0.09 | 0.02 | 0.82
1323 | SOCIEDAD MINERA SAN MIGUEL LIMITADA | SAN MIGUEL | SAN MIGUEL 5 | ORO | 49200 | INACTIVO | CUBETA | COQUIMBO | ANDACOLLO | 6653543 | 301125 | 1768 | 197 | 57 | <5 | 7 | 1638 | 68 | 107 | 20 | 164 | 5 | 973 | 235 | 23 | 1.97 | 4.82 | 0.66 | 5.84 | 1.37 | <20 | 12.73 | 198.42 | <20 | 35.2 | 4.53 | 11.97 | <10 | 0.45 | 52.87 | 17.63 | 0.41 | 11.5 | 2.39 | 1.92 | 0.41 | 2.65 | 3.59 | 0.26 | 5.71 | 0.06 | 99.94 | 17.55 | 36.97 | 4.99 | 21.18 | 4.52 | 1.53 | 3.87 | 0.41 | 2.67 | 0.56 | 1.57 | 0.28 | 1.67 | 0.25 | <0,02 | 0.62
1832 | SOCIEDAD MINERA SAN MIGUEL LIMITADA | SAN MIGUEL | SAN MIGUEL 5 | ORO | N/A | INACTIVO | SEDIMENTOS | COQUIMBO | ANDACOLLO | 6653543 | 300130 | 684 | 210 | 39 | <5 | <5 | 135 | 50 | 385 | 13 | 175 | 6 | 457 | 33 | 22 | 1.34 | 2.74 | 0.47 | 3.75 | 1.36 | <20 | 8.92 | 14.63 | <20 | 5.39 | 1.85 | <10 | <10 | 0.6 | 52.48 | 17.95 | 0.74 | 9.83 | 1.54 | 3.59 | 0.11 | 2.5 | 2.23 | 0.25 | 8.08 | <0,01 | 99.29 | 18.28 | 41.86 | 5 | 19.92 | 4.2 | 1.11 | 3.17 | 0.38 | 1.95 | 0.39 | 1.13 | 0.11 | 1.06 | 0.15 | <0,02 | <0,01
1324 | SOCIEDAD MINERA SAN MIGUEL LIMITADA | SAN MIGUEL | SAN MIGUEL 6 | ORO | N/A | INACTIVO | MURO | COQUIMBO | ANDACOLLO | 6653600 | 301246 | 50 | 157 | 43 | <5 | 14 | <5 | 23 | 146 | <10 | 188 | <5 | <20 | 27 | 12 | 1.66 | 2.93 | 0.43 | 2.95 | 0.91 | <20 | <5 | 39.1 | 22.46 | 26.31 | 2.73 | <10 | <10 | 0.38 | 58.91 | 15.56 | 0.41 | 6.35 | 4.92 | 3.2 | 0.09 | 5.12 | 0.77 | 0.18 | 4.08 | <0,01 | 99.66 | 16.6 | 26.42 | 3.63 | 15.35 | 3.31 | 1.12 | 3.02 | 0.47 | 2.24 | 0.47 | 1.25 | 0.2 | 1.19 | 0.19 | 0.02 | 0.5
1325 | SOCIEDAD MINERA SAN MIGUEL LIMITADA | SAN MIGUEL | SAN MIGUEL 6 | ORO | 140385 | INACTIVO | CUBETA | COQUIMBO | ANDACOLLO | 6653565 | 301266 | 73 | 206 | 58 | <5 | 15 | 20 | 33 | 128 | <10 | 134 | <5 | 36 | 32 | 22 | 3.29 | 3.57 | 0.39 | 7.49 | 2.12 | <20 | 6.44 | 13.78 | <20 | 16.03 | 4.01 | <10 | <10 | 0.69 | 53.07 | 16.62 | 0.46 | 8.85 | 5.14 | 4.88 | 0.12 | 4.5 | 1.18 | 0.19 | 4.9 | <0,01 | 99.98 | 23.57 | 49.07 | 6.84 | 28.62 | 6.1 | 2.01 | 5.52 | 0.75 | 4.23 | 0.86 | 2.4 | 0.43 | 2.21 | 0.36 | <0,02 | 0.71
1326 | SOCIEDAD MINERA SAN MIGUEL LIMITADA | SAN MIGUEL | SAN MIGUEL 6 | ORO | 140385 | INACTIVO | CUBETA | COQUIMBO | ANDACOLLO | 6653579 | 301192 | 48 | 189 | 44 | <5 | 12 | 9 | 24 | 135 | <10 | 134 | <5 | 26 | 26 | 29 | 3.27 | 4.69 | 0.34 | 6.67 | 1.74 | <20 | <5 | 17.56 | 52.87 | 19.47 | 1.71 | <10 | <10 | 0.55 | 54.89 | 15.86 | 0.45 | 7.92 | 5.27 | 4.19 | 0.11 | 4.9 | 0.84 | 0.18 | 5.36 | <0,01 | 100.02 | 19.17 | 42.34 | 5.66 | 24.1 | 5.09 | 1.76 | 4.25 | 0.57 | 3.2 | 0.62 | 1.82 | 0.27 | 1.83 | 0.32 | <0,02 | 1.57
1831 | SOCIEDAD MINERA SAN MIGUEL LIMITADA | SAN MIGUEL | SAN MIGUEL 6 | ORO | N/A | INACTIVO | SEDIMENTOS | COQUIMBO | ANDACOLLO | 6653590 | 301332 | 450 | 243 | 79 | <5 | 8 | 47 | 36 | 282 | 16 | 222 | <5 | 420 | 28 | 11 | 1.01 | 4.65 | 0.92 | 4.63 | 2.09 | <20 | 7.49 | 10.16 | <20 | <1 | <1 | <10 | <10 | 0.28 | 57.08 | 16.59 | 0.55 | 9.86 | 2.68 | 2.65 | 0.08 | 3.08 | 1.88 | 0.54 | 4.61 | <0,01 | 99.59 | 30.68 | 66.3 | 7.72 | 31.24 | 5.87 | 1.07 | 5.07 | 0.65 | 3.32 | 0.67 | 2.01 | 0.24 | 1.69 | 0.25 | <0,02 | <0,01
284 | MARCELO BALDO | PLANTA SAN RAMON | SAN RAMON | ORO | 2100 | INACTIVO | CUBETA | COQUIMBO | COQUIMBO | 6680585 | 284102 | 1270 | 707 | 107 | 15 | 83 | 190 | 26 | 616 | 26 | 310 | 6 | 97017 | 1804 | <5 | 1.43 | 5.74 | <0,10 | 6.14 | 2.67 | 2128.17 | <5 | 291.87 | <20 | 98.29 | 6.55 | 99.13 | <10 | 3.38 | 57.56 | 8.42 | <0,01 | 2.6 | 0.33 | <0,01 | 0.02 | 0.78 | 1.07 | 0.12 | 10.19 | 8.45 | 89.52 | 16.51 | 29.44 | 2.9 | 9.63 | 1.73 | 1.56 | 1.54 | 0.2 | 0.99 | 0.19 | 0.6 | 0.09 | 0.6 | 0.07 | 0.02 | 5.83
1793 | MARCELO BALDO | PLANTA SAN RAMON | SAN RAMON | ORO | N/A | INACTIVO | SEDIMENTOS | COQUIMBO | COQUIMBO | 6680686 | 283957 | 56 | 57 | 28 | 27 | 6 | 56 | 127 | 244 | 33 | 454 | 7 | 776 | 58 | 24 | 3.57 | 9.28 | 0.85 | 4.84 | 2.29 | <20 | <5 | 27.02 | 45.72 | 47.68 | 9.58 | <10 | <10 | <0,01 | 72.16 | 13.23 | 0.35 | 2.83 | 1.79 | 3.42 | 0.86 | 0.04 | 3.01 | 0.18 | 1.64 | <0,01 | 99.51 | 18.82 | 28.17 | 3.97 | 15.56 | 2.98 | 0.89 | 2.65 | 0.44 | 2.64 | 0.53 | 1.66 | 0.26 | 1.62 | 0.27 | 0.02 | 0.86
1039 | RENZO BALDO | PLANTA SAN RAMON | SAN RAMON 1 | ORO | N/A | INACTIVO | MURO | COQUIMBO | LA HIGUERA | 6751166 | 292838 | 3753 | 178 | 42 | <5 | <5 | 643 | 70 | 108 | 19 | 225 | 7 | 1564 | 1111 | 21 | 2.2 | 3.35 | <0,01 | 4.85 | 1.13 | 136.66 | 15.85 | 48.16 | <20 | 4.25 | 1.24 | <10 | <10 | 0.04 | 56.29 | 13.45 | 0.45 | 14.59 | 2.5 | 3.02 | 0.13 | 0.85 | 3.72 | 0.18 | 4.04 | <0,01 | 99.21 | 17.41 | 35.09 | 4.59 | 19.08 | 3.76 | 1.09 | 3.91 | 0.55 | 3.06 | 0.63 | 1.82 | 0.24 | 1.69 | 0.25 | <0,02 | 0.03
1080 | RENZO BALDO | PLANTA SAN RAMON | SAN RAMON 1 | ORO | 11677 | INACTIVO | CUBETA | COQUIMBO | LA HIGUERA | 6751198 | 292822 | 1670 | 138 | 60 | <5 | <5 | 102 | 58 | 68 | 18 | 195 | 10 | 498 | 98 | 19 | 0.84 | 1.07 | 0.05 | 1.69 | 0.88 | <20 | 10.05 | 35.23 | 41.17 | 5.2 | 2.77 | <10 | 24.36 | <0,01 | 51.96 | 12.03 | 0.44 | 15.08 | 6.43 | 3.23 | 0.14 | 0.87 | 2.85 | 0.11 | 6.27 | <0,01 | 99.41 | 6.25 | 12.32 | 1.53 | 6.14 | 1.26 | 0.37 | 1.15 | 0.16 | 1.03 | 0.2 | 0.57 | 0.08 | 0.56 | 0.09 | 0.02 | 0.2
1081 | RENZO BALDO | PLANTA SAN RAMON | SAN RAMON 1 | ORO | 11677 | INACTIVO | CUBETA | COQUIMBO | LA HIGUERA | 6751188 | 292838 | 1900 | 144 | 56 | <5 | 6 | 130 | 68 | 71 | 24 | 224 | 16 | 675 | 107 | 34 | 0.62 | 1.41 | 2.51 | 0.76 | 0.52 | <20 | 9.02 | 44.09 | 53.35 | 3.63 | 4.02 | <10 | 17.35 | 0.04 | 47.09 | 13.16 | 0.5 | 14.08 | 8.96 | 3.44 | 0.19 | 0.71 | 3.27 | 0.14 | 7.87 | <0,01 | 99.39 | 3.12 | 4.43 | 0.53 | 1.88 | 0.38 | 0.09 | 0.35 | 0.05 | 0.32 | 0.07 | 0.22 | 0.03 | 0.18 | 0.03 | 0.04 | 0.08
1082 | RENZO BALDO | PLANTA SAN RAMON | SAN RAMON 1 | ORO | 11677 | INACTIVO | CUBETA | COQUIMBO | LA HIGUERA | 6751165 | 292872 | 2393 | 153 | 68 | <5 | 9 | 779 | 78 | 85 | 25 | 266 | 5 | 1132 | 354 | 8 | 0.99 | 1.25 | 0.02 | 1.91 | 0.71 | <20 | 9.57 | 41.72 | 31.02 | 4.6 | 5.48 | <10 | 56.88 | 0.23 | 49.35 | 14.19 | 0.47 | 12.77 | 6.93 | 3.97 | 0.17 | 0.73 | 3.71 | 0.15 | 6.99 | <0,01 | 99.42 | 6.57 | 13.48 | 1.74 | 7.14 | 1.47 | 0.4 | 1.47 | 0.21 | 1.2 | 0.23 | 0.72 | 0.09 | 0.67 | 0.1 | 0.05 | 0.04
1083 | RENZO BALDO | PLANTA SAN RAMON | SAN RAMON 1 | ORO | N/A | INACTIVO | SEDIMENTOS | COQUIMBO | LA HIGUERA | 6751155 | 292782 | 119 | 117 | 55 | 9 | 12 | 101 | 93 | 371 | 27 | 302 | 6 | 589 | 99 | <5 | 0.54 | 1.16 | 4.26 | 1.47 | 0.52 | <20 | <5 | 36.79 | 57.08 | 4.02 | 4.17 | <10 | <10 | 0.02 | 62.03 | 15.26 | 0.37 | 5.26 | 3.93 | 3.09 | 0.09 | 2.89 | 2.66 | 0.17 | 3.32 | <0,01 | 99.06 | 6.53 | 12.66 | 1.69 | 6.95 | 1.55 | 0.43 | 1.4 | 0.21 | 1.21 | 0.25 | 0.71 | 0.1 | 0.69 | 0.1 | 0.02 | 0.38
1084 | RENZO BALDO | PLANTA SAN RAMON | SAN RAMON 2 | ORO | 7515 | INACTIVO | CUBETA | COQUIMBO | LA HIGUERA | 6751215 | 292781 | 3244 | 184 | 51 | <5 | <5 | 1071 | 44 | 115 | <10 | 221 | 5 | 695 | 1375 | 28 | 0.39 | 1.9 | 0.03 | 0.96 | 1.09 | 642.32 | 11.11 | 114.65 | <20 | 5.38 | 3.85 | <10 | 22.05 | 0.1 | 59.63 | 11.66 | 0.47 | 13.28 | 3.01 | 2.89 | 0.22 | 1.09 | 2.01 | 0.18 | 4.39 | <0,01 | 98.81 | 4.57 | 7.83 | 0.93 | 3.62 | 0.75 | 0.19 | 0.72 | 0.1 | 0.6 | 0.11 | 0.35 | 0.05 | 0.35 | 0.05 | 0.02 | 1.17
1085 | RENZO BALDO | PLANTA SAN RAMON | SAN RAMON 2 | ORO | 7515 | INACTIVO | CUBETA | COQUIMBO | LA HIGUERA | 6751206 | 292801 | 5048 | 165 | 71 | <5 | 9 | 224 | 65 | 37 | 19 | 156 | <5 | 247 | 1027 | 17 | 0.7 | 2.39 | 0.96 | 1.36 | 1.3 | 115.42 | 9.31 | 73.22 | <20 | 3.45 | 1.97 | <10 | 25.35 | 0.1 | 54.73 | 11.85 | 0.36 | 13.62 | 4.77 | 3.42 | 0.15 | 0.81 | 2.1 | 0.09 | 7.2 | <0,01 | 99.11 | 4.42 | 9.58 | 1.26 | 5.01 | 1.01 | 0.24 | 0.89 | 0.13 | 0.69 | 0.12 | 0.39 | 0.06 | 0.42 | 0.06 | 0.04 | 0.71
1850 | RENZO BALDO | PLANTA SAN RAMON | SAN RAMON 2 | ORO | N/A | INACTIVO | SEDIMENTOS | COQUIMBO | LA HIGUERA | 6751173 | 292743 | 206 | 101 | 53 | 20 | 10 | 163 | 87 | 379 | 23 | 307 | 6 | 598 | 109 | 14 | 4.51 | 5.36 | 1.11 | 4.88 | 1.91 | <20 | <5 | <10 | <20 | 4.31 | <1 | <10 | <10 | 0.32 | 58.73 | 14.59 | 0.58 | 5.4 | 6.36 | 2.58 | 0.11 | 2.53 | 2.42 | 0.16 | 6.16 | <0,01 | 99.63 | 13.93 | 28.17 | 3.93 | 15.89 | 3.42 | 0.91 | 2.84 | 0.56 | 2.7 | 0.52 | 1.6 | 0.2 | 1.36 | 0.2 | <0,02 | 0.63
1762 | MIGRIN S.A | PLANTA SAN SEBASTIAN | SAN SEBASTIAN | CARBONATO DE CALCIO | 32089 | INACTIVO | CUBETA | VALPARAISO | EL TABO | 6287505 | 259872 | 28 | 62 | 69 | 29 | 5 | <5 | 54 | 119 | <10 | 554 | 6 | 581 | 26 | 24 | 1.63 | 2.85 | 0.68 | 1.82 | 0.58 | <20 | <5 | 25.16 | 49.06 | 5 | 1.38 | <10 | <10 | <0,01 | 76.57 | 11.95 | 0.43 | 3.11 | 0.85 | 0.6 | 0.03 | 1.01 | 1.53 | 0.04 | 3.43 | <0,01 | 99.54 | 5.76 | 12.12 | 1.46 | 5.69 | 1.5 | 0.31 | 1.19 | 0.14 | 0.89 | 0.18 | 0.41 | 0.08 | 0.5 | 0.07 | <0,02 | 0.13
1763 | MIGRIN S.A | PLANTA SAN SEBASTIAN | SAN SEBASTIAN | CARBONATO DE CALCIO | 32089 | INACTIVO | CUBETA | VALPARAISO | EL TABO | 6287293 | 259930 | 19 | 81 | 121 | 17 | 16 | 46 | 57 | 172 | 23 | 253 | 5 | 515 | 39 | 20 | 2.21 | 2.82 | 0.92 | 2.12 | 0.78 | <20 | <5 | <10 | 45.94 | <1 | <1 | <10 | <10 | <0,01 | 61.87 | 22.28 | 0.43 | 4.28 | 1.54 | 0.72 | 0.04 | 1.07 | 1.34 | 0.09 | 5.86 | <0,01 | 99.5 | 7.55 | 16.06 | 2.03 | 8.91 | 1.92 | 0.5 | 1.89 | 0.29 | 1.34 | 0.28 | 0.73 | 0.09 | 0.62 | 0.08 | <0,02 | 0.06
1902 | MIGRIN S.A | PLANTA SAN SEBASTIAN | SAN SEBASTIAN | CARBONATO DE CALCIO | N/A | ACTIVO | SEDIMENTOS | VALPARAISO | EL TABO | 6287145 | 260039 | 43 | 71 | 67 | 32 | 9 | 52 | 58 | 204 | <10 | 638 | 5 | 597 | 30 | 8 | 0.96 | 8.85 | 1.57 | 2.18 | 0.46 | <20 | <5 | 19.37 | <20 | 4.53 | <1 | <10 | <10 | <0,01 | 59.51 | 9.77 | 0.59 | 3.34 | 3.4 | 0.82 | 0.28 | 1.49 | 1.55 | 0.21 | 18.52 | <0,01 | 99.48 | 9.34 | 18.36 | 2.15 | 8.13 | 1.57 | 0.6 | 1.38 | 0.25 | 1.26 | 0.33 | 0.71 | 0.13 | 0.55 | 0.09 | <0,02 | 0.34
1903 | MIGRIN S.A | PLANTA SAN SEBASTIAN | SAN SEBASTIAN | CARBONATO DE CALCIO | N/A | ACTIVO | SEDIMENTOS | VALPARAISO | EL TABO | 6287541 | 259546 | 22 | 66 | 97 | 37 | 6 | <5 | 52 | 136 | <10 | 985 | <5 | 541 | 31 | 16 | 0.9 | 14.08 | 0.6 | 2.24 | 0.97 | <20 | <5 | 38.78 | <20 | 5.54 | <1 | <10 | <10 | <0,01 | 77.77 | 9.51 | 0.41 | 2.86 | 1.13 | 0.4 | 0.08 | 1.3 | 1.5 | 0.1 | 4.62 | <0,01 | 99.68 | 13.47 | 20.08 | 2.28 | 8.81 | 1.82 | 0.64 | 1.76 | 0.24 | 1.47 | 0.31 | 0.85 | 0.11 | 0.72 | 0.1 | <0,02 | 0.28
1904 | MIGRIN S.A | PLANTA SAN SEBASTIAN | SAN SEBASTIAN | CARBONATO DE CALCIO | N/A | ACTIVO | SEDIMENTOS | VALPARAISO | EL TABO | 6287494 | 259378 | 17 | 56 | 76 | 36 | 6 | <5 | 57 | 137 | 11 | 738 | <5 | 616 | 24 | 14 | 0.95 | 11.21 | 0.55 | 2.17 | 0.55 | <20 | <5 | 20.01 | <20 | 5.2 | 2.26 | <10 | <10 | <0,01 | 79.82 | 9.11 | 0.45 | 2.42 | 1.13 | 0.36 | 0.07 | 1.63 | 1.74 | 0.06 | 2.81 | <0,01 | 99.59 | 13.63 | 20.96 | 2.53 | 9.56 | 1.95 | 0.71 | 1.84 | 0.27 | 1.67 | 0.32 | 0.82 | 0.12 | 0.74 | 0.11 | <0,02 | 0.01
1033 | ALDO LETTURA MATAS | PLANTA SANTA DOMINGA | SANTA DOMINGA | COBRE-ORO | N/A | INACTIVO | SEDIMENTOS | COQUIMBO | LA HIGUERA | 6752062 | 291004 | 60 | 277 | 98 | <5 | 11 | 84 | 67 | 297 | 21 | 385 | 9 | 552 | 50 | 15 | 1.53 | 3.22 | <0,01 | 1.72 | 2.15 | <20 | <5 | <10 | 47.04 | 4.08 | 2.09 | <10 | <10 | <0,01 | 58.52 | 15.12 | 0.72 | 9.57 | 4.51 | 3.32 | 0.14 | 3.15 | 2.53 | 0.18 | 2.04 | <0,01 | 99.79 | 9.54 | 17.04 | 2.11 | 8.17 | 1.67 | 0.43 | 1.46 | 0.19 | 1.09 | 0.23 | 0.61 | 0.09 | 0.62 | 0.09 | <0,02 | 1.07
1035 | ALDO LETTURA MATAS | PLANTA SANTA DOMINGA | SANTA DOMINGA | COBRE-ORO | N/A | INACTIVO | MURO | COQUIMBO | LA HIGUERA | 6752069 | 291108 | 469 | 176 | 78 | <5 | 9 | <5 | 64 | 38 | 18 | 114 | <5 | 197 | 21 | 19 | 1.71 | 3.88 | 0.15 | 4.28 | 1.44 | <20 | 6.03 | 41.08 | 40.18 | 4.66 | 2.92 | <10 | 22.71 | 0.01 | 48.17 | 14.89 | 0.44 | 14.22 | 5.81 | 5.52 | 0.14 | 1 | 2.8 | 0.13 | 6.43 | <0,01 | 99.52 | 15.96 | 32.32 | 4.31 | 17.46 | 3.65 | 1.06 | 3.43 | 0.49 | 2.87 | 0.55 | 1.71 | 0.26 | 1.6 | 0.23 | 0.03 | 0.23
1036 | ALDO LETTURA MATAS | PLANTA SANTA DOMINGA | SANTA DOMINGA | COBRE-ORO | 793440 | INACTIVO | CUBETA | COQUIMBO | LA HIGUERA | 6752148 | 291265 | 482 | 192 | 100 | <5 | 17 | <5 | 71 | 44 | 20 | 100 | <5 | 270 | 19 | 28 | 1.73 | 5.15 | 0.12 | 3.87 | 2 | <20 | 6.22 | 22.68 | 49.82 | 3.24 | 2.32 | <10 | 14.74 | 0.23 | 44.64 | 16.31 | 0.44 | 15.05 | 4.97 | 6.74 | 0.14 | 1.03 | 3.16 | 0.13 | 6.82 | <0,01 | 99.42 | 27.46 | 46.37 | 5.33 | 18.4 | 3.18 | 0.64 | 3.03 | 0.38 | 1.96 | 0.38 | 1.09 | 0.15 | 1.06 | 0.14 | <0,02 | 0.29
1037 | ALDO LETTURA MATAS | PLANTA SANTA DOMINGA | SANTA DOMINGA | COBRE-ORO | 793440 | INACTIVO | CUBETA | COQUIMBO | LA HIGUERA | 6752165 | 291240 | 920 | 190 | 96 | <5 | 18 | <5 | 67 | 63 | 17 | 84 | <5 | 311 | 25 | 18 | 2.03 | 3.67 | <0,01 | 2.74 | 1.21 | <20 | 22.62 | 23.27 | 56.92 | 4.9 | 2.8 | <10 | <10 | 1.51 | 40.93 | 15.82 | 0.4 | 15.56 | 5.22 | 8.17 | 0.13 | 1.66 | 3.07 | 0.13 | 8.37 | <0,01 | 99.45 | 17.37 | 49.43 | 6.11 | 26.58 | 6.54 | 1.57 | 6.54 | 1 | 5.56 | 1.01 | 2.99 | 0.39 | 2.37 | 0.34 | <0,02 | 0.05
1038 | ALDO LETTURA MATAS | PLANTA SANTA DOMINGA | SANTA DOMINGA | COBRE-ORO | 793440 | INACTIVO | CUBETA | COQUIMBO | LA HIGUERA | 6752187 | 291211 | 742 | 192 | 116 | <5 | 21 | <5 | 69 | 48 | 17 | 96 | <5 | 351 | 18 | 15 | 5.62 | 2.44 | <0,01 | 1.63 | 0.84 | <20 | 9.93 | 39 | 54.04 | 4.22 | 3.16 | <10 | 13.53 | 0.83 | 42.12 | 16.43 | 0.42 | 15.32 | 4.66 | 8.04 | 0.13 | 1.17 | 3.12 | 0.13 | 7.85 | <0,01 | 99.38 | 14.1 | 27.45 | 3.47 | 14.08 | 3.04 | 0.92 | 2.86 | 0.42 | 2.48 | 0.41 | 1.35 | 0.17 | 1.1 | 0.17 | <0,02 | 0.02
831 | SOC. JUAN CONTRERAS Y OTROS | PLANTA SANTA ELENA | SANTA ELENA | COBRE | N/A | INACTIVO | MURO | COQUIMBO | LA SERENA | 6696247 | 294833 | 3875 | 156 | 42 | 17 | 70 | 38 | 17 | 125 | 36 | 114 | 15 | <20 | 6 | 26 | 0.59 | 1.63 | 0.28 | 1.09 | <0,01 | <20 | <5 | 26.59 | 58.42 | 30.25 | 2.89 | <10 | <10 | 0.16 | 51.06 | 16.09 | 0.65 | 9.13 | 3.72 | 4.1 | 0.09 | 6.53 | 0.46 | 0.12 | 3.45 | - | 95.41 | 8.4 | 30.47 | 2.3 | 10.08 | 2.58 | 1.03 | 2.97 | 0.43 | 2.54 | 0.55 | 1.62 | 0.21 | 1.33 | 0.19 | <0,02 | 0.2
832 | SOC. JUAN CONTRERAS Y OTROS | PLANTA SANTA ELENA | SANTA ELENA | COBRE | 17913 | INACTIVO | CUBETA | COQUIMBO | LA SERENA | 6696281 | 294848 | 4031 | 150 | 37 | 15 | 71 | 37 | 19 | 113 | 44 | 138 | 24 | <20 | 12 | 19 | 0.87 | 2.08 | 0.18 | 1.61 | 0.06 | <20 | <5 | 32.54 | 74.52 | 43.25 | <1 | <10 | <10 | 0.33 | 51.73 | 16.19 | 0.63 | 7.73 | 3.51 | 4.2 | 0.08 | 6.4 | 0.51 | 0.12 | 4.01 | - | 95.11 | 7.91 | 17.22 | 2.48 | 10.78 | 2.68 | 0.84 | 2.86 | 0.45 | 2.71 | 0.56 | 1.72 | 0.22 | 1.46 | 0.21 | <0,02 | 0.15
833 | SOC. JUAN CONTRERAS Y OTROS | PLANTA SANTA ELENA | SANTA ELENA | COBRE | 17913 | INACTIVO | CUBETA | COQUIMBO | LA SERENA | 6696276 | 294811 | 3024 | 160 | 53 | 18 | 69 | 43 | 16 | 106 | 37 | 113 | 15 | <20 | 6 | 27 | 0.81 | 1.76 | 0.34 | 1.28 | <0,01 | <20 | <5 | 27.7 | 63.59 | 26.34 | 3.26 | <10 | <10 | 0.35 | 49.13 | 15.88 | 0.66 | 9.8 | 3.95 | 5.94 | 0.11 | 5.54 | 0.45 | 0.12 | 4.8 | - | 96.39 | 7.1 | 15.71 | 2.37 | 11 | 2.71 | 0.93 | 2.91 | 0.44 | 2.64 | 0.55 | 2.05 | 0.22 | 1.34 | 0.19 | <0,02 | 0.03
834 | SOC. JUAN CONTRERAS Y OTROS | PLANTA SANTA ELENA | SANTA ELENA | COBRE | 17913 | INACTIVO | CUBETA | COQUIMBO | LA SERENA | 6696282 | 294860 | 3820 | 144 | 33 | 16 | 70 | 38 | 19 | 137 | 40 | 125 | 19 | <20 | 8 | 21 | 0.72 | 1.96 | 0.2 | 1.14 | <0,01 | <20 | <5 | 15.73 | 68.26 | 39.58 | <1 | <10 | <10 | 0.28 | 51.9 | 16.03 | 0.59 | 8.14 | 3.29 | 4.78 | 0.08 | 6.22 | 0.49 | 0.11 | 3.43 | - | 95.04 | 6.68 | 14.8 | 2.3 | 10.2 | 2.59 | 0.9 | 2.42 | 0.47 | 2.76 | 0.57 | 1.58 | 0.22 | 1.39 | 0.19 | <0,02 | <0,01
835 | SOC. JUAN CONTRERAS Y OTROS | PLANTA SANTA ELENA | SANTA ELENA | COBRE | N/A | INACTIVO | SEDIMENTOS | COQUIMBO | LA SERENA | 6696241 | 294858 | 1492 | 166 | 54 | 17 | 71 | 68 | 42 | 217 | 41 | 162 | 19 | 315 | 25 | 27 | 1.8 | 2.67 | 0.46 | 2.86 | 0.45 | <20 | 7.28 | 28.02 | 60.49 | 19.13 | 2.73 | <10 | <10 | <0,01 | 53.13 | 16.59 | 0.71 | 9.1 | 3.5 | 3.63 | 0.15 | 5.12 | 1.48 | 0.13 | 3.5 | - | 97.05 | 13.59 | 27.54 | 3.77 | 15.44 | 3.47 | 1.11 | 3.97 | 0.49 | 2.76 | 0.57 | 1.66 | 0.23 | 1.48 | 0.21 | <0,02 | 0.04
1452 | CIA. MINERA SAN ESTEBAN PRIMERA | PLANTA SAN ESTEBAN | SANTA LAURA 1 | S/I | N/A | INACTIVO | MURO | ATACAMA | COPIAPO | 6967972.498 | 369537.034 | 219 | 31 | 23 | 12 | 15 | 27 | 34 | 147 | 51 | 128 | 9 | 84 | <5 | <5 | 0.28 | 1.74 | 0.89 | 1.57 | 0.82 | <20 | <5 | <10 | 57.46 | 9.34 | 3.03 | <10 | 21.13 | 0.1 | 36.67 | 8.25 | 0.45 | 5.46 | 39.5 | 2.24 | 0.57 | 0.71 | 1.55 | 0.07 | 4.38 | 0.04 | 99.88 | 2.92 | 9.05 | 1.1 | 4.23 | 0.85 | 0.18 | 0.78 | 0.09 | 0.47 | 0.08 | 0.22 | 0.03 | 0.18 | 0.03 | 0.02 | <0,01
1453 | CIA. MINERA SAN ESTEBAN PRIMERA | PLANTA SAN ESTEBAN | SANTA LAURA 1 | S/I | 2262360 | INACTIVO | CUBETA | ATACAMA | COPIAPO | 6967830.891 | 369379.335 | 155 | 33 | 20 | 12 | 13 | 33 | 38 | 173 | 48 | 129 | 9 | 109 | 44 | <5 | 1.66 | 2.91 | 0.69 | 1.86 | 0.59 | <20 | <5 | <10 | <20 | 3.46 | 3.46 | <10 | 16.82 | 0.05 | 38.79 | 9.74 | 0.44 | 5.28 | 35.57 | 2.04 | 0.48 | 0.93 | 1.66 | 0.07 | 4.53 | 0.02 | 99.55 | 5.87 | 12.37 | 1.49 | 5.81 | 1.53 | 0.32 | 1.22 | 0.14 | 0.9 | 0.18 | 0.42 | 0.08 | 0.51 | 0.07 | 0.02 | <0,01
1457 | CIA. MINERA SAN ESTEBAN PRIMERA | PLANTA SAN ESTEBAN | SANTA LAURA 1 | S/I | 2262360 | INACTIVO | CUBETA | ATACAMA | COPIAPO | 6967983.695 | 369433.186 | 148 | 16 | 15 | 14 | 15 | 25 | 29 | 153 | 63 | 101 | 17 | 95 | <5 | <5 | 2.42 | 2.86 | 0.78 | 2.33 | 1.55 | <20 | <5 | <10 | 49.73 | 6.56 | 2.79 | <10 | 25.61 | 0.07 | 31.53 | 7.22 | 0.34 | 4.77 | 46.88 | 1.8 | 0.6 | 0.67 | 1.24 | 0.05 | 4.55 | 0.02 | 99.68 | 6.5 | 11.02 | 1.45 | 6.16 | 0.85 | 0.32 | 1.09 | 0.17 | 0.94 | 0.2 | 0.69 | 0.1 | 0.75 | 0.11 | <0,02 | 0.2
2058 | CIA. MINERA SAN ESTEBAN PRIMERA | PLANTA SAN ESTEBAN | SANTA LAURA 1 | S/I | N/A | INACTIVO | SEDIMENTOS | ATACAMA | COPIAPO | 6967813 | 369833 | 225 | 123 | 56 | <5 | 28 | 320 | 84 | 276 | 30 | 145 | 7 | 443 | 115 | 22 | 0.98 | 6.14 | 0.48 | 5.98 | 1.82 | <20 | 6.67 | 25.63 | <20 | 7.89 | 1.86 | <10 | <10 | 0.05 | 41.05 | 17.38 | 0.5 | 7.44 | 8.4 | 6.19 | 0.22 | 1.28 | 2.36 | 0.29 | 14.62 | <0,01 | 99.72 | 21.03 | 52.33 | 7.61 | 30.04 | 7.56 | 2.2 | 8.49 | 1.36 | 7.66 | 1.64 | 4.78 | 0.72 | 4.4 | 0.69 | <0,02 | 0.38
2059 | CIA. MINERA SAN ESTEBAN PRIMERA | PLANTA SAN ESTEBAN | SANTA LAURA 1 | S/I | N/A | INACTIVO | SEDIMENTOS | ATACAMA | COPIAPO | 6967862 | 369740 | 470 | 129 | 56 | <5 | 17 | 111 | 74 | 296 | 30 | 279 | 7 | 420 | 74 | 22 | 1.33 | 5.68 | 0.44 | 5.46 | 1.71 | <20 | 6.12 | 40.26 | <20 | 7.38 | 1.36 | <10 | <10 | 0.02 | 53.1 | 14.75 | 0.43 | 7.76 | 6.98 | 4.16 | 0.25 | 2.22 | 2.39 | 0.28 | 7.38 | <0,01 | 99.69 | 20.16 | 49.14 | 7.03 | 28.66 | 7.05 | 1.99 | 7.75 | 1.24 | 7.04 | 1.51 | 4.43 | 0.65 | 3.91 | 0.7 | <0,02 | 0.36
1454 | CIA. MINERA SAN ESTEBAN PRIMERA | PLANTA SAN ESTEBAN | SANTA LAURA 2 | S/I | 4196565 | INACTIVO | CUBETA | ATACAMA | COPIAPO | 6968171.306 | 369436.436 | 150 | 39 | 32 | 12 | 17 | 25 | 40 | 152 | 35 | 150 | 7 | 110 | 11 | <5 | 2.26 | 2.88 | 0.93 | 2.16 | 0.8 | <20 | <5 | 13.94 | 73.54 | 1.41 | 2.37 | <10 | 22.25 | 0.11 | 38.89 | 9.38 | 0.49 | 4.75 | 34.91 | 2.09 | 0.4 | 0.83 | 1.7 | 0.07 | 6.03 | 0.04 | 99.57 | 7.7 | 16.39 | 2.07 | 9.09 | 1.96 | 0.52 | 1.93 | 0.29 | 1.37 | 0.29 | 0.74 | 0.09 | 0.64 | 0.08 | 0.02 | 0.01
1455 | CIA. MINERA SAN ESTEBAN PRIMERA | PLANTA SAN ESTEBAN | SANTA LAURA 2 | S/I | 4196565 | INACTIVO | CUBETA | ATACAMA | COPIAPO | 6968320.759 | 369372.948 | 352 | 51 | 37 | 8 | 18 | 40 | 56 | 120 | 36 | 139 | 10 | 145 | 44 | <5 | 1.97 | 2.77 | 0.36 | 1.05 | 0.52 | <20 | <5 | 27.14 | 83.08 | <1 | 1.37 | <10 | 26.28 | 0.23 | 42.02 | 12.71 | 0.49 | 6.31 | 24.73 | 2.69 | 0.47 | 0.7 | 2.56 | 0.08 | 7.01 | 0.09 | 99.86 | 3.97 | 8.84 | 1.26 | 4.87 | 1.1 | 0.26 | 1 | 0.13 | 0.82 | 0.16 | 0.47 | 0.08 | 0.48 | 0.04 | 0.02 | 0.02
1456 | CIA. MINERA SAN ESTEBAN PRIMERA | PLANTA SAN ESTEBAN | SANTA LAURA 2 | S/I | 4196565 | INACTIVO | CUBETA | ATACAMA | COPIAPO | 6968246.747 | 369362.362 | 315 | 70 | 52 | <5 | 22 | 39 | 52 | 230 | <10 | 188 | <5 | 197 | 36 | <5 | 1.6 | 1.57 | 0.35 | 1.85 | 0.57 | <20 | <5 | <10 | 77.47 | <1 | 1.61 | <10 | 10.62 | 0.05 | 51.14 | 14.33 | 0.55 | 7.11 | 14.54 | 2.92 | 0.28 | 1.7 | 2.16 | 0.13 | 4.94 | 0.02 | 99.81 | 4.3 | 8.26 | 0.86 | 4.08 | 0.66 | 0.19 | 0.68 | 0.1 | 0.51 | 0.1 | 0.32 | 0.04 | 0.3 | 0.03 | <0,02 | 0.01
2060 | CIA. MINERA SAN ESTEBAN PRIMERA | PLANTA SAN ESTEBAN | SANTA LAURA 2 | S/I | N/A | INACTIVO | SEDIMENTOS | ATACAMA | COPIAPO | 6968398 | 369643 | 144 | 121 | 46 | 6 | 17 | 88 | 83 | 321 | 27 | 251 | 9 | 681 | 77 | <5 | 1.67 | 6.49 | 0.5 | 6.66 | 2.35 | <20 | <5 | <10 | <20 | 5.58 | 3.61 | <10 | <10 | 0.31 | 48.18 | 14.01 | 0.65 | 6.38 | 9.75 | 5.28 | 0.13 | 1.89 | 2.46 | 0.26 | 10.33 | <0,01 | 99.32 | 20.07 | 49.99 | 7.75 | 29.51 | 7.51 | 2.13 | 9.03 | 1.35 | 7.7 | 1.63 | 4.74 | 0.74 | 4.43 | 0.69 | <0,02 | 0.76
1095 | MINERA RCL | PLANTA SANTA ROSA | SANTA ROSA | ORO | N/A | INACTIVO | SEDIMENTOS | COQUIMBO | LA HIGUERA | 6750637 | 293279 | 92 | 108 | 47 | 11 | 17 | 106 | 83 | 370 | 24 | 266 | 6 | 501 | 48 | 20 | 1.61 | 3.66 | 0.14 | 4.03 | 1.36 | <20 | <5 | 25.15 | 49.88 | 4.51 | 4.76 | <10 | <10 | <0,01 | 58.63 | 15.95 | 0.38 | 5.25 | 5.04 | 4.15 | 0.11 | 3.22 | 2.68 | 0.17 | 4.34 | <0,01 | 99.92 | 15.05 | 30.48 | 4.06 | 16.46 | 3.44 | 1 | 3.23 | 0.47 | 2.71 | 0.52 | 1.62 | 0.24 | 1.51 | 0.22 | <0,02 | 0.11
1096 | MINERA RCL | PLANTA SANTA ROSA | SANTA ROSA | ORO | N/A | INACTIVO | MURO | COQUIMBO | LA HIGUERA | 6750691 | 293387 | 666 | 140 | 41 | <5 | <5 | <5 | 18 | 43 | <10 | 98 | <5 | <20 | 30 | 20 | 1.63 | 4.85 | 0.03 | 3.65 | 1.89 | <20 | 14.57 | 31.55 | 38.63 | 3.54 | 1.18 | <10 | <10 | 0.14 | 30.62 | 8.27 | 0.33 | 31.79 | 5.52 | 3.23 | 1.88 | 0.69 | 1.18 | 0.11 | 15.88 | <0,01 | 99.51 | 25.9 | 43.73 | 5.03 | 17.35 | 3 | 0.6 | 2.86 | 0.36 | 1.85 | 0.36 | 1.03 | 0.14 | 1 | 0.13 | 0.02 | 0.14
1097 | MINERA RCL | PLANTA SANTA ROSA | SANTA ROSA | ORO | 49971 | INACTIVO | CUBETA | COQUIMBO | LA HIGUERA | 6750679 | 293335 | 231 | 157 | 30 | <5 | <5 | <5 | 18 | 48 | <10 | 92 | <5 | <20 | 23 | 20 | 1.91 | 3.47 | <0.01 | 2.59 | 1.14 | <20 | 12.27 | <10 | 54.01 | 2.98 | 1.05 | <10 | <10 | 0.36 | 31.06 | 8.92 | 0.31 | 30.35 | 6.42 | 3.63 | 1.65 | 0.57 | 1.11 | 0.07 | 15.71 | <0,01 | 99.81 | 16.38 | 46.61 | 5.76 | 25.06 | 6.16 | 1.48 | 6.17 | 0.95 | 5.24 | 0.95 | 2.82 | 0.37 | 2.23 | 0.32 | 0.03 | 0.02
1098 | MINERA RCL | PLANTA SANTA ROSA | SANTA ROSA | ORO | 49971 | INACTIVO | CUBETA | COQUIMBO | LA HIGUERA | 6750646 | 293353 | 164 | 187 | 38 | 155 | <5 | <5 | 16 | 44 | <10 | 100 | <5 | <20 | 20 | 25 | 5.3 | 2.3 | <0.01 | 1.54 | 0.79 | <20 | 13.99 | <10 | 49.92 | 2.12 | 3.73 | <10 | <10 | 0.85 | 30.91 | 8.4 | 0.37 | 33.36 | 5.49 | 4.03 | 1.49 | 0.55 | 1.1 | 0.07 | 14.2 | <0,01 | 99.96 | 13.29 | 25.88 | 3.27 | 13.28 | 2.86 | 0.87 | 2.7 | 0.39 | 2.34 | 0.39 | 1.27 | 0.16 | 1.04 | 0.16 | 0.02 | <0,01
1099 | MINERA RCL | PLANTA SANTA ROSA | SANTA ROSA | ORO | 49971 | INACTIVO | CUBETA | COQUIMBO | LA HIGUERA | 6750223 | 293386 | 284 | 139 | 39 | <5 | <5 | <5 | 15 | 43 | <10 | 93 | <5 | <20 | 19 | 33 | 2.07 | 3.16 | 0.02 | 4.57 | 1.07 | <20 | 11.98 | 18.52 | 48.93 | 4 | 4.41 | <10 | <10 | 0.78 | 30.09 | 7.74 | 0.26 | 30.5 | 5.85 | 4.09 | 1.94 | 0.47 | 0.98 | 0.06 | 17.55 | <0,01 | 99.53 | 16.41 | 33.09 | 4.33 | 17.99 | 3.54 | 1.03 | 3.69 | 0.52 | 2.89 | 0.59 | 1.72 | 0.23 | 1.6 | 0.24 | 0.02 | <0,01
1404 | EXEQUIEL BUGUEÑO | SANTA ROSA | SANTA ROSA 1 | ORO | 23658 | INACTIVO | CUBETA | ATACAMA | COPIAPO | 6965436.723 | 370259.035 | 850 | 88 | 46 | <5 | <5 | 1233 | 51 | 72 | <10 | 171 | <5 | 1010 | 472 | 21 | 0.23 | 1.77 | 1.48 | 0.87 | 0.43 | 251.64 | 10.04 | 18.68 | <20 | 2.79 | <1 | <10 | <10 | 0.22 | 53.23 | 13.3 | 0.38 | 13.26 | 6.06 | 3.27 | 0.23 | 0.68 | 3.4 | 0.1 | 5.56 | 0.06 | 99.52 | 9.92 | 25.66 | 3.24 | 13.67 | 2.94 | 0.64 | 2.28 | 0.28 | 1.61 | 0.32 | 0.94 | 0.15 | 1.02 | 0.18 | <0,02 | 0.05
1405 | EXEQUIEL BUGUEÑO | SANTA ROSA | SANTA ROSA 1 | ORO | 23658 | INACTIVO | CUBETA | ATACAMA | COPIAPO | 6965437.598 | 370236 | 1329 | 55 | 42 | <5 | <5 | 854 | 43 | 214 | <10 | 167 | <5 | 10583 | 1182 | 25 | 0.21 | 1.83 | 1.08 | 0.92 | 0.47 | 736.82 | 14.06 | 50.62 | <20 | <1 | 6.79 | <10 | <10 | 0.28 | 50.48 | 12.37 | 0.26 | 10.19 | 9.7 | 2.83 | 0.42 | 1.03 | 2.88 | 0.09 | 7.56 | 0.62 | 98.42 | 10.63 | 27.92 | 3.8 | 15.4 | 2.9 | 0.81 | 2.56 | 0.37 | 1.98 | 0.4 | 1.22 | 0.22 | 1.33 | 0.23 | <0,02 | 0.09
1402 | EXEQUIEL BUGUEÑO | SANTA ROSA | SANTA ROSA 2 | ORO | 7177 | INACTIVO | CUBETA | ATACAMA | COPIAPO | 6965439.164 | 370311.802 | 705 | 69 | 53 | <5 | 6 | 3653 | 19 | 193 | <10 | 168 | <5 | 7346 | 2757 | 9 | 1.53 | 2.08 | 0.37 | 1.53 | 0.62 | 1839.12 | 13.87 | 90.81 | 48.33 | <1 | 7.85 | <10 | <10 | 0.75 | 49.49 | 10.21 | 0.31 | 7.78 | 12.88 | 3.54 | 0.66 | 2.26 | 0.93 | 0.09 | 9.59 | 0.43 | 98.17 | 6.34 | 17.99 | 2.25 | 8.31 | 1.74 | 0.36 | 1.66 | 0.24 | 1.63 | 0.3 | 0.95 | 0.17 | 1.04 | 0.16 | <0,02 | 0.01
1403 | EXEQUIEL BUGUEÑO | SANTA ROSA | SANTA ROSA 2 | ORO | 7177 | INACTIVO | CUBETA | ATACAMA | COPIAPO | 6965447.462 | 370300.247 | 604 | 62 | 42 | <5 | 6 | 4717 | 20 | 249 | <10 | 125 | <5 | 11445 | 7114 | 13 | 0.69 | 5.37 | 0.42 | 1.32 | 0.36 | 4848.98 | 11.27 | 157.79 | <20 | 1 | 6.68 | <10 | <10 | 0.87 | 39.78 | 9.5 | 0.24 | 7.66 | 18.39 | 3.82 | 0.68 | 1.94 | 1.25 | 0.08 | 12.89 | 0.67 | 96.89 | 2.41 | 4.64 | 0.62 | 2.4 | 0.58 | 0.12 | 0.41 | 0.08 | 0.33 | 0.07 | 0.32 | 0.03 | 0.34 | 0.08 | <0,02 | 0.02
1406 | EXEQUIEL BUGUEÑO | SANTA ROSA | SANTA ROSA 2 | ORO | N/A | INACTIVO | SEDIMENTOS | ATACAMA | COPIAPO | 6965732 | 370272.031 | 955 | 142 | 67 | <5 | <5 | 181 | 75 | 116 | 17 | 259 | 7 | 1023 | 170 | 9 | 0.93 | 1.22 | 0.32 | 1.62 | 0.77 | 49.45 | 12.41 | 11.86 | <20 | 5.79 | <1 | 43.24 | 39.05 | <0,01 | 59.55 | 13.74 | 0.55 | 12.24 | 3.14 | 2.54 | 0.27 | 0.87 | 2.71 | 0.15 | 3.79 | 0.06 | 99.62 | 4.31 | 15.2 | 1.94 | 8.05 | 1.75 | 0.52 | 1.96 | 0.28 | 1.77 | 0.35 | 1.04 | 0.15 | 0.91 | 0.12 | <0,02 | 0.13
162 | RIGOBERTO VASQUEZ VERA | RIGOBERTO VASQUEZ VERA | SANTA TERESA | COBRE | S/I | INACTIVO | CUBETA | COQUIMBO | ILLAPEL | 6527202 | 303432 | 430 | 107 | 51 | 21 | 56 | 46 | 98 | <5 | 34 | 95 | <5 | 294 | 95 | 20 | 3.18 | 2.04 | 1.78 | 5.23 | 1.59 | <20 | 17.85 | 19.49 | 25.92 | 5.74 | <1 | <10 | <10 | 1.87 | 51.06 | 17.09 | 0.42 | 13.62 | 4.18 | 1.5 | 0.28 | <0,01 | 4.24 | 0.1 | 7.37 | - | 99.84 | 9.45 | 22.1 | 3.05 | 12.72 | 3.24 | 0.59 | 2.26 | 0.35 | 2.16 | 0.29 | 1.28 | 0.2 | 1.4 | 0.22 | <0,02 | 0.36
571 | ELIAS RESK CONTRERAS (SOC. MINERA SANTA TERESA) | PLANTA SANTA TERESA | SANTA TERESA 1 | ORO | N/A | INACTIVO | MURO | ATACAMA | COPIAPO | 6968925 | 366936 | 2257 | 177 | 130 | 33 | 78 | 98 | 20 | 112 | 10 | 125 | <5 | <20 | 36 | 10 | 1.51 | 2.6 | 0.48 | 3.86 | 2.5 | <20 | 72.22 | <10 | 24.47 | 8.78 | 4.61 | <10 | <10 | 0.35 | 43.61 | 12.67 | 0.71 | 24.32 | 5.97 | 3.4 | 0.1 | 4.46 | 0.85 | 0.33 | 3.15 | 0.87 | 99.88 | 115.97 | 189.77 | 18.7 | 57.21 | 7.01 | 1.27 | 7.15 | 0.63 | 3.07 | 0.59 | 1.84 | 0.24 | 1.53 | 0.24 | <0,02 | 0.17
572 | ELIAS RESK CONTRERAS (SOC. MINERA SANTA TERESA) | PLANTA SANTA TERESA | SANTA TERESA 1 | ORO | 6075 | INACTIVO | CUBETA | ATACAMA | COPIAPO | 6968923 | 366954 | 515 | 138 | 78 | 27 | 62 | 33 | 30 | 177 | 18 | 124 | <5 | <20 | 14 | 12 | 1.27 | 2.82 | 0.63 | 2.07 | 1.01 | <20 | 17.21 | 10.87 | <20 | 3.68 | 1.53 | <10 | <10 | 0.1 | 52.8 | 13.4 | 0.55 | 17.91 | 4.5 | 3.2 | 0.04 | 4.97 | 1.03 | 0.21 | 1.3 | 0.26 | 100.03 | 24.85 | 39.19 | 4.11 | 14.5 | 2.73 | 0.91 | 2.94 | 0.36 | 2.03 | 0.41 | 1.25 | 0.18 | 1.23 | 0.18 | <0,02 | <0,01
573 | ELIAS RESK CONTRERAS (SOC. MINERA SANTA TERESA) | PLANTA SANTA TERESA | SANTA TERESA 1 | ORO | 6075 | INACTIVO | CUBETA | ATACAMA | COPIAPO | 6968914 | 366919 | 511 | 181 | 190 | 16 | 81 | 99 | 26 | 278 | 23 | 142 | <5 | <20 | 63 | 24 | 4.37 | 2.32 | 0.45 | 1.88 | 1.19 | <20 | 8.76 | <10 | 26.4 | 6.87 | 5.03 | <10 | <10 | 0.02 | 46.34 | 14.63 | 0.92 | 12.62 | 13.68 | 3.39 | 0.36 | 3.38 | 0.69 | 0.21 | 3.45 | <0,01 | 99.83 | 12.89 | 26.54 | 3.66 | 15.18 | 3.43 | 1.19 | 3.61 | 0.5 | 2.8 | 0.55 | 1.59 | 0.21 | 1.25 | 0.17 | <0,02 | <0,01
163 | RIGOBERTO VASQUEZ VERA | RIGOBERTO VASQUEZ VERA | SANTA TERESA 2 | COBRE | 48798 | ACTIVO | CUBETA | COQUIMBO | ILLAPEL | 6527172 | 303423 | 436 | 116 | 118 | 31 | 50 | 32 | 28 | <5 | <10 | 73 | <5 | 36 | 78 | 16 | 0.83 | 1.14 | 0.58 | 3.97 | 1.24 | <20 | 10.92 | <10 | 20.06 | 6.88 | 6.73 | <10 | <10 | 7.06 | 47.69 | 12.75 | 0.44 | 19.14 | 1.06 | 1.48 | 0.09 | <0,01 | 1.96 | 0.13 | 14.76 | - | 99.5 | 5.81 | 14.5 | 2.18 | 8.76 | 1.85 | 0.21 | 1.87 | 0.21 | 1.4 | 0.26 | 0.87 | 0.11 | 1 | 0.21 | <0,02 | 0.09
164 | RIGOBERTO VASQUEZ VERA | RIGOBERTO VASQUEZ VERA | SANTA TERESA 2 | COBRE | 48798 | ACTIVO | CUBETA | COQUIMBO | ILLAPEL | 6527142 | 303422 | 248 | 91 | 45 | 45 | 57 | 31 | 23 | <5 | 16 | 92 | <5 | <20 | 49 | 21 | 0.67 | 0.78 | 0.31 | 2.99 | 0.72 | <20 | 8.92 | 17.17 | 24.31 | 4.6 | 3.91 | <10 | <10 | 3.89 | 60.68 | 9.32 | 0.33 | 13.56 | 3.07 | 1.11 | 0.07 | 0.14 | 1.33 | 0.1 | 10.24 | - | 99.95 | 6.76 | 15.96 | 2.66 | 9.47 | 2.74 | 0.25 | 2.08 | 0.27 | 2.01 | 0.31 | 0.92 | 0.14 | 0.91 | 0.13 | <0,02 | 0.37
165 | RIGOBERTO VASQUEZ VERA | RIGOBERTO VASQUEZ VERA | SANTA TERESA 2 | COBRE | N/A | ACTIVO | MURO | COQUIMBO | ILLAPEL | 6527165 | 303421 | 352 | 108 | 111 | 25 | 54 | 39 | 29 | <5 | 11 | 87 | <5 | 38 | 74 | 13 | 0.71 | 1.07 | 0.85 | 3.87 | 1.05 | <20 | 10.1 | <10 | <20 | <1 | 6.83 | <10 | <10 | 4.89 | 58.25 | 10.61 | 0.41 | 14.8 | 1.1 | 1.47 | 0.1 | 0.02 | 1.83 | 0.11 | 11.39 | - | 100.08 | 6.2 | 14.07 | 1.97 | 7.63 | 1.81 | 0.35 | 1.79 | 0.27 | 1.68 | 0.31 | 0.91 | 0.16 | 1.34 | 0.15 | <0,02 | 0.17
570 | ELIAS RESK CONTRERAS (SOC. MINERA SANTA TERESA) | PLANTA SANTA TERESA | SANTA TERESA 2 | ORO | N/A | ACTIVO | MURO | ATACAMA | COPIAPO | 6968918 | 366971 | 1738 | 160 | 102 | 32 | 69 | 114 | 23 | 117 | 15 | 153 | <5 | 58 | 58 | 15 | 1.4 | 2.96 | 0.33 | 4.47 | 2.35 | <20 | 28.51 | 14.15 | 21.03 | 8.82 | 3.6 | <10 | <10 | 0.12 | 48.08 | 12.73 | 0.63 | 21.36 | 5.3 | 3.41 | 0.08 | 3.66 | 1.08 | 0.28 | 3.03 | 0.31 | 99.91 | 78.09 | 133.25 | 13.29 | 42.36 | 5.57 | 1.16 | 6.02 | 0.58 | 2.9 | 0.57 | 1.76 | 0.23 | 1.56 | 0.24 | <0,02 | <0,01
574 | ELIAS RESK CONTRERAS (SOC. MINERA SANTA TERESA) | PLANTA SANTA TERESA | SANTA TERESA 2 | ORO | N/A | ACTIVO | SEDIMENTOS | ATACAMA | COPIAPO | 6968925 | 366981 | 1917 | 137 | 64 | 22 | 69 | 181 | 35 | 195 | 27 | 202 | <5 | 131 | 126 | 25 | 1.74 | 2.53 | 0.31 | 4.1 | 2.88 | <20 | 64.23 | 27.15 | <20 | 14.15 | 6.83 | <10 | <10 | 0.58 | 50.51 | 12.36 | 0.6 | 13.16 | 7.66 | 3.37 | 0.12 | 3.92 | 1.18 | 0.22 | 6.28 | <0,01 | 99.7 | 27.45 | 50.14 | 5.9 | 21.6 | 4.04 | 0.99 | 4.67 | 0.51 | 2.77 | 0.57 | 1.82 | 0.24 | 1.58 | 0.22 | <0,02 | 0.05
1277 | MAURICIO ALBURQUENQUE NUÑEZ | SANTA TERESITA | SANTA TERESITA 1 | ORO-COBRE | 151200 | INACTIVO | CUBETA | COQUIMBO | ANDACOLLO | 6654188 | 301328 | 543 | 180 | 28 | <5 | <5 | 673 | 102 | 107 | 36 | 222 | 10 | 2338 | 80 | 20 | 1.1 | 7.98 | 0.4 | 10.85 | 2.29 | <20 | 7.29 | 33.51 | 33.69 | 10.81 | 2.15 | <10 | <10 | 0.06 | 56.4 | 16.36 | 0.51 | 10.55 | 0.42 | 1.59 | 0.51 | 2.43 | 6.85 | 0.3 | 3.39 | - | 99.28 | 21.95 | 47.16 | 5.92 | 25.46 | 4.64 | 1.42 | 3.89 | 0.48 | 2.22 | 0.42 | 1.22 | 0.16 | 1.16 | 0.12 | <0,02 | 2.34
1829 | MAURICIO ALBURQUENQUE NUÑEZ | SANTA TERESITA | SANTA TERESITA 1 | ORO-COBRE | N/A | INACTIVO | SEDIMENTOS | COQUIMBO | ANDACOLLO | 6654306 | 301437 | 574 | 59 | 87 | 36 | 6 | 21 | 39 | 382 | <10 | 184 | <5 | 353 | 18 | 14 | 1.06 | 2.65 | 0.55 | 5.48 | 1.68 | <20 | <5 | <10 | <20 | <1 | <1 | <10 | <10 | 3.98 | 41.18 | 10.45 | 0.23 | 3.32 | 3.6 | 14.42 | 0.07 | 4.79 | 1.05 | 0.18 | 20.29 | <0,01 | 99.56 | 15.66 | 34.75 | 4.03 | 15.63 | 3.08 | 0.82 | 2.58 | 0.32 | 1.57 | 0.3 | 0.87 | 0.11 | 0.83 | 0.12 | <0,02 | <0,01
111 | MAURICIO ALBURQUENQUE NUÑEZ | SANTA TERESITA | SANTA TERESITA 2 | ORO-COBRE | 111000 | ACTIVO | CUBETA | COQUIMBO | ANDACOLLO | 6654250 | 301230 | 3018 | 146 | 61 | 18 | 68 | 155 | 56 | 39 | 36 | 134 | 12 | 554 | 248 | 18 | 2.56 | 2.45 | 0.38 | 4.84 | 2.24 | 80.08 | 10.13 | <10 | 154.33 | 13.14 | 9.01 | <10 | <10 | 0.56 | 57.6 | 13.38 | 0.61 | 9.83 | 3.76 | 1.25 | 0.48 | 2.27 | 2.72 | 0.21 | 5.64 | 1.39 | 99.14 | 14.81 | 32.06 | 4.41 | 18.29 | 4.37 | 1.19 | 3.44 | 0.45 | 2.3 | 0.47 | 1.37 | 0.19 | 1.31 | 0.2 | 0.04 | <0,01
112 | MAURICIO ALBURQUENQUE NUÑEZ | SANTA TERESITA | SANTA TERESITA 2 | ORO-COBRE | N/A | ACTIVO | MURO | COQUIMBO | ANDACOLLO | 6654251 | 301246 | 1161 | 151 | 46 | 17 | 65 | 124 | 43 | 75 | 37 | 129 | 15 | 539 | 76 | 22 | 1.31 | 1.77 | 0.53 | 4.74 | 1.86 | <20 | 9.73 | 23.81 | 33.75 | 2.97 | 4.68 | 10.14 | 93.36 | 0.98 | 51.17 | 14.05 | 0.66 | 9.73 | 5.67 | 1.91 | 0.32 | 4.37 | 1.95 | 0.22 | 6.74 | 2.46 | 99.25 | 17.2 | 36.65 | 5.16 | 20.96 | 4.35 | 1.23 | 4.16 | 0.53 | 3.01 | 0.56 | 1.65 | 0.24 | 1.54 | 0.22 | 0.02 | 0.18
113 | MAURICIO ALBURQUENQUE NUÑEZ | SANTA TERESITA | SANTA TERESITA 2 | ORO-COBRE | N/A | ACTIVO | SEDIMENTOS | COQUIMBO | ANDACOLLO | 6654182 | 301225 | 5869 | 138 | 71 | 27 | 70 | 867 | 41 | 42 | 25 | 100 | <5 | 606 | 209 | 24 | 1.57 | 1.93 | 0.15 | 4.92 | 2.86 | 21.72 | 13.86 | <10 | 71.61 | 14.13 | 2.59 | <10 | <10 | 3.23 | 39.66 | 11.67 | 0.49 | 13.78 | 3.1 | 3.41 | 0.63 | 2.75 | 2.05 | 0.24 | 13.2 | 8.08 | 99.05 | 14.11 | 29.87 | 4.23 | 17.22 | 3.7 | 1.11 | 3.69 | 0.5 | 2.73 | 0.56 | 1.68 | 0.24 | 1.6 | 0.23 | 0.17 | 2.72
712 | ROBERTO CORTES | LLAHUIN | SECTOR LLAHUIN | ORO-PLATA | N/A | INACTIVO | MURO | COQUIMBO | COMBARBALA | 6532264 | 307272 | 2974 | 139 | 68 | 23 | 68 | 67 | 35 | 291 | 29 | 236 | 9 | 5010 | 918 | 20 | 4.01 | 4.49 | <0,01 | 1.29 | 0.58 | 477.75 | 44.02 | 491.5 | <20 | 21.31 | 2.77 | 13.84 | <10 | 0.24 | 60.66 | 13.16 | 0.3 | 12.66 | 1.42 | 0.65 | 0.1 | 1.63 | 1.25 | 0.16 | 6.06 | 0.6 | 98.65 | 10.59 | 20.89 | 2.92 | 12.19 | 2.79 | 1.5 | 2.5 | 0.31 | 1.89 | 0.37 | 0.91 | 0.1 | 0.93 | 0.08 | 0.09 | 1.45
713 | ROBERTO CORTES | LLAHUIN | SECTOR LLAHUIN | ORO-PLATA | 13908 | INACTIVO | CUBETA | COQUIMBO | COMBARBALA | 6532262 | 307326 | 3890 | 113 | 82 | 27 | 62 | 54 | 26 | 23 | 21 | 247 | <5 | 140 | 870 | 18 | 1.9 | 5.84 | <0,01 | 1.38 | 0.96 | 232.84 | 35.26 | 341.87 | <20 | 5.7 | <1 | <10 | 14.56 | 0.03 | 65.46 | 9.24 | 0.38 | 16.87 | 0.68 | 0.59 | 0.11 | 0.56 | 1.04 | 0.16 | 4.31 | 0.08 | 99.47 | 9.63 | 26.5 | 2.62 | 10.97 | 2.49 | 0.7 | 2.36 | 0.29 | 1.8 | 0.39 | 1.08 | 0.16 | 0.84 | 0.13 | 0.09 | 1.4
714 | ROBERTO CORTES | LLAHUIN | SECTOR LLAHUIN | ORO-PLATA | 13908 | INACTIVO | CUBETA | COQUIMBO | COMBARBALA | 6532247 | 307322 | 7592 | 109 | 112 | 61 | 61 | 106 | 19 | <5 | 17 | 122 | <5 | 82 | 846 | 20 | 2.34 | 5.12 | <0,01 | 0.95 | 0.7 | 285.28 | 42.46 | 65.25 | <20 | 15.19 | 2.17 | <10 | 19.59 | <0,01 | 60.2 | 7.35 | 0.27 | 24.04 | 0.51 | 0.51 | 0.48 | 0.1 | 0.83 | 0.15 | 4.25 | <0,01 | 98.7 | 8.22 | 15.72 | 2.31 | 10.49 | 2.47 | 0.98 | 2.47 | 0.32 | 2.24 | 0.45 | 1.66 | 0.15 | 1.15 | 0.14 | 0.14 | 7.61
715 | ROBERTO CORTES | LLAHUIN | SECTOR LLAHUIN | ORO-PLATA | 13908 | INACTIVO | CUBETA | COQUIMBO | COMBARBALA | 6532296 | 307304 | 8896 | 105 | 59 | 21 | 68 | 125 | 23 | 42 | 28 | 264 | 7 | 1537 | 902 | 9 | 2.12 | 7.47 | <0,01 | 0.86 | 0.6 | 400.57 | 32.12 | 1524.44 | <20 | 24.42 | 2.79 | 56.96 | <10 | 0.03 | 71.32 | 8.3 | 0.29 | 12.1 | 0.3 | 0.34 | 0.14 | 0.49 | 0.83 | 0.14 | 4.32 | 0.07 | 98.63 | 7.07 | 13.2 | 1.97 | 8.41 | 2.25 | 0.66 | 1.95 | 0.26 | 1.49 | 0.3 | 0.84 | 0.11 | 0.72 | 0.07 | 0.08 | 6.15
716 | ROBERTO CORTES | LLAHUIN | SECTOR LLAHUIN | ORO-PLATA | N/A | INACTIVO | SEDIMENTOS | COQUIMBO | COMBARBALA | 6532245 | 307257 | 3196 | 80 | 75 | 20 | 72 | 74 | 26 | 70 | 34 | 375 | 14 | 350 | 916 | <5 | 3.68 | 3.16 | <0,01 | 1.8 | 0.59 | 944.06 | 43.98 | 1289.12 | <20 | 14.12 | 2.42 | 21.4 | <10 | 0.22 | 74.62 | 6.35 | 0.22 | 10.14 | 0.46 | 0.15 | 0.09 | 0.2 | 0.87 | 0.14 | 5.46 | 0.55 | 99.25 | 16.81 | 32.69 | 4.42 | 18.68 | 3.55 | 1.4 | 3.78 | 0.47 | 3.15 | 0.61 | 1.87 | 0.23 | 1.66 | 0.24 | <0,02 | 3.08
525 | SCM SIERRA GORDA | PROYECTO SIERRA GORDA | SIERRA GORDA | COBRE | 1350000000 | ACTIVO | CUBETA | ANTOFAGASTA | SIERRA GORDA | 7470434 | 463016 | 981 | 125 | 41 | 12 | 84 | 159 | 329 | 68 | 82 | 557 | 28 | 486 | 50 | 11 | 6.53 | 8.56 | 0.13 | 55.93 | 22.23 | <20 | 415.97 | 10.31 | 85.2 | 21.43 | 12.07 | <10 | <10 | 0.85 | 63.09 | 14.43 | 0.55 | 5.91 | 0.8 | 2.05 | 0.09 | 1.58 | 6.01 | 0.13 | 4.74 | - | 99.69 | 42.71 | 80.38 | 10.15 | 34.12 | 7.55 | 1.01 | 6.07 | 0.85 | 4.47 | 0.87 | 2.41 | 0.36 | 2.35 | 0.32 | <0,02 | 0.03 | Cuarzo, pirita, nimita, muscovita, cuprita, adularia, cuprorivaita, dravita, faujasita.
2080 | SCM SIERRA GORDA | PROYECTO SIERRA GORDA | SIERRA GORDA | COBRE | N/A | ACTIVO | SEDIMENTOS | ANTOFAGASTA | SIERRA GORDA | 7474017 | 457314 | 57 | 37 | 23 | 32 | <5 | 49 | 127 | 593 | 35 | 512 | 8 | 1139 | 127 | 17 | 5.93 | 8.7 | 133.04 | 10.12 | 2.77 | <20 | <5 | 25.7 | <20 | <1 | 2.02 | <10 | <10 | 0.83 | 66.49 | 12.7 | 0.43 | 3.14 | 4.48 | 1.34 | 0.08 | 2.88 | 2.82 | 0.13 | 4.91 | 0.19 | 99.59 | 24.49 | 36.55 | 4.69 | 17.61 | 3.99 | 0.93 | 3.12 | 0.46 | 3.16 | 0.55 | 1.72 | 0.24 | 1.82 | 0.25 | <0,02 | 0.05
1266 | A. SILVA | PLANTA SILVA | SILVA | ORO | N/A | INACTIVO | MURO | COQUIMBO | ANDACOLLO | 6654394 | 299069 | 546 | 168 | 63 | <5 | 11 | 3918 | 67 | 124 | 15 | 171 | 5 | 1495 | 948 | 35 | 2.14 | 4.84 | 1.57 | 4.44 | 1.78 | 158.83 | 16.4 | 107.49 | <20 | 11.5 | 3.42 | 21.65 | <10 | 1.11 | 53.26 | 13.37 | 0.42 | 10.07 | 5.05 | 2.74 | 0.67 | 1.39 | 3.97 | 0.19 | 7.67 | - | 98.81 | 16.31 | 31.49 | 4.11 | 17.45 | 3.23 | 1.2 | 3.09 | 0.44 | 2.43 | 0.46 | 1.33 | 0.18 | 1.23 | 0.21 | <0,02 | 7.18
1267 | A. SILVA | PLANTA SILVA | SILVA | ORO | 15834 | INACTIVO | CUBETA | COQUIMBO | ANDACOLLO | 6654398 | 299060 | 531 | 194 | 99 | <5 | 17 | 5056 | 85 | 169 | 21 | 150 | 6 | 1686 | 788 | 32 | 2.78 | 3.84 | 0.89 | 6.45 | 2.41 | 165.94 | 15.48 | 137.12 | <20 | 8.37 | 3.53 | 15.06 | <10 | 0.73 | 50.06 | 15.67 | 0.48 | 9.7 | 4.7 | 3.87 | 0.71 | 1.11 | 4.96 | 0.24 | 7.17 | - | 98.66 | 19.69 | 41.03 | 5.15 | 21.98 | 4.65 | 1.47 | 4.02 | 0.57 | 3.02 | 0.58 | 1.7 | 0.24 | 1.56 | 0.24 | <0,02 | 9
1268 | A. SILVA | PLANTA SILVA | SILVA | ORO | 15834 | INACTIVO | CUBETA | COQUIMBO | ANDACOLLO | 6654395 | 299089 | 510 | 192 | 158 | <5 | 24 | 5157 | 70 | 161 | 15 | 121 | 5 | 997 | 978 | 25 | 3.44 | 2.7 | 0.64 | 3.62 | 1.28 | 138.2 | 15.93 | 107.49 | <20 | 5.88 | 3.79 | 18.15 | <10 | 1.29 | 47.68 | 16.15 | 0.46 | 9.59 | 5.88 | 5.13 | 0.78 | 1.05 | 3.55 | 0.2 | 8.71 | - | 99.18 | 13.84 | 34.28 | 3.38 | 16.8 | 3.16 | 1.34 | 3.18 | 0.46 | 2.5 | 0.49 | 1.39 | 0.2 | 1.23 | 0.23 | <0,02 | 12.67
1269 | A. SILVA | PLANTA SILVA | SILVA | ORO | 15834 | INACTIVO | CUBETA | COQUIMBO | ANDACOLLO | 6654403 | 299113 | 450 | 176 | 104 | <5 | 14 | 1958 | 59 | 126 | 16 | 145 | 5 | 665 | 440 | 16 | 3.12 | 3.74 | 0.45 | 5.52 | 1.84 | 30 | 12.54 | 80.18 | <20 | 12.8 | 3.9 | 13.16 | <10 | 1.7 | 48.67 | 16.19 | 0.4 | 9.26 | 5.91 | 4.45 | 0.56 | 2.1 | 2.79 | 0.23 | 8.65 | - | 99.21 | 17.71 | 37.29 | 4.98 | 20.84 | 4.95 | 1.22 | 3.74 | 0.54 | 2.77 | 0.54 | 1.58 | 0.23 | 1.45 | 0.22 | <0,02 | 7.2
1270 | A. SILVA | PLANTA SILVA | SILVA | ORO | N/A | INACTIVO | SEDIMENTOS | COQUIMBO | ANDACOLLO | 6654373 | 299188 | 574 | 192 | 74 | <5 | 18 | 125 | 65 | 278 | 21 | 171 | 6 | 595 | 38 | 16 | 3.59 | 3.64 | 0.76 | 5.94 | 1.75 | <20 | 7.96 | 37.99 | 59.99 | 13.13 | 1.35 | <10 | <10 | 0.04 | 55.3 | 17.68 | 0.44 | 7.86 | 2.94 | 3.41 | 0.15 | 5.08 | 2.21 | 0.28 | 4.46 | - | 99.8 | 21.63 | 43.84 | 5.79 | 23.98 | 5.14 | 1.52 | 4.29 | 0.61 | 3.31 | 0.64 | 1.88 | 0.25 | 1.57 | 0.28 | <0,02 | 0.77
357 | CIA. MINERA SAN GERONIMO | SAN GERONIMO | SOCORRO 5 | COBRE | 411498 | INACTIVO | CUBETA | COQUIMBO | VICUÑA | 6692063 | 316945 | 1182 | 345 | 39 | 13 | 69 | 291 | 245 | 1261 | 48 | 166 | <5 | 37591 | 137 | 12 | 51.49 | 2.84 | 0.28 | 1.79 | 0.81 | <20 | 6.74 | 17.59 | 23.1 | 19.26 | 8.83 | <10 | <10 | 0.78 | 43.75 | 14.48 | 0.01 | 6.28 | 10.85 | 1.82 | 0.4 | 2.29 | 5.22 | 0.1 | 8.3 | 1.96 | 95.45 | 12.67 | 26.06 | 3.34 | 13.71 | 3.23 | 3.87 | 3.41 | 0.49 | 2.64 | 0.61 | 1.52 | 0.23 | 1.39 | 0.22 | <0,02 | 0.2
358 | CIA. MINERA SAN GERONIMO | SAN GERONIMO | SOCORRO 5 | COBRE | N/A | INACTIVO | MURO | COQUIMBO | VICUÑA | 6691986 | 316885 | 1339 | 300 | 42 | 14 | 70 | 363 | 232 | 932 | 50 | 159 | 6 | 28581 | 257 | 10 | 41.92 | 2.5 | 1.24 | 1.82 | 0.79 | 75.27 | 6.98 | 13.44 | <20 | 33.53 | 8.1 | <10 | <10 | 0.6 | 46.9 | 14.74 | 0.21 | 6.51 | 9.68 | 2.2 | 0.34 | 2.47 | 5.1 | 0.12 | 6.56 | 1.49 | 96.32 | 12.35 | 42.93 | 3.46 | 14.03 | 3.33 | 3.21 | 3.57 | 0.49 | 2.88 | 0.55 | 1.48 | 0.22 | 1.37 | 0.2 | <0,02 | 0.55
362 | CIA. MINERA SAN GERONIMO | SAN GERONIMO | SOCORRO 5 | COBRE | N/A | INACTIVO | SEDIMENTOS | COQUIMBO | VICUÑA | 6691944 | 316887 | 1030 | 202 | 136 | 16 | 96 | 325 | 123 | 419 | 45 | 174 | 13 | 4937 | 298 | 30 | 36.92 | 3.26 | 27 | 3.3 | 1.07 | 95.5 | 5.16 | 25.45 | 26.6 | 17.3 | 7.3 | <10 | <10 | 0.1 | 48.79 | 15.12 | 0.76 | 8.88 | 6.74 | 5.92 | 0.29 | 3.55 | 2.55 | 0.22 | 6.02 | 0.26 | 99.09 | 17.51 | 36.9 | 4.72 | 19.03 | 4.27 | 1.53 | 4.09 | 0.52 | 3.78 | 0.65 | 1.57 | 0.21 | 1.34 | 0.2 | <0,02 | 0.19
147 | CIA. MINERA SAN GERONIMO | SAN GERONIMO | SOCORRO 6 | COBRE | N/A | INACTIVO | MURO | COQUIMBO | VICUÑA | 6692158 | 317088 | 2595 | 174 | 20 | 10 | 65 | 181 | 114 | 465 | 36 | 111 | 7 | 11577 | 87 | 5 | 19.22 | 1.94 | 0.38 | 2.16 | 0.88 | <20 | 6.2 | 34.03 | 32.29 | 3.82 | 2.31 | <10 | <10 | 0.24 | 33.43 | 11.35 | 0.48 | 6.77 | 22.99 | 3.12 | 0.43 | 2.43 | 3.02 | 0.13 | 13.7 | 0.67 | 98.52 | 11.31 | 30.15 | 2.77 | 11.91 | 2.65 | 2.79 | 2.91 | 0.39 | 2.48 | 0.47 | 1.27 | 0.22 | 1.23 | 0.16 | <0,02 | 0.35
148 | CIA. MINERA SAN GERONIMO | SAN GERONIMO | SOCORRO 6 | COBRE | N/A | INACTIVO | MURO | COQUIMBO | VICUÑA | 6692161 | 317106 | 1762 | 184 | 19 | 10 | 65 | 206 | 134 | 504 | 38 | 113 | 6 | 13275 | 114 | 12 | 28.88 | 1.78 | 0.66 | 2.08 | 0.8 | <20 | 5.92 | 20.23 | 44.29 | 9.33 | 3.57 | <10 | <10 | 0.27 | 35.72 | 12.25 | 0.46 | 6.93 | 20.3 | 3.27 | 0.43 | 2.61 | 3.38 | 0.12 | 12.18 | 0.77 | 98.42 | 9.83 | 19.79 | 2.66 | 11.42 | 2.64 | 2.71 | 2.61 | 0.4 | 2.78 | 0.46 | 1.45 | 0.16 | 1.16 | 0.17 | <0,02 | 0.22
149 | CIA. MINERA SAN GERONIMO | SAN GERONIMO | SOCORRO 6 | COBRE | 2584340 | INACTIVO | CUBETA | COQUIMBO | VICUÑA | 6692313 | 317026 | 3252 | 139 | <10 | 8 | 63 | 140 | 91 | 337 | 32 | 96 | 5 | 9073 | 95 | <5 | 12.77 | 1.77 | 0.41 | 2.04 | 0.89 | <20 | 6.48 | 28.23 | 31.09 | 14.03 | 10.27 | <10 | <10 | 0.24 | 27.59 | 9.17 | 0.47 | 6.12 | 29.65 | 2.87 | 0.44 | 2.09 | 2.37 | 0.1 | 17.33 | 0.53 | 98.72 | 9.56 | 19.49 | 2.52 | 10.46 | 2.49 | 2.11 | 2.39 | 0.36 | 2.13 | 0.41 | 1.07 | 0.15 | 1.02 | 0.22 | <0,02 | 0.23
515 | CIA. MINERA SAN GERONIMO | SAN GERONIMO | SOCORRO 6 | COBRE | 2584340 | INACTIVO | CUBETA | COQUIMBO | VICUÑA | 6692415 | 317165 | 2819 | 186 | 34 | 16 | 67 | 160 | 53 | 406 | 43 | 158 | 16 | 504 | 22 | 29 | 3.23 | 3.12 | 0.91 | 1.81 | 0.7 | <20 | <5 | 24.89 | 55.37 | 19.72 | 10.49 | <10 | <10 | <0,01 | 57.23 | 14.92 | 0.63 | 7.47 | 2.09 | 5.88 | 0.22 | 4.81 | 1.3 | 0.19 | 4.55 | <0,01 | 99.28 | 82.34 | 29.74 | 4.33 | 19.85 | 4.03 | 1.37 | 4.21 | 0.59 | 3.58 | 0.73 | 1.82 | 0.25 | 1.68 | 0.23 | <0,02 | 0.18
1636 | CIA. MINERA SOLEDAD | PLANTA SOLEDAD | SOLEDAD I | ORO | 58000 | INACTIVO | CUBETA | ANTOFAGASTA | TALTAL | 7222444 | 444656 | 2505 | 24 | 30 | 38 | <5 | <5 | 9 | 359 | <10 | 650 | 13 | 20051 | 295 | 26 | 0.81 | 2.12 | 0.01 | 2.44 | 0.79 | 660.49 | <5 | 349.42 | 180.09 | 13.03 | 3.37 | <10 | 18.44 | 0.6 | 86.08 | 4.25 | 0.22 | 1.63 | 0.15 | 0.24 | <0,01 | 0.17 | 0.29 | 0.05 | 2.91 | 1.05 | 99.57 | 10.52 | 21.6 | 2.78 | 11.43 | 2.15 | 0.55 | 1.89 | 0.25 | 1.33 | 0.27 | 0.78 | 0.11 | 0.77 | 0.08 | <0,02 | 0.34
1637 | CIA. MINERA SOLEDAD | PLANTA SOLEDAD | SOLEDAD I | ORO | 58000 | INACTIVO | CUBETA | ANTOFAGASTA | TALTAL | 7222379 | 444663 | 10269 | 23 | 24 | 26 | 6 | 23 | 11 | 205 | <10 | 729 | 11 | 363 | 260 | 17 | 1.25 | 2.67 | 0.03 | 1.8 | 0.29 | 528.95 | <5 | 261.39 | 109.38 | 13.17 | 4.45 | <10 | <10 | 2.35 | 78.72 | 8.77 | 0.34 | 2.63 | 0.1 | 0.05 | <0,01 | 0.18 | 0.68 | 0.06 | 6.83 | 0.02 | 99.67 | 9.26 | 18.84 | 2.46 | 10.21 | 2.09 | 0.63 | 1.85 | 0.25 | 1.2 | 0.25 | 0.69 | 0.1 | 0.68 | 0.1 | <0,02 | 0.07
1638 | CIA. MINERA SOLEDAD | PLANTA SOLEDAD | SOLEDAD I | ORO | 58000 | INACTIVO | CUBETA | ANTOFAGASTA | TALTAL | 7222496 | 444638 | 119 | 37 | 39 | 31 | <5 | <5 | 5 | 481 | <10 | 564 | 14 | 18836 | 366 | 21 | 0.57 | 3.3 | 0.36 | 2.03 | 0.47 | 252.68 | <5 | 325.68 | 82.95 | 10.29 | 2.82 | <10 | 11.7 | 0.63 | 86.79 | 5.17 | 0.3 | 1.72 | 0.19 | 0.1 | 0.02 | 0.41 | 0.22 | 0.06 | 1.83 | 0.98 | 99.89 | 8.79 | 18.6 | 2.44 | 9.81 | 1.82 | 0.46 | 1.53 | 0.21 | 0.94 | 0.19 | 0.53 | 0.1 | 0.49 | 0.08 | 0.03 | 0.17
33 | CIA. MINERA SOLEDAD | PLANTA SOLEDAD | SOLEDAD II | COBRE | 452313 | INACTIVO | CUBETA | ANTOFAGASTA | TALTAL | 7222306 | 444856 | 4827 | 95 | 26 | 6 | 65 | 48 | 11 | 176 | 40 | 214 | 32 | 228 | 2119 | 12 | 1.67 | 1.28 | 0.19 | 3.76 | 1.64 | 3428 | <5 | 116 | 101 | 13 | 4 | <10 | <10 | 2.71 | 77.2 | 9.04 | 0.42 | 3.08 | 0.15 | 0.12 | 0.01 | 0.21 | 0.86 | 0.07 | 7.83 | <0,01 | 98.98 | 8.1 | 15.54 | 1.81 | 6.75 | 1.23 | 0.28 | 0.97 | 0.11 | 0.58 | 0.09 | 0.73 | 0.06 | 0.49 | 0.07 | <0,02 | <0,01
34 | CIA. MINERA SOLEDAD | PLANTA SOLEDAD | SOLEDAD II | COBRE | 452313 | INACTIVO | CUBETA | ANTOFAGASTA | TALTAL | 7222283 | 444673 | 1210 | 243 | 44 | 8 | 80 | 42 | 9 | 489 | 55 | 293 | 43 | 14550 | 4814 | 19 | 2.26 | 2.98 | 0.39 | 6.75 | 3.72 | 6752 | <5 | 229 | 23 | 1 | 1 | <10 | <10 | 1.11 | 79.91 | 5.48 | 0.38 | 1.87 | 0.19 | 0.13 | 0.02 | 0.46 | 0.49 | 0.07 | 4.66 | 2.78 | 96.44 | 15.56 | 23.53 | 2.38 | 11.78 | 1.59 | 0.69 | 1.56 | 0.2 | 1.1 | 0.28 | 0.99 | 0.16 | 0.99 | 0.16 | 0.02 | <0,01
1639 | CIA. MINERA SOLEDAD | PLANTA SOLEDAD | SOLEDAD II | COBRE | N/A | INACTIVO | MURO | ANTOFAGASTA | TALTAL | 7222231 | 444725 | 2214 | 36 | 23 | 37 | 5 | <5 | 14 | 491 | <10 | 544 | 12 | 18638 | 385 | 15 | 1.11 | 4.03 | 0.6 | 3.05 | 0.89 | 611.98 | <5 | 367.1 | 146.7 | 11.33 | 2.54 | <10 | 17.83 | 1.23 | 80.57 | 7.93 | 0.23 | 2.02 | 0.2 | 0.11 | 0.03 | 0.27 | 0.73 | 0.08 | 4.5 | 0.97 | 100.01 | 10.8 | 22.48 | 2.96 | 12.71 | 2.45 | 0.6 | 2.07 | 0.29 | 1.43 | 0.28 | 0.93 | 0.11 | 0.8 | 0.1 | 0.03 | 0.73
1640 | CIA. MINERA SOLEDAD | PLANTA SOLEDAD | SOLEDAD II | ORO | 452313 | INACTIVO | CUBETA | ANTOFAGASTA | TALTAL | 7222269 | 444631 | 3624 | 25 | 33 | 54 | 10 | 6 | 13 | 306 | <10 | 713 | 12 | 382 | 270 | 24 | 1.37 | 3.38 | 0.15 | 2.87 | 0.72 | 222.7 | <5 | 21.51 | 86.17 | 5.69 | 3.63 | <10 | <10 | 1.58 | 80.54 | 9.61 | 0.35 | 0.97 | 0.17 | 0.06 | <0,01 | 0.13 | 0.89 | 0.06 | 6.48 | 0.02 | 99.87 | 12.35 | 23.39 | 3.07 | 12.5 | 2.41 | 0.66 | 2 | 0.25 | 1.49 | 0.26 | 0.77 | 0.1 | 0.7 | 0.06 | 0.02 | 0.27
1641 | CIA. MINERA SOLEDAD | PLANTA SOLEDAD | SOLEDAD II | COBRE | 452313 | INACTIVO | CUBETA | ANTOFAGASTA | TALTAL | 7222266 | 444719 | 6585 | 39 | 53 | <5 | 12 | <5 | 8 | 175 | <10 | 481 | 10 | 315 | 259 | 16 | 1.28 | 3.13 | 0.43 | 3.8 | 0.89 | 370.45 | 6.28 | 185.88 | 93.94 | 10.66 | 2.4 | <10 | 26.69 | 3.01 | 75.97 | 8.57 | 0.52 | 4.58 | 0.11 | <0,01 | <0,01 | 0.25 | 0.59 | 0.06 | 8 | 0.02 | 99.54 | 11.41 | 24.03 | 3.24 | 13.77 | 2.94 | 0.99 | 2.52 | 0.27 | 1.74 | 0.36 | 1.02 | 0.18 | 1.09 | 0.16 | 0.03 | 0.2
1642 | CIA. MINERA SOLEDAD | PLANTA SOLEDAD | SOLEDAD II | COBRE | 452313 | INACTIVO | CUBETA | ANTOFAGASTA | TALTAL | 7222266 | 444818 | 4498 | 41 | 40 | 22 | 13 | 18 | 15 | 275 | <10 | 517 | 11 | 1447 | 272 | 19 | 1.08 | 1.9 | 0.28 | 1.92 | 0.59 | 288.91 | <5 | 56.92 | 100.66 | 9.89 | 3.77 | <10 | 22.73 | 2.45 | 76.24 | 8.77 | 0.48 | 3.5 | 0.3 | 0.15 | 0.01 | 0.33 | 0.64 | 0.07 | 8.64 | 0.08 | 99.98 | 10.79 | 17.17 | 2.36 | 9.98 | 2.15 | 0.73 | 1.96 | 0.31 | 1.46 | 0.31 | 0.81 | 0.13 | 0.77 | 0.12 | 0.02 | 0.16
1529 | HERNAN SOLIS | PLANTA SOLIS | SOLIS 1 | ORO | 3000 | INACTIVO | CUBETA | ATACAMA | VALLENAR | 6840380 | 327547 | 3832 | 212 | 51 | <5 | 9 | 7777 | 38 | 74 | <10 | 161 | <5 | 687 | 2496 | 21 | 1.31 | 1.14 | 42.66 | 1.07 | 1.55 | 2510.76 | 32.65 | 199.78 | <20 | 5.6 | 3.93 | 25.85 | <10 | 0.16 | 59.22 | 9.95 | 0.32 | 14.76 | 2.39 | 2.78 | 0.3 | 0.74 | 1.64 | 0.16 | 5.6 | <0,01 | 97.85 | 6.45 | 13.08 | 1.53 | 5.51 | 1.18 | 0.32 | 0.77 | 0.13 | 0.78 | 0.15 | 0.43 | 0.08 | 0.5 | 0.06 | 0.12 | 17.06
1530 | HERNAN SOLIS | PLANTA SOLIS | SOLIS 1 | ORO | 3000 | INACTIVO | CUBETA | ATACAMA | VALLENAR | 6840396 | 327552 | 4332 | 325 | 63 | <5 | 11 | 11775 | 40 | 69 | <10 | 213 | <5 | 261 | 12394 | 25 | 1.44 | 1.55 | 0.35 | 1.26 | 2.5 | 14244.54 | 45.55 | 221.83 | <20 | 16.6 | 7.19 | 16.74 | <10 | 0.18 | 57.28 | 10.32 | 0.4 | 15.09 | 1.97 | 2.02 | 0.15 | 0.68 | 1.96 | 0.21 | 5.35 | <0,01 | 95.44 | 8.45 | 17.71 | 1.88 | 7.31 | 1.17 | 0.3 | 0.99 | 0.13 | 0.65 | 0.12 | 0.34 | 0.05 | 0.32 | 0.05 | 0.16 | 8.1
2031 | HERNAN SOLIS | PLANTA SOLIS | SOLIS 1 | ORO | N/A | INACTIVO | SEDIMENTOS | ATACAMA | VALLENAR | 6840434 | 327613 | 4117 | 139 | 70 | <5 | 25 | 6931 | 72 | 85 | 10 | 75 | <5 | 418 | 2903 | 26 | 6.3 | 1.97 | 0.77 | 4.41 | 9.03 | 2535.16 | 38.22 | 437.51 | <20 | 23.94 | 3.14 | 78.26 | <10 | 0.15 | 50.04 | 12.56 | 0.4 | 15.76 | 4.16 | 2.94 | 0.21 | 1.17 | 2.54 | 0.16 | 8.06 | <0,01 | 98 | 25.55 | 42.03 | 4.33 | 16.44 | 2.96 | 0.81 | 2.73 | 0.36 | 1.97 | 0.39 | 1.05 | 0.15 | 1.11 | 0.19 | 0.02 | 4.37
1526 | HERNAN SOLIS | PLANTA SOLIS | SOLIS 2 | ORO | 12900 | INACTIVO | CUBETA | ATACAMA | VALLENAR | 6840367 | 327625 | 2121 | 158 | 65 | <5 | 17 | 1247 | 40 | 85 | <10 | 238 | <5 | 379 | 2078 | 21 | 0.86 | 1.69 | 0.26 | 1.12 | 2.58 | 2121 | 50.04 | 483.61 | <20 | 6.2 | 4.14 | 92.85 | <10 | 0.05 | 66.91 | 7.56 | 0.32 | 10.87 | 5.11 | 1.86 | 0.19 | 0.6 | 1.56 | 0.12 | 3.89 | <0,01 | 98.97 | 2.39 | 7.96 | 1.09 | 4.09 | 0.88 | 0.23 | 0.87 | 0.11 | 0.74 | 0.14 | 0.36 | 0.06 | 0.37 | 0.05 | 0.08 | 7.03
1527 | HERNAN SOLIS | PLANTA SOLIS | SOLIS 2 | ORO | 12900 | INACTIVO | CUBETA | ATACAMA | VALLENAR | 6840377 | 327620 | 3957 | 225 | 63 | <5 | <5 | 106 | 40 | 46 | <10 | 312 | <5 | 96 | 770 | 28 | 0.38 | 2.15 | 0.2 | 0.79 | 0.65 | 659.56 | 11.68 | 89.9 | <20 | 1.2 | 4.34 | 43.06 | <10 | <0,01 | 68.77 | 9.4 | 0.37 | 10.92 | 1.94 | 0.82 | 0.19 | 0.43 | 1.85 | 0.12 | 4.15 | <0,01 | 98.96 | 0.38 | 4.91 | 0.75 | 2.92 | 0.75 | 0.17 | 0.67 | 0.09 | 0.57 | 0.11 | 0.36 | 0.06 | 0.37 | 0.07 | 0.14 | 10.84
1528 | HERNAN SOLIS | PLANTA SOLIS | SOLIS 2 | ORO | 12900 | INACTIVO | CUBETA | ATACAMA | VALLENAR | 6840391 | 327612 | 1845 | 192 | 137 | <5 | 30 | 245 | 64 | 82 | 18 | 256 | 8 | 243 | 3119 | 21 | 0.76 | 1.48 | 0.57 | 1.75 | 1.43 | 3455.39 | 19.96 | 217.23 | <20 | 2.2 | 2.89 | 17.5 | <10 | 0.06 | 62.51 | 13.42 | 0.39 | 11.58 | 1.45 | 1.46 | 0.08 | 0.19 | 2.92 | 0.12 | 4.4 | <0,01 | 98.53 | 5.5 | 13.46 | 1.56 | 6.03 | 1.33 | 0.25 | 0.93 | 0.15 | 0.74 | 0.14 | 0.39 | 0.07 | 0.41 | 0.08 | 0.05 | 3.83
2030 | HERNAN SOLIS | PLANTA SOLIS | SOLIS 2 | ORO | N/A | INACTIVO | SEDIMENTOS | ATACAMA | VALLENAR | 6840460 | 327541 | 326 | 76 | 68 | 11 | 19 | 344 | 89 | 163 | 27 | 278 | 6 | 675 | 285 | 21 | 2.7 | 4.77 | 0.9 | 5.58 | 1.72 | 67.72 | <5 | 53.3 | <20 | <1 | 1.21 | <10 | <10 | <0,01 | 58.55 | 13.86 | 0.68 | 6.95 | 4.57 | 3.91 | 0.13 | 3.14 | 2.87 | 0.15 | 4.58 | <0,01 | 99.38 | 15.78 | 29.29 | 3.9 | 14.85 | 3.8 | 1.06 | 2.97 | 0.43 | 2.5 | 0.54 | 1.58 | 0.28 | 1.6 | 0.24 | <0,02 | 0.4
1123 | MARIO ROJAS | SOR TERESA | SOR TERESA | COBRE-ORO | N/A | INACTIVO | MURO | COQUIMBO | LA HIGUERA | 6750314 | 293979 | 1555 | 214 | 56 | <5 | 12 | <5 | 10 | 291 | <10 | 263 | 8 | <20 | 32 | 10 | 4.25 | 3.24 | <0,01 | 1.75 | 0.87 | <10 | 7.09 | <10 | 39.85 | 4.44 | 3.49 | <10 | 11.47 | <0,01 | 54.4 | 14.6 | 0.48 | 12.45 | 4.17 | 5.28 | 0.08 | 4.47 | 0.35 | 0.28 | 3.14 | <0,01 | 99.68 | 8.55 | 16.75 | 2.43 | 10.57 | 3.1 | 1.03 | 2.51 | 0.4 | 2.17 | 0.41 | 1.15 | 0.14 | 0.92 | 0.12 | <0,02 | 0.05
1124 | MARIO ROJAS | SOR TERESA | SOR TERESA | COBRE-ORO | 50688 | INACTIVO | CUBETA | COQUIMBO | LA HIGUERA | 6750352 | 293949 | 937 | 143 | 45 | <5 | 10 | 36 | 12 | 306 | 16 | 262 | 7 | <20 | 83 | 19 | 5.39 | 3.95 | <0,01 | 2.41 | 1.04 | <10 | 9.28 | 31.71 | 39.84 | 5.02 | 4.19 | <10 | <10 | 0.14 | 54.76 | 12.99 | 0.38 | 7.83 | 9.28 | 3.21 | 0.11 | 4.34 | 0.36 | 0.25 | 5.79 | <0,01 | 99.31 | 10.61 | 22.03 | 3.19 | 13.53 | 3.57 | 1.11 | 3.03 | 0.44 | 2.54 | 0.58 | 1.48 | 0.17 | 1.06 | 0.15 | <0,02 | 0.22
1125 | MARIO ROJAS | SOR TERESA | SOR TERESA | COBRE-ORO | 50688 | INACTIVO | CUBETA | COQUIMBO | LA HIGUERA | 6750327 | 293971 | 1173 | 130 | 39 | 16 | 10 | <5 | 13 | 195 | 24 | 249 | 7 | <20 | 28 | 19 | 3.85 | 4.31 | <0,01 | 1.24 | 0.56 | <10 | 9.41 | 32.13 | 49.32 | 4.15 | 1.91 | <10 | <10 | 0.1 | 53.1 | 11.71 | 0.55 | 7.8 | 11.34 | 3.16 | 0.11 | 3.94 | 0.38 | 0.22 | 7.27 | <0,01 | 99.57 | 10.16 | 20.06 | 2.81 | 11.7 | 2.67 | 1.44 | 2.4 | 0.3 | 1.82 | 0.36 | 0.87 | 0.1 | 0.89 | 0.08 | <0,02 | 0.61
1126 | SOC. MINERA MENSURA | SOR TERESA | SOR TERESA | COBRE-ORO | 421500 | INACTIVO | CUBETA | COQUIMBO | LA HIGUERA | 6750322 | 294079 | 2487 | 223 | 96 | <5 | 23 | 268 | 28 | 75 | <10 | 237 | <5 | 61 | 896 | 24 | 1.83 | 5.6 | <0,01 | 1.32 | 0.92 | <10 | 9.94 | <10 | 37.39 | 3.85 | 3.51 | <10 | <10 | 0.07 | 56.68 | 10.25 | 0.41 | 12.31 | 5.78 | 4.97 | 0.11 | 1.53 | 1.03 | 0.25 | 5.77 | <0,01 | 99.08 | 9.24 | 25.44 | 2.52 | 10.54 | 2.39 | 0.67 | 2.26 | 0.28 | 1.72 | 0.38 | 1.04 | 0.15 | 0.8 | 0.12 | <0,02 | 0.59
1127 | SOC. MINERA MENSURA | SOR TERESA | SOR TERESA | COBRE-ORO | N/A | INACTIVO | SEDIMENTOS | COQUIMBO | LA HIGUERA | 6750273 | 294032 | 840 | 223 | 62 | <5 | 8 | 66 | 59 | 288 | 25 | 326 | 8 | 427 | 71 | 30 | 2.24 | 4.92 | <0,01 | 0.91 | 0.68 | <10 | 5.37 | 31.63 | 65.49 | 2.36 | 2.34 | <10 | <10 | <0,01 | 57.56 | 14.77 | 0.53 | 8.73 | 4.91 | 3.93 | 0.15 | 3.03 | 2.04 | 0.31 | 3.44 | <0,01 | 99.4 | 7.89 | 15.09 | 2.21 | 10.07 | 2.37 | 0.94 | 2.37 | 0.31 | 2.15 | 0.44 | 1.6 | 0.15 | 1.1 | 0.13 | <0,02 | 3.22
863 | CODELCO | CHUQUICAMATA | TALABRE | COBRE-MOLIBDENO | 2103950000 | ACTIVO | CUBETA | ANTOFAGASTA | CALAMA | 7523006 | 524839 | 2296 | 70 | 19 | 6 | 77 | 231 | 124 | 498 | 62 | 568 | 39 | 518 | 741 | 22 | 0.89 | 6.3 | <0,01 | 1.74 | 1.67 | 783.13 | 124.39 | 55.33 | 46.7 | 17.87 | 3.29 | <10 | 88.8 | 0.96 | 67.81 | 14.34 | 0.18 | 2.06 | 1.89 | 0.38 | 0.03 | 1.06 | 4.09 | 0.08 | 4.79 | 2.4 | 99.11 | 6.98 | 11.88 | 1.44 | 5.54 | 1.02 | 0.4 | 0.86 | 0.11 | 0.6 | 0.12 | 0.33 | 0.05 | 0.34 | 0.05 | <0,02 | 0.5
2079 | CODELCO | CHUQUICAMATA | TALABRE | COBRE-MOLIBDENO | N/A | ACTIVO | SEDIMENTOS | ANTOFAGASTA | CALAMA | 7521846 | 519169 | 857 | <10 | 29 | 53 | <5 | 135 | 57 | 807 | <10 | 249 | <5 | 475 | 208 | 20 | 4.05 | 4.21 | 0.82 | 3.75 | 2.46 | <20 | 50.06 | 21.99 | <20 | <1 | 2.25 | <10 | <10 | 4.2 | 43.6 | 7.66 | 0.18 | 1.63 | 21.75 | 2.23 | 0.06 | 1.65 | 2.08 | 0.07 | 17.14 | 1.57 | 99.6 | 10.03 | 16.92 | 2.19 | 7.87 | 1.21 | 0.25 | 1.01 | 0.13 | 0.67 | 0.12 | 0.37 | 0.05 | 0.37 | 0.06 | <0,02 | 0.29
351 | MINERA TALCUNA LTDA. | PLANTA ZEBALLOS | TALCUNA 1-2-3 | COBRE-ORO | 2422800 | INACTIVO | CUBETA | COQUIMBO | VICUÑA | 6692511 | 318197 | 1832 | 399 | 31 | 13 | 69 | 445 | 205 | 1385 | 43 | 165 | <5 | 44965 | 415 | 6 | 44.21 | 2.62 | 0.58 | 2.31 | 0.65 | 235.56 | 6.51 | 25.73 | <20 | 16.65 | 5.1 | <10 | <10 | 1.07 | 44.34 | 13.1 | <0,01 | 5.12 | 10.74 | 1.77 | 0.31 | 2.73 | 4.88 | 0.09 | 9.2 | 2.67 | 94.94 | 10.63 | 17.11 | 2.81 | 12.5 | 3.15 | 11.11 | 3.46 | 0.46 | 2.15 | 0.51 | 1.46 | 0.24 | 1.52 | 0.21 | <0,02 | 0.04
352 | MINERA TALCUNA LTDA. | PLANTA ZEBALLOS | TALCUNA 1-2-3 | COBRE-ORO | N/A | INACTIVO | MURO | COQUIMBO | VICUÑA | 6692501 | 318179 | 1455 | 341 | 34 | 13 | 70 | 526 | 230 | 1086 | 48 | 152 | <5 | 35627 | 400 | 9 | 60.65 | 2.72 | 0.35 | 1.39 | 0.67 | 226.25 | 6.51 | 10.15 | 23.47 | 11.51 | 7.12 | <10 | <10 | 0.74 | 45.56 | 14.3 | <0,01 | 5.94 | 9.39 | 1.83 | 0.36 | 2.89 | 5.22 | 0.1 | 8.13 | 1.86 | 95.58 | 21.49 | 22.13 | 2.58 | 12.16 | 2.82 | 4.09 | 3.01 | 0.39 | 2.28 | 0.51 | 1.33 | 0.18 | 1.17 | 0.17 | <0,02 | 0.38
353 | MINERA TALCUNA LTDA. | PLANTA ZEBALLOS | TALCUNA 1-2-3 | COBRE-ORO | N/A | INACTIVO | SEDIMENTOS | COQUIMBO | VICUÑA | 6692539 | 318164 | 110 | 184 | 69 | 13 | 82 | 92 | 61 | 385 | 49 | 249 | 20 | 590 | 53 | 30 | 7.61 | 5.21 | 4 | 3.95 | 1.21 | <20 | <5 | 23.04 | 34.3 | 35.77 | 9.8 | <10 | <10 | <0,01 | 57.24 | 15.29 | 0.86 | 7.57 | 5.89 | 3.57 | 0.15 | 3.54 | 1.82 | 0.25 | 3.66 | <0,01 | 99.83 | 18.61 | 37.63 | 5.04 | 21.05 | 4.92 | 1.29 | 4.71 | 0.7 | 4.91 | 0.87 | 2.18 | 0.31 | 2 | 0.3 | <0,02 | <0,01
345 | MINERA TALCUNA LTDA. | TALCUNA | TALCUNA 2 | COBRE | N/A | INACTIVO | MURO | COQUIMBO | VICUÑA | 6691670 | 317380 | 1873 | 258 | 91 | 14 | 77 | 514 | 269 | 626 | 53 | 135 | 5 | 17830 | 238 | 17 | 30.54 | 3.37 | 0.73 | 2.48 | 0.69 | 42.57 | 6.39 | 30.36 | 24.14 | 14.55 | <1 | <10 | <10 | 0.34 | 47.59 | 14.7 | 0.56 | 7.82 | 8.92 | 1.82 | 0.35 | 2.89 | 5.49 | 0.13 | 6.54 | 0.84 | 97.64 | 10.28 | 20.06 | 3.36 | 14.55 | 3.62 | 4.31 | 3.68 | 0.49 | 2.52 | 0.54 | 1.7 | 0.25 | 1.53 | 0.19 | <0,02 | 0.04
346 | PLANTA MARIA ISABEL | TALCUNA | TALCUNA 2 | COBRE | 317814 | INACTIVO | CUBETA | COQUIMBO | VICUÑA | 6691656 | 317392 | 1836 | 282 | 95 | 13 | 78 | 531 | 254 | 757 | 50 | 137 | 5 | 23394 | 254 | 12 | 20.99 | 3.06 | 0.86 | 2.14 | 0.7 | 78.15 | 7.24 | <10 | <20 | 10.72 | 2.2 | <10 | <10 | 0.51 | 45.21 | 14.32 | 0.48 | 7.2 | 10.23 | 1.67 | 0.32 | 2.99 | 5.25 | 0.13 | 7.73 | 1.28 | 96.81 | 10.35 | 19.39 | 2.97 | 14.08 | 3.4 | 5.39 | 3.75 | 0.53 | 3.42 | 0.6 | 1.62 | 0.23 | 1.69 | 0.23 | <0,02 | 0.3
347 | MINERA TALCUNA LTDA. | TALCUNA | TALCUNA 2 | COBRE | N/A | INACTIVO | SEDIMENTOS | COQUIMBO | VICUÑA | 6691709 | 317418 | 215 | 181 | 92 | 14 | 84 | 118 | 81 | 364 | 47 | 224 | 19 | 970 | 84 | 21 | 11.38 | 4.19 | 1.2 | 4.98 | 1.29 | <20 | <5 | 29.55 | <20 | 6.23 | 10.79 | <10 | <10 | <0,01 | 52.87 | 15.64 | 0.83 | 8.11 | 5.96 | 4.38 | 0.18 | 3.16 | 2.2 | 0.21 | 5.78 | <0,01 | 99.32 | 15.95 | 36.32 | 4.96 | 22.35 | 5.01 | 1.61 | 4.99 | 0.8 | 3.85 | 0.7 | 2.54 | 0.33 | 2.05 | 0.39 | <0,02 | <0,01
343 | MINERA TALCUNA LTDA. | TALCUNA | TALCUNA 3 | COBRE | 243315 | INACTIVO | CUBETA | COQUIMBO | VICUÑA | 6691670 | 317242 | 765 | 376 | 41 | 14 | 68 | 524 | 235 | 1522 | 46 | 172 | <5 | 45114 | 371 | 11 | 50.44 | 2.27 | 0.64 | 2.91 | 0.64 | 187.58 | 7.46 | <10 | 22.06 | 17.45 | <1 | <10 | <10 | 0.99 | 38.15 | 13.93 | <0,01 | 6.17 | 12.31 | 2.14 | 0.47 | 2.74 | 5.01 | 0.1 | 11.64 | 2.47 | 95.12 | 10.45 | 19.48 | 3.3 | 13.29 | 3.23 | 10.16 | 3.79 | 0.54 | 2.99 | 0.63 | 1.66 | 0.17 | 1.74 | 0.28 | <0,02 | 0.03
344 | MINERA TALCUNA LTDA. | TALCUNA | TALCUNA 3 | COBRE | N/A | INACTIVO | MURO | COQUIMBO | VICUÑA | 6691717 | 317237 | 1997 | 277 | 26 | 12 | 69 | 590 | 265 | 935 | 53 | 154 | 5 | 27188 | 313 | 10 | 55.81 | 2 | 0.54 | 1.46 | 0.47 | 124.34 | 6.52 | 27.08 | <20 | 16.85 | 9.28 | <10 | <10 | 0.59 | 46.05 | 14.33 | 0.22 | 6.19 | 9.94 | 1.62 | 0.38 | 2.75 | 5.73 | 0.1 | 7.98 | 1.48 | 96.78 | 6.14 | 21.69 | 1.88 | 9.14 | 2.33 | 4.12 | 2.35 | 0.34 | 2.23 | 0.28 | 1.01 | 0.2 | 1.07 | 0.16 | <0,02 | 0.16
348 | MINERA TALCUNA LTDA. | TALCUNA | TALCUNA 3 | COBRE | N/A | INACTIVO | SEDIMENTOS | COQUIMBO | VICUÑA | 6691792 | 317212 | 683 | 173 | 58 | 18 | 82 | 184 | 86 | 198 | 51 | 198 | 18 | 1481 | 137 | 34 | 14.42 | 4.76 | 0.88 | 4.68 | 0.86 | <20 | <5 | 20.63 | <20 | 15.77 | 13.09 | <10 | <10 | <0,01 | 41.56 | 19.95 | 0.72 | 10.45 | 4.58 | 4.54 | 0.26 | 1.01 | 2.07 | 0.22 | 13.94 | <0,01 | 99.31 | 13.52 | 31 | 4.62 | 21.7 | 5.21 | 1.65 | 5.48 | 0.9 | 4.92 | 0.97 | 2.58 | 0.39 | 2.77 | 0.38 | <0,02 | 0.01
2083 | PEDRO RESTOVIC MATTA | LA PUNTILLA | TALTAL SUR | ORO | S/I | INACTIVO | CUBETA | ANTOFAGASTA | TALTAL | 7188809 | 349733 | 670 | 66 | 49 | 6 | 7 | <5 | 25 | 561 | <10 | 387 | 8 | 4930 | 5414 | 18 | 1.91 | 6.42 | 0.43 | 4.09 | 2.64 | 5025.53 | <5 | 1312.18 | 78.2 | 23.87 | 3.03 | <10 | 17.77 | 2.21 | 64.08 | 11.21 | 0.34 | 3.86 | 0.49 | 0.64 | 0.01 | 3.43 | 1.36 | 0.11 | 12.38 | 0.29 | 98.2 | 10.44 | 16.16 | 1.83 | 6.67 | 1.2 | 0.79 | 0.82 | 0.11 | 0.9 | 0.2 | 0.69 | 0.1 | 0.8 | 0.14 | <0,02 | 0.25
2084 | PEDRO RESTOVIC MATTA | LA PUNTILLA | TALTAL SUR | ORO | N/A | INACTIVO | MURO | ANTOFAGASTA | TALTAL | 7188824 | 349754 | 1418 | 73 | 53 | <5 | 6 | 34 | 22 | 573 | <10 | 311 | 8 | 9215 | 6780 | 26 | 1.82 | 6.73 | 0.54 | 5.29 | 3.63 | 7280.34 | 6.06 | 1094.63 | 85.77 | 24.08 | 3.02 | <10 | 13.18 | 1.74 | 65.54 | 10.9 | 0.28 | 5.06 | 0.78 | 0.53 | 0.03 | 1.87 | 1.18 | 0.1 | 10.15 | 0.54 | 96.95 | 14.79 | 23.98 | 2.74 | 10.86 | 2.07 | 1.62 | 1.47 | 0.21 | 1.43 | 0.31 | 1.01 | 0.17 | 1.12 | 0.21 | 0.02 | 3.69
2085 | PEDRO RESTOVIC MATTA | LA PUNTILLA | TALTAL SUR | ORO | S/I | INACTIVO | CUBETA | ANTOFAGASTA | TALTAL | 7188809 | 349758 | 128 | 21 | 30 | 19 | <5 | <5 | <5 | 458 | <10 | 484 | 13 | 39347 | 10690 | 11 | 0.21 | 3.86 | 0.3 | 2.03 | 1.51 | 11761.38 | 5.17 | 979.03 | 82.9 | 32.1 | 3.85 | <10 | 17.99 | 0.81 | 81.04 | 2.16 | 0.34 | 2.04 | 0.61 | 0.33 | <0,01 | 0.47 | 0.16 | 0.04 | 4.03 | 2.29 | 93.51 | 5.61 | 4.93 | 0.41 | 1.61 | 0.34 | 1.88 | 0.39 | 0.08 | 0.52 | 0.13 | 0.43 | 0.08 | 0.52 | 0.11 | <0,02 | 0.31
2086 | PEDRO RESTOVIC MATTA | LA PUNTILLA | TALTAL SUR | ORO | S/I | INACTIVO | CUBETA | ANTOFAGASTA | TALTAL | 7188803 | 349775 | 1138 | 72 | 59 | <5 | 6 | 9 | 25 | 492 | <10 | 292 | 8 | 8821 | 5056 | 15 | 2.46 | 6.43 | 0.58 | 5.57 | 3.69 | 5520.3 | 5.9 | 875.58 | 41.1 | 24.15 | 2.96 | <10 | 32.14 | 1.74 | 65.55 | 10.48 | 0.28 | 6.35 | 0.93 | 0.74 | 0.03 | 1.87 | 1.18 | 0.09 | 9.7 | 0.51 | 97.72 | 13.82 | 20.41 | 2.34 | 8.85 | 1.57 | 1.48 | 1.51 | 0.23 | 1.36 | 0.3 | 0.99 | 0.14 | 1.16 | 0.21 | <0,02 | 0.18
519 | MINERA ALTOS DE PUNITAQUI | ALTOS DE PUNITAQUI | TAMAYA | COBRE | 4736000 | INACTIVO | CUBETA | COQUIMBO | PUNITAQUI | 6583804 | 286645 | 6027 | 79 | 40 | 10 | 77 | 131 | 79 | 61 | 47 | 166 | 18 | 100 | 205 | <5 | 0.93 | 2.94 | 0.47 | 1.88 | 2.73 | 22.67 | 19.09 | 41.93 | 43.66 | 20.3 | 5.84 | <10 | <10 | 0.39 | 59.8 | 7.13 | 0.35 | 2.86 | 12 | 1.8 | 0.2 | 1.03 | 3.24 | 1.93 | 7.57 | 0.98 | 98.88 | 257.86 | 26.61 | 3.62 | 14.7 | 3.33 | 0.67 | 3.17 | 0.41 | 2.08 | 0.46 | 1.12 | 0.17 | 1.11 | 0.16 | <0,02 | 0.84 | Cuarzo, calcita, ortoclasa, fluorapatito, albita nimita, biotita, inyoita, muscovita, paulmoreita.
520 | MINERA ALTOS DE PUNITAQUI | ALTOS DE PUNITAQUI | TAMAYA | COBRE | N/A | INACTIVO | MURO | COQUIMBO | PUNITAQUI | 6583831 | 286705 | 6265 | 77 | 33 | 9 | 76 | 198 | 81 | 79 | 50 | 164 | 20 | 183 | 158 | 9 | 0.65 | 3.04 | 0.18 | 2.15 | 2.75 | <20 | 18.87 | 30.17 | 37.31 | 14.31 | 2.45 | <10 | <10 | 0.38 | 63.42 | 6.95 | 0.33 | 2.68 | 10.57 | 1.45 | 0.17 | 1.04 | 3.23 | 2.09 | 6.19 | 0.95 | 99.06 | 134.83 | 33.95 | 3.64 | 16.44 | 3.5 | 0.76 | 3.22 | 0.39 | 2.3 | 0.44 | 1.24 | 0.17 | 1.11 | 0.15 | <0,02 | 0.42
1799 | MINERA ALTOS DE PUNITAQUI | ALTOS DE PUNITAQUI | TAMAYA | COBRE | N/A | INACTIVO | SEDIMENTOS | COQUIMBO | PUNITAQUI | 6583947 | 286350 | 388 | 106 | 39 | 22 | 5 | 6 | 84 | 518 | 23 | 418 | <5 | 974 | 23 | 16 | 2.12 | 8.65 | 0.34 | 4.95 | 2.23 | <20 | <5 | 40.27 | <20 | 52.03 | 12.63 | <10 | <10 | <0,01 | 62.9 | 16.99 | 0.42 | 4.08 | 4.24 | 4.06 | 2.03 | 0.07 | 2.94 | 0.19 | 1.34 | <0,01 | 99.25 | 22.77 | 42.58 | 5.69 | 22.11 | 4.47 | 1.31 | 3.79 | 0.5 | 2.8 | 0.52 | 1.65 | 0.22 | 1.54 | 0.24 | <0,02 | 0.65
1430 | DELIA NIETO ROBLE | PLANTA TANIA | TANIA | COBRE-ORO | N/A | INACTIVO | MURO | ATACAMA | COPIAPO | 6968045.448 | 370875.341 | 4855 | 88 | 35 | 34 | <5 | 395 | 56 | 445 | <10 | 145 | <5 | 599 | 636 | 8 | 4.51 | 1.31 | 0.59 | 2.54 | 1.2 | 372.95 | 49.82 | 51.52 | <20 | 10 | <1 | 24.23 | <10 | 1.1 | 53.35 | 13.68 | 0.41 | 5.48 | 12.23 | 1.67 | 0.22 | 2.91 | 2.01 | 0.13 | 6.77 | <0,01 | 98.85 | 5.22 | 14.62 | 1.81 | 6.85 | 1.38 | 0.33 | 1.13 | 0.16 | 1.04 | 0.19 | 0.54 | 0.09 | 0.57 | 0.09 | <0,02 | 0.05
1431 | DELIA NIETO ROBLE | PLANTA TANIA | TANIA | COBRE-ORO | 6450 | INACTIVO | CUBETA | ATACAMA | COPIAPO | 6968024.881 | 370879.216 | 1877 | 31 | 19 | <5 | <5 | 80 | 110 | 39 | 16 | 255 | 7 | 645 | 147 | 21 | 0.44 | 1.27 | 1.28 | 0.73 | 1.06 | 56.05 | 14.64 | 59.79 | <20 | 12.32 | 1.28 | 301.81 | 81.99 | 0.22 | 67.41 | 11.22 | 0.33 | 10.17 | 0.97 | 1.13 | 0.3 | 0.48 | 2.71 | 0.09 | 4.38 | <0,01 | 99.19 | 9.15 | 17.79 | 1.65 | 6 | 1.02 | 0.33 | 1.11 | 0.21 | 1.21 | 0.29 | 1.04 | 0.17 | 1.18 | 0.18 | <0,02 | <0,01
1432 | DELIA NIETO ROBLE | PLANTA TANIA | TANIA | COBRE-ORO | 6450 | INACTIVO | CUBETA | ATACAMA | COPIAPO | 6968046.944 | 370880.665 | 2325 | 58 | 19 | <5 | 7 | 74 | 82 | 47 | <10 | 139 | <5 | 588 | 147 | 27 | 0.37 | 2.3 | 1.18 | 2.07 | 1.09 | 56.09 | 15.54 | 26.03 | 103.13 | 20.29 | 1.2 | 352.16 | 54.23 | 1.09 | 50.32 | 13.08 | 0.34 | 18.3 | 2.94 | 3.4 | 0.33 | 0.44 | 2.99 | 0.17 | 6.87 | <0,01 | 99.16 | 3.86 | 11.97 | 1.46 | 5.59 | 1.12 | 0.24 | 1.03 | 0.12 | 0.63 | 0.11 | 0.3 | 0.04 | 0.23 | 0.04 | <0,02 | <0,01
2057 | DELIA NIETO ROBLE | PLANTA TANIA | TANIA | COBRE-ORO | N/A | INACTIVO | SEDIMENTOS | ATACAMA | COPIAPO | 6967953 | 370791 | 67 | 122 | 62 | <5 | 26 | 91 | 65 | 462 | 23 | 198 | 9 | 639 | 40 | 18 | 1.65 | 6.61 | 0.5 | 6.12 | 2.11 | <20 | <5 | 10.97 | <20 | 3.97 | 3.82 | <10 | <10 | 0.2 | 49.56 | 15.85 | 0.48 | 6.57 | 8.23 | 4.96 | 0.13 | 1.4 | 1.9 | 0.24 | 10.35 | <0,01 | 99.65 | 22.05 | 56.11 | 7.73 | 32.32 | 8.23 | 2.01 | 8.2 | 1.41 | 8.26 | 1.77 | 5.2 | 0.73 | 4.73 | 0.72 | 0.02 | 0.58
54 | CIA. MINERA CAN-CAN | BRONCE DE PETORCA | TERRAZAS 1 | ORO | 855000 | INACTIVO | CUBETA | VALPARAISO | PETORCA | 6432683 | 315249 | 497 | 126 | 28 | 12 | 63 | 1079 | 63 | 137 | 31 | 91 | 6 | 1994 | 105 | 12 | 3.66 | 1.58 | 11.54 | 1.46 | 0.75 | <20 | 8 | 37 | 25 | 18 | 5 | <10 | <10 | 0.46 | 42.26 | 12.97 | 0.57 | 8.66 | 14.54 | 2.89 | 0.7 | 0.32 | 2.83 | 0.13 | 12.5 | 1.15 | 99.51 | 10.61 | 22.47 | 3.17 | 14.1 | 2.63 | 0.92 | 2.84 | 0.31 | 1.78 | 0.38 | 1.33 | 0.08 | 0.99 | 0.23 | <0,02 | <0,01
53 | CAN CAN (EX CIA. MINERA BRONCE DE PETORCA) | BRONCE DE PETORCA | TERRAZAS 2 | COBRE | 1441447 | ACTIVO | CUBETA | VALPARAISO | PETORCA | 6432788 | 314804 | 310 | 146 | 72 | 13 | 65 | 332 | 84 | 159 | 38 | 108 | 11 | 2006 | 141 | 13 | 6.27 | 1.99 | 0.75 | 1.41 | 0.51 | <20 | 8 | 44 | 43 | 15 | 1 | <10 | <10 | 0.86 | 45.66 | 16.71 | 0.64 | 8.57 | 8.84 | 2.8 | 0.53 | 0.56 | 3.49 | 0.17 | 9.72 | 2.15 | 99.84 | 12.42 | 27.25 | 3.51 | 15.89 | 3.27 | 1.33 | 3.85 | 0.32 | 1.91 | 0.42 | 1.39 | 0.14 | 1.16 | 0.12 | <0,02 | <0,01
87 | SLM TESORO | TESORO | TESORO 1-2-3 | COBRE | 76809 | INACTIVO | CUBETA | COQUIMBO | LA HIGUERA | 6750165 | 299481 | 375 | 173 | 192 | 39 | 73 | 34 | <5 | 24 | 14 | <20 | <5 | <20 | 30 | <5 | 0.33 | 0.69 | 1.52 | 15.49 | 5.21 | <20 | 9.62 | 51.16 | <20 | 6.45 | <1 | <10 | <10 | <0,01 | 24.34 | 7.6 | 0.34 | 38.57 | 14.46 | 5.23 | 0.12 | 1.85 | 0.26 | 6.97 | 0.13 | 0.01 | 99.87 | 140.61 | 306.43 | 40.25 | 160.14 | 28.02 | 2.35 | 26.91 | 3.15 | 16.02 | 3.25 | 9.48 | 1.26 | 7.87 | 1.16 | <0,02 | 0.27 | Magnetita, hidroxilapatito, albita cálcica, augita, flúor-riebeckita, smithita.
88 | SLM TESORO | TESORO | TESORO 1-2-3 | COBRE | 76809 | INACTIVO | CUBETA | COQUIMBO | LA HIGUERA | 6750203 | 299518 | 309 | 118 | 170 | 67 | 55 | 28 | 12 | <5 | <10 | <20 | <5 | 33 | 13 | 31 | 0.62 | 0.46 | 15.87 | 1.34 | 0.91 | <20 | 9.44 | 46.67 | <20 | 2.76 | 2.34 | <10 | 28.16 | 0.59 | 30.57 | 9.91 | 0.33 | 40.87 | 3.88 | 4.63 | 0.44 | 0.91 | 1.73 | 0.13 | 5.1 | 1.48 | 99.96 | 15.06 | 34.76 | 3.29 | 11.84 | 2.26 | 0.73 | 2.01 | 0.26 | 1.47 | 0.31 | 0.96 | 0.14 | 1.06 | 0.15 | <0,02 | 0.29
89 | SLM TESORO | TESORO | TESORO 1-2-3 | COBRE | N/A | INACTIVO | SEDIMENTOS | COQUIMBO | LA HIGUERA | 6750100 | 299542 | 973 | 146 | 150 | 49 | 60 | 56 | 30 | <5 | <10 | 61 | <5 | 265 | 45 | 27 | 2.12 | 1.47 | 0.61 | 3.59 | 2.8 | <20 | 13.86 | 42.46 | <20 | <1 | <1 | <10 | 32.8 | 0.8 | 40.05 | 12.4 | 0.48 | 30.28 | 2.74 | 4.13 | 0.11 | 1.68 | 2.53 | 0.32 | 2.87 | 2.01 | 99.59 | 26.89 | 46.41 | 5.46 | 19.74 | 4.31 | 0.99 | 3.41 | 0.43 | 2.42 | 0.48 | 1.41 | 0.2 | 1.28 | 0.21 | <0,02 | 0.42
85 | SLM TESORO | TESORO | TESORO 4 | COBRE | N/A | ACTIVO | MURO | COQUIMBO | LA HIGUERA | 6750119 | 299525 | 1205 | 118 | 154 | 33 | 73 | 263 | 23 | 22 | 13 | 67 | <5 | 96 | 74 | 16 | 1.19 | 0.87 | 0.38 | 1.62 | 0.77 | <20 | 12.43 | 54.01 | <20 | 5.37 | 3.67 | <10 | <10 | 0.38 | 60.18 | 10.22 | 0.4 | 17.62 | 1.49 | 3.7 | 0.18 | 0.94 | 1.55 | 0.15 | 2.26 | 0.94 | 99.6 | 9.82 | 19.43 | 2.38 | 9.21 | 1.8 | 0.58 | 1.83 | 0.25 | 1.42 | 0.27 | 0.83 | 0.11 | 0.78 | 0.11 | <0,02 | 0.19
86 | SLM TESORO | TESORO | TESORO 4 | COBRE | 235188 | ACTIVO | CUBETA | COQUIMBO | LA HIGUERA | 6750114 | 299527 | 1630 | 105 | 141 | 16 | 89 | 525 | 29 | 102 | 36 | 98 | 19 | <20 | 158 | 12 | 2.01 | 0.96 | 0.69 | 1.05 | 0.46 | <20 | 7.52 | 35.61 | 27.19 | 11.48 | 1.31 | <10 | <10 | 0.2 | 71.54 | 8.29 | 0.4 | 8.04 | 2.44 | 3.43 | 0.25 | 0.51 | 0.73 | 0.15 | 3.19 | 0.49 | 99.45 | 6.84 | 14.98 | 2.07 | 8.8 | 2.63 | 0.6 | 1.9 | 0.27 | 1.5 | 0.31 | 0.84 | 0.12 | 0.76 | 0.1 | <0,02 | 0.12
1843 | SLM TESORO | TESORO | TESORO 4 | COBRE | N/A | ACTIVO | SEDIMENTOS | COQUIMBO | LA HIGUERA | 6750031 | 299342 | 91 | 132 | 65 | 5 | 12 | 91 | 77 | 373 | 22 | 405 | 6 | 529 | 46 | <5 | 4.69 | 7.53 | 0.66 | 6.2 | 1.54 | <20 | <5 | <10 | 22.04 | 13.62 | <1 | <10 | <10 | <0,01 | 61.25 | 15.56 | 0.73 | 6.11 | 4.59 | 2.78 | 0.1 | 3.27 | 2.44 | 0.15 | 2.79 | <0,01 | 99.78 | 17.29 | 37.41 | 4.63 | 21.31 | 3.69 | 0.91 | 4.27 | 0.59 | 3.08 | 0.64 | 2.22 | 0.36 | 1.99 | 0.28 | <0,02 | <0,01
252 | CERRO BAYO | LAGUNA VERDE | TK FACHINAL | ORO | 7473864 | ACTIVO | CUBETA | AYSEN | CHILE CHICO | 4840264 | 270680 | 13 | 64 | 30 | 6 | 73 | 250 | 181 | 80 | 71 | 145 | 35 | 1281 | 203 | <5 | 2.61 | 0.28 | 0.2 | 1.78 | 0.51 | <20 | <5 | 50.09 | 32.69 | 19.62 | 4.9 | <10 | <10 | 0.29 | 75.18 | 6.85 | 0.16 | 2.58 | 4.9 | 1.04 | 0.24 | 0.02 | 3.72 | 0.06 | 4.65 | - | 99.4 | 4.68 | 8.84 | 0.78 | 3.8 | 0.64 | 0.15 | 0.95 | 0.07 | 0.63 | 0.16 | 0.37 | 0.08 | 0.5 | <0,01 | 0.02 | 0.26
256 | CERRO BAYO | LAGUNA VERDE | TK FACHINAL | ORO | 7473864 | ACTIVO | CUBETA | AYSEN | CHILE CHICO | 4840264 | 270680 | - | - | - | - | - | - | - | - | - | - | - | - | - | - | - | - | - | - | - | - | - | - | - | - | - | - | - | - | - | - | - | - | - | - | - | - | - | - | - | - | - | - | - | - | - | - | - | - | - | - | - | - | - | - | - | - | - | Cuarzo, microclina, calcita magnésica, chabazita K, kutnohorita.
1970 | CERRO BAYO | LAGUNA VERDE | TK FACHINAL | ORO | N/A | ACTIVO | MURO | AYSEN | CHILE CHICO | 4840622 | 270393 | 14 | 12 | 80 | 42 | 6 | 177 | 161 | 140 | 39 | 438 | <5 | 6772 | 899 | 13 | 4.34 | 7.34 | 0.6 | 3.65 | 1.38 | 20.81 | <5 | 29.4 | <20 | 23.26 | <1 | <10 | <10 | 0.06 | 84.08 | 6.47 | 0.1 | 1.5 | 2.58 | 0.64 | 0.11 | 0.13 | 3.29 | 0.04 | 3.61 | <0,01 | 99.84 | 9.09 | 18.68 | 2.15 | 7.99 | 1.71 | 1.04 | 1.46 | 0.31 | 1.56 | 0.37 | 1.04 | 0.14 | 1 | 0.14 | <0,02 | <0,01
1971 | CERRO BAYO | LAGUNA VERDE | TK FACHINAL | ORO | N/A | ACTIVO | SEDIMENTOS | AYSEN | CHILE CHICO | 4840585 | 270919 | 28 | 53 | 49 | 24 | 9 | 269 | 143 | 268 | 43 | 316 | 10 | 1197 | 964 | 23 | 0.01 | <0,01 | <0,01 | <0,01 | <0,01 | 35.4 | <5 | 23.59 | 32.41 | 45.58 | <1 | <10 | <10 | <0,01 | 72.63 | 11.89 | 0.53 | 3.99 | 4.09 | 1.49 | 0.1 | 1.28 | 3.3 | 0.14 | 5.18 | <0,01 | 99.8 | 0.02 | <0,01 | <0,01 | <0,01 | <0,01 | <0,01 | <0,01 | <0,01 | <0,01 | <0,01 | <0,01 | <0,01 | <0,01 | <0,01 | <0,02 | <0,01
1967 | SCM EL TOQUI | EL TOQUI | TOQUI O ANTIGUO | ZINC | N/A | INACTIVO | MURO | AYSEN | COYHAIQUE | 5008974 | 268238 | 112 | 37 | 35 | <5 | <5 | 20630 | 19 | 32 | <10 | 82 | <5 | <20 | 1082 | 17 | 36.83 | 3.43 | 1.03 | 3.44 | 3.17 | 660.21 | <5 | 66.57 | <20 | <1 | 33.47 | 14.1 | <10 | 3.82 | 37.61 | 6.16 | 0.23 | 38.59 | 9.44 | 2.25 | 2.19 | 0.52 | 0.49 | 0.14 | 13.58 | <0,01 | 99.89 | 6.77 | 14.18 | 1.74 | 6.74 | 1.44 | 0.48 | 1.21 | 0.34 | 1.37 | 0.35 | 0.89 | 0.14 | 0.77 | 0.11 | <0,02 | 1.07
1968 | SCM EL TOQUI | EL TOQUI | TOQUI O ANTIGUO | ZINC | 497979 | INACTIVO | CUBETA | AYSEN | COYHAIQUE | 5008908 | 268233 | 698 | 54 | 53 | <5 | <5 | 19038 | 26 | 21 | <10 | 43 | <5 | 34 | 1777 | 23 | 28.54 | 2.04 | 1.22 | 3.56 | 3.52 | 7610.46 | <5 | 100.47 | <20 | 14.04 | 36.43 | <10 | <10 | 2.45 | 38.19 | 8.37 | 0.25 | 38.89 | 6.26 | 2.27 | 1.85 | 0.52 | 0.9 | 0.18 | 12.13 | <0,01 | 100.63 | 7.34 | 15.41 | 1.85 | 7.27 | 1.57 | 0.42 | 1.64 | 0.27 | 1.77 | 0.35 | 1.12 | 0.17 | 0.92 | 0.14 | 0.02 | 0.77
2188 | DUEÑO DESCONOCIDO | PLANTA TORINO | TORINO 1 | COBRE-ORO | S/I | ABANDONADO | CUBETA | ATACAMA | VALLENAR | 6836504 | 329516 | 2622 | 148 | 38 | 980 | 96 | 58 | 48 | 31 | 86 | 63 | <5 | 68 | 38 | <5 | 2.55 | 1.23 | 1.99 | 2.17 | 2.6 | 158.37 | 20.46 | 145.55 | <20 | <1 | <1 | <10 | <10 | 0.04 | 40.66 | 8.9 | 0.18 | 9.24 | 16.53 | 5.15 | 0.47 | 0.37 | 2.5 | 0.06 | 15.35 | <0,01 | 99.4 | 133.62 | 198.56 | 26.9 | 110.15 | 22.12 | 6.6 | 15.7 | 1.47 | 6.59 | 1.31 | 3.27 | 0.46 | 3.3 | 0.48 | - | <0,01
2189 | DUEÑO DESCONOCIDO | PLANTA TORINO | TORINO 1 | COBRE-ORO | S/I | ABANDONADO | CUBETA | ATACAMA | VALLENAR | 6836490 | 329531 | 6582 | 142 | 98 | 144 | 47 | 2378 | 55 | 113 | 20 | 99 | <5 | 1897 | 344 | <5 | 1.48 | 2.65 | 2.59 | 1.39 | 4.78 | 268.88 | 19.81 | 254.03 | <20 | 19.86 | 6.89 | <10 | 10.23 | <0,01 | 60.25 | 9.24 | 0.37 | 9.73 | 5.18 | 3.97 | 0.49 | 1.35 | 2.44 | 0.1 | 5.16 | <0,01 | 98.06 | 13.89 | 19.74 | 2.32 | 9.66 | 2.21 | 0.88 | 2.5 | 0.43 | 2.79 | 0.6 | 1.86 | 0.28 | 2.01 | 0.27 | - | <0,01
2190 | DUEÑO DESCONOCIDO | PLANTA TORINO | TORINO 1 | COBRE-ORO | S/I | ABANDONADO | CUBETA | ATACAMA | VALLENAR | 6836539 | 329543 | 3516 | 90 | 69 | 51 | 33 | 99 | 8 | 19 | <10 | 72 | <5 | 61 | 30 | 10 | 0.63 | 3.55 | 2.98 | 1.09 | 5.39 | 147.83 | 5.26 | <10 | <20 | 5.21 | <1 | <10 | 240.67 | <0,01 | 38.32 | 5.55 | 0.26 | 25.03 | 25 | 1.31 | 0.5 | 0.23 | 0.33 | 0.09 | 2.86 | <0,01 | 99.48 | 7.61 | 9.49 | 1.37 | 6.95 | 1.81 | 0.69 | 1.74 | 0.26 | 1.57 | 0.32 | 0.92 | 0.13 | 0.83 | 0.13 | - | 0.7
2191 | DUEÑO DESCONOCIDO | PLANTA TORINO | TORINO 1 | COBRE-ORO | S/I | ABANDONADO | CUBETA | ATACAMA | VALLENAR | 6836569 | 329502 | 1987 | 169 | 64 | 95 | 23 | 577 | 87 | 78 | 17 | 106 | <5 | 166 | 480 | <5 | 10.14 | 2.73 | 2.89 | 2.17 | 2.81 | 539 | 11.74 | 49.02 | <20 | 8.14 | 1.48 | <10 | 15.57 | 0.11 | 45.24 | 11.89 | 0.63 | 10.24 | 12.69 | 3.41 | 0.59 | 0.69 | 2.66 | 0.19 | 10.76 | <0,01 | 99 | 17.67 | 26.94 | 3.04 | 13.2 | 2.94 | 1.04 | 3.03 | 0.47 | 2.87 | 0.57 | 1.66 | 0.23 | 1.51 | 0.23 | - | <0,01
2192 | DUEÑO DESCONOCIDO | PLANTA TORINO | TORINO 2 | COBRE-ORO | S/I | ABANDONADO | CUBETA | ATACAMA | VALLENAR | 6836405 | 329600 | 2708 | 289 | 82 | 71 | 20 | 441 | 69 | 113 | 10 | 98 | <5 | 317 | 530 | <5 | 3.89 | 2.03 | 2.83 | 2.88 | 3.31 | 1476.29 | 15.29 | 108.02 | <20 | 7.26 | 1.81 | <10 | 22.83 | 0.02 | 48.18 | 14.15 | 0.56 | 16.71 | 3.08 | 3.91 | 0.22 | 1.09 | 2.96 | 0.2 | 7.79 | <0,01 | 98.74 | 13.02 | 21.63 | 2.59 | 11.18 | 2.55 | 0.75 | 2.4 | 0.38 | 2.16 | 0.45 | 1.26 | 0.18 | 1.29 | 0.19 | - | <0,01
2193 | DUEÑO DESCONOCIDO | PLANTA TORINO | TORINO 2 | COBRE-ORO | S/I | ABANDONADO | CUBETA | ATACAMA | VALLENAR | 6836426 | 329648 | 4510 | 105 | 47 | 16 | 10 | 81 | 52 | 79 | 10 | 166 | <5 | 878 | 44 | <5 | 2.31 | 3.95 | 2.44 | 2.25 | 1.65 | 164.28 | 7.11 | 36.35 | <20 | 1.52 | <1 | <10 | 84.2 | <0,01 | 57.3 | 12.11 | 0.49 | 12.18 | 4.71 | 2.4 | 0.27 | 0.93 | 2.63 | 0.14 | 6.02 | <0,01 | 99.17 | 16.28 | 19.52 | 2.59 | 10.12 | 2.26 | 0.78 | 2.2 | 0.34 | 2.05 | 0.41 | 1.3 | 0.17 | 1.1 | 0.18 | - | 0.1
2194 | DUEÑO DESCONOCIDO | PLANTA TORINO | TORINO 2 | COBRE-ORO | S/I | ABANDONADO | CUBETA | ATACAMA | VALLENAR | 6836423 | 329631 | 2988 | 225 | 74 | 60 | 14 | 234 | 37 | 75 | <10 | 178 | <5 | 257 | 285 | <5 | 1.46 | 4.85 | 1.89 | 1.83 | 2.44 | 257.88 | 10.96 | 60.21 | <20 | 4.34 | 1.74 | <10 | 25.48 | <0,01 | 58.08 | 9.89 | 0.51 | 16.51 | 3.84 | 2.46 | 0.23 | 1.14 | 1.77 | 0.15 | 4.75 | <0,01 | 99.33 | 12.45 | 19.88 | 2.37 | 10.51 | 2.51 | 0.79 | 2.65 | 0.43 | 2.58 | 0.53 | 1.57 | 0.22 | 1.38 | 0.2 | - | <0,01
2195 | DUEÑO DESCONOCIDO | PLANTA TORINO | TORINO 2 | COBRE-ORO | S/I | ABANDONADO | CUBETA | ATACAMA | VALLENAR | 6836418 | 329623 | 3297 | 286 | 96 | 135 | 22 | 289 | 39 | 77 | <10 | 130 | <5 | 253 | 348 | <5 | 1.79 | 4.07 | 2.76 | 2.27 | 3.65 | 217.02 | 15.62 | 79.72 | <20 | 4.8 | 1.44 | <10 | 39.45 | <0,01 | 55.18 | 9.28 | 0.53 | 20.62 | 2.92 | 2.72 | 0.17 | 1.1 | 1.71 | 0.19 | 4.82 | <0,01 | 99.24 | 24.28 | 22.28 | 2.72 | 11.88 | 2.69 | 0.84 | 2.91 | 0.47 | 2.85 | 0.59 | 1.65 | 0.24 | 1.73 | 0.23 | - | <0,01
699 | ANGLO AMERICAN | EL SOLDADO | TORITO | COBRE | 181000000 | ACTIVO | CUBETA | VALPARAISO | NOGALES | 6386519 | 296644 | 652 | 157 | 76 | 15 | 73 | 201 | 52 | 260 | 39 | 120 | 15 | 356 | 56 | 23 | 1.63 | 3.8 | <0,01 | 2.61 | 0.87 | <20 | 23.58 | 33.03 | 47.86 | 42.92 | 5.11 | <10 | <10 | 0.01 | 48.61 | 15.93 | 0.69 | 9.11 | 6.91 | 6.79 | 0.43 | 4.31 | 1.62 | 0.13 | 5.08 | - | 99.59 | 11.12 | 26.49 | 4.03 | 15.26 | 3.82 | 1.55 | 4.21 | 0.63 | 3.82 | 0.76 | 2.08 | 0.3 | 2.06 | 0.28 | <0,02 | 0.09
700 | ANGLO AMERICAN | EL SOLDADO | TORITO | COBRE | N/A | ACTIVO | MURO | VALPARAISO | NOGALES | 6386512 | 296620 | 897 | 156 | 100 | 20 | 71 | 266 | 49 | 211 | 32 | 119 | 12 | 431 | 118 | 33 | 2.09 | 3.86 | <0,01 | 2.86 | 1.07 | <20 | 66.08 | 39.53 | 50.03 | 36.29 | 10.83 | <10 | <10 | 0.07 | 47.77 | 15.67 | 0.65 | 12.25 | 6.16 | 6.76 | 0.57 | 3.91 | 1.64 | 0.14 | 4.15 | - | 99.64 | 11.21 | 27.06 | 4.05 | 17.26 | 4.13 | 1.56 | 4.04 | 0.55 | 3.43 | 0.68 | 1.92 | 0.28 | 1.84 | 0.26 | <0,02 | 0.07
1944 | ANGLO AMERICAN | EL SOLDADO | TORITO | COBRE | N/A | ACTIVO | SEDIMENTOS | VALPARAISO | LA CALERA | 6386554 | 295428 | 2009 | 193 | 63 | <5 | 11 | 504 | 69 | 196 | 26 | 159 | <5 | 735 | 120 | 22 | 1.85 | 3.62 | 0.85 | 4.75 | 1.42 | <20 | <5 | <10 | 21.97 | 2.51 | <1 | <10 | <10 | 0.05 | 51.8 | 16.07 | 0.77 | 9.59 | 3.41 | 3.87 | 0.32 | 3.31 | 2.29 | 0.17 | 7.85 | 0.14 | 99.58 | 18.06 | 40.17 | 4.89 | 20.53 | 4.52 | 1.17 | 4.32 | 0.65 | 4.04 | 0.73 | 2.13 | 0.31 | 1.85 | 0.29 | <0,02 | 0.14
1945 | ANGLO AMERICAN | EL SOLDADO | TORITO | COBRE | N/A | ACTIVO | SEDIMENTOS | VALPARAISO | LA CALERA | 6386501 | 295661 | 5847 | 115 | 36 | 20 | 10 | 383 | 72 | 182 | 63 | 199 | <5 | 386 | 49 | 18 | 1.51 | 3.32 | 0.43 | 3.34 | 1.13 | <20 | <5 | <10 | <20 | <1 | 1.77 | <10 | <10 | 0.86 | 62.83 | 10.53 | 0.52 | 5.84 | 2.69 | 2.32 | 0.12 | 2.22 | 1.74 | 0.2 | 25.86 | 2.15 | 117.03 | 20.03 | 57.66 | 6.03 | 27.11 | 6.64 | 1.64 | 7.88 | 1.24 | 6.99 | 1.33 | 3.41 | 0.44 | 2.59 | 0.38 | <0,02 | <0,01
1946 | ANGLO AMERICAN | EL SOLDADO | TORITO | COBRE | N/A | ACTIVO | SEDIMENTOS | VALPARAISO | LA CALERA | 6386658 | 294868 | 1535 | 161 | 51 | <5 | 9 | 457 | 85 | 207 | 29 | 175 | <5 | 710 | 82 | 16 | 1.74 | 4.12 | 0.69 | 5.46 | 1.55 | <20 | <5 | <10 | <20 | <1 | <1 | <10 | <10 | <0,01 | 56.31 | 15.83 | 0.71 | 8.21 | 2.74 | 3.65 | 0.29 | 3.52 | 2.68 | 0.18 | 5.03 | <0,01 | 99.15 | 18.84 | 38.85 | 4.91 | 20.86 | 4.78 | 1.27 | 4.55 | 0.72 | 4.17 | 0.81 | 2.22 | 0.31 | 1.99 | 0.31 | <0,02 | 0.03
1349 | SCM TAMBILLOS | TAMBILLOS | TRAMQUE DE RELAVE 4 | COBRE | N/A | INACTIVO | MURO | COQUIMBO | COQUIMBO | 6656811 | 284215 | 1371 | 103 | 54 | <5 | 8 | 3438 | 9 | 25 | <10 | 63 | <5 | <20 | 168 | 8 | 2.48 | 4.02 | 0.24 | 2.27 | 0.96 | <20 | 14.32 | <10 | 52.4 | 10.34 | 3.46 | <10 | <10 | 1.13 | 40.56 | 6.87 | 0.34 | 22.97 | 17.06 | 4.88 | 0.41 | 1.11 | 0.76 | 0.9 | 3.16 | <0,01 | 99.53 | 18.37 | 30.21 | 4 | 16.99 | 3.72 | 1.16 | 3.67 | 0.43 | 2.64 | 0.51 | 1.72 | 0.16 | 1.2 | 0.17 | <0,02 | 0.06
1350 | SCM TAMBILLOS | TAMBILLOS | TRAMQUE DE RELAVE 4 | COBRE | 9336498 | INACTIVO | CUBETA | COQUIMBO | COQUIMBO | 6656798 | 284217 | 773 | 168 | 65 | <5 | 9 | 2869 | 11 | 40 | <10 | 58 | <5 | 39 | 181 | 21 | 1.97 | 4.15 | 1.24 | 6.55 | 1.76 | <20 | 33.82 | <10 | <20 | 31.43 | 2.84 | <10 | <10 | 0.85 | 42.16 | 8.04 | 0.38 | 23 | 13.34 | 5.68 | 0.41 | 1.29 | 0.9 | 0.8 | 3.12 | <0,01 | 99.53 | 19.61 | 40.7 | 5.35 | 22.01 | 4.48 | 1.37 | 3.76 | 0.46 | 2.65 | 0.5 | 1.47 | 0.2 | 1.36 | 0.21 | 0.02 | 0.49
1351 | SCM TAMBILLOS | TAMBILLOS | TRAMQUE DE RELAVE 4 | COBRE | 9336498 | INACTIVO | CUBETA | COQUIMBO | COQUIMBO | 6656718 | 284289 | 596 | 114 | 42 | <5 | 11 | 2368 | 14 | 77 | <10 | 43 | <5 | 84 | 164 | 29 | 1.35 | 3.94 | 0.46 | 6.49 | 1.99 | <20 | 40.05 | <10 | 48.79 | 18.32 | 2.41 | <10 | <10 | 1.61 | 40.4 | 9.08 | 0.34 | 21.51 | 11.24 | 7.85 | 0.44 | 2.15 | 0.93 | 0.61 | 4.96 | <0,01 | 99.87 | 15.79 | 34.55 | 4.68 | 19.5 | 3.98 | 1.07 | 3.42 | 0.44 | 2.48 | 0.52 | 1.57 | 0.21 | 1.55 | 0.24 | <0,02 | 1.37
1352 | SCM TAMBILLOS | TAMBILLOS | TRAMQUE DE RELAVE 4 | COBRE | 9336498 | INACTIVO | CUBETA | COQUIMBO | COQUIMBO | 6656671 | 284273 | 505 | 97 | 43 | <5 | 8 | 2831 | 11 | 83 | <10 | 49 | <5 | <20 | 179 | 26 | 2.24 | 2.81 | 0.27 | 5.81 | 1.74 | <20 | 31.46 | <10 | <20 | 16.74 | 3.02 | <10 | <10 | 2.45 | 39.79 | 8.04 | 0.31 | 20.86 | 12.59 | 7.66 | 0.42 | 2.88 | 0.81 | 0.59 | 5.64 | <0,01 | 99.97 | 16.58 | 35.42 | 4.81 | 20.15 | 4.25 | 1.31 | 3.86 | 0.51 | 3.02 | 0.54 | 1.55 | 0.24 | 1.62 | 0.3 | <0,02 | 1.32
921 | CARLOS VALDIVIA | EL PINGO Y SANTA MARIA | TRANQUE | COBRE | N/A | INACTIVO | MURO | COQUIMBO | MONTE PATRIA | 6586152 | 348701 | 3893 | 35 | 33 | <5 | 55 | 507 | 6 | 36 | <10 | 75 | <5 | <20 | 62 | <5 | 1.18 | 1.8 | 0.23 | 1.12 | 1.28 | <20 | 47.45 | 16.59 | 51.3 | 2.7 | <1 | <10 | <10 | 0.01 | 36.95 | 7.68 | 0.3 | 18.52 | 24.04 | 2.45 | 0.57 | 0.84 | 0.39 | 0.98 | 6.61 | <0,01 | 99.32 | 12.07 | 19.39 | 1.91 | 7.4 | 1.15 | 0.24 | 1.25 | 0.17 | 0.93 | 0.17 | 0.51 | 0.11 | 0.47 | 0.12 | 0.02 | 0.04
922 | CARLOS VALDIVIA | EL PINGO Y SANTA MARIA | TRANQUE | COBRE | 282450 | INACTIVO | CUBETA | COQUIMBO | MONTE PATRIA | 6586099 | 348745 | 7426 | 66 | 58 | 32 | 72 | 999 | 7 | 68 | <10 | 86 | <5 | <20 | 73 | 14 | 0.69 | 1.61 | 0.17 | 1.2 | 1.14 | <20 | 52.08 | <10 | 22.72 | 2.98 | 1.41 | <10 | <10 | 0.06 | 36.45 | 9.56 | 0.46 | 16.79 | 21.85 | 2.22 | 0.43 | 0.86 | 0.49 | 1.01 | 8.75 | <0,01 | 98.87 | 10.73 | 18.71 | 2.05 | 7.91 | 1.15 | 0.24 | 1.31 | 0.15 | 0.94 | 0.19 | 0.58 | 0.08 | 0.6 | 0.09 | <0,02 | 0.02
923 | CARLOS VALDIVIA | EL PINGO Y SANTA MARIA | TRANQUE | COBRE | 282450 | INACTIVO | CUBETA | COQUIMBO | MONTE PATRIA | 6586156 | 348670 | 3861 | 34 | 32 | <5 | 52 | 304 | 6 | 58 | <10 | 68 | <5 | <20 | 49 | 28 | 0.7 | 1.8 | 0.22 | 1.3 | 1.09 | <20 | 58.41 | <10 | 40.53 | 2.71 | 4.24 | <10 | <10 | <0,01 | 38.46 | 7.68 | 0.27 | 17.21 | 23.25 | 2.39 | 0.56 | 1.06 | 0.36 | 1.08 | 6.9 | <0,01 | 99.21 | 24.48 | 38.98 | 3.77 | 11.76 | 1.14 | 0.29 | 1.61 | 0.12 | 0.83 | 0.16 | 0.5 | 0.06 | 0.42 | 0.06 | <0,02 | 0.07
924 | CARLOS VALDIVIA | EL PINGO Y SANTA MARIA | TRANQUE | COBRE | 282450 | INACTIVO | CUBETA | COQUIMBO | MONTE PATRIA | 6586115 | 348663 | 3445 | 31 | 35 | <5 | 44 | 361 | 5 | 47 | <10 | 79 | <5 | <20 | 50 | 24 | 1.22 | 1.75 | 0.42 | 1.86 | 0.9 | <20 | 51.94 | <10 | 41.82 | 2.29 | 2.89 | <10 | <10 | <0,01 | 38.72 | 7.22 | 0.26 | 18.01 | 24.24 | 2.17 | 0.57 | 0.95 | 0.34 | 0.99 | 5.9 | <0,01 | 99.36 | 36.74 | 55.42 | 5.33 | 16.16 | 2.31 | 0.36 | 2.18 | 0.26 | 1.14 | 0.22 | 0.68 | 0.13 | 0.68 | 0.11 | <0,02 | 0.06
1653 | DUEÑO DESCONOCIDO | PLANTA QUEBRADA EL HUESO | TRANQUE | COBRE | 900 | ABANDONADO | CUBETA | ANTOFAGASTA | TALTAL | 7189175 | 354192 | 447 | 24 | 49 | 26 | 8 | <5 | 24 | 432 | <10 | 413 | 16 | 10786 | 281 | 12 | 0.62 | 1.99 | 0.15 | 2.41 | 0.66 | 391.37 | <5 | 335.28 | 70.37 | 10.83 | 1.84 | <10 | <10 | 1.89 | 74.54 | 10.15 | 0.27 | 2.5 | 0.65 | 0.83 | 0.02 | 0.76 | 1.48 | 0.05 | 6.73 | 0.56 | 99.88 | 10.24 | 22.2 | 2.85 | 11.74 | 2.4 | 0.7 | 1.97 | 0.22 | 1.3 | 0.31 | 0.72 | 0.12 | 0.7 | 0.12 | <0,02 | 0.3
1654 | DUEÑO DESCONOCIDO | PLANTA QUEBRADA EL HUESO | TRANQUE | COBRE | 900 | ABANDONADO | CUBETA | ANTOFAGASTA | TALTAL | 7189181 | 354178 | 1332 | 72 | 46 | <5 | 6 | <5 | 29 | 513 | <10 | 427 | 10 | 3184 | 294 | 24 | 1.02 | 2.52 | 0.21 | 5.04 | 1.33 | 702.4 | 5.49 | 1846.13 | 41.76 | 17.23 | 3.57 | <10 | <10 | 1.97 | 69.42 | 11.95 | 0.34 | 4.2 | 0.66 | 0.52 | 0.02 | 0.8 | 1.52 | 0.08 | 9.25 | 0.17 | 99.78 | 11.8 | 28.15 | 3.39 | 14.25 | 2.94 | 0.82 | 2.38 | 0.29 | 1.62 | 0.32 | 0.98 | 0.16 | 1.05 | 0.14 | <0,02 | 0.86
1655 | DUEÑO DESCONOCIDO | PLANTA QUEBRADA EL HUESO | TRANQUE | COBRE | 900 | ABANDONADO | CUBETA | ANTOFAGASTA | TALTAL | 7189246 | 354093 | 635 | 80 | 66 | <5 | 5 | <5 | 31 | 630 | <10 | 266 | 6 | 813 | 305 | 20 | 0.6 | 3.4 | 1.26 | 5.77 | 1.27 | 557.99 | <5 | 3470.94 | 52.07 | 12.15 | 5.14 | <10 | 13.62 | 3.29 | 58.03 | 14.3 | 0.51 | 6.03 | 0.74 | 0.68 | <0,01 | 2.39 | 1.82 | 0.11 | 14.73 | 0.04 | 100.07 | 15.59 | 33.25 | 4.15 | 16.25 | 3.07 | 1.13 | 2.42 | 0.3 | 1.85 | 0.32 | 1.06 | 0.17 | 1.12 | 0.2 | <0,02 | 0.57
1020 | JUAN CARLOS PLAZA | SIN NOMBRE | TRANQUE (ACOPIO) | COBRE | 49745 | ACTIVO | CUBETA | COQUIMBO | LA SERENA | 6675197 | 303370 | 1231 | 300 | 71 | <5 | <5 | 3678 | 30 | 169 | <10 | 266 | 5 | 4784 | 1545 | 10 | 0.89 | 1.13 | 0.05 | 1.8 | 0.93 | 952.71 | 24.66 | 138.83 | <20 | 12.84 | 6.04 | 101.85 | 57.36 | 0.51 | 62.88 | 9.94 | 0.4 | 13.5 | 1.54 | 2.09 | 0.08 | 1.38 | 1.27 | 0.24 | 4.96 | <0,01 | 98.28 | 6.63 | 13.07 | 1.62 | 6.52 | 1.34 | 0.4 | 1.22 | 0.17 | 1.09 | 0.21 | 0.6 | 0.08 | 0.59 | 0.09 | <0,02 | 0.41
1852 | JUAN CARLOS PLAZA | SIN NOMBRE | TRANQUE (ACOPIO) | COBRE | N/A | INACTIVO | SEDIMENTOS | COQUIMBO | LA SERENA | 6675356 | 303392 | 123 | 168 | 49 | <5 | <5 | 58 | 43 | 453 | 21 | 383 | 9 | 1073 | 56 | 20 | 1.97 | 5.41 | 0.7 | 5.61 | 1.43 | <20 | <5 | <10 | <20 | 10.75 | <1 | <10 | <10 | <0,01 | 58.45 | 16.92 | 0.81 | 7.24 | 5.34 | 2.52 | 0.13 | 3.85 | 2.09 | 0.26 | 1.75 | <0,01 | 99.34 | 17.5 | 39.35 | 6 | 24.5 | 5.07 | 1.3 | 4.76 | 0.69 | 3.84 | 0.78 | 2.14 | 0.37 | 2.06 | 0.25 | <0,02 | 0.79
1767 | DUEÑO DESCONOCIDO | LA DIAMANTINA | TRANQUE (LA DIAMANTINA NORTE) | DESCONOCIDO | 2385 | ABANDONADO | CUBETA | TARAPACA | POZO ALMONTE | 7720901 | 428040 | 2901 | 93 | <10 | 57 | <5 | 4902 | 72 | 72 | 19 | 577 | 7 | 668 | 2539 | 20 | 0.19 | 1.44 | 1.21 | 0.71 | 0.35 | 1496.42 | 107.11 | 97.15 | 40.75 | 18.09 | <1 | 51.75 | <10 | 0.6 | 71.18 | 7.95 | 0.43 | 9.06 | 1.65 | 0.84 | 0.27 | 1.05 | 1.99 | 0.09 | 4.25 | 0.02 | 98.78 | 8.11 | 20.98 | 2.65 | 11.17 | 2.4 | 0.52 | 1.87 | 0.23 | 1.32 | 0.26 | 0.77 | 0.12 | 0.83 | 0.15 | <0,02 | 0.05
1768 | DUEÑO DESCONOCIDO | LA DIAMANTINA | TRANQUE (LA DIAMANTINA NORTE) | DESCONOCIDO | 2385 | ABANDONADO | CUBETA | TARAPACA | POZO ALMONTE | 7720956 | 428081 | 4109 | 193 | <10 | 54 | <5 | 7853 | 31 | 243 | 12 | 205 | <5 | 7643 | 1260 | 26 | 0.17 | 1.49 | 0.88 | 0.75 | 0.38 | 737.85 | 9.21 | 671.24 | 26.68 | <1 | 13.86 | <10 | <10 | 0.47 | 62.54 | 9.44 | 0.64 | 10.69 | 3.48 | 1.75 | 0.22 | 1 | 1.02 | 0.17 | 6.7 | 0.18 | 97.82 | 8.69 | 22.82 | 3.1 | 12.59 | 2.37 | 0.66 | 2.09 | 0.3 | 1.62 | 0.32 | 0.99 | 0.18 | 1.09 | 0.19 | <0,02 | 0.05
1769 | DUEÑO DESCONOCIDO | LA DIAMANTINA | TRANQUE (LA DIAMANTINA SUR) | DESCONOCIDO | 1650 | ABANDONADO | CUBETA | TARAPACA | POZO ALMONTE | 7720875 | 428176 | 36 | 63 | 36 | 74 | 7 | 72 | 72 | 442 | 17 | 214 | 5 | 623 | 122 | 21 | 0.76 | 1 | 0.26 | 1.32 | 0.63 | <20 | <5 | 15.86 | 32.78 | <1 | <1 | <10 | <10 | 0.56 | 42.51 | 9.72 | 0.31 | 13.13 | 4.39 | 4.6 | 0.06 | 11.64 | 1.4 | 0.47 | 11.35 | 0.01 | 99.61 | 3.52 | 12.42 | 1.59 | 6.58 | 1.43 | 0.42 | 1.6 | 0.23 | 1.45 | 0.29 | 0.85 | 0.12 | 0.75 | 0.1 | <0,02 | 0.03
1764 | DUEÑO DESCONOCIDO | OF. NENA VILLANA | TRANQUE (OF. NENA VILLANA) | COBRE | 1050 | ABANDONADO | CUBETA | TARAPACA | POZO ALMONTE | 7720588 | 428363 | 3730 | 136 | 51 | <5 | <5 | 4285 | 20 | 114 | <10 | 429 | <5 | 2552 | 1010 | 20 | 0.8 | 5.9 | 0.23 | 1.05 | 0.33 | 562 | 9.06 | 203.07 | <20 | <1 | 5.84 | <10 | <10 | 0.37 | 61.47 | 5.65 | 0.19 | 8.36 | 0.78 | 0.77 | 0.12 | 12.35 | 0.62 | 0.08 | 8.4 | 0.06 | 98.84 | 2.88 | 4.09 | 0.49 | 1.85 | 0.24 | 0.1 | 0.33 | 0.05 | 0.25 | 0.05 | 0.24 | 0.02 | 0.17 | 0.04 | <0,02 | 0.03
1765 | DUEÑO DESCONOCIDO | OF. NENA VILLANA | TRANQUE (OF. NENA VILLANA) | COBRE | 1050 | ABANDONADO | CUBETA | TARAPACA | POZO ALMONTE | 7720588 | 428377 | 7820 | 145 | 61 | <5 | <5 | 3785 | 17 | 192 | <10 | 296 | <5 | 5890 | 1231 | 18 | 1.25 | 1.7 | 0.3 | 1.25 | 0.5 | 731.77 | 6.57 | 563.58 | <20 | <1 | <1 | <10 | <10 | 0.23 | 67.79 | 6.01 | 0.27 | 10.35 | 1.31 | 0.66 | 0.14 | 3.86 | 0.56 | 0.09 | 6.81 | 0.14 | 97.98 | 5.19 | 14.71 | 1.84 | 6.79 | 1.42 | 0.3 | 1.35 | 0.2 | 1.33 | 0.24 | 0.77 | 0.14 | 0.85 | 0.13 | <0,02 | 0.1
1766 | DUEÑO DESCONOCIDO | OF. NENA VILLANA | TRANQUE (OF. NENA VILLANA) | COBRE | 1050 | ABANDONADO | CUBETA | TARAPACA | POZO ALMONTE | 7720587 | 428408 | 3970 | 102 | <10 | 48 | <5 | 2717 | 30 | 121 | <10 | 489 | <5 | 3259 | 485 | 18 | 0.56 | 4.39 | 0.34 | 1.08 | 0.3 | 248.12 | <5 | 200.83 | 36.46 | <1 | 6.21 | <10 | <10 | 0.19 | 76.91 | 5.51 | 0.28 | 8.69 | 0.94 | 0.65 | 0.12 | 1.06 | 0.74 | 0.1 | 3.57 | 0.08 | 98.64 | 1.97 | 3.8 | 0.5 | 1.96 | 0.47 | 0.1 | 0.33 | 0.06 | 0.27 | 0.06 | 0.26 | 0.02 | 0.27 | 0.07 | <0,02 | 0.05
35 | CIA. MINERA NOVA VENTURA | PLANTA STO. DOMINGO | TRANQUE 1 | COBRE | 2085000 | INACTIVO | CUBETA | ANTOFAGASTA | TALTAL | 7222958 | 348752 | 1522 | 158 | 257 | 59 | 112 | 43 | 5 | <5 | <10 | <20 | <5 | <20 | 33 | <5 | 1.9 | 1.89 | 0.73 | 5.36 | 3.71 | <20 | 30 | <10 | 27 | <1 | <1 | <10 | <10 | 0.22 | 25.64 | 4.19 | 0.24 | 50.39 | 6.25 | 6.43 | 0.1 | 2.34 | 0.27 | 1.18 | 1.64 | 0.55 | 99.2 | 18.56 | 31.32 | 3.49 | 13.87 | 2.68 | 0.49 | 3.02 | 0.32 | 1.94 | 0.56 | 1.25 | 0.19 | 1.27 | 0.12 | <0,02 | <0,01
37 | CIA. MINERA NOVA VENTURA | PLANTA STO. DOMINGO | TRANQUE 1 | COBRE | 2085000 | INACTIVO | CUBETA | ANTOFAGASTA | TALTAL | 7223232 | 348846 | 881 | 158 | 203 | 43 | 104 | 43 | 11 | <5 | <10 | 23 | <5 | <20 | 46 | 13 | 2.41 | 1.64 | 4.44 | 6.79 | 2.87 | <20 | 23 | <10 | 33 | 4 | 3 | <10 | <10 | 0.42 | 31.33 | 6.08 | 0.35 | 35.9 | 8.39 | 8.06 | 0.09 | 2.85 | 0.55 | 1.18 | 3.18 | 1.04 | 99 | 44.73 | 62.44 | 5.64 | 22.17 | 3.61 | 0.76 | 4.06 | 0.44 | 2.49 | 0.55 | 1.7 | 0.31 | 1.48 | 0.28 | <0,02 | <0,01
866 | TALCA GOLD (EN ARRIENDO D.TELLO) | PLANTA TELLO HERMANOS Y MONICA | TRANQUE 1 | ORO | 52500 | INACTIVO | CUBETA | COQUIMBO | OVALLE | 6578492 | 244343 | 42 | 117 | 52 | 8 | 88 | 85 | 143 | 126 | 71 | 456 | 35 | 354 | 158 | 13 | 2.23 | 5.04 | <0,01 | 10.24 | 1.94 | <20 | <5 | <10 | 74.08 | 15.13 | 2.32 | <10 | <10 | 0.02 | 70 | 12.33 | 0.51 | 3.77 | 1.67 | 1.96 | 0.04 | 3.62 | 2.98 | 0.11 | 2.66 | - | 99.64 | 23.09 | 46.54 | 5.66 | 21.85 | 4.87 | 0.99 | 4.41 | 0.52 | 2.62 | 0.48 | 1.37 | 0.21 | 1.5 | 0.19 | 0.02 | 2.13
1610 | CIA. MINERA CERRO DOMINADOR | PLANTA CALLEJAS ZAMORA | TRANQUE 1 | COBRE | 1875000 | INACTIVO | CUBETA | ANTOFAGASTA | SIERRA GORDA | 7477661 | 459832 | 2810 | 97 | 677 | <5 | <5 | 14663 | 11 | 147 | <10 | 61 | <5 | 156 | 1197 | 29 | 2.36 | 2.97 | 0.28 | 6.13 | 1.84 | 867.04 | 704.56 | 953.77 | 47.69 | 5.9 | 3.87 | <10 | <10 | 0.62 | 30.07 | 5.03 | 0.24 | 55.12 | 2.26 | 1.16 | 0.06 | 2.57 | 0.98 | 0.1 | <0,01 | 0.01 | 97.59 | 17.49 | 37.36 | 5.08 | 21.26 | 4.48 | 1.38 | 4.07 | 0.54 | 3.18 | 0.57 | 1.64 | 0.25 | 1.71 | 0.31 | <0,02 | 1.87
1643 | CIA. MINERA SOLEDAD | PLANTA SOLEDAD | TRANQUE 1 | ORO | 40320 | INACTIVO | CUBETA | ANTOFAGASTA | TALTAL | 7222378 | 444925 | 17754 | <10 | 62 | 48 | 28 | 188 | <5 | 14 | <10 | <20 | <5 | <20 | 25 | <5 | 0.71 | 0.85 | 1.56 | 0.73 | 0.42 | 577230.85 | 10.49 | 7777.79 | 71.47 | 4.33 | <1 | <10 | 20.46 | 2.19 | 15.04 | 1.43 | 0.04 | 1.64 | 3.18 | 10.48 | <0,01 | 0.07 | 0.12 | 0.02 | 7.71 | <0,01 | 39.73 | 2.01 | 3.22 | 0.33 | 1.15 | 0.08 | 0.11 | 0.26 | 0.03 | 0.18 | 0.04 | 0.08 | 0.03 | 0.07 | <0,01 | <0,02 | 0.23 | Arsenolita (As2O3), yeso, ferrierita magnésica (ceolita), chabazita (ceolita).
1644 | CIA. MINERA SOLEDAD | PLANTA SOLEDAD | TRANQUE 1 | ORO | 40320 | INACTIVO | CUBETA | ANTOFAGASTA | TALTAL | 7222385 | 444905 | 28816 | <10 | 65 | 48 | 44 | 250 | <5 | 9 | <10 | <20 | <5 | <20 | 25 | 21 | 0.77 | 0.57 | 0.27 | 0.68 | 0.32 | 603458.17 | 10.79 | 7107.25 | 95.22 | 5.67 | <1 | <10 | 17.52 | 1.42 | 15.08 | 0.73 | 0.04 | 1.39 | 0.65 | 10.44 | <0,01 | 1.34 | 0.07 | 0.01 | 6.22 | <0,01 | 35.96 | 1.98 | 2.91 | 0.37 | 0.98 | 0.21 | 0.11 | 0.24 | 0.01 | 0.17 | 0.04 | 0.1 | 0.02 | 0.06 | 0.02 | <0,02 | 0.51 | Arsenolita, chabazita, cuarzo, spangolita, yeso, ferrierita magnésica.
1796 | ENAMI | PLANTA OVALLE | TRANQUE 1 | COBRE-ORO | N/A | INACTIVO | SEDIMENTOS | COQUIMBO | OVALLE | 6617943 | 291455 | 285 | 207 | 64 | <5 | 10 | 108 | 73 | 302 | 27 | 234 | <5 | 614 | 35 | 16 | 3.44 | 7.23 | 0.43 | 9.35 | 3.01 | <20 | 5.4 | <10 | <20 | 51.14 | 11.15 | <10 | <10 | <0,01 | 51.55 | 15.96 | 0.52 | 8.97 | 4.17 | 3.75 | 4.52 | 0.18 | 2.19 | 0.34 | 7.64 | <0,01 | 99.78 | 23.92 | 51.22 | 6.86 | 28.37 | 6.02 | 1.38 | 5.24 | 0.74 | 4.03 | 0.79 | 2.4 | 0.39 | 2.24 | 0.35 | <0,02 | 0.52
1814 | FELIPE NUÑEZ | PLANTA MIRANDA | TRANQUE 1 | ORO | N/A | INACTIVO | SEDIMENTOS | COQUIMBO | ANDACOLLO | 6651704 | 299611 | 621 | 158 | 55 | <5 | 12 | 56 | 63 | 323 | 21 | 233 | 5 | 778 | 26 | 19 | 1.82 | 3.87 | 0.41 | 3.93 | 1.07 | <20 | <5 | 12.5 | <20 | <1 | <1 | <10 | <10 | 0.01 | 55.46 | 16.97 | 0.57 | 6.7 | 2.32 | 4.03 | 0.11 | 2.18 | 2.55 | 0.19 | 8.41 | <0,01 | 99.49 | 17.42 | 38.13 | 4.65 | 18.28 | 3.75 | 1.16 | 3.58 | 0.5 | 2.74 | 0.55 | 1.53 | 0.19 | 1.33 | 0.2 | <0,02 | 0.04
1862 | CIA. MINERA NOVA VENTURA | PLANTA STO. DOMINGO | TRANQUE 1 | COBRE | N/A | INACTIVO | SEDIMENTOS | ANTOFAGASTA | TALTAL | 7223326 | 348269 | 63 | 206 | 49 | 27 | 17 | 722 | 184 | 136 | 64 | 248 | 9 | 1044 | 34 | <5 | 2.98 | 6.72 | 3.62 | 6.13 | 1.91 | <20 | <5 | 19.73 | <20 | 4.97 | <1 | <10 | <10 | <0,01 | 56.19 | 15.41 | 1.26 | 8.07 | 1.86 | 5.23 | 0.31 | 3.3 | 4.69 | 0.4 | 2.81 | <0,01 | 99.52 | 22.95 | 54.36 | 7.29 | 31.32 | 7.31 | 1.74 | 7.1 | 1.13 | 6.12 | 1.21 | 3.52 | 0.51 | 3.1 | 0.4 | 0.02 | 0.01
953 | ENAMI | PLANTA OVALLE | TRANQUE 1 | COBRE-ORO | N/A | INACTIVO | MURO | COQUIMBO | OVALLE | 6618426 | 291233 | 2092 | 134 | 615 | <5 | 18 | 5969 | 13 | 62 | <10 | 69 | <5 | 467 | 1171 | 22 | 2.12 | 1.67 | <0,01 | 9.24 | 4.97 | 288.92 | 224.8 | 384.13 | <20 | 3.49 | 4.15 | <10 | <10 | 1.39 | 38.16 | 9.68 | 0.46 | 31.64 | 8.16 | 4.01 | 0.49 | 2.41 | 0.86 | 0.28 | 2.89 | <0,01 | 99.02 | 42.81 | 97.27 | 12.84 | 52.33 | 10 | 1.28 | 9.47 | 1.28 | 6.75 | 1.41 | 4.13 | 0.58 | 3.71 | 0.54 | 0.04 | 1.08
954 | ENAMI | PLANTA OVALLE | TRANQUE 1 | COBRE-ORO | 62268 | INACTIVO | CUBETA | COQUIMBO | OVALLE | 6618325 | 291299 | 8356 | 136 | 212 | <5 | 8 | 1234 | 13 | 24 | <10 | 183 | <5 | 368 | 965 | 28 | 2.85 | 2.11 | <0,01 | 3.58 | 0.88 | 186.64 | 93.69 | 383.01 | <20 | 2.33 | 3.23 | <10 | <10 | 0.15 | 67.97 | 5.49 | 0.21 | 17.79 | 1.99 | 0.87 | 0.07 | 0.37 | 0.97 | 0.2 | 2.62 | <0,01 | 98.55 | 8.25 | 27.68 | 3.52 | 13.66 | 2.76 | 0.79 | 2.66 | 0.41 | 2.12 | 0.45 | 1.29 | 0.18 | 1.17 | 0.17 | 0.03 | 0.57
955 | ENAMI | PLANTA OVALLE | TRANQUE 1 | COBRE-ORO | 62268 | INACTIVO | CUBETA | COQUIMBO | OVALLE | 6618346 | 291278 | 2648 | 157 | 1270 | <5 | 15 | 7930 | 11 | 67 | <10 | 60 | <5 | 703 | 1402 | 11 | 2.94 | 4.24 | <0,01 | 4.35 | 1.01 | 486.99 | 373.18 | 588.19 | <20 | 1.9 | 1.99 | <10 | <10 | 0.29 | 38.79 | 5.81 | 0.39 | 42.24 | 6.17 | 2.12 | 0.21 | 1.23 | 0.85 | 0.38 | <0,01 | <0,01 | 98.19 | 7.96 | 29.57 | 3.81 | 14.83 | 3.03 | 0.83 | 2.87 | 0.43 | 2.36 | 0.49 | 1.34 | 0.19 | 1.33 | 0.14 | 0.02 | 1.15
956 | ENAMI | PLANTA OVALLE | TRANQUE 1 | COBRE-ORO | 62268 | INACTIVO | CUBETA | COQUIMBO | OVALLE | 6618338 | 291251 | 2993 | 149 | 1119 | <5 | 17 | 8160 | 12 | 60 | <10 | 68 | <5 | 777 | 1527 | 19 | 0.97 | 3.9 | <0,01 | 4.18 | 1.82 | 497.76 | 412.73 | 587.99 | <20 | 1.63 | <1 | <10 | <10 | 0.26 | 40.05 | 6.56 | 0.4 | 38.79 | 6.93 | 2.44 | 0.24 | 1.6 | 0.92 | 0.45 | <0,01 | <0,01 | 98.39 | 11.23 | 20.02 | 1.97 | 6.55 | 1.18 | 1.06 | 1.05 | 0.13 | 0.67 | 0.13 | 0.41 | 0.06 | 0.41 | 0.05 | <0,02 | 0.98
1053 | FELIPE NUÑEZ | PLANTA MIRANDA | TRANQUE 1 | ORO | 218880 | INACTIVO | CUBETA | COQUIMBO | ANDACOLLO | 6651569 | 299735 | 352 | 79 | 19 | 18 | <5 | <5 | 98 | 121 | 33 | 496 | 12 | 1884 | 12 | 22 | 1.41 | 2.96 | <0,01 | 1.58 | 1.98 | <20 | 40.44 | 27.46 | 48.02 | 3.2 | 4.27 | <10 | 29.45 | 1.77 | 64.26 | 15.63 | 0.41 | 4.25 | 0.18 | 0.91 | 0.01 | 1.23 | 6.02 | 0.09 | 6.39 | <0,01 | 99.37 | 8.78 | 15.68 | 1.94 | 7.51 | 1.54 | 0.4 | 1.34 | 0.17 | 1 | 0.21 | 0.56 | 0.08 | 0.57 | 0.08 | <0,02 | 1.07
1419 | CIA. MINERA VIÑITA AZUL | PLANTA VIÑITA AZUL | TRANQUE 1 | ORO | 7200 | INACTIVO | CUBETA | ATACAMA | COPIAPO | 6966768.676 | 369763.961 | 7519 | 116 | 30 | 139 | <5 | <5 | 15 | 57 | 30 | 175 | <5 | 380 | 98 | 16 | 0.48 | 1.28 | 0.24 | 0.77 | 3.79 | <20 | 21.64 | 36.88 | 29.69 | 2.87 | <1 | <10 | <10 | 0.03 | 47.73 | 7.42 | 0.18 | 7.17 | 14.05 | 8.5 | 0.34 | 0.63 | 0.66 | 0.09 | 12 | 0.02 | 98.78 | 0.89 | 6.03 | 0.82 | 3.7 | 0.84 | 0.23 | 0.88 | 0.12 | 0.82 | 0.15 | 0.52 | 0.08 | 0.56 | 0.09 | <0,02 | 0.13
1420 | CIA. MINERA VIÑITA AZUL | PLANTA VIÑITA AZUL | TRANQUE 1 | ORO | 7200 | INACTIVO | CUBETA | ATACAMA | COPIAPO | 6966765.761 | 369739.768 | 9848 | 105 | 44 | 188 | <5 | 37 | 11 | 90 | 23 | 162 | <5 | 3154 | 324 | 17 | 0.43 | 1.7 | 0.4 | 0.98 | 2.56 | 160.3 | 20.57 | 70.83 | 25.18 | 9.22 | <1 | <10 | <10 | 0.05 | 45.91 | 5.23 | 0.08 | 8.46 | 16.14 | 7.2 | 0.36 | 0.47 | 0.49 | 0.07 | 13.49 | 0.18 | 98.07 | 2.55 | 6.45 | 0.83 | 3.36 | 0.76 | 0.18 | 0.71 | 0.09 | 0.57 | 0.1 | 0.27 | 0.05 | 0.36 | 0.05 | <0,02 | 0.09
1421 | CIA. MINERA VIÑITA AZUL | PLANTA VIÑITA AZUL | TRANQUE 1 | ORO | N/A | INACTIVO | MURO | ATACAMA | COPIAPO | 6966794 | 369717 | 4331 | 88 | 36 | 204 | 6 | <5 | 22 | 105 | 29 | 340 | <5 | 1847 | 100 | 27 | 0.86 | 6.34 | 0.25 | 1.12 | 0.35 | <20 | 14.58 | 59.61 | 30.92 | <1 | 1.43 | <10 | <10 | <0,01 | 60.41 | 6.13 | 0.19 | 7.55 | 10.79 | 2.77 | 0.33 | 1.08 | 0.86 | 0.09 | 8.8 | <0,01 | 98.99 | 3.09 | 4.39 | 0.53 | 1.99 | 0.25 | 0.1 | 0.35 | 0.05 | 0.27 | 0.06 | 0.26 | 0.02 | 0.18 | 0.05 | <0,02 | 0.01
1994 | SOC. CONTRACTUAL MINERA ALIANZA | PLANTA VIÑITA AZUL | TRANQUE 1 | ORO | N/A | INACTIVO | SEDIMENTOS | ATACAMA | COPIAPO | 6966836 | 369807 | 595 | 80 | 58 | <5 | 8 | 61 | 296 | 26 | 71 | 389 | 9 | 492 | 57 | 15 | 2.39 | 4.65 | 1.62 | 8.08 | 1.91 | <20 | <5 | 22.14 | <20 | 2.02 | 2.12 | <10 | <10 | <0,01 | 58.61 | 14.42 | 0.75 | 7.43 | 5.32 | 3.23 | 0.13 | 3.73 | 2.11 | 0.34 | 3.81 | <0,01 | 99.87 | 23.56 | 46.51 | 6.36 | 23.76 | 5.31 | 1.26 | 4.5 | 0.67 | 5.02 | 0.77 | 2.64 | 0.29 | 2.41 | 0.38 | <0,02 | 0.08
1220 | JUAN PERINES PERINES | LAS TAZAS - CHISPERA | TRANQUE 1 (EX LA EXOTICA 1) | ORO | N/A | INACTIVO | MURO | COQUIMBO | ANDACOLLO | 6652968 | 298431 | 1021 | 136 | 78 | 55 | 15 | 1135 | 46 | 129 | 25 | 153 | 5 | 751 | 104 | 15 | 1.34 | 5.22 | 0.51 | 4.59 | 1.5 | <20 | 28.43 | 30.32 | 49.6 | 12.59 | 2.06 | <10 | <10 | 0.24 | 50.5 | 14.84 | 0.45 | 6.18 | 9.2 | 2.12 | 0.57 | 4.21 | 2 | 0.24 | 9.08 | - | 99.39 | 26.13 | 50.38 | 6.4 | 28.02 | 6.01 | 1.71 | 5.16 | 0.7 | 3.57 | 0.66 | 1.86 | 0.26 | 1.49 | 0.19 | 0.04 | 1
1221 | JUAN PERINES PERINES | LAS TAZAS - CHISPERA | TRANQUE 1 (EX LA EXOTICA 1) | ORO | 84240 | INACTIVO | CUBETA | COQUIMBO | ANDACOLLO | 6652953 | 298426 | 633 | 179 | 75 | 77 | 26 | 2184 | 71 | 100 | 30 | 150 | 5 | 992 | 686 | 23 | 3.23 | 4.33 | 0.52 | 5.26 | 1.83 | 152 | 33.41 | 37.64 | 45.45 | 15.22 | 3.8 | <10 | <10 | 0.43 | 45.17 | 16.17 | 0.39 | 7.99 | 9.04 | 2.91 | 0.83 | 2.49 | 3.4 | 0.26 | 10.7 | - | 99.35 | 28.48 | 54.7 | 7.42 | 26.93 | 5.96 | 1.55 | 4.8 | 0.66 | 3.33 | 0.6 | 1.75 | 0.27 | 1.45 | 0.19 | 0.05 | 2.17
1222 | JUAN PERINES PERINES | LAS TAZAS - CHISPERA | TRANQUE 1 (EX LA EXOTICA 1) | ORO | 84240 | INACTIVO | CUBETA | COQUIMBO | ANDACOLLO | 6652935 | 298427 | 397 | 125 | 40 | 46 | 13 | 2354 | 105 | 111 | 36 | 151 | 5 | 1318 | 193 | 20 | 1.89 | 4.28 | 0.4 | 5.41 | 1.67 | <20 | 76.09 | 16.02 | 53.57 | 9.03 | 2.95 | <10 | <10 | 0.34 | 46.96 | 14.63 | 0.43 | 6.56 | 10.53 | 2.72 | 0.62 | 2.7 | 4.6 | 0.57 | 9.05 | - | 99.36 | 17.92 | 36.55 | 4.54 | 20.77 | 3.72 | 1.21 | 3.49 | 0.48 | 2.47 | 0.47 | 1.8 | 0.17 | 1.22 | 0.16 | 0.03 | 1.35
1821 | JUAN PERINES PERINES | LAS TAZAS - CHISPERA | TRANQUE 1 (EX LA EXOTICA 1) | ORO | N/A | INACTIVO | SEDIMENTOS | COQUIMBO | ANDACOLLO | 6653121 | 298619 | 2711 | 148 | 36 | 15 | 10 | 352 | 64 | 192 | 34 | 203 | 6 | 459 | 59 | 18 | 2.53 | 3.74 | 0.89 | 5.69 | 2.19 | <20 | 49.31 | 17.4 | <20 | <1 | <1 | <10 | 14.84 | 2.67 | 49.25 | 17.41 | 0.61 | 8.64 | 2.33 | 2.69 | 0.26 | 1.94 | 2.32 | 0.19 | 13.46 | <0,01 | 99.09 | 17.6 | 42.49 | 5.48 | 24.11 | 5.76 | 1.64 | 5.49 | 0.76 | 4.04 | 0.75 | 2.02 | 0.26 | 1.62 | 0.24 | <0,02 | <0,01
796 | JORGE MOYANO AGUIRRE | PLANTA SAN ANTONIO | TRANQUE 1-2-3 | S/I | N/A | INACTIVO | MURO | COQUIMBO | ILLAPEL | 6498805 | 296070 | 5405 | 106 | 74 | 20 | 69 | 84 | 35 | 36 | 32 | 324 | 13 | 1195 | 875 | 10 | 1.47 | 5.37 | 0.22 | 1.71 | 0.93 | 369.87 | 16.77 | 176.3 | <20 | 6.67 | 2.9 | <10 | <10 | 0.07 | 75.58 | 6.48 | 0.32 | 10.67 | 0.66 | 0.41 | 0.08 | 0.24 | 1.11 | 0.12 | 3.3 | - | 98.95 | 6.25 | 12.47 | 1.87 | 7.32 | 1.71 | 0.35 | 1.64 | 0.23 | 1.21 | 0.22 | 0.64 | 0.09 | 0.6 | 0.08 | 0.06 | 9.73
797 | JORGE MOYANO AGUIRRE | PLANTA SAN ANTONIO | TRANQUE 1-2-3 | S/I | S/I | INACTIVO | CUBETA | COQUIMBO | ILLAPEL | 6498875 | 296048 | 5982 | 116 | 74 | 19 | 70 | 69 | 43 | 66 | 32 | 309 | 11 | 1158 | 924 | 11 | 2.14 | 5.42 | 0.67 | 1.84 | 0.85 | 332.17 | 13.4 | 163.12 | <20 | 3.34 | 2.17 | <10 | <10 | 0.03 | 72.45 | 8.12 | 0.38 | 10.63 | 0.96 | 0.57 | 0.1 | 0.45 | 1.42 | 0.12 | 3.56 | - | 98.76 | 6.77 | 14.44 | 2.45 | 8.84 | 1.96 | 0.48 | 1.91 | 0.28 | 1.34 | 0.28 | 0.78 | 0.13 | 0.69 | 0.1 | 0.06 | 6
798 | JORGE MOYANO AGUIRRE | PLANTA SAN ANTONIO | TRANQUE 1-2-3 | S/I | S/I | INACTIVO | CUBETA | COQUIMBO | ILLAPEL | 6498868 | 296030 | 5306 | 110 | 77 | 20 | 70 | 81 | 34 | 70 | 34 | 306 | 18 | 1042 | 955 | 11 | 1.35 | 5.45 | 1.1 | 1.92 | 0.93 | 303.27 | 11.36 | 139.9 | <20 | 6.33 | 4.48 | <10 | <10 | 0.03 | 73.82 | 7.22 | 0.34 | 11.02 | 0.92 | 0.59 | 0.1 | 0.57 | 1.14 | 0.12 | 3.22 | - | 99.05 | 7.39 | 14.31 | 2.19 | 8.61 | 1.95 | 0.51 | 1.44 | 0.25 | 2.06 | 0.29 | 0.87 | 0.11 | 0.68 | 0.12 | 0.07 | 7.33
799 | JORGE MOYANO AGUIRRE | PLANTA SAN ANTONIO | TRANQUE 1-2-3 | S/I | S/I | INACTIVO | CUBETA | COQUIMBO | ILLAPEL | 6498841 | 296019 | 7191 | 111 | 92 | 23 | 68 | 117 | 61 | 39 | 30 | 202 | 5 | 1088 | 930 | 19 | 3.94 | 3.88 | 0.22 | 2.52 | 1.26 | 427.05 | 17.66 | 186.73 | <20 | 5.27 | 1.02 | 15.05 | <10 | 0.13 | 64.11 | 10.74 | 0.34 | 13.19 | 1.52 | 0.75 | 0.15 | 0.15 | 2.18 | 0.14 | 5.49 | - | 98.75 | 11.16 | 20.75 | 3.44 | 13.05 | 2.76 | 0.94 | 2.56 | 0.31 | 1.85 | 0.35 | 0.99 | 0.16 | 0.9 | 0.22 | 0.07 | 8.75
800 | JORGE MOYANO AGUIRRE | PLANTA SAN ANTONIO | TRANQUE 1-2-3 | S/I | N/A | INACTIVO | SEDIMENTOS | COQUIMBO | ILLAPEL | 6498725 | 296063 | 443 | 167 | 86 | 15 | 72 | 84 | 57 | 364 | 41 | 260 | 15 | 446 | 71 | 17 | 3.65 | 3.21 | 0.5 | 3.48 | 0.98 | <20 | 5.02 | 34.9 | 50.44 | 9.8 | 7.85 | <10 | <10 | <0,01 | 59.75 | 15 | 0.75 | 8.91 | 3.95 | 2.64 | 0.16 | 3.01 | 2.05 | 0.2 | 3.27 | - | 99.67 | 16.72 | 32.01 | 4.73 | 18.59 | 4.11 | 1.22 | 3.47 | 0.53 | 3.41 | 0.61 | 1.8 | 0.23 | 1.57 | 0.32 | <0,02 | 0.36
1704 | DUEÑO DESCONOCIDO | PLANTA TRANSITO | TRANQUE 1-2-3-4 | COBRE | 27961 | ABANDONADO | CUBETA | VALPARAISO | PETORCA | 6438405 | 297433 | 723 | 199 | 51 | 133 | 7 | <5 | 69 | 126 | 15 | 162 | <5 | 972 | 37 | 30 | 0.57 | 1.01 | 0.41 | 1.18 | 0.47 | <20 | 12.92 | <10 | 117.05 | 13.4 | <1 | <10 | <10 | 2.15 | 41.51 | 12.34 | 0.84 | 21.38 | 3.28 | 4.86 | 0.07 | 0.55 | 3.93 | 0.37 | 10.54 | 0.06 | 99.72 | 3.35 | 8.96 | 0.99 | 3.74 | 0.69 | 0.24 | 0.66 | 0.1 | 0.7 | 0.12 | 0.36 | 0.06 | 0.4 | 0.06 | <0,02 | 0.1
1705 | DUEÑO DESCONOCIDO | PLANTA TRANSITO | TRANQUE 1-2-3-4 | COBRE | 27961 | ABANDONADO | CUBETA | VALPARAISO | PETORCA | 6438408 | 297534 | 682 | 181 | 45 | 111 | <5 | <5 | 90 | 160 | 23 | 199 | <5 | 1179 | 69 | 25 | 4.16 | 1.19 | 1.52 | 2.33 | 1.26 | <20 | 12.93 | <10 | 106.05 | <1 | <1 | <10 | <10 | 1.56 | 45.01 | 13.38 | 0.87 | 17.84 | 3.06 | 5.24 | 0.07 | 0.55 | 4.48 | 0.39 | 8.33 | 0.07 | 99.28 | 3.18 | 10.12 | 1.28 | 4.6 | 0.86 | 0.17 | 0.8 | 0.11 | 0.67 | 0.12 | 0.42 | 0.05 | 0.34 | 0.07 | <0,02 | 0.05
1924 | DUEÑO DESCONOCIDO | PLANTA TRANSITO | TRANQUE 1-2-3-4 | COBRE | N/A | ABANDONADO | SEDIMENTOS | VALPARAISO | PETORCA | 6438238 | 297478 | 80 | 146 | 43 | <5 | <5 | 50 | 96 | 303 | 34 | 475 | 6 | 981 | 23 | 14 | 2.24 | 6.55 | 1.53 | 6.05 | 1.52 | <20 | <5 | <10 | <20 | 5.34 | <1 | <10 | <10 | <0,01 | 57.25 | 16 | 0.81 | 7.96 | 3.92 | 1.89 | 0.16 | 2.09 | 2.98 | 0.25 | 5.63 | <0,01 | 98.95 | 20 | 51.14 | 5.7 | 23.27 | 5.2 | 1.39 | 4.72 | 0.69 | 4.13 | 0.85 | 2.67 | 0.4 | 2.4 | 0.35 | <0,02 | 0.47
1925 | DUEÑO DESCONOCIDO | PLANTA TRANSITO | TRANQUE 1-2-3-4 | COBRE | N/A | ABANDONADO | SEDIMENTOS | VALPARAISO | PETORCA | 6438181 | 297420 | 75 | 78 | 23 | 24 | <5 | 40 | 70 | 412 | 21 | 433 | <5 | 966 | 16 | 20 | 1.98 | 7.68 | 1.35 | 4.29 | 1.15 | <20 | <5 | <10 | <20 | <1 | <1 | <10 | <10 | <0,01 | 64.14 | 16.05 | 0.45 | 4.53 | 4.26 | 1.94 | 0.1 | 2.9 | 2.85 | 0.18 | 1.98 | <0,01 | 99.38 | 15.83 | 33.12 | 4.21 | 17.06 | 3.69 | 1.09 | 3.29 | 0.55 | 3.05 | 0.73 | 1.82 | 0.32 | 1.83 | 0.28 | <0,02 | 0.4
36 | CIA. MINERA NOVA VENTURA | PLANTA STO. DOMINGO | TRANQUE 2 | COBRE | 2355000 | INACTIVO | CUBETA | ANTOFAGASTA | TALTAL | 7222507 | 348643 | 977 | 153 | 251 | 53 | 107 | 38 | 6 | <5 | <10 | <20 | <5 | <20 | 36 | <5 | 1.65 | 2.8 | 7.46 | 6.82 | 4.27 | <20 | 27 | <10 | 35 | 25 | 3 | <10 | <10 | 0.13 | 34.81 | 4.06 | 0.24 | 42.21 | 5.97 | 5.38 | 0.09 | 2.43 | 0.27 | 1.02 | 2.23 | 0.32 | 99.02 | 24.95 | 42.09 | 4.38 | 20.44 | 3.28 | 0.9 | 4 | 0.4 | 2.4 | 0.61 | 1.84 | 0.3 | 1.68 | 0.34 | <0,02 | <0,01
590 | SOC. CONTRACTUAL MINERA ALIANZA | PLANTA VIÑITA AZUL | TRANQUE 2 | COBRE | N/A | ACTIVO | MURO | ATACAMA | COPIAPO | 6966637 | 369394 | 526 | 125 | 119 | 39 | 53 | 26 | 18 | <5 | <10 | 94 | <5 | <20 | 8 | 13 | 0.9 | 2.82 | 0.6 | 2.73 | 1.32 | <20 | 11.54 | <10 | <20 | 9.13 | 6.6 | <10 | <10 | <0,01 | 50.68 | 10.42 | 0.4 | 29.23 | 1.12 | 2.32 | 0.02 | 4.96 | 0.9 | 0.23 | <0,01 | <0,01 | 100.05 | 6.43 | 13.33 | 1.88 | 8.15 | 1.7 | 0.46 | 1.88 | 0.24 | 1.4 | 0.29 | 1.53 | 0.12 | 0.81 | 0.13 | <0,02 | <0,01
591 | SOC. CONTRACTUAL MINERA ALIANZA | PLANTA VIÑITA AZUL | TRANQUE 2 | COBRE | 17255 | ACTIVO | CUBETA | ATACAMA | COPIAPO | 6966642 | 369616 | 1471 | 135 | 119 | 42 | 52 | 28 | 12 | <5 | <10 | 111 | <5 | <20 | 7 | 13 | 0.53 | 3.14 | 0.27 | 3.33 | 1.87 | <20 | 13.97 | <10 | <20 | 9.02 | 4.89 | <10 | 22.02 | 0.1 | 49.19 | 9.73 | 0.46 | 31.63 | 1.72 | 1.28 | 0.02 | 5.18 | 0.65 | 0.27 | <0,01 | <0,01 | 99.93 | 6.62 | 14.73 | 2.12 | 8.77 | 1.88 | 0.35 | 1.81 | 0.26 | 1.5 | 0.32 | 1.13 | 0.14 | 0.92 | 0.16 | <0,02 | 0.02
592 | SOC. CONTRACTUAL MINERA ALIANZA | PLANTA VIÑITA AZUL | TRANQUE 2 | COBRE | N/A | ACTIVO | SEDIMENTOS | ATACAMA | COPIAPO | 6966695 | 369802 | 4824 | 137 | 44 | 15 | 78 | 326 | 86 | 268 | 44 | 298 | 14 | 417 | 131 | 15 | 5.43 | 3.36 | 0.31 | 5.33 | 1.22 | <20 | 11.6 | 16.49 | <20 | 6.57 | 5.75 | <10 | <10 | 0.44 | 56.06 | 14.55 | 0.62 | 8.03 | 5.15 | 3.18 | 0.11 | 2.74 | 2.41 | 0.24 | 5.99 | <0,01 | 99.73 | 19.89 | 37.75 | 4.61 | 17.55 | 3.64 | 1.01 | 3.76 | 0.47 | 2.56 | 0.51 | 1.59 | 0.21 | 1.41 | 0.19 | <0,02 | 0.32
1611 | CIA. MINERA CERRO DOMINADOR | PLANTA CALLEJAS ZAMORA | TRANQUE 2 | COBRE | 2025000 | INACTIVO | CUBETA | ANTOFAGASTA | SIERRA GORDA | 7477403 | 459904 | 3481 | 94 | 626 | <5 | <5 | 20115 | 13 | 155 | <10 | 60 | <5 | 66 | 1025 | <5 | 1.3 | 3.87 | 1.35 | 7.16 | 2.59 | 1315.03 | 1074 | 579.45 | 59.31 | 6.89 | 3.86 | <10 | <10 | 0.39 | 30.39 | 5.19 | 0.24 | 55.12 | 2.25 | 0.87 | 0.04 | 1.35 | 1.17 | 0.1 | <0,01 | <0,01 | 96.72 | 18.48 | 41.84 | 6.02 | 27.93 | 6.56 | 1.92 | 6.37 | 0.88 | 5.15 | 1.06 | 2.98 | 0.44 | 2.63 | 0.45 | <0,02 | 0.25
1612 | CIA. MINERA CERRO DOMINADOR | PLANTA CALLEJAS ZAMORA | TRANQUE 2 | COBRE | 2025000 | INACTIVO | CUBETA | ANTOFAGASTA | SIERRA GORDA | 7477471 | 459749 | 2782 | 155 | 478 | <5 | <5 | 7175 | 27 | 199 | <10 | 106 | <5 | 561 | 1191 | 33 | 1.37 | 3.58 | 0.27 | 4.73 | 1.87 | 745.3 | 1403.24 | 388.15 | 33.6 | 8.66 | 7 | <10 | <10 | 1.1 | 43.09 | 9.17 | 0.36 | 28.85 | 3.61 | 2.43 | 0.22 | 6.51 | 1.49 | 0.16 | 2.33 | 0.03 | 98.24 | 19.04 | 39.47 | 5.25 | 21.81 | 4.43 | 1.72 | 3.78 | 0.5 | 2.78 | 0.52 | 1.55 | 0.28 | 1.46 | 0.17 | <0,02 | 0.95
1613 | CIA. MINERA CERRO DOMINADOR | PLANTA CALLEJAS ZAMORA | TRANQUE 2 | COBRE | 2025000 | INACTIVO | CUBETA | ANTOFAGASTA | SIERRA GORDA | 7477430 | 459756 | 4017 | 73 | 217 | <5 | <5 | 10710 | 36 | 141 | <10 | 95 | <5 | 602 | 1132 | 27 | 0.97 | 3.09 | 0.23 | 3.74 | 1.02 | 792.69 | 512.01 | 482.08 | 38.91 | 8.42 | 3.38 | <10 | <10 | 0.85 | 45.39 | 11.69 | 0.48 | 27.92 | 1.82 | 1.51 | 0.07 | 5.61 | 2.24 | 0.18 | 0.82 | 0.04 | 97.75 | 15.91 | 34.51 | 4.44 | 18.25 | 3.72 | 1.08 | 3.06 | 0.34 | 2.02 | 0.49 | 1.12 | 0.19 | 1.08 | 0.19 | <0,02 | 0.08
1645 | CIA. MINERA SOLEDAD | PLANTA SOLEDAD | TRANQUE 2 | ORO | 15120 | INACTIVO | CUBETA | ANTOFAGASTA | TALTAL | 7222398 | 444872 | 4849 | 35 | 24 | 8 | 7 | 14 | 14 | 623 | <10 | 407 | 11 | 35052 | 54 | 19 | 2.33 | 6.58 | 1 | 7.67 | 3.3 | 2616 | 8.62 | 701.3 | 440.5 | 15.33 | 4.36 | <10 | 20.92 | 1.04 | 77.42 | 7.17 | 0.28 | 2.75 | 0.22 | 0.22 | 0.02 | 0.16 | 0.6 | 0.08 | 4.73 | 1.83 | 99.97 | 17.18 | 22.44 | 2.42 | 8.89 | 1.92 | 2.7 | 1.84 | 0.29 | 1.42 | 0.3 | 0.88 | 0.16 | 1.1 | 0.19 | <0,02 | 0.04
1646 | CIA. MINERA SOLEDAD | PLANTA SOLEDAD | TRANQUE 2 | ORO | 15120 | INACTIVO | CUBETA | ANTOFAGASTA | TALTAL | 7222406 | 444856 | 4718 | 26 | 32 | 15 | 10 | 20 | 15 | 600 | <10 | 416 | 12 | 36871 | 57 | 22 | 1.54 | 2.37 | 0.43 | 1.4 | 0.81 | 1028.03 | 7.96 | 643.49 | 440.29 | 17.69 | 2.98 | <10 | 20.19 | 1.01 | 75.78 | 7.34 | 0.23 | 2.7 | 0.39 | 0.35 | 0.02 | 0.18 | 0.55 | 0.08 | 5.83 | 1.92 | 99.88 | 8.94 | 18.8 | 2.57 | 11.4 | 2.57 | 0.86 | 2.58 | 0.4 | 2.03 | 0.4 | 1.01 | 0.14 | 0.8 | 0.11 | <0,02 | 0.06
1863 | CIA. MINERA NOVA VENTURA | PLANTA STO. DOMINGO | TRANQUE 2 | COBRE | N/A | INACTIVO | SEDIMENTOS | ANTOFAGASTA | TALTAL | 7223218 | 348355 | 144 | 210 | 76 | 27 | 22 | 773 | 175 | 179 | 62 | 247 | 8 | 942 | 38 | <5 | 3.64 | 6.37 | 6.53 | 6.27 | 2 | <20 | <5 | 19.72 | <20 | 1.93 | 1.59 | <10 | <10 | <0,01 | 55.16 | 15.18 | 1.28 | 9 | 2.26 | 5.14 | 0.41 | 2.8 | 4.62 | 0.58 | 3.31 | <0,01 | 99.74 | 24.33 | 54.3 | 7.39 | 32.09 | 7.19 | 1.88 | 7.3 | 1.11 | 6.26 | 1.2 | 3.58 | 0.51 | 3.1 | 0.45 | 0.02 | 0.19
957 | ENAMI | PLANTA OVALLE | TRANQUE 2 | COBRE-ORO | N/A | INACTIVO | MURO | COQUIMBO | OVALLE | 6618162 | 291222 | 3657 | 93 | 65 | 14 | 5 | 103 | 36 | 44 | <10 | 80 | <5 | 143 | 142 | 13 | 0.31 | 2.01 | 2.14 | 2.67 | 1.37 | <20 | 17.74 | 69.72 | <20 | 2.88 | 2.04 | <10 | 27.02 | 0.58 | 51.51 | 6.92 | 0.29 | 15.97 | 10.46 | 2.36 | 0.17 | 1.2 | 2.39 | 2.1 | 6.25 | <0,01 | 99.59 | 26.53 | 40.34 | 3.8 | 13.01 | 2.36 | 0.57 | 2.4 | 0.36 | 1.87 | 0.43 | 1.24 | 0.18 | 1.03 | 0.16 | <0,02 | 0.64
958 | ENAMI | PLANTA OVALLE | TRANQUE 2 | COBRE-ORO | 1805732 | INACTIVO | CUBETA | COQUIMBO | OVALLE | 6618203 | 291206 | 5189 | 85 | 61 | 37 | 12 | 378 | 47 | 91 | 14 | 81 | <5 | 277 | 1005 | 20 | 2.82 | 2.37 | <0,01 | 2.45 | 1.56 | 132.87 | 24.08 | 105.24 | <20 | 5.05 | 1.08 | <10 | <10 | 1.1 | 49.18 | 8.45 | 0.38 | 7.23 | 14.12 | 3.29 | 0.28 | 1.59 | 2.28 | 1.98 | 10.33 | <0,01 | 99.11 | 29.89 | 44.89 | 4.15 | 14.11 | 2.42 | 0.95 | 2.51 | 0.35 | 1.89 | 0.4 | 1.16 | 0.16 | 0.95 | 0.16 | 0.02 | 0.5
959 | ENAMI | PLANTA OVALLE | TRANQUE 2 | COBRE-ORO | 1805732 | INACTIVO | CUBETA | COQUIMBO | OVALLE | 6618179 | 291187 | 5941 | 96 | 58 | 38 | 14 | 459 | 47 | 105 | 13 | 97 | <5 | 383 | 1052 | 19 | 0.49 | 2.28 | <0,01 | 2.9 | 1.33 | 165.06 | 15.76 | 53.41 | 33.07 | 3.45 | 3.74 | <10 | <10 | 0.98 | 47.28 | 9.15 | 0.43 | 6.56 | 15.03 | 3.17 | 0.4 | 2.01 | 2.09 | 1.29 | 11.76 | <0,01 | 99.15 | 29.79 | 43.84 | 4.07 | 13.56 | 2.45 | 0.67 | 2.48 | 0.36 | 1.9 | 0.41 | 1.25 | 0.16 | 1.17 | 0.13 | 0.05 | 0.03
960 | ENAMI | PLANTA OVALLE | TRANQUE 2 | COBRE-ORO | 1805732 | INACTIVO | CUBETA | COQUIMBO | OVALLE | 6618155 | 291187 | 5120 | 93 | 70 | 6 | 11 | 480 | 38 | 88 | <10 | 78 | <5 | 967 | 242 | 6 | 0.42 | 1.66 | <0,01 | 2.6 | 1.63 | <20 | 25.58 | 71.88 | <20 | 3.55 | 3.09 | <10 | <10 | 0.77 | 51.27 | 8.41 | 0.35 | 11.15 | 11.87 | 3.32 | 0.29 | 1.64 | 2.07 | 1.78 | 6.57 | <0,01 | 98.71 | 51.77 | 62.77 | 5.76 | 18.69 | 3.08 | 0.61 | 3.16 | 0.42 | 2.2 | 0.48 | 1.43 | 0.2 | 1.2 | 0.24 | 0.02 | 0.02
1054 | FELIPE NUÑEZ | PLANTA MIRANDA | TRANQUE 2 | ORO | 218880 | INACTIVO | CUBETA | COQUIMBO | ANDACOLLO | 6651650 | 299823 | 353 | 210 | 109 | <5 | 11 | 612 | 35 | 84 | 11 | 120 | 5 | 224 | 55 | 19 | 0.82 | 5.79 | <0,01 | 1.6 | 1.54 | <20 | 5.73 | 40.41 | 46.85 | 3.72 | 1.67 | <10 | <10 | 0.44 | 46.25 | 15.82 | 0.5 | 13.19 | 6.64 | 2.15 | 0.37 | 5.21 | 1.75 | 0.26 | 7.34 | <0,01 | 99.47 | 6.42 | 10.93 | 1.32 | 5.1 | 0.94 | 0.37 | 0.79 | 0.1 | 0.55 | 0.11 | 0.3 | 0.04 | 0.31 | 0.04 | <0,02 | 0.62
1223 | JUAN PERINES PERINES | LAS TAZAS - CHISPERA | TRANQUE 2 (EX LA EXOTICA 2) | ORO | N/A | INACTIVO | MURO | COQUIMBO | ANDACOLLO | 6652921 | 298482 | 174 | 147 | 26 | 7 | 5 | 212 | 105 | 157 | 34 | 239 | 6 | 3324 | 39 | 28 | 1.66 | 5.33 | 0.86 | 5.37 | 1.82 | <20 | 9.64 | 31.98 | 49.22 | 9.7 | 3.76 | <10 | <10 | 1.1 | 52.43 | 14.52 | 0.48 | 6.99 | 5.53 | 2.43 | 0.52 | 0.54 | 8.01 | 0.4 | 7.35 | - | 99.2 | 29.71 | 57.86 | 7.61 | 29.61 | 6.02 | 1.78 | 5.06 | 0.68 | 3.42 | 0.64 | 1.78 | 0.21 | 1.48 | 0.23 | <0,02 | 1.45
1224 | JUAN PERINES PERINES | LAS TAZAS - CHISPERA | TRANQUE 2 (EX LA EXOTICA 2) | ORO | 6337 | INACTIVO | CUBETA | COQUIMBO | ANDACOLLO | 6652941 | 298473 | 370 | 197 | 73 | <5 | 16 | 270 | 87 | 197 | 23 | 161 | <5 | 2754 | 42 | 27 | 1.91 | 2.31 | 1.26 | 6.69 | 1.5 | <20 | 10.53 | 21.95 | 63.19 | 9.06 | 3.33 | <10 | <10 | 0.89 | 48.25 | 16.11 | 0.49 | 8.74 | 5.53 | 4.97 | 0.54 | 1.25 | 5.57 | 0.26 | 7.57 | - | 99.29 | 19.63 | 39.63 | 5.33 | 21.71 | 4.45 | 1.26 | 3.83 | 0.53 | 2.8 | 0.53 | 1.65 | 0.21 | 1.3 | 0.13 | <0,02 | 0.31
1225 | JUAN PERINES PERINES | LAS TAZAS - CHISPERA | TRANQUE 2 (EX LA EXOTICA 2) | ORO | 6337 | INACTIVO | CUBETA | COQUIMBO | ANDACOLLO | 6652922 | 298463 | 618 | 257 | 111 | <5 | 25 | 662 | 92 | 152 | 23 | 108 | <5 | 1652 | 71 | 28 | 1.51 | 4.58 | 0.8 | 6.34 | 2.22 | <20 | 11.28 | 13.23 | 41.47 | 10.8 | 1.15 | <10 | <10 | 1.06 | 40.08 | 17.91 | 0.44 | 10.06 | 6.24 | 7.21 | 0.75 | 0.88 | 4.79 | 0.26 | 10.84 | - | 99.46 | 17.73 | 36.91 | 4.99 | 21.71 | 4.77 | 1.37 | 4.03 | 0.58 | 3.08 | 0.6 | 1.8 | 0.26 | 1.56 | 0.25 | <0,02 | 0.86
118 | MINERA ALTOS DE PUNITAQUI | ALTOS DE PUNITAQUI | TRANQUE 3 | ORO | N/A | ACTIVO | SEDIMENTOS | COQUIMBO | PUNITAQUI | 6584144 | 287016 | 3408 | 113 | 39 | 11 | 67 | 99 | 91 | 133 | 46 | 111 | 18 | 574 | 57 | 16 | 2.41 | 1.69 | 0.83 | 6.95 | 2.2 | <20 | 15.94 | <10 | <20 | 9.28 | <1 | <10 | <10 | 0.07 | 57.99 | 10.69 | 0.51 | 6.14 | 9.63 | 2.95 | 0.24 | 1.75 | 3.89 | 1.41 | 3.64 | 0.19 | 99.02 | 21.51 | 42.28 | 5.84 | 23.64 | 5.14 | 1.25 | 4.76 | 0.65 | 4.06 | 0.73 | 2.03 | 0.32 | 1.92 | 0.3 | <0,02 | 1.16
119 | MINERA ALTOS DE PUNITAQUI | ALTOS DE PUNITAQUI | TRANQUE 3 | ORO | N/A | ACTIVO | MURO | COQUIMBO | PUNITAQUI | 6584138 | 287013 | 3129 | 117 | 35 | 11 | 68 | 122 | 93 | 118 | 48 | 156 | 18 | 495 | 67 | 18 | 1.02 | 2.7 | 0.64 | 5.16 | 2.05 | <20 | 13.77 | 30.02 | <20 | 13.09 | 3.98 | <10 | <10 | 0.09 | 58.06 | 11.74 | 0.52 | 5.95 | 8.17 | 3.19 | 0.22 | 2.37 | 3.94 | 1.1 | 3.97 | 0.22 | 99.45 | 17 | 31.76 | 4.51 | 18.15 | 4.03 | 1.05 | 3.83 | 0.53 | 3.06 | 0.64 | 1.68 | 0.27 | 1.68 | 0.33 | <0,02 | 0.69
120 | MINERA ALTOS DE PUNITAQUI | ALTOS DE PUNITAQUI | TRANQUE 3 | ORO | 4126015 | ACTIVO | CUBETA | COQUIMBO | PUNITAQUI | 6583895 | 287306 | 984 | 123 | 42 | 15 | 68 | 91 | 28 | 45 | 41 | 122 | 17 | <20 | 135 | 14 | 1.03 | 1.59 | 0.27 | 2.76 | 1.89 | <20 | 7.41 | <10 | 66.31 | <1 | 3.25 | <10 | <10 | 0.27 | 61.12 | 10.2 | 0.57 | 7.46 | 8.75 | 1.04 | 0.5 | 3.55 | 1 | 0.28 | 4.68 | 0.66 | 99.82 | 15.02 | 27.1 | 3.82 | 16.12 | 3.54 | 1.07 | 3.34 | 0.45 | 2.1 | 0.51 | 1.35 | 0.19 | 1.23 | 0.19 | <0,02 | 0.51
121 | MINERA ALTOS DE PUNITAQUI | ALTOS DE PUNITAQUI | TRANQUE 3 | ORO | N/A | ACTIVO | MURO | COQUIMBO | PUNITAQUI | 6583732 | 286994 | 2596 | 116 | 35 | 10 | 68 | 94 | 85 | 94 | 50 | 192 | 18 | 625 | 63 | 5 | 1.13 | 2.18 | 0.46 | 6.77 | 2.04 | <20 | 10.18 | 37.45 | 25.35 | 9.93 | 8.75 | <10 | <10 | 0.12 | 61.61 | 11.62 | 0.52 | 5.42 | 6.89 | 2.38 | 0.15 | 2.32 | 3.85 | 0.84 | 3.45 | 0.29 | 99.35 | 18.04 | 40.95 | 5.42 | 21.86 | 4.73 | 1.08 | 4.34 | 0.61 | 3.11 | 0.69 | 1.87 | 0.23 | 1.8 | 0.27 | <0,02 | 1.64
593 | SOC. CONTRACTUAL MINERA ALIANZA | PLANTA VIÑITA AZUL | TRANQUE 3 | COBRE | N/A | ACTIVO | MURO | ATACAMA | COPIAPO | 6966698 | 369091 | 735 | 146 | 105 | 39 | 51 | 29 | 12 | <5 | <10 | 207 | <5 | <20 | 8 | 20 | 0.74 | 7.75 | 0.07 | 7.43 | 4.52 | <20 | 11.52 | <10 | 40.54 | 30.8 | 6.89 | <10 | <10 | 0.02 | 49.35 | 11.45 | 0.54 | 28.42 | 1.98 | 0.92 | 0.03 | 6.14 | 0.77 | 0.26 | 0.02 | - | 99.87 | 6.84 | 18.37 | 2.98 | 11.39 | 3.1 | 0.64 | 3 | 0.38 | 2.71 | 0.58 | 1.73 | 0.26 | 1.92 | 0.31 | 0.02 | 0.11
594 | SOC. CONTRACTUAL MINERA ALIANZA | PLANTA VIÑITA AZUL | TRANQUE 3 | COBRE | 108735 | ACTIVO | CUBETA | ATACAMA | COPIAPO | 6966704 | 369079 | 920 | 142 | 104 | 39 | 51 | 25 | 10 | <5 | <10 | 225 | <5 | <20 | 7 | 23 | 0.42 | 8.64 | <0,01 | 7.91 | 4.65 | <20 | 11.91 | <10 | 45.33 | 22.91 | 9 | <10 | <10 | 0.02 | 49.61 | 11.07 | 0.51 | 28.5 | 1.68 | 0.61 | 0.02 | 6.69 | 0.53 | 0.27 | <0,01 | - | 99.16 | 7.84 | 19.74 | 2.81 | 11.38 | 3.35 | 0.48 | 2.9 | 0.41 | 2.54 | 0.53 | 1.62 | 0.25 | 1.84 | 0.31 | 0.02 | 0.07
595 | SOC. CONTRACTUAL MINERA ALIANZA | PLANTA VIÑITA AZUL | TRANQUE 3 | COBRE | N/A | ACTIVO | SEDIMENTOS | ATACAMA | COPIAPO | 6966701 | 369189 | 343 | 179 | 73 | 13 | 79 | 85 | 80 | 333 | 52 | 467 | 21 | 365 | 55 | 18 | 4.9 | 6.47 | <0,01 | 14.63 | 3.31 | <20 | 6.61 | 18.32 | 58.54 | 38.91 | 10.04 | <10 | <10 | <0,01 | 58.78 | 14.9 | 0.86 | 7.17 | 4.56 | 3.48 | 0.12 | 3.44 | 2.26 | 0.31 | 3.66 | - | 99.54 | 31.15 | 70.91 | 8.85 | 35.15 | 8.4 | 1.82 | 6.99 | 0.87 | 5.56 | 1.12 | 3.22 | 0.47 | 3.24 | 0.46 | 0.02 | 0.06
1614 | CIA. MINERA CERRO DOMINADOR | PLANTA CALLEJAS ZAMORA | TRANQUE 3 | COBRE | 579000 | INACTIVO | CUBETA | ANTOFAGASTA | SIERRA GORDA | 7477727 | 459308 | 17013 | 68 | 262 | <5 | <5 | 8533 | 30 | 164 | <10 | 136 | <5 | 812 | 3199 | <5 | 1.58 | 3.92 | 0.32 | 7.83 | 2.06 | 3212.78 | 778.16 | 690.65 | 77.9 | 17.26 | 18.28 | 359.19 | <10 | 3.46 | 48.22 | 8.14 | 0.32 | 24.26 | 2.27 | 1.37 | 0.44 | 3.1 | 1.64 | 0.1 | 5.43 | 0.05 | 95.32 | 18.35 | 43.76 | 5.28 | 22.15 | 4.58 | 1.27 | 3.7 | 0.44 | 2.51 | 0.49 | 1.52 | 0.24 | 1.63 | 0.22 | <0,02 | 0.05
1615 | CIA. MINERA CERRO DOMINADOR | PLANTA CALLEJAS ZAMORA | TRANQUE 3 | COBRE | 579000 | INACTIVO | CUBETA | ANTOFAGASTA | SIERRA GORDA | 7477740 | 459340 | 5459 | 54 | 528 | <5 | <5 | 10494 | 12 | 70 | <10 | 58 | <5 | 338 | 1169 | <5 | 0.93 | 5.28 | 1.96 | 8.97 | 1.97 | 794.31 | 789.05 | 262.83 | <20 | 5.22 | 3.63 | <10 | <10 | 0.89 | 23.76 | 3.97 | 0.21 | 62.99 | 0.84 | 1.22 | 0.16 | 3.44 | 1.1 | 0.07 | <0,01 | 0.02 | 97.79 | 24.23 | 51.7 | 6.46 | 25.26 | 4.78 | 1.76 | 3.76 | 0.46 | 2.88 | 0.5 | 1.65 | 0.26 | 1.74 | 0.31 | <0,02 | 0.85
1995 | SOC. CONTRACTUAL MINERA ALIANZA | PLANTA VIÑITA AZUL | TRANQUE 3 | COBRE | N/A | ACTIVO | SEDIMENTOS | ATACAMA | COPIAPO | 6966933 | 369717 | 653 | 70 | 41 | <5 | 6 | 67 | 288 | 25 | 44 | 329 | 8 | 465 | 46 | 7 | 2.25 | 4.14 | 1.05 | 8.79 | 2.35 | <20 | <5 | 13.09 | <20 | 1.22 | <1 | <10 | <10 | <0,01 | 59.01 | 14.85 | 0.63 | 7.32 | 4.91 | 2.91 | 0.1 | 4.3 | 2.24 | 0.25 | 3.12 | <0,01 | 99.63 | 19.31 | 38.38 | 5.28 | 21.39 | 4.7 | 0.88 | 3.88 | 0.55 | 3.31 | 0.64 | 2.11 | 0.33 | 2.05 | 0.27 | <0,02 | 0.05
701 | ANGLO AMERICAN | EL SOLDADO | TRANQUE 4 | COBRE | 80250000 | INACTIVO | CUBETA | VALPARAISO | NOGALES | 6384039 | 296860 | 1758 | 126 | 43 | 11 | 72 | 81 | 83 | 76 | 54 | 232 | 22 | 215 | 18 | 5 | 1.91 | 3.9 | <0,01 | 8.16 | 2.09 | <20 | <5 | 15.81 | 58.13 | 13.22 | 9.31 | <10 | <10 | 0.06 | 54.36 | 14.65 | 0.57 | 6.56 | 6.51 | 3.12 | 0.3 | 4.22 | 2.57 | 0.13 | 6.57 | - | 99.54 | 20.74 | 50.85 | 7.68 | 26.76 | 6.38 | 1.49 | 5.85 | 0.82 | 4.87 | 0.96 | 2.66 | 0.4 | 2.66 | 0.37 | <0,02 | 0.03
1050 | FELIPE NUÑEZ | PLANTA MIRANDA | TRANQUE 4 | ORO | 218880 | INACTIVO | CUBETA | COQUIMBO | ANDACOLLO | 6651578 | 299837 | 146 | 185 | 21 | 5 | <5 | <5 | 14 | 69 | 24 | 272 | 11 | 59 | 21 | 8 | 1.74 | 4.33 | 1.76 | 3.36 | 1.82 | <20 | <5 | 19.04 | 58.59 | 3.43 | 2.8 | <10 | <10 | 0.18 | 54.93 | 15.11 | 0.65 | 8.03 | 5.93 | 0.95 | 0.18 | 7.57 | 0.51 | 0.57 | 5.15 | <0,01 | 99.58 | 12.4 | 24.61 | 3.1 | 11.8 | 2.42 | 0.58 | 2.11 | 0.31 | 1.63 | 0.34 | 1.08 | 0.16 | 1.07 | 0.16 | 0.02 | 1.08
1616 | CIA. MINERA CERRO DOMINADOR | PLANTA CALLEJAS ZAMORA | TRANQUE 4 | COBRE | 1009472 | ACTIVO | CUBETA | ANTOFAGASTA | SIERRA GORDA | 7477484 | 459180 | 4018 | 85 | 519 | <5 | <5 | 11217 | 9 | 88 | <10 | 48 | <5 | 50 | 2528 | 33 | 1.13 | 2.93 | 0.43 | 3.37 | 1.09 | 2074.24 | 513.39 | 1339.64 | 29 | 43.68 | 11.64 | <10 | <10 | 0.36 | 14.68 | 4.2 | 0.18 | 72.78 | 1.26 | 1.02 | 0.03 | 2.28 | 0.81 | 0.08 | <0,01 | 0.05 | 97.31 | 14.56 | 29.89 | 3.84 | 15.82 | 2.97 | 0.75 | 2.61 | 0.34 | 1.83 | 0.37 | 1.08 | 0.15 | 1.07 | 0.11 | 0.02 | 0.01
1947 | ANGLO AMERICAN | EL SOLDADO | TRANQUE 4 | COBRE | N/A | INACTIVO | SEDIMENTOS | VALPARAISO | NOGALES | 6385149 | 297004 | 1696 | 97 | 36 | 13 | <5 | 318 | 81 | 219 | 28 | 262 | 6 | 487 | 41 | 25 | 1.76 | 4.84 | 0.79 | 5.19 | 1.33 | <20 | <5 | <10 | <20 | 5.95 | 1.94 | <10 | <10 | <0,01 | 59.7 | 14.85 | 0.58 | 5.29 | 4.35 | 2.29 | 0.16 | 3.98 | 2.58 | 0.2 | 5.21 | <0,01 | 99.2 | 13.8 | 30.17 | 3.66 | 15.29 | 3.45 | 0.7 | 3.17 | 0.55 | 3.67 | 0.6 | 1.88 | 0.26 | 1.94 | 0.25 | <0,02 | <0,01
1948 | ANGLO AMERICAN | EL SOLDADO | TRANQUE 4 | COBRE | N/A | INACTIVO | SEDIMENTOS | VALPARAISO | NOGALES | 6384435 | 297794 | 6310 | 124 | 58 | <5 | 9 | 200 | 72 | 136 | 30 | 185 | 5 | 561 | 186 | 20 | 1.57 | 4.59 | 0.94 | 5.66 | 1.71 | <20 | 13.95 | 10.69 | 20.65 | 1.98 | 4.04 | <10 | <10 | 0.46 | 55.81 | 16 | 0.6 | 7.58 | 2.89 | 2.51 | 0.26 | 3.75 | 2.49 | 0.17 | 5.59 | 1.15 | 98.79 | 16.8 | 38.63 | 4.84 | 20.58 | 4.75 | 1.26 | 4.51 | 0.65 | 3.87 | 0.82 | 2.34 | 0.34 | 2.34 | 0.34 | <0,02 | 0.12
1051 | FELIPE NUÑEZ | PLANTA MIRANDA | TRANQUE 6 | ORO | 218880 | INACTIVO | CUBETA | COQUIMBO | ANDACOLLO | 6651479 | 299786 | 2592 | 363 | 52 | <5 | 9 | 41 | 26 | 190 | 23 | 126 | <5 | 197 | 35 | 11 | 1.35 | 4.02 | 0.24 | 4.47 | 3.01 | <20 | 14.37 | 31.12 | 40.04 | 2.5 | 2.53 | <10 | <10 | 0.38 | 48.64 | 16.76 | 0.55 | 12.39 | 4.15 | 6.06 | 0.14 | 5.17 | 1.2 | 0.63 | 3.57 | <0,01 | 99.25 | 17.2 | 33.31 | 4.12 | 16.01 | 3.39 | 0.85 | 3.27 | 0.45 | 2.64 | 0.54 | 1.58 | 0.26 | 1.56 | 0.24 | <0,02 | 0.09
561 | MINERA SAN MARINO | AURICOP | TRANQUE AURICOP | ORO-COBRE | N/A | INACTIVO | MURO | ATACAMA | COPIAPO | 6967863 | 366298 | 3937 | 120 | 96 | 38 | 70 | 574 | 66 | 126 | 33 | 193 | 6 | 507 | 1046 | 17 | 5.57 | 3.4 | 0.52 | 3.32 | 4.06 | 186.22 | 23.51 | 37.59 | 21.21 | 15.94 | 4.63 | <10 | <10 | 1.02 | 52.75 | 13.84 | 0.43 | 12.16 | 4.68 | 2.27 | 0.15 | 0.92 | 2.78 | 0.13 | 9.02 | 2.55 | 99.75 | 6.68 | 13.47 | 1.81 | 7.29 | 1.77 | 0.61 | 1.99 | 0.29 | 1.77 | 0.4 | 1.19 | 0.17 | 1.15 | 0.17 | 0.07 | 10.36
562 | MINERA SAN MARINO | AURICOP | TRANQUE AURICOP | ORO-COBRE | 31902 | INACTIVO | CUBETA | ATACAMA | COPIAPO | 6967855 | 366223 | 1543 | 153 | 118 | 20 | 69 | 149 | 62 | 204 | 33 | 171 | 6 | 275 | 973 | 20 | 4.08 | 3.09 | 0.54 | 2.2 | 1.74 | 120.64 | 14.04 | 27.58 | 24 | 13.14 | 1.12 | <10 | <10 | 0.22 | 51.68 | 14.55 | 0.69 | 12.39 | 5.77 | 4.14 | 0.19 | 2.65 | 1.88 | 0.2 | 5.14 | 0.56 | 99.58 | 15.51 | 29.72 | 3.7 | 14.49 | 3.1 | 0.97 | 3.56 | 0.45 | 2.6 | 0.54 | 1.51 | 0.21 | 1.35 | 0.2 | <0,02 | 1.35
563 | MINERA SAN MARINO | AURICOP | TRANQUE AURICOP | ORO-COBRE | N/A | INACTIVO | SEDIMENTOS | ATACAMA | COPIAPO | 6967865 | 366306 | 691 | 152 | 64 | 15 | 74 | 1259 | 63 | 377 | 43 | 277 | 15 | 348 | 1052 | 20 | 2.75 | 2.78 | 0.39 | 5.1 | 0.92 | 161.94 | 9.24 | 42.52 | <20 | 5.12 | 5.51 | <10 | <10 | 0.03 | 57.41 | 15.15 | 0.69 | 8.51 | 5.35 | 3.21 | 0.16 | 3.04 | 2.02 | 0.2 | 3.87 | 0.08 | 99.98 | 16.97 | 35.2 | 4.66 | 18.08 | 3.74 | 1.04 | 3.43 | 0.49 | 2.72 | 0.57 | 1.55 | 0.24 | 1.49 | 0.23 | 0.02 | 2.61
1158 | RUBILAN GONZALEZ GARCIA | PLANTA RUBILAN | TRANQUE DE 1-2 | ORO | N/A | INACTIVO | MURO | COQUIMBO | ANDACOLLO | 6651735 | 297494 | 1651 | 125 | 38 | 20 | 11 | 22 | 100 | 252 | 36 | 307 | 7 | 1389 | 12 | 11 | 5.36 | 1.84 | 20.72 | 0.85 | 0.51 | <20 | 14.9 | 24.55 | 64.04 | 4.87 | 3.04 | <10 | <10 | 0.26 | 63.29 | 16.64 | 0.35 | 4.33 | 1 | 2.61 | 0.03 | 2.58 | 5.64 | 0.22 | 2.49 | - | 99.18 | 6.59 | 12.5 | 1.91 | 7.89 | 1.82 | 0.66 | 1.73 | 0.23 | 1.58 | 0.3 | 0.87 | 0.15 | 0.77 | 0.15 | <0,02 | 0.68
1159 | RUBILAN GONZALEZ GARCIA | PLANTA RUBILAN | TRANQUE DE 1-2 | ORO | 522 | INACTIVO | CUBETA | COQUIMBO | ANDACOLLO | 6651715 | 297502 | 1336 | 108 | 24 | 21 | 9 | 19 | 91 | 229 | 32 | 350 | 7 | 1161 | 12 | 17 | 2.59 | 2.08 | 0.38 | 1.92 | 0.43 | <20 | 18.19 | 15.85 | 64.18 | 5.93 | <1 | <10 | <10 | <0,01 | 64.59 | 16.63 | 0.33 | 3.88 | 0.93 | 1.99 | 0.03 | 3.83 | 5.1 | 0.22 | 1.73 | - | 99.24 | 9.64 | 19.73 | 2.74 | 11.32 | 2.38 | 0.84 | 2.04 | 0.36 | 2.44 | 0.37 | 1.03 | 0.16 | 0.94 | 0.14 | <0,02 | 0.02
1180 | RUBILAN GONZALEZ GARCIA | PLANTA RUBILAN | TRANQUE DE 1-2 | ORO | 522 | INACTIVO | CUBETA | COQUIMBO | ANDACOLLO | 6651757 | 297494 | 1502 | 235 | 34 | <5 | 6 | <5 | 21 | 161 | <10 | 189 | 6 | 128 | 21 | 29 | 2.18 | 3.09 | <0,01 | 1.61 | 0.68 | <20 | 11.86 | 28.82 | 20.22 | 2.47 | 1.21 | <10 | <10 | <0,01 | 58.11 | 16.59 | 0.41 | 9.69 | 1.67 | 2.22 | 0.04 | 6.86 | 0.93 | 0.27 | 2.54 | - | 99.34 | 8.59 | 15.97 | 2.23 | 9.92 | 2.69 | 0.87 | 3.2 | 0.46 | 2.55 | 0.65 | 1.47 | 0.2 | 1.08 | 0.17 | <0,02 | 0.16
1181 | RUBILAN GONZALEZ GARCIA | PLANTA RUBILAN | TRANQUE DE 1-2 | ORO | N/A | INACTIVO | SEDIMENTOS | COQUIMBO | ANDACOLLO | 6651798 | 297465 | 829 | 209 | 51 | <5 | 10 | 170 | 101 | 276 | 30 | 198 | 7 | 2249 | 49 | 13 | 2.83 | 3.68 | <0,01 | 2.23 | 0.68 | <20 | 15.39 | 23.56 | 38.13 | 3.51 | 3.65 | <10 | <10 | <0,01 | 54.55 | 16.97 | 0.46 | 9.6 | 1.57 | 3.46 | 0.26 | 1.96 | 5.46 | 0.23 | 4.74 | - | 99.26 | 7.16 | 16.66 | 2.22 | 10.09 | 2.41 | 0.84 | 2.75 | 0.38 | 2.36 | 0.51 | 1.52 | 0.18 | 1.05 | 0.16 | <0,02 | 0.19
476 | YOLANDA BOU BARRAZA | PLANTA ROSARIO DE COGOTI | TRANQUE DE EMERGENCIA | COBRE | 2670 | INACTIVO | CUBETA | COQUIMBO | COMBARBALA | 6558100 | 316817 | 2676 | 126 | 25 | 12 | 66 | 767 | 57 | 276 | 41 | 272 | 15 | 312 | 114 | 18 | 5.6 | 4.69 | 0.13 | 1.67 | 0.45 | <20 | <5 | <10 | <20 | 34.32 | 2.93 | <10 | <10 | <0,01 | 61.72 | 12.98 | 0.57 | 7.64 | 6.44 | 2.59 | 0.85 | 0.53 | 1.83 | 0.15 | 4.03 | <0,01 | 99.33 | 14.28 | 23.22 | 3.77 | 15.48 | 3.26 | 0.98 | 3.86 | 0.46 | 2.76 | 0.61 | 1.88 | 0.23 | 1.87 | 0.23 | 0.02 | 0.02
477 | YOLANDA BOU BARRAZA | PLANTA ROSARIO DE COGOTI | TRANQUE DE EMERGENCIA | COBRE | N/A | INACTIVO | MURO | COQUIMBO | COMBARBALA | 6558089 | 316795 | 3124 | 141 | 23 | 12 | 67 | 589 | 80 | 190 | 47 | 297 | 16 | 309 | 99 | 16 | 8.7 | 4.63 | 3.31 | 1.82 | 0.63 | <20 | <5 | 24.51 | <20 | 34.31 | 9.62 | <10 | <10 | <0,01 | 60.38 | 13.95 | 0.68 | 7.14 | 6.04 | 2.53 | 0.7 | 0.36 | 2.36 | 0.17 | 5.14 | <0,01 | 99.43 | 11.11 | 22.93 | 3.45 | 15.2 | 3.55 | 1.02 | 3.38 | 0.49 | 3.31 | 0.7 | 1.8 | 0.28 | 1.92 | 0.19 | 0.02 | 0.02
478 | YOLANDA BOU BARRAZA | PLANTA ROSARIO DE COGOTI | TRANQUE DE EMERGENCIA | COBRE | N/A | INACTIVO | SEDIMENTOS | COQUIMBO | COMBARBALA | 6558072 | 316780 | 2541 | 151 | 26 | 13 | 69 | 516 | 79 | 232 | 50 | 320 | 20 | 272 | 90 | 19 | 9.99 | 5.4 | 0.63 | 2.06 | 0.67 | <20 | <5 | 21.27 | <20 | 29.81 | <1 | <10 | <10 | <0,01 | 55.64 | 14.42 | 0.72 | 7.45 | 5.58 | 2.69 | 0.67 | 0.64 | 2.22 | 0.2 | 8.93 | <0,01 | 99.17 | 12.82 | 26.71 | 4.18 | 16.89 | 3.85 | 1.09 | 4.09 | 0.55 | 3.4 | 0.68 | 2.12 | 0.24 | 1.76 | 0.28 | <0,02 | 0.12
78 | CIA MINERA CLAUDIO ALBERTO ISA | ENRIQUETA | TRANQUE DE RELAVE | COBRE | 4848 | INACTIVO | CUBETA | COQUIMBO | LA HIGUERA | 6749709 | 294755 | 384 | 183 | 128 | 15 | 82 | 216 | 140 | 148 | 51 | 125 | 19 | <20 | 59 | 18 | 6.03 | 1.67 | 0.32 | 2.44 | 1.56 | <20 | 15.18 | 72.2 | 38.45 | 7.19 | 2.73 | <10 | 27.49 | 0.25 | 50.03 | 15.65 | 0.88 | 9.87 | 6.24 | 4.98 | 0.21 | 2.16 | 2.22 | 0.17 | 6.84 | 0.63 | 99.87 | 11.63 | 25.8 | 3.72 | 15.5 | 3.42 | 1.06 | 3.87 | 0.58 | 3.29 | 0.66 | 1.87 | 0.28 | 1.63 | 0.21 | <0,02 | 0.39
79 | CIA MINERA CLAUDIO ALBERTO ISA | ENRIQUETA | TRANQUE DE RELAVE | COBRE | N/A | INACTIVO | SEDIMENTOS | COQUIMBO | LA HIGUERA | 6749687 | 294739 | 4231 | 180 | 92 | 21 | 79 | 325 | 86 | 131 | 33 | 144 | 6 | 394 | 475 | 21 | 4.27 | 1.32 | 0.47 | 3.59 | 1.56 | 387.35 | 15.74 | <10 | 72.69 | 4.83 | 4.64 | <10 | 20.75 | 0.44 | 52.85 | 13.92 | 0.81 | 11.28 | 5.96 | 3.88 | 0.22 | 2.04 | 1.94 | 0.23 | 4.68 | 1.1 | 98.89 | 13.9 | 39.92 | 4.17 | 17.04 | 4.09 | 1.05 | 3.87 | 0.55 | 3.17 | 0.62 | 1.86 | 0.26 | 1.57 | 0.22 | <0,02 | 0.74
108 | OSCAR SEGOVIA ORTIZ (PLANTA SANTA CAMILA) | PLANTA SANTA CAMILA | TRANQUE DE RELAVE | COBRE | 17400 | INACTIVO | CUBETA | COQUIMBO | PUNITAQUI | 6583304 | 285343 | 5795 | 131 | 78 | 25 | 67 | 102 | 49 | 130 | 25 | 100 | <5 | 496 | 150 | 8 | 2.11 | 1.73 | 0.66 | 5.44 | 4.82 | <20 | 24.27 | <10 | 115.47 | 5.72 | 11 | <10 | <10 | 0.36 | 51.03 | 14.02 | 0.49 | 14.73 | 5.12 | 3.33 | 0.36 | 2.15 | 2.17 | 0.5 | 4.04 | 0.91 | 98.84 | 27.22 | 45.07 | 5.99 | 23.49 | 6.23 | 1.37 | 4.69 | 0.63 | 3.43 | 0.7 | 2.14 | 0.28 | 1.87 | 0.25 | 0.02 | <0,01
109 | OSCAR SEGOVIA ORTIZ (PLANTA SANTA CAMILA) | PLANTA SANTA CAMILA | TRANQUE DE RELAVE | COBRE | N/A | INACTIVO | MURO | COQUIMBO | PUNITAQUI | 6583306 | 285333 | 4904 | 146 | 116 | 27 | 64 | 74 | 41 | 112 | 23 | 94 | <5 | 254 | 106 | 24 | 1.81 | 1.87 | 0.33 | 3.48 | 3.87 | <20 | 20.24 | <10 | 94.12 | 5.58 | <1 | <10 | <10 | 0.2 | 51.19 | 13.55 | 0.55 | 16.61 | 4.91 | 3.47 | 0.23 | 2.32 | 1.83 | 0.52 | 3.65 | 0.49 | 99.33 | 22.79 | 38.73 | 5.37 | 21.6 | 5.03 | 1.34 | 4.38 | 0.61 | 3.47 | 0.67 | 1.92 | 0.28 | 1.68 | 0.23 | <0,02 | <0,01
110 | OSCAR SEGOVIA ORTIZ (PLANTA SANTA CAMILA) | PLANTA SANTA CAMILA | TRANQUE DE RELAVE | COBRE | N/A | INACTIVO | SEDIMENTOS | COQUIMBO | PUNITAQUI | 6583289 | 285364 | 9444 | 154 | 69 | 18 | 72 | 63 | 63 | 158 | 44 | 150 | 14 | 304 | 78 | 26 | 2.59 | 1.24 | 0.23 | 6.65 | 5.02 | <20 | 29.51 | 18.88 | 47.5 | 12 | 6.99 | <10 | <10 | <0,01 | 56.69 | 11.31 | 0.61 | 9.35 | 3.76 | 7.87 | 0.25 | 1.33 | 1.54 | 0.55 | 5.32 | <0,01 | 98.6 | 23.92 | 51.37 | 7.01 | 28.19 | 5.96 | 1.53 | 5.77 | 0.81 | 4.51 | 0.93 | 2.85 | 0.41 | 2.67 | 0.37 | 0.05 | 24.37
293 | NOVAK SPASOJEVIC | PLANTA MILITZA | TRANQUE DE RELAVE | ORO | N/A | INACTIVO | SEDIMENTOS | COQUIMBO | ANDACOLLO | 6660287 | 297225 | 380 | 163 | 53 | 15 | 75 | 96 | 72 | 403 | 47 | 219 | 17 | 1131 | 25 | 26 | 1.2 | 2.77 | <0,01 | 3.33 | 1.05 | <20 | 10.98 | 16.8 | 22.65 | 4.76 | 12.97 | <10 | <10 | <0,01 | 56.5 | 17.43 | 0.69 | 7.56 | 2.33 | 3.21 | 0.21 | 4.36 | 2.8 | 0.19 | 4 | <0,01 | 99.27 | 6.12 | 33.23 | 4.31 | 16.85 | 3.79 | 1.25 | 3.7 | 0.55 | 3.1 | 0.62 | 1.71 | 0.26 | 1.54 | 0.23 | <0,02 | 0.11
294 | NOVAK SPASOJEVIC | PLANTA MILITZA | TRANQUE DE RELAVE | ORO | 5590 | INACTIVO | CUBETA | COQUIMBO | ANDACOLLO | 6660306 | 297232 | 604 | 113 | 54 | 24 | 56 | 74 | 16 | <5 | 15 | 115 | <5 | 189 | 15 | 8 | 0.92 | 3.08 | <0,01 | 2.22 | 0.8 | <20 | 9.68 | <10 | <20 | 10.42 | 1.29 | <10 | 65.54 | <0,01 | 45.61 | 13.28 | 0.44 | 18.93 | 8.33 | 0.73 | 0.16 | 4.81 | 0.84 | 0.16 | 6.52 | <0,01 | 99.54 | 6.81 | 32.98 | 4.29 | 16.64 | 3.31 | 0.92 | 2.99 | 0.42 | 2.19 | 0.46 | 1.24 | 0.18 | 1.08 | 0.13 | 0.06 | 2.59
295 | NOVAK SPASOJEVIC | PLANTA MILITZA | TRANQUE DE RELAVE | ORO | N/A | INACTIVO | MURO | COQUIMBO | ANDACOLLO | 6660293 | 297227 | 598 | 112 | 58 | 23 | 56 | 73 | 15 | <5 | 15 | 120 | <5 | 175 | 13 | 9 | 0.93 | 3.24 | <0,01 | 2.07 | 0.8 | <20 | 9.27 | <10 | <20 | 14.02 | 6.05 | <10 | 62.4 | <0,01 | 46 | 13.29 | 0.44 | 18.67 | 8.1 | 0.66 | 0.15 | 5.08 | 0.79 | 0.15 | 6.36 | <0,01 | 99.41 | 4.8 | 31.69 | 4.21 | 16.85 | 3.29 | 0.9 | 2.97 | 0.41 | 2.09 | 0.45 | 1.25 | 0.16 | 1.06 | 0.12 | 0.06 | 3.23
306 | ISAAC PEREZ | PLANTA MARY | TRANQUE DE RELAVE | ORO | 17310 | INACTIVO | CUBETA | COQUIMBO | ANDACOLLO | 6654425 | 299629 | 440 | 169 | 45 | 11 | 80 | 43 | 105 | 258 | 80 | 280 | 30 | 220 | 12 | 30 | 2.41 | 3.94 | <0,01 | 2.23 | 2.5 | <20 | 44.16 | <10 | 27.96 | 8.87 | 7.99 | <10 | 34.89 | 0.55 | 56.32 | 18.99 | 0.73 | 5.18 | 0.6 | 1.76 | 0.02 | 4 | 3 | 0.16 | 5.39 | 1.38 | 99.46 | 3.39 | 25.3 | 3.46 | 14.88 | 3.52 | 1.99 | 5.4 | 0.97 | 6.04 | 1.24 | 3.37 | 0.45 | 2.56 | 0.38 | 0.05 | 0.53
307 | ISAAC PEREZ | PLANTA MARY | TRANQUE DE RELAVE | ORO | N/A | INACTIVO | SEDIMENTOS | COQUIMBO | ANDACOLLO | 6654500 | 299655 | 2109 | 166 | 53 | 12 | 78 | 123 | 106 | 212 | 67 | 287 | 24 | 707 | 29 | 22 | 2.27 | 3.92 | <0,01 | 5.53 | 2.82 | <20 | 29.8 | <10 | 25.36 | 12.7 | 7.26 | <10 | 10.06 | 1.13 | 49.16 | 17.53 | 0.73 | 6.03 | 2.12 | 2.71 | 0.09 | 2.64 | 3.9 | 0.19 | 7.39 | 2.83 | 99.28 | 9.32 | 36.45 | 5.03 | 20.75 | 4.77 | 1.56 | 5.6 | 0.93 | 5.15 | 1.08 | 2.97 | 0.39 | 2.56 | 0.37 | <0,02 | 0.55
334 | MARIANO RUIZ | PLANTA RUIZ | TRANQUE DE RELAVE | ORO | 15000 | INACTIVO | CUBETA | COQUIMBO | ANDACOLLO | 6654396 | 300702 | 186 | 149 | 53 | 16 | 73 | 69 | 32 | 108 | 37 | 102 | 16 | <20 | 28 | 9 | 0.93 | 1.44 | 1.65 | 2.35 | 0.81 | <20 | 7.36 | 24.88 | <20 | 7 | 8.94 | <10 | <10 | 1.52 | 53.84 | 14.1 | 0.68 | 8.09 | 6.14 | 2.44 | 0.12 | 4.1 | 1.12 | 0.2 | 4.95 | 3.79 | 99.56 | 10.94 | 22.47 | 3.27 | 15.2 | 3.3 | 0.94 | 3.03 | 0.33 | 2 | 0.36 | 1.28 | 0.15 | 0.82 | 0.12 | <0,02 | 0.1
335 | MARIANO RUIZ | PLANTA RUIZ | TRANQUE DE RELAVE | ORO | N/A | INACTIVO | MURO | COQUIMBO | ANDACOLLO | 6654430 | 300699 | 100 | 143 | 120 | 14 | 80 | 46 | 22 | 104 | 38 | 105 | 19 | <20 | 23 | 21 | 0.75 | 1.08 | 0.55 | 2.01 | 0.7 | <20 | 6.97 | 30.9 | 24.2 | 3.35 | 6.6 | <10 | <10 | 0.98 | 60.04 | 12.7 | 0.63 | 6.87 | 4.79 | 2.02 | 0.08 | 4.54 | 0.72 | 0.18 | 4.46 | 2.44 | 99.46 | 8.02 | 16.32 | 2.52 | 11.3 | 2.52 | 0.73 | 2.32 | 0.36 | 1.88 | 0.35 | 1.05 | 0.17 | 1.05 | 0.13 | <0,02 | <0,01
336 | MARIANO RUIZ | PLANTA RUIZ | TRANQUE DE RELAVE | ORO | N/A | INACTIVO | SEDIMENTOS | COQUIMBO | ANDACOLLO | 6654449 | 300715 | 1376 | 157 | 65 | 21 | 76 | 221 | 64 | 174 | 44 | 170 | 16 | 601 | 72 | 18 | 1.74 | 2.95 | 0.62 | 7.82 | 2.21 | <20 | 17.03 | <10 | 42.08 | 12.32 | 4.29 | <10 | <10 | 0.58 | 51.25 | 14.77 | 0.66 | 9.16 | 3.75 | 2.51 | 0.42 | 2.5 | 2.8 | 0.31 | 10.16 | 1.44 | 99.73 | 17.87 | 39.85 | 5.56 | 24.51 | 5.33 | 1.62 | 4.84 | 0.65 | 3.82 | 0.65 | 2.22 | 0.3 | 1.82 | 0.26 | <0,02 | 0.6
540 | SOTRATEC MINART | PLANTA EL CATEADOR | TRANQUE DE RELAVE | COBRE | N/A | INACTIVO | MURO | ATACAMA | COPIAPO | 6967536 | 366042 | 3229 | 121 | 94 | 25 | 67 | 57 | 31 | 103 | 33 | 332 | 11 | 61 | 146 | 28 | 1.24 | 6.61 | <0,01 | 2.16 | 3.26 | <20 | 13.72 | 51.98 | 27.52 | 20.16 | 6.93 | 60.06 | <10 | 0.05 | 67.62 | 8.57 | 0.42 | 13.42 | 1.91 | 1.37 | 0.05 | 1.09 | 1.3 | 0.14 | 3.45 | - | 99.78 | 11.4 | 21.17 | 2.65 | 10.47 | 2.26 | 0.56 | 1.91 | 0.28 | 1.55 | 0.32 | 0.9 | 0.13 | 0.96 | 0.14 | <0,02 | 0.16
541 | SOTRATEC MINART | PLANTA EL CATEADOR | TRANQUE DE RELAVE | COBRE | 52680 | INACTIVO | CUBETA | ATACAMA | COPIAPO | 6967544 | 366031 | 4952 | 151 | 94 | 29 | 67 | 163 | 72 | 197 | 29 | 98 | 5 | 278 | 173 | 27 | 6.44 | 1.43 | <0,01 | 4.29 | 4.42 | <20 | 22.42 | <10 | 39.24 | 7.3 | 2.76 | 107.49 | <10 | 0.31 | 49.04 | 14.94 | 0.56 | 15.76 | 2.48 | 3.01 | 0.17 | 0.86 | 2.81 | 0.22 | 9.15 | - | 99.64 | 21.59 | 38.89 | 4.84 | 19.44 | 3.72 | 1.02 | 3.47 | 0.48 | 2.64 | 0.47 | 1.48 | 0.22 | 1.38 | 0.2 | <0,02 | 0.26
542 | SOTRATEC MINART | PLANTA EL CATEADOR | TRANQUE DE RELAVE | COBRE | N/A | INACTIVO | SEDIMENTOS | ATACAMA | COPIAPO | 6967530 | 366045 | 867 | 133 | 63 | 13 | 75 | 77 | 49 | 339 | 45 | 337 | 21 | 209 | 76 | 14 | 2.04 | 4.94 | <0,01 | 4.17 | 1.52 | <20 | 6.61 | 24.36 | 54.44 | 9.03 | 6.79 | 15.57 | <10 | <0,01 | 58.9 | 14.31 | 0.6 | 6.95 | 5.91 | 3.5 | 0.08 | 3.09 | 1.64 | 0.22 | 4.33 | - | 99.75 | 15.89 | 32.14 | 4.39 | 17.28 | 3.6 | 0.96 | 3.39 | 0.54 | 2.88 | 0.57 | 1.81 | 0.25 | 1.72 | 0.25 | <0,02 | 0.2
596 | NELSON ZUÑIGA CARVAJAL | PLANTA SANTA LAURA | TRANQUE DE RELAVE | COBRE | N/A | ACTIVO | MURO | ATACAMA | COPIAPO | 6965563 | 369854 | 2030 | 174 | 128 | 39 | 66 | 134 | 32 | 80 | 16 | 180 | <5 | 463 | 897 | 16 | 3.3 | 5.97 | 11.49 | 5.44 | 21.49 | 138.17 | 37.1 | 40.64 | 39.97 | 45.25 | 8.08 | <10 | <10 | 0.93 | 46.8 | 12.33 | 0.74 | 20.93 | 5.46 | 1.93 | 0.14 | 3.11 | 1.98 | 0.19 | 5.58 | - | 99.19 | 74.93 | 106.9 | 9.92 | 31.83 | 5.67 | 1.96 | 5.41 | 0.74 | 4.41 | 0.88 | 2.47 | 0.36 | 2.45 | 0.35 | <0,02 | 0.09
597 | NELSON ZUÑIGA CARVAJAL | PLANTA SANTA LAURA | TRANQUE DE RELAVE | COBRE | 79460 | ACTIVO | CUBETA | ATACAMA | COPIAPO | 6965580 | 369881 | 2002 | 166 | 120 | 39 | 71 | 105 | 34 | 103 | 24 | 143 | <5 | 300 | 186 | 13 | 2.64 | 4.64 | 11.52 | 6.12 | 30.42 | <20 | 45.71 | 30.67 | 43.03 | 13.45 | 10.67 | <10 | <10 | 0.45 | 45.94 | 12.66 | 0.72 | 18.04 | 6.33 | 4.81 | 0.13 | 3.69 | 1.76 | 0.3 | 5.01 | - | 99.39 | 57.44 | 104.97 | 12.07 | 38.08 | 6.94 | 1.95 | 6.94 | 0.92 | 5.49 | 1.09 | 3.11 | 0.45 | 3.12 | 0.44 | <0,02 | 0.06
598 | NELSON ZUÑIGA CARVAJAL | PLANTA SANTA LAURA | TRANQUE DE RELAVE | COBRE | N/A | ACTIVO | SEDIMENTOS | ATACAMA | COPIAPO | 6965556 | 369843 | 635 | 178 | 90 | 16 | 74 | 97 | 58 | 312 | 41 | 327 | 15 | 336 | 78 | 6 | 3.84 | 6.6 | <0,01 | 12.06 | 4.53 | <20 | 8.93 | 20.86 | 58.5 | 46.41 | 9.58 | <10 | <10 | 0.01 | 54.45 | 14.54 | 0.87 | 9.19 | 6.9 | 3.8 | 0.14 | 3.42 | 2 | 0.32 | 3.91 | - | 99.56 | 28.09 | 67.6 | 9.09 | 35.07 | 7.2 | 1.93 | 7.01 | 0.96 | 5.71 | 1.11 | 3.26 | 0.49 | 3.24 | 0.47 | 0.03 | 0.63
612 | CIA EXPLORACIÓN DE MINAS SAN ANDRÉS | PLANTA ELISA DE BORDOS | TRANQUE DE RELAVE | COBRE | N/A | INACTIVO | MURO | ATACAMA | TIERRA AMARILLA | 6933422 | 383069 | 899 | 109 | 61 | 22 | 65 | 425 | 104 | 59 | 34 | 211 | 5 | 943 | 1245 | 7 | 8.44 | 4.09 | 0.5 | 2.75 | 2.04 | 1163.52 | 35.73 | 218.36 | <20 | 39.43 | 8 | <10 | <10 | 0.45 | 63.75 | 8.53 | 0.38 | 13.66 | 2.84 | 0.57 | 0.15 | 0.52 | 3.21 | 0.11 | 5.53 | - | 99.73 | 10.73 | 18.4 | 2.52 | 9.03 | 2.55 | 0.52 | 1.72 | 0.16 | 1.26 | 0.24 | 0.71 | 0.09 | 0.64 | 0.11 | 0.02 | 1.01
613 | CIA EXPLORACIÓN DE MINAS SAN ANDRÉS | PLANTA ELISA DE BORDOS | TRANQUE DE RELAVE | COBRE | N/A | INACTIVO | SEDIMENTOS | ATACAMA | TIERRA AMARILLA | 6933422 | 383053 | 4508 | 125 | 42 | 16 | 77 | 615 | 103 | 172 | 49 | 295 | 19 | 2158 | 954 | 11 | 13.88 | 6.27 | 1.53 | 6.1 | 2.38 | 334.68 | 12.11 | 55.43 | 22.13 | 22.08 | 3.72 | <10 | <10 | 0.56 | 62.12 | 12.47 | 0.42 | 8.46 | 3.26 | 2.08 | 0.09 | 1.64 | 3.14 | 0.12 | 5.13 | - | 99.8 | 25.64 | 43.13 | 6.42 | 18.77 | 3.54 | 0.87 | 3.87 | 0.55 | 3.4 | 0.65 | 1.98 | 0.33 | 1.9 | 0.31 | 0.03 | 1.9
627 | SINDICATO ART. MINERO POZO SECO | PLANTA POZO SECO | TRANQUE DE RELAVE | ORO | 2850 | INACTIVO | CUBETA | ATACAMA | VALLENAR | 6818034 | 326751 | 5851 | 115 | 128 | 44 | 53 | 65 | 19 | <5 | <10 | 110 | <5 | <20 | 49 | 18 | 1.46 | 3.26 | 1.11 | 1.03 | 5.92 | <20 | 166.06 | <10 | 47.02 | 28.29 | 6.15 | 72.75 | 107.19 | <0,01 | 46.49 | 5.99 | 0.27 | 33.28 | 1.03 | 1.54 | 0.07 | 0.58 | 1.16 | 0.12 | 8.64 | - | 99.16 | 8.31 | 11.74 | 1.55 | 6.54 | 1.06 | 0.39 | 1.59 | 0.19 | 1.3 | 0.26 | 0.62 | 0.12 | 0.74 | 0.11 | 0.22 | 5.45
628 | SINDICATO ART. MINERO POZO SECO | PLANTA POZO SECO | TRANQUE DE RELAVE | ORO | N/A | INACTIVO | SEDIMENTOS | ATACAMA | VALLENAR | 6818041 | 326750 | 249 | 115 | 35 | 10 | 71 | 60 | 65 | 307 | 52 | 478 | 27 | 414 | 13 | 7 | 1.53 | 4.83 | 1.1 | 5.93 | 0.92 | <20 | 5.33 | 23.68 | 46.6 | 31.01 | 11.33 | <10 | <10 | <0,01 | 64.22 | 15.16 | 0.49 | 5.73 | 3.57 | 2.11 | 0.1 | 2.4 | 2.48 | 0.25 | 2.96 | - | 99.45 | 19.17 | 33.69 | 4.29 | 16.08 | 2.85 | 0.79 | 3.03 | 0.43 | 2.62 | 0.5 | 1.58 | 0.23 | 1.66 | 0.25 | <0,02 | 1.04
786 | PEDRO FLORES DIAZ | PLANTA HORIZONTE | TRANQUE DE RELAVE | ORO | N/A | INACTIVO | MURO | COQUIMBO | ILLAPEL | 6517693 | 305345 | 1360 | 109 | 94 | 24 | 61 | 29 | 25 | 26 | 21 | 295 | <5 | 212 | 73 | 16 | 1.1 | 8 | 0.7 | 3.17 | 1.41 | <20 | 14.99 | 23.25 | 60.97 | 4.41 | 4.3 | <10 | <10 | 1.96 | 62.74 | 7.7 | 0.37 | 16.47 | 1.68 | 0.53 | 0.04 | 0.51 | 1.15 | 0.08 | 8.41 | - | 99.9 | 11.84 | 23.16 | 3.83 | 12.28 | 2.08 | 0.59 | 1.88 | 0.21 | 1.59 | 0.36 | 1.29 | 0.18 | 1.18 | 0.21 | 0.04 | 4.15
787 | PEDRO FLORES DIAZ | PLANTA HORIZONTE | TRANQUE DE RELAVE | ORO | 7350 | INACTIVO | CUBETA | COQUIMBO | ILLAPEL | 6517704 | 305355 | 3552 | 121 | 101 | 27 | 63 | 72 | 86 | 37 | 31 | 125 | 5 | 176 | 885 | 25 | 5.07 | 2.23 | 0.69 | 3.18 | 1.35 | 262.78 | 25.75 | 72.4 | 20.27 | 6.68 | 3.11 | <10 | <10 | 1.54 | 45.53 | 17.62 | 0.42 | 17.25 | 1.84 | 2 | 0.21 | 0.27 | 3.28 | 0.15 | 10.69 | - | 99.24 | 11.03 | 22.15 | 3.47 | 12.69 | 2.42 | 0.71 | 2.1 | 0.34 | 1.79 | 0.33 | 1.29 | 0.15 | 0.92 | 0.17 | 0.03 | 4.98
788 | PEDRO FLORES DIAZ | PLANTA HORIZONTE | TRANQUE DE RELAVE | ORO | 7350 | INACTIVO | CUBETA | COQUIMBO | ILLAPEL | 6517706 | 305345 | 3394 | 116 | 85 | 28 | 63 | 54 | 78 | 57 | 28 | 159 | <5 | 785 | 877 | 16 | 3.24 | 3.41 | 0.5 | 3.7 | 1.6 | 138.54 | 26.74 | 40.57 | 31.44 | 7.7 | 2.14 | <10 | <10 | 0.59 | 47.4 | 18.33 | 0.39 | 16.85 | 2.3 | 1.59 | 0.13 | 0.57 | 3.4 | 0.14 | 8.28 | - | 99.36 | 12.91 | 27.33 | 3.7 | 16.13 | 3.39 | 0.69 | 2.33 | 0.27 | 2.47 | 0.43 | 1.36 | 0.25 | 1.41 | 0.25 | 0.04 | 6.02
789 | PEDRO FLORES DIAZ | PLANTA HORIZONTE | TRANQUE DE RELAVE | ORO | 7350 | INACTIVO | CUBETA | COQUIMBO | ILLAPEL | 6517702 | 305351 | 5638 | 101 | 70 | 28 | 62 | 39 | 29 | <5 | 18 | 319 | <5 | 64 | 127 | 11 | 0.62 | 7.78 | 0.9 | 2.12 | 1.08 | <20 | 16.85 | 43.34 | 31.06 | 5.29 | <1 | <10 | 30.03 | 0.81 | 61.33 | 10.37 | 0.32 | 17.71 | 0.78 | 1.08 | 0.08 | 0.34 | 1.56 | 0.12 | 5.33 | - | 99.01 | 7.32 | 14.7 | 2.02 | 8.45 | 1.65 | 0.41 | 1.76 | 0.22 | 0.94 | 0.22 | 0.75 | 0.09 | 0.66 | 0.13 | 0.1 | 9.66
790 | PEDRO FLORES DIAZ | PLANTA HORIZONTE | TRANQUE DE RELAVE | ORO | N/A | INACTIVO | SEDIMENTOS | COQUIMBO | ILLAPEL | 6517673 | 305347 | 3323 | 111 | 38 | 15 | 68 | 37 | 51 | 124 | 41 | 495 | 20 | 306 | 68 | 16 | 0.75 | 8.46 | 0.6 | 2.51 | 1.02 | <20 | 11.07 | 33.66 | 59.62 | 8.11 | 2.89 | <10 | <10 | <0,01 | 70.29 | 11.49 | 0.42 | 8.41 | 0.76 | 0.66 | 0.06 | 1.41 | 2.36 | 0.13 | 3.14 | - | 99.12 | 9.52 | 21.66 | 2.55 | 11.74 | 2.41 | 0.47 | 1.61 | 0.24 | 1.49 | 0.33 | 1.02 | 0.15 | 1.25 | 0.12 | 0.03 | 2
807 | ADRIAN VASQUEZ | PLANTA CHIRIPA | TRANQUE DE RELAVE | COBRE | N/A | INACTIVO | MURO | COQUIMBO | SALAMANCA | 6460524 | 319002 | 6859 | 152 | 14 | 8 | 77 | 75 | 91 | 53 | 57 | 326 | 29 | 282 | 33 | 14 | 5.19 | 3.5 | 5 | 2.91 | 0.79 | <20 | 10.34 | 41.13 | 36.13 | 15.14 | 7.47 | <10 | <10 | 0.1 | 64.38 | 15.63 | 0.75 | 3.7 | 3.81 | 1.16 | 0.1 | 0.19 | 3.04 | 0.2 | 4.94 | - | 97.9 | 9.22 | 18.82 | 2.91 | 11.45 | 2.56 | 0.7 | 2.58 | 0.25 | 2.54 | 0.37 | 1 | 0.14 | 0.81 | 0.14 | <0,02 | 1.41
808 | ADRIAN VASQUEZ | PLANTA CHIRIPA | TRANQUE DE RELAVE | COBRE | 18585 | INACTIVO | CUBETA | COQUIMBO | SALAMANCA | 6460491 | 319020 | 2799 | 158 | 17 | 8 | 75 | 83 | 134 | 81 | 67 | 243 | 37 | 273 | 30 | 20 | 12.27 | 2.89 | 0.82 | 3.69 | 0.88 | <20 | 16.73 | <10 | 48.16 | 10.18 | 6.26 | <10 | <10 | <0,01 | 57.07 | 20.8 | 0.77 | 4.13 | 4 | 1.18 | 0.12 | 0.22 | 4.41 | 0.2 | 6.37 | - | 99.27 | 10.34 | 23.9 | 2.82 | 14.24 | 3.04 | 0.85 | 2.87 | 0.41 | 2.28 | 0.4 | 1.32 | 0.16 | 1.13 | 0.18 | <0,02 | 0.96
809 | ADRIAN VASQUEZ | PLANTA CHIRIPA | TRANQUE DE RELAVE | COBRE | 18585 | INACTIVO | CUBETA | COQUIMBO | SALAMANCA | 6460506 | 319030 | 7210 | 155 | 18 | 8 | 79 | 76 | 98 | 58 | 60 | 287 | 34 | 224 | 30 | 18 | 5.72 | 3.02 | 1.89 | 3.96 | 0.88 | <20 | 20.48 | 21.66 | 45.42 | 13.2 | 4.34 | <10 | <10 | 0.02 | 63.2 | 17.42 | 0.76 | 3.62 | 3.55 | 1.13 | 0.11 | 0.15 | 3.45 | 0.21 | 5.26 | - | 98.85 | 10.56 | 21.28 | 3.5 | 12.84 | 2.93 | 0.81 | 2.29 | 0.38 | 2.34 | 0.38 | 1.02 | 0.19 | 0.89 | 0.16 | <0,02 | 0.91
810 | ADRIAN VASQUEZ | PLANTA CHIRIPA | TRANQUE DE RELAVE | COBRE | 18585 | INACTIVO | CUBETA | COQUIMBO | SALAMANCA | 6460524 | 319043 | 17749 | 160 | 26 | 9 | 78 | 85 | 87 | 33 | 48 | 263 | 22 | 251 | 25 | 29 | 6.81 | 3.4 | 0.87 | 3.42 | 0.73 | <20 | 19.33 | 18.22 | 49.29 | 19.64 | 6.2 | <10 | <10 | 0.41 | 61.95 | 15.94 | 0.79 | 4.13 | 4.18 | 1.02 | 0.13 | 0.11 | 3.14 | 0.21 | 6.13 | - | 97.72 | 10.78 | 21.01 | 3.31 | 13.07 | 2.81 | 0.8 | 2.71 | 0.32 | 2.25 | 0.39 | 1.1 | 0.17 | 0.86 | 0.16 | <0,02 | 1.2
1253 | DUEÑO DESCONOCIDO, CERCANO A LOS LEONES Y JOHN KENNEDY | SIN NOMBRE | TRANQUE DE RELAVE | S/I | N/A | ABANDONADO | MURO | COQUIMBO | ANDACOLLO | 6654448 | 302231 | 1518 | 128 | 19 | <5 | <5 | 421 | 103 | 100 | 36 | 288 | 11 | 1947 | 111 | 30 | 1.02 | 6.45 | 0.77 | 10.86 | 3.22 | <20 | 9.15 | 47.69 | 40.5 | 10.07 | 5.69 | <10 | 10.57 | 0.13 | 60.48 | 15.26 | 0.44 | 8.31 | 1.25 | 0.55 | 0.35 | 2.59 | 6.86 | 0.26 | 3 | - | 99.34 | 21.85 | 46.53 | 6.14 | 27.1 | 5.06 | 1.38 | 4.03 | 0.54 | 2.66 | 0.55 | 1.76 | 0.27 | 1.83 | 0.34 | <0,02 | 3.03
1254 | DUEÑO DESCONOCIDO, CERCANO A LOS LEONES Y JOHN KENNEDY | SIN NOMBRE | TRANQUE DE RELAVE | S/I | 34747 | ABANDONADO | CUBETA | COQUIMBO | ANDACOLLO | 6654462 | 302189 | 441 | 198 | 38 | 63 | 6 | 199 | 37 | 110 | 14 | 213 | 6 | 551 | 163 | 18 | 1.61 | 5.65 | 2.26 | 5.71 | 2.48 | <20 | 19.31 | 35.85 | 73.69 | 8.93 | 3.92 | <10 | 10.18 | 0.08 | 60.01 | 16.01 | 0.42 | 7.94 | 2.27 | 1.3 | 0.25 | 5.48 | 1.69 | 0.22 | 3.85 | - | 99.42 | 18.27 | 37.56 | 4.98 | 20.67 | 4.45 | 1.01 | 3.26 | 0.45 | 2.32 | 0.46 | 1.42 | 0.19 | 1.2 | 0.18 | <0,02 | 2.54
1255 | DUEÑO DESCONOCIDO, CERCANO A LOS LEONES Y JOHN KENNEDY | SIN NOMBRE | TRANQUE DE RELAVE | S/I | 34747 | ABANDONADO | CUBETA | COQUIMBO | ANDACOLLO | 6654442 | 302218 | 1316 | 169 | 35 | <5 | 5 | 466 | 82 | 104 | 29 | 254 | 9 | 1998 | 199 | 27 | 1.44 | 6.5 | 1.22 | 11.82 | 3.45 | <20 | 8.45 | 43.6 | 59.95 | 10.47 | 3.32 | <10 | <10 | 0.2 | 58.3 | 15.8 | 0.49 | 9.85 | 1.05 | 0.79 | 0.37 | 3.05 | 5.42 | 0.31 | 4.03 | - | 99.45 | 26.7 | 57.93 | 7.95 | 32.01 | 6.31 | 1.69 | 4.89 | 0.66 | 3.44 | 0.7 | 2.12 | 0.33 | 2.15 | 0.36 | <0,02 | 3.69
1827 | DUEÑO DESCONOCIDO, CERCANO A LOS LEONES Y JOHN KENNEDY | SIN NOMBRE | TRANQUE DE RELAVE | S/I | N/A | ABANDONADO | SEDIMENTOS | COQUIMBO | ANDACOLLO | 6654512 | 302270 | 2944 | 97 | 60 | 49 | 10 | 207 | 47 | 170 | 14 | 114 | <5 | 540 | 33 | 21 | 1.2 | 2.83 | 0.48 | 4.51 | 1.9 | <20 | 6.64 | <10 | <20 | <1 | <1 | <10 | <10 | 5 | 37.05 | 10.83 | 0.31 | 5.53 | 3.51 | 10.94 | 0.42 | 4.78 | 1.7 | 0.14 | 23.99 | <0,01 | 99.2 | 12.26 | 28.54 | 3.71 | 15.66 | 3.55 | 1.02 | 3.33 | 0.49 | 2.59 | 0.51 | 1.41 | 0.24 | 1.27 | 0.19 | <0,02 | 0.24
1846 | CIA MINERA CLAUDIO ALBERTO ISA | ENRIQUETA | TRANQUE DE RELAVE | COBRE | N/A | INACTIVO | SEDIMENTOS | COQUIMBO | LA HIGUERA | 6749781 | 294676 | 592 | 235 | 82 | <5 | 10 | 244 | 70 | 270 | 19 | 321 | 6 | 592 | 101 | 17 | 3.36 | 5.72 | 0.98 | 5.99 | 1.54 | <20 | <5 | <10 | <20 | <1 | <1 | <10 | <10 | <0,01 | 56.9 | 14.63 | 0.76 | 10.27 | 4.67 | 2.92 | 0.14 | 2.93 | 2.48 | 0.28 | 3.69 | <0,01 | 99.67 | 17.72 | 36.91 | 4.73 | 19.5 | 4.11 | 1.11 | 3.64 | 0.5 | 3.1 | 0.63 | 1.82 | 0.32 | 1.37 | 0.24 | <0,02 | <0,01
1510 | CESAR FLORES | BOQUERON CHAÑAR | TRANQUE DE RELAVE | COBRE | N/A | INACTIVO | MURO | ATACAMA | VALLENAR | 6895083 | 333711 | 760 | 54 | 17 | 105 | 13 | 5 | 85 | 37 | 101 | 349 | 6 | 115 | 117 | 22 | 1.43 | 1.95 | 0.35 | 1.43 | 0.58 | <20 | 40.67 | 58.83 | 76.73 | <1 | 3.8 | 15.37 | 30.03 | 0.05 | 50.2 | 8.22 | 0.26 | 5.98 | 11.76 | 7.6 | 0.28 | 0.23 | 1.96 | 0.07 | 13 | <0,01 | 99.56 | 5.95 | 16.87 | 2.11 | 7.79 | 1.63 | 0.34 | 1.55 | 0.23 | 1.52 | 0.28 | 0.89 | 0.16 | 0.97 | 0.15 | 0.02 | 0.67
1511 | CESAR FLORES | BOQUERON CHAÑAR | TRANQUE DE RELAVE | COBRE | 89000 | INACTIVO | CUBETA | ATACAMA | VALLENAR | 6895089 | 333686 | 600 | 74 | 37 | 336 | 43 | <5 | 26 | 35 | 75 | 229 | <5 | <20 | 45 | 15 | 0.22 | 1.47 | 0.2 | 0.94 | 0.42 | <20 | 6.85 | 58.07 | 48.47 | <1 | 2.29 | <10 | <10 | <0,01 | 41.07 | 6.59 | 0.34 | 5.58 | 18.28 | 8.11 | 0.34 | 0.66 | 1.27 | 0.1 | 17.59 | <0,01 | 99.91 | 7.6 | 22.16 | 2.76 | 12.21 | 2.8 | 0.61 | 2 | 0.28 | 1.66 | 0.31 | 0.96 | 0.16 | 1.08 | 0.2 | 0.02 | 2.36
1512 | CESAR FLORES | BOQUERON CHAÑAR | TRANQUE DE RELAVE | COBRE | 89000 | INACTIVO | CUBETA | ATACAMA | VALLENAR | 6895073 | 333729 | 691 | 62 | 27 | 363 | 40 | <5 | 26 | 31 | 75 | 253 | <5 | <20 | 45 | 15 | 0.21 | 1.66 | 1.39 | 0.81 | 0.41 | <20 | 7.23 | 58.54 | 44.01 | <1 | 1.83 | <10 | <10 | 0.15 | 41.95 | 6.4 | 0.28 | 5.37 | 17.94 | 7.95 | 0.34 | 0.43 | 1.32 | 0.08 | 17.42 | <0,01 | 99.48 | 9.3 | 24.05 | 3.04 | 12.81 | 2.75 | 0.6 | 2.14 | 0.27 | 1.51 | 0.3 | 0.88 | 0.14 | 0.95 | 0.17 | 0.03 | 2.69
1513 | CESAR FLORES | BOQUERON CHAÑAR | TRANQUE DE RELAVE | COBRE | 89000 | INACTIVO | CUBETA | ATACAMA | VALLENAR | 6895064 | 333774 | 733 | 52 | 24 | 437 | 50 | <5 | 22 | 22 | 87 | 244 | <5 | <20 | 57 | 36 | 0.2 | 1.71 | 1.01 | 0.86 | 0.44 | <20 | 8.22 | 108.77 | <20 | <1 | 1.99 | <10 | <10 | 0.02 | 43.43 | 5.44 | 0.25 | 5.17 | 18.49 | 7.81 | 0.33 | 0.3 | 1.15 | 0.07 | 17.29 | <0,01 | 99.73 | 9.97 | 26.17 | 3.56 | 14.43 | 2.71 | 0.76 | 2.4 | 0.34 | 1.85 | 0.37 | 1.14 | 0.2 | 1.25 | 0.21 | 0.05 | 3.11
1630 | DUEÑO DESCONOCIDO | PLANTA TRAPICHES | TRANQUE DE RELAVE | COBRE | 4593 | ABANDONADO | CUBETA | ANTOFAGASTA | TALTAL | 7163470 | 361335 | 1267 | 57 | 38 | 18 | 8 | 12 | 40 | 332 | <10 | 443 | 12 | 15666 | 4213 | 13 | 2.1 | 2.64 | 0.25 | 5.45 | 1.63 | 3066.71 | 7 | 355.48 | 55.43 | 69.98 | 14.53 | <10 | 42.16 | 0.52 | 80.73 | 5.79 | 0.32 | 3.59 | 0.84 | 0.76 | 0.03 | 0.72 | 0.96 | 0.07 | 3.2 | 0.93 | 97 | 15.57 | 33.25 | 4.52 | 18.92 | 3.99 | 1.23 | 3.62 | 0.48 | 2.83 | 0.51 | 1.46 | 0.22 | 1.52 | 0.28 | <0,02 | 1.07
1631 | DUEÑO DESCONOCIDO | PLANTA TRAPICHES | TRANQUE DE RELAVE | COBRE | 4593 | ABANDONADO | CUBETA | ANTOFAGASTA | TALTAL | 7163473 | 361319 | 1771 | 78 | 77 | 38 | 15 | 41 | 44 | 351 | 10 | 320 | 8 | 17877 | 4370 | <5 | 1.15 | 3.45 | 1.2 | 6.37 | 2.3 | 2567.46 | 11.56 | 464.09 | <20 | 50.31 | 20.63 | <10 | 18.64 | 0.95 | 68.25 | 9.48 | 0.29 | 6.59 | 2.17 | 1.37 | 0.06 | 1.27 | 1.47 | 0.09 | 5.98 | 1.06 | 97.02 | 16.45 | 37.24 | 5.36 | 24.86 | 5.84 | 1.71 | 5.67 | 0.79 | 4.59 | 0.94 | 2.66 | 0.39 | 2.34 | 0.4 | <0,02 | 0.17
1632 | DUEÑO DESCONOCIDO | PLANTA TRAPICHES | TRANQUE DE RELAVE | COBRE | 4593 | ABANDONADO | CUBETA | ANTOFAGASTA | TALTAL | 7163442 | 361355 | 1383 | 275 | 69 | <5 | 11 | 83 | 68 | 247 | 15 | 182 | 5 | 8377 | 2518 | 18 | 1.22 | 3.18 | 0.24 | 4.21 | 1.67 | 1767.14 | 18.56 | 320.61 | 30.87 | 63.03 | 10.44 | <10 | <10 | 1.04 | 57.04 | 12.25 | 0.43 | 11.33 | 2.73 | 2.14 | 0.07 | 1.66 | 2.23 | 0.14 | 8.51 | 0.02 | 98.53 | 16.95 | 35.13 | 4.67 | 19.41 | 3.94 | 1.53 | 3.37 | 0.44 | 2.48 | 0.47 | 1.38 | 0.25 | 1.3 | 0.15 | 0.02 | 0.85
1633 | DUEÑO DESCONOCIDO | PLANTA TRAPICHES | TRANQUE DE RELAVE | COBRE | N/A | ABANDONADO | SEDIMENTOS | ANTOFAGASTA | TALTAL | 7163504 | 361309 | 73 | 116 | 60 | 5 | 15 | 107 | 73 | 280 | 26 | 332 | 6 | 679 | 73 | 15 | 0.86 | 2.75 | 0.21 | 3.33 | 0.91 | <20 | <5 | 45.32 | <20 | 15.57 | 7.1 | <10 | <10 | <0,01 | 64.68 | 15.16 | 0.37 | 5.21 | 2.51 | 3.27 | 0.11 | 3.25 | 2.13 | 0.13 | 2.49 | <0,01 | 99.31 | 14.16 | 30.71 | 3.95 | 16.25 | 3.31 | 0.96 | 2.72 | 0.3 | 1.8 | 0.43 | 0.99 | 0.17 | 0.96 | 0.17 | <0,02 | 0.05
1859 | DUEÑO DESCONOCIDO | PLANTA TRAPICHES | TRANQUE DE RELAVE | COBRE | N/A | ABANDONADO | SEDIMENTOS | ANTOFAGASTA | TALTAL | 7163481 | 361411 | 135 | 93 | 51 | 29 | 14 | 103 | 64 | 280 | 18 | 420 | 5 | 746 | 179 | <5 | 2.77 | 7.87 | 1.83 | 4.24 | 1.13 | <20 | <5 | 10.35 | 23.22 | 6.02 | <1 | <10 | <10 | 0.02 | 66.53 | 14.35 | 0.49 | 4.22 | 2.45 | 2.51 | 0.1 | 3.39 | 2.06 | 0.13 | 3.07 | <0,01 | 99.29 | 13.81 | 29.7 | 3.85 | 14.69 | 3.1 | 1.06 | 3.21 | 0.53 | 3.19 | 0.57 | 1.64 | 0.24 | 1.43 | 0.24 | <0,02 | <0,01
2024 | CESAR FLORES | BOQUERON CHAÑAR | TRANQUE DE RELAVE | COBRE | N/A | INACTIVO | SEDIMENTOS | ATACAMA | VALLENAR | 6895037 | 333621 | 39 | 53 | 49 | 15 | 7 | 77 | 95 | 325 | 30 | 383 | 7 | 596 | 42 | 17 | 3.13 | 6.31 | 1.16 | 8.45 | 1.69 | <20 | <5 | <10 | <20 | <1 | <1 | <10 | <10 | <0,01 | 65.41 | 14.74 | 0.56 | 4.71 | 3.56 | 2.4 | 0.09 | 3.38 | 2.61 | 0.17 | 1.75 | <0,01 | 99.37 | 20.17 | 33.73 | 4.63 | 18.09 | 3.62 | 1.09 | 3.34 | 0.48 | 2.89 | 0.57 | 1.73 | 0.24 | 1.54 | 0.32 | <0,02 | <0,01
898 | MATILDE VIUDA DE ALFARO | PLANTA PUNITAQUI 1-2 | TRANQUE DE RELAVE (MATILDE) | ORO | 2600 | INACTIVO | CUBETA | COQUIMBO | PUNITAQUI | 6585073 | 284583 | 2668 | 160 | 103 | 28 | 72 | 143 | 41 | 19 | 26 | 179 | <5 | 727 | 56 | 33 | 2.83 | 4.17 | <0,01 | 4.4 | 2.17 | <20 | 20.49 | 70.43 | 27.07 | 27.23 | 2.58 | <10 | <10 | <0,01 | 49.65 | 13.77 | 0.64 | 16.69 | 4.8 | 4.36 | 0.21 | 1.54 | 1.68 | 0.18 | 6.15 | - | 99.66 | 15.58 | 26.56 | 3.51 | 15.28 | 3.78 | 1.04 | 4.08 | 0.47 | 2.88 | 0.52 | 1.52 | 0.19 | 1.42 | 0.28 | <0,02 | 2.15
899 | MATILDE VIUDA DE ALFARO | PLANTA PUNITAQUI 1-2 | TRANQUE DE RELAVE (MATILDE) | ORO | 2600 | INACTIVO | CUBETA | COQUIMBO | PUNITAQUI | 6585008 | 284536 | 5201 | 159 | 99 | 26 | 70 | 409 | 35 | 41 | 25 | 174 | <5 | 845 | 150 | 15 | 2.56 | 3.53 | <0,01 | 4.07 | 2.87 | <20 | 32.53 | 110.71 | <20 | 44.78 | <1 | <10 | <10 | 0.02 | 54.44 | 12.58 | 0.65 | 15.3 | 4.87 | 3.47 | 0.17 | 1.5 | 1.49 | 0.2 | 4.48 | - | 99.17 | 12.18 | 25.76 | 3.49 | 14.96 | 3.57 | 1.01 | 3.13 | 0.5 | 2.54 | 0.51 | 1.28 | 0.16 | 1.32 | 0.23 | 0.02 | 2.57
900 | MATILDE VIUDA DE ALFARO | PLANTA PUNITAQUI 1-2 | TRANQUE DE RELAVE (MATILDE) | ORO | 2600 | INACTIVO | CUBETA | COQUIMBO | PUNITAQUI | 6585007 | 284577 | 4403 | 142 | 78 | 23 | 72 | 176 | 55 | 45 | 31 | 204 | 8 | 456 | 83 | 9 | 2.57 | 4.67 | <0,01 | 5.11 | 3.23 | <20 | 26.38 | 52.82 | 31.98 | 27.46 | 4.47 | <10 | <10 | 0.03 | 53.33 | 13.09 | 0.58 | 13.46 | 5.19 | 3.89 | 0.21 | 1.48 | 1.98 | 0.19 | 5.64 | - | 99.04 | 15.16 | 31.65 | 4.17 | 17.47 | 4.26 | 1.13 | 3.84 | 0.48 | 2.99 | 0.62 | 1.72 | 0.23 | 1.67 | 0.21 | <0,02 | 1.14
901 | MATILDE VIUDA DE ALFARO | PLANTA PUNITAQUI 1-2 | TRANQUE DE RELAVE (MATILDE) | ORO | 2600 | INACTIVO | CUBETA | COQUIMBO | PUNITAQUI | 6585044 | 284566 | 3277 | 152 | 135 | 47 | 58 | 120 | 15 | <5 | <10 | 83 | <5 | 397 | 66 | 8 | 1.61 | 3.62 | <0,01 | 3.62 | 2.54 | <20 | 24.04 | 46.55 | <20 | 25.71 | 3.4 | <10 | <10 | 0.31 | 42.03 | 10.8 | 0.53 | 31.68 | 4.75 | 3.92 | 0.14 | 1.5 | 0.91 | 0.17 | 3.22 | - | 99.66 | 17.75 | 29.07 | 3.54 | 14.74 | 2.94 | 0.99 | 2.78 | 0.4 | 1.71 | 0.39 | 0.87 | 0.15 | 0.9 | 0.12 | 0.02 | 2.46
902 | MATILDE VIUDA DE ALFARO | PLANTA PUNITAQUI 1-2 | TRANQUE DE RELAVE (MATILDE) | ORO | N/A | INACTIVO | SEDIMENTOS | COQUIMBO | PUNITAQUI | 6584956 | 284476 | 840 | 146 | 46 | 13 | 73 | 106 | 64 | 434 | 48 | 445 | 20 | 533 | 33 | 20 | 1.94 | 4.74 | <0,01 | 7.27 | 1.57 | <20 | 7.98 | 23.19 | 45.43 | 32.67 | 2.96 | <10 | <10 | <0,01 | 59.42 | 15.33 | 0.65 | 6.81 | 4.6 | 2.84 | 0.1 | 3.62 | 2.23 | 0.22 | 3.95 | - | 99.78 | 24.24 | 50.92 | 6.97 | 29.58 | 5.92 | 1.69 | 5.4 | 0.72 | 3.62 | 0.77 | 1.76 | 0.29 | 1.69 | 0.27 | <0,02 | 0.23
893 | SOC. ZEPEDA Y ALVAREZ | PLANTA EL TRIUNFO | TRANQUE DE RELAVE (ZEPEDA Y ALVAREZ) | ORO | N/A | INACTIVO | MURO | COQUIMBO | PUNITAQUI | 6588018 | 301654 | 1770 | 181 | 84 | 21 | 72 | 179 | 35 | 347 | 31 | 176 | 8 | 119 | 71 | 24 | 1.84 | 2.47 | <0,01 | 2.85 | 1.32 | <20 | 32.1 | 43.55 | 27.3 | 34.8 | <1 | <10 | <10 | <0,01 | 48.34 | 15.31 | 0.81 | 12.57 | 5.86 | 7.49 | 0.2 | 3.22 | 1.12 | 0.25 | 4.11 | - | 99.27 | 23.81 | 44.3 | 5.43 | 22.76 | 4.39 | 1.43 | 4.53 | 0.63 | 3.26 | 0.63 | 1.52 | 0.24 | 1.47 | 0.22 | <0,02 | 0.02
894 | SOC. ZEPEDA Y ALVAREZ | PLANTA EL TRIUNFO | TRANQUE DE RELAVE (ZEPEDA Y ALVAREZ) | ORO | 324000 | INACTIVO | CUBETA | COQUIMBO | PUNITAQUI | 6588007 | 301678 | 1651 | 183 | 78 | 25 | 71 | 306 | 43 | 316 | 31 | 161 | 6 | 122 | 103 | 22 | 2.95 | 3.61 | <0,01 | 2.75 | 3.7 | <20 | 46.33 | 352.02 | <20 | 27.74 | 3.76 | <10 | <10 | <0,01 | 45.55 | 15.74 | 0.81 | 13.76 | 6.17 | 8.1 | 0.24 | 3.19 | 1.53 | 0.25 | 3.94 | - | 99.28 | 33.08 | 66.37 | 7.78 | 32.56 | 5.83 | 1.66 | 5.8 | 0.76 | 4.19 | 0.77 | 2.12 | 0.31 | 1.84 | 0.28 | <0,02 | <0,01
895 | SOC. ZEPEDA Y ALVAREZ | PLANTA EL TRIUNFO | TRANQUE DE RELAVE (ZEPEDA Y ALVAREZ) | ORO | 324000 | INACTIVO | CUBETA | COQUIMBO | PUNITAQUI | 6587999 | 301690 | 2058 | 182 | 84 | 27 | 71 | 293 | 43 | 308 | 31 | 141 | 5 | 146 | 107 | 31 | 3.23 | 2.64 | <0,01 | 2.9 | 4.74 | <20 | 64.82 | 511.04 | <20 | 43.12 | 3.1 | <10 | <10 | <0,01 | 47.34 | 15.27 | 0.79 | 14.25 | 5.79 | 7.87 | 0.22 | 2.9 | 1.53 | 0.26 | 3.26 | - | 99.47 | 35.42 | 69.37 | 8.03 | 32.79 | 5.39 | 1.65 | 5.45 | 0.69 | 4.3 | 0.85 | 2.34 | 0.3 | 2.32 | 0.31 | <0,02 | <0,01
896 | SOC. ZEPEDA Y ALVAREZ | PLANTA EL TRIUNFO | TRANQUE DE RELAVE (ZEPEDA Y ALVAREZ) | ORO | 324000 | INACTIVO | CUBETA | COQUIMBO | PUNITAQUI | 6587973 | 301724 | 2633 | 173 | 71 | 20 | 71 | 117 | 42 | 286 | 31 | 168 | 8 | 124 | 49 | 28 | 3.09 | 3.43 | <0,01 | 2.76 | 1.35 | <20 | 29.91 | 52.83 | <20 | 44.72 | 4.2 | <10 | <10 | 0.01 | 48.31 | 14.92 | 0.79 | 11.99 | 6.82 | 6.81 | 0.22 | 2.68 | 1.6 | 0.23 | 5.32 | - | 99.69 | 43.37 | 54.33 | 6.87 | 28.39 | 5.49 | 1.81 | 5.81 | 0.69 | 3.83 | 0.84 | 1.8 | 0.23 | 1.83 | 0.23 | 0.02 | 0.87
897 | SOC. ZEPEDA Y ALVAREZ | PLANTA EL TRIUNFO | TRANQUE DE RELAVE (ZEPEDA Y ALVAREZ) | ORO | N/A | INACTIVO | SEDIMENTOS | COQUIMBO | PUNITAQUI | 6588043 | 301650 | 2110 | 164 | 49 | 17 | 57 | 192 | 34 | 300 | 21 | 146 | <5 | 184 | 75 | 33 | 2.96 | 2.6 | 10.78 | 4.51 | 2.13 | <20 | 28.05 | 109.63 | <20 | 45.26 | 4.57 | <10 | <10 | <0,01 | 46.62 | 15.76 | 0.85 | 12.48 | 5.08 | 6 | 0.25 | 2.9 | 1.45 | 0.22 | 7.96 | - | 99.57 | 31.08 | 60.33 | 7.67 | 32.96 | 7.42 | 1.9 | 6.26 | 0.71 | 4.22 | 0.72 | 2.16 | 0.28 | 2.16 | 0.25 | <0,02 | 0.07
38 | SOTRAMIN | PLANTA MANUEL RODRIGUEZ | TRANQUE DE RELAVE 1 | COBRE | 28500 | INACTIVO | CUBETA | ANTOFAGASTA | TALTAL | 7190110 | 351456 | 3212 | 170 | 114 | 15 | 74 | 162 | 165 | 170 | 45 | 145 | 9 | 674 | 61 | 17 | 6.35 | 3.24 | 1.49 | 5.68 | 6.32 | <20 | 111 | <10 | 53 | 20 | 5 | <10 | <10 | 0.29 | 49.64 | 16.54 | 0.77 | 9.89 | 4.67 | 5.04 | 0.22 | 1.87 | 4.5 | 0.29 | 4.96 | 0.74 | 99.13 | 212.48 | 317.09 | 26.13 | 75.91 | 8.02 | 1.84 | 5.45 | 0.6 | 2.64 | 0.65 | 2.14 | 0.25 | 1.66 | 0.33 | <0,02 | <0,01 | Cuarzo, clinocloro, ortoclasa, albita, bornita, biotita.
1286 | MARAY S.A. | EL MARAY | TRANQUE DE RELAVE 1 | ORO | N/A | INACTIVO | MURO | COQUIMBO | ANDACOLLO | 6654276 | 301833 | 539 | 145 | 38 | <5 | <5 | 750 | 82 | 94 | 23 | 199 | 6 | 1122 | 43 | 24 | 0.69 | 4.04 | 0.56 | 4.58 | 1.81 | <20 | 39.4 | 37.25 | 43.88 | 9.71 | 3.19 | <10 | <10 | 1.72 | 53.9 | 16.53 | 0.43 | 9.81 | 1.12 | 1.85 | 0.23 | 2.48 | 4.55 | 0.35 | 8.15 | - | 99.38 | 16.64 | 32.75 | 4.63 | 18.01 | 3.16 | 0.96 | 3.19 | 0.43 | 2.22 | 0.45 | 1.21 | 0.19 | 1.09 | 0.15 | 0.02 | 2.85
1287 | MARAY S.A. | EL MARAY | TRANQUE DE RELAVE 1 | ORO | 172890 | INACTIVO | CUBETA | COQUIMBO | ANDACOLLO | 6654235 | 301765 | 1243 | 166 | 94 | 20 | 20 | 4264 | 97 | 181 | 35 | 193 | 8 | 1616 | 145 | 34 | 0.95 | 5.43 | 0.95 | 7.03 | 2.58 | <20 | 11.97 | 61.55 | 21.1 | 9.5 | 3.59 | <10 | <10 | 1.53 | 51.88 | 16.39 | 0.45 | 8.46 | 2.83 | 3.53 | 0.6 | 1.33 | 5 | 0.26 | 8.04 | - | 98.76 | 17.16 | 36.49 | 4.81 | 22.01 | 4.7 | 1.26 | 3.9 | 0.56 | 3.04 | 0.59 | 1.74 | 0.26 | 1.69 | 0.23 | 0.02 | 2.82
1288 | MARAY S.A. | EL MARAY | TRANQUE DE RELAVE 1 | ORO | 172890 | INACTIVO | CUBETA | COQUIMBO | ANDACOLLO | 6654237 | 301826 | 342 | 210 | 72 | <5 | 10 | 2611 | 134 | 166 | 42 | 208 | 8 | 2366 | 147 | 27 | 1.09 | 6.79 | 1.03 | 9.56 | 3.08 | <20 | 8.52 | 83.48 | <20 | 8.63 | 2.46 | <10 | <10 | 0.61 | 50.22 | 17.42 | 0.46 | 9.33 | 1.77 | 2.65 | 0.77 | 0.64 | 8.37 | 0.28 | 7.05 | - | 98.94 | 25.67 | 53.73 | 6.89 | 30.04 | 5.44 | 1.38 | 4.35 | 0.5 | 2.32 | 0.61 | 1.41 | 0.22 | 1.45 | 0.27 | <0,02 | 0.65
1289 | MARAY S.A. | EL MARAY | TRANQUE DE RELAVE 1 | ORO | 172890 | INACTIVO | CUBETA | COQUIMBO | ANDACOLLO | 6654232 | 301887 | 541 | 188 | 115 | <5 | 17 | 4615 | 89 | 139 | 26 | 172 | 7 | 1364 | 185 | 20 | 0.48 | 5.63 | 1.66 | 11.16 | 3.05 | <20 | 9.66 | 103.12 | <20 | 7.29 | 1.9 | <10 | <10 | 0.81 | 50.09 | 16.46 | 0.52 | 9.47 | 3.6 | 3.71 | 0.68 | 1.55 | 5.12 | 0.25 | 7.59 | - | 99.05 | 17.71 | 39.42 | 5.83 | 24.76 | 4.9 | 1.16 | 4.11 | 0.56 | 2.92 | 0.62 | 2 | 0.33 | 2.14 | 0.36 | <0,02 | 2.64
1290 | MARAY S.A. | EL MARAY | TRANQUE DE RELAVE 1 | ORO | N/A | INACTIVO | SEDIMENTOS | COQUIMBO | ANDACOLLO | 6654366 | 301839 | 678 | 162 | 34 | <5 | 5 | 904 | 90 | 228 | 29 | 259 | 8 | 1167 | 105 | 14 | 0.94 | 4.69 | 1.38 | 5.06 | 1.71 | <20 | 16.52 | 49.27 | 51.46 | 8.94 | 2.6 | <10 | <10 | 0.32 | 58.43 | 16.49 | 0.43 | 8.06 | 1.28 | 1.84 | 0.22 | 2.49 | 5.53 | 0.27 | 4.47 | - | 99.52 | 14.79 | 31.26 | 4.09 | 18.34 | 3.42 | 0.9 | 3.05 | 0.41 | 2.09 | 0.44 | 1.45 | 0.17 | 1.28 | 0.21 | 0.04 | 1.98
1341 | SCM TAMBILLOS | TAMBILLOS | TRANQUE DE RELAVE 1 | ORO-COBRE | N/A | INACTIVO | MURO | COQUIMBO | COQUIMBO | 6656817 | 283908 | 1170 | 67 | 39 | <5 | <5 | 4698 | 10 | 32 | <10 | 63 | <5 | 131 | 95 | 13 | 1.64 | 5.94 | 0.89 | 4.49 | 1.31 | <20 | 47.88 | <10 | <20 | 16.66 | 3.19 | <10 | <10 | 0.75 | 43.39 | 7.23 | 0.32 | 19.46 | 18.08 | 4.26 | 0.75 | 0.94 | 1.02 | 0.8 | 3.05 | 0.01 | 99.94 | 15.92 | 33.13 | 4.37 | 18.73 | 3.61 | 0.88 | 3.05 | 0.43 | 2.1 | 0.41 | 1.37 | 0.17 | 1.17 | 0.15 | 0.04 | 1.4
1342 | SCM TAMBILLOS | TAMBILLOS | TRANQUE DE RELAVE 1 | ORO-COBRE | 480240 | INACTIVO | CUBETA | COQUIMBO | COQUIMBO | 6656807 | 283915 | 849 | 69 | 42 | <5 | 6 | 1965 | 12 | 41 | <10 | 51 | <5 | 167 | 111 | 18 | 2.02 | 4.98 | 0.22 | 4.23 | 1.07 | <20 | 45.97 | <10 | <20 | 19.37 | 2.8 | <10 | <10 | 0.57 | 41.61 | 7.47 | 0.33 | 20.76 | 16.44 | 5.23 | 0.69 | 0.72 | 1.15 | 0.88 | 3.99 | 0.01 | 99.59 | 18.2 | 34.47 | 4.53 | 18.42 | 3.55 | 0.97 | 2.94 | 0.38 | 2.19 | 0.39 | 1.13 | 0.15 | 1.04 | 0.09 | 0.02 | 0.51
1343 | SCM TAMBILLOS | TAMBILLOS | TRANQUE DE RELAVE 1 | ORO-COBRE | 480240 | INACTIVO | CUBETA | COQUIMBO | COQUIMBO | 6656748 | 283851 | 943 | 77 | 43 | <5 | 7 | 1456 | 10 | 34 | <10 | 46 | <5 | 122 | 105 | 19 | 1.89 | 4.62 | 0.63 | 5.59 | 1.31 | <20 | 54.93 | 26.3 | <20 | 23 | 2.55 | <10 | <10 | 0.84 | 40.74 | 7 | 0.32 | 21.8 | 17.49 | 5.06 | 0.71 | 0.63 | 1.03 | 0.9 | 3.7 | 0.01 | 99.66 | 16.81 | 35.42 | 4.78 | 20.29 | 4.33 | 1.46 | 3.71 | 0.39 | 2.56 | 0.54 | 1.5 | 0.27 | 1.6 | 0.24 | 0.02 | 0.39
1344 | SCM TAMBILLOS | TAMBILLOS | TRANQUE DE RELAVE 1 | ORO-COBRE | 480240 | INACTIVO | CUBETA | COQUIMBO | COQUIMBO | 6656703 | 283867 | 667 | 74 | 44 | <5 | 6 | 1639 | 12 | 38 | <10 | 53 | <5 | 174 | 99 | 20 | 1.59 | 2.8 | 0.41 | 2.83 | 0.87 | <20 | 37.7 | <10 | <20 | 20.35 | 2.8 | <10 | <10 | 0.49 | 43.21 | 7.57 | 0.34 | 20.75 | 16.44 | 5.08 | 0.69 | 0.77 | 1.18 | 0.84 | 2.82 | 0.01 | 99.97 | 15.9 | 25.31 | 3.47 | 14.7 | 3.17 | 1.07 | 2.9 | 0.45 | 2.14 | 0.45 | 1.19 | 0.19 | 1.14 | 0.18 | 0.02 | 0.31
1468 | COEMIN S.A | PLANTA CERRILLOS | TRANQUE DE RELAVE 1 | COBRE | 2898813 | ACTIVO | CUBETA | ATACAMA | TIERRA AMARILLA | 6950341 | 377191 | 1327 | 161 | 63 | <5 | 42 | 924 | 49 | 50 | <10 | 85 | <5 | 676 | 71 | 22 | 1.42 | 3.49 | 0.16 | 2.96 | 0.75 | <20 | 8.11 | 25.92 | <20 | 5.43 | 1.65 | <10 | <10 | 1.05 | 39.65 | 11.53 | 0.41 | 27.53 | 3.86 | 7.3 | 0.13 | 0.41 | 3.93 | 0.29 | 4.58 | <0,01 | 99.62 | 12.73 | 24.11 | 3.17 | 12.89 | 2.49 | 0.68 | 2.05 | 0.26 | 1.53 | 0.27 | 0.79 | 0.11 | 0.72 | 0.06 | <0,02 | 0.55
1469 | COEMIN S.A | PLANTA CERRILLOS | TRANQUE DE RELAVE 1 | COBRE | 2898813 | ACTIVO | CUBETA | ATACAMA | TIERRA AMARILLA | 6950399 | 377295 | 1088 | 148 | 65 | <5 | 39 | 1450 | 55 | 59 | <10 | 85 | <5 | 635 | 94 | 24 | 1.32 | 3.23 | 0.44 | 3.91 | 0.91 | <20 | 8.37 | 34.69 | <20 | 7.8 | 2.1 | <10 | <10 | 0.94 | 43.33 | 11.37 | 0.42 | 24.53 | 4.57 | 7.22 | 0.15 | 0.79 | 3.54 | 0.34 | 3.27 | <0,01 | 99.52 | 11.76 | 24.77 | 3.34 | 14.19 | 3.03 | 1.02 | 2.59 | 0.27 | 1.79 | 0.38 | 1.05 | 0.19 | 1.12 | 0.17 | <0,02 | 0.42
1470 | COEMIN S.A | PLANTA CERRILLOS | TRANQUE DE RELAVE 1 | COBRE | N/A | ACTIVO | MURO | ATACAMA | TIERRA AMARILLA | 6950361 | 377441 | 599 | 114 | 64 | <5 | 33 | 391 | 74 | 70 | <10 | 120 | <5 | 1023 | 72 | 13 | 1.11 | 1.96 | 0.29 | 1.98 | 0.61 | <20 | 7.72 | 30.05 | <20 | 7.56 | 1.86 | <10 | <10 | 0.92 | 46.79 | 12.37 | 0.47 | 18.37 | 4.02 | 6.99 | 0.15 | 0.51 | 5 | 0.22 | 4.82 | <0,01 | 99.71 | 11.12 | 17.7 | 2.43 | 10.28 | 2.22 | 0.75 | 2.03 | 0.31 | 1.5 | 0.32 | 0.84 | 0.14 | 0.8 | 0.13 | 0.02 | 0.34
1471 | COEMIN S.A | PLANTA CERRILLOS | TRANQUE DE RELAVE 1 | COBRE | 2898813 | ACTIVO | CUBETA | ATACAMA | TIERRA AMARILLA | 6950169 | 377030 | 1117 | 126 | 60 | <5 | 38 | 955 | 56 | 77 | <10 | 74 | <5 | 686 | 76 | 10 | 2.2 | 2.39 | 0.26 | 5.01 | 1.42 | <20 | 9.36 | 15.88 | 27 | 5.06 | 3.47 | <10 | <10 | 1.93 | 36.64 | 10.99 | 0.39 | 21.96 | 6.34 | 9.26 | 0.16 | 0.6 | 3.31 | 0.34 | 9.32 | <0,01 | 99.3 | 15.8 | 32.88 | 4.59 | 19.18 | 4.09 | 1.35 | 3.7 | 0.5 | 2.83 | 0.57 | 1.61 | 0.29 | 1.48 | 0.24 | <0,02 | 0.48
1860 | SOTRAMIN | PLANTA MANUEL RODRIGUEZ | TRANQUE DE RELAVE 1 | COBRE | N/A | INACTIVO | SEDIMENTOS | ANTOFAGASTA | TALTAL | 7190157 | 351392 | 2026 | 363 | 110 | 13 | 54 | 309 | 23 | 43 | <10 | 94 | <5 | 479 | 525 | <5 | 1.97 | 5.24 | 3.18 | 4.55 | 3.15 | 278.68 | 12.33 | 23.65 | <20 | 5.45 | <1 | <10 | <10 | 0.05 | 41.76 | 10.56 | 0.65 | 34.25 | 2.03 | 3.25 | 0.11 | 2.28 | 1.75 | 0.37 | 2.12 | <0,01 | 99.12 | 62.7 | 89.37 | 8.06 | 26.36 | 4.03 | 1.01 | 3.96 | 0.6 | 2.9 | 0.64 | 1.66 | 0.23 | 1.47 | 0.24 | <0,02 | 1.07
2170 | CASANOVA Y SOTO LIMITADA | PUERTO CRISTAL | TRANQUE DE RELAVE 1 PUERTO CRISTAL | ZINC-PLOMO | N/A | INACTIVO | SEDIMENTOS | AYSEN | CHILE CHICO | 4840548 | 700213 | 104 | 62 | 32 | 29 | 9 | 7033 | 104 | 149 | 30 | 249 | 9 | 407 | 1067 | <5 | 109.85 | 66.64 | 35.93 | 79.31 | 21.6 | 745.14 | <5 | 10.12 | <20 | <1 | 6.88 | <10 | <10 | 0.04 | 43.62 | 12.68 | 0.61 | 6.15 | 16.94 | 2.01 | 0.15 | 1.48 | 2.77 | 0.14 | 12.48 | <0,01 | 99.02 | 281.46 | 517.51 | 64.52 | 263.06 | 41.32 | 9.97 | 46.07 | 6.02 | 33.54 | 6.09 | 19.1 | 2.34 | 19.23 | 3.05 | 0.03 | 0.38
2171 | CASANOVA Y SOTO LIMITADA | PUERTO CRISTAL | TRANQUE DE RELAVE 1 PUERTO CRISTAL | ZINC-PLOMO | 66000 | INACTIVO | MURO | AYSEN | CHILE CHICO | 4840608 | 700193 | 652 | 66 | 70 | 22 | 6 | 22813 | 30 | 24 | <10 | 147 | 5 | 121 | 5095 | 6 | 27.08 | 40.34 | 123.52 | 35.05 | 12.43 | 4358.58 | <5 | 39.62 | 45.57 | 15.29 | 27.91 | <10 | <10 | 2.68 | 38.64 | 8.25 | 0.4 | 22.58 | 8.47 | 3.02 | 0.17 | 0.99 | 1.15 | 0.1 | 12.42 | 0.4 | 96.59 | 214.95 | 292.38 | 36.9 | 146.67 | 33.56 | 5.2 | 26.44 | 3.34 | 17.27 | 2.9 | 8.28 | 1.22 | 6.78 | 0.74 | 0.02 | 0.54
2172 | CASANOVA Y SOTO LIMITADA | PUERTO CRISTAL | TRANQUE DE RELAVE 1 PUERTO CRISTAL | ZINC-PLOMO | 66000 | INACTIVO | MURO | AYSEN | CHILE CHICO | 4840611 | 700188 | 158 | 73 | 50 | 13 | <5 | 1770 | 13 | <5 | <10 | 102 | 7 | 99 | 4343 | 7 | 9.2 | 28.9 | 651.67 | 24.56 | 9.61 | 3838.84 | <5 | 24.39 | 67.5 | 21.11 | 1.56 | <10 | <10 | 1.18 | 46.07 | 3.8 | 0.51 | 37.75 | 0.06 | 0.56 | 0.03 | 0.54 | 0.54 | 0.04 | 8.59 | 0.18 | 98.65 | 160.02 | 248.12 | 33.71 | 125.44 | 26.13 | 5.75 | 22.45 | 2.62 | 11.71 | 2.03 | 6.37 | 0.72 | 4.6 | 0.98 | 0.04 | 0.16
2173 | CASANOVA Y SOTO LIMITADA | PUERTO CRISTAL | TRANQUE DE RELAVE 1 PUERTO CRISTAL | ZINC-PLOMO | N/A | INACTIVO | SEDIMENTOS | AYSEN | CHILE CHICO | 4840654 | 700098 | 150 | 60 | 46 | 28 | 10 | 34046 | 52 | 68 | 11 | 143 | 5 | 186 | 4487 | <5 | 51.27 | 43.81 | 29.32 | 53.89 | 17.51 | 3756.5 | <5 | 75.94 | <20 | 3.88 | 34.57 | <10 | <10 | 0.47 | 32.78 | 9.99 | 0.5 | 7.98 | 19.89 | 4.81 | 0.34 | 1.11 | 1.81 | 0.11 | 15.86 | 0.07 | 95.25 | 199.26 | 335.9 | 45.51 | 189.55 | 38.82 | 6.84 | 34.96 | 4.27 | 25.58 | 4.83 | 19.43 | 1.68 | 12.4 | 0.91 | 0.04 | 0.76
2174 | CASANOVA Y SOTO LIMITADA | PUERTO CRISTAL | TRANQUE DE RELAVE 1 PUERTO CRISTAL | ZINC-PLOMO | N/A | INACTIVO | SEDIMENTOS | AYSEN | CHILE CHICO | 4840672 | 700084 | 198 | 61 | 54 | 27 | 8 | 44718 | 35 | 46 | <10 | 104 | <5 | 128 | 6774 | <5 | 43.12 | 40.26 | 26.6 | 38.11 | 17.36 | 5758.04 | <5 | 75.11 | 44.19 | 22.68 | 52.53 | <10 | <10 | 0.79 | 24.49 | 9.55 | 0.48 | 9.95 | 22.17 | 6.29 | 0.45 | 0.89 | 1.44 | 0.1 | 18.01 | 0.12 | 93.95 | 167.73 | 282.13 | 39.14 | 172.55 | 32.2 | 6.44 | 30.39 | 4.59 | 20.95 | 4.19 | 12.32 | 1.74 | 8.77 | 1.12 | 0.04 | 1.33
2175 | CASANOVA Y SOTO LIMITADA | PUERTO CRISTAL | TRANQUE DE RELAVE 1 PUERTO CRISTAL | ZINC-PLOMO | 66000 | INACTIVO | CUBETA | AYSEN | CHILE CHICO | 4840618 | 700128 | 321 | 50 | 36 | 29 | 6 | 85090 | 34 | 38 | <10 | 122 | <5 | 143 | 12872 | 6 | 44.63 | 41.83 | 20.1 | 45.44 | 27.15 | 10674.65 | <5 | 99.38 | 42.04 | 26.79 | 83.44 | <10 | <10 | 0.35 | 22.74 | 8.69 | 0.4 | 7.06 | 20.04 | 4.91 | 0.52 | 1.54 | 1.58 | 0.13 | 21.27 | 0.05 | 88.94 | 163.06 | 263.87 | 35.63 | 131.86 | 32.77 | 7.18 | 30.92 | 4.3 | 23.78 | 4.32 | 12.85 | 1.63 | 10.35 | 1.44 | 0.02 | 0.4
2176 | CASANOVA Y SOTO LIMITADA | PUERTO CRISTAL | TRANQUE DE RELAVE 1 PUERTO CRISTAL | ZINC-PLOMO | N/A | INACTIVO | SEDIMENTOS | AYSEN | CHILE CHICO | 4840519 | 700202 | 208 | 48 | 43 | 28 | 9 | 13287 | 73 | 131 | 17 | 183 | 6 | 299 | 1813 | <5 | 58.36 | 55.99 | 24.31 | 61.2 | 14.56 | 1405.98 | <5 | 24.55 | 28.97 | 14.91 | 16.61 | <10 | <10 | 0.2 | 39.18 | 10.04 | 0.48 | 6.41 | 21.86 | 2.19 | 0.15 | 1.28 | 2.16 | 0.1 | 14.08 | 0.03 | 97.96 | 272.9 | 371.93 | 47.77 | 189.11 | 37.04 | 7.39 | 34.56 | 5.37 | 22.52 | 4.28 | 10.9 | 2.11 | 12.22 | 1.59 | 0.02 | 0.06
791 | LEOPOLDO HERNANDEZ | PLANTA HERNANDEZ | TRANQUE DE RELAVE 1-2 | S/I | N/A | INACTIVO | MURO | COQUIMBO | ILLAPEL | 6501143 | 298145 | 5441 | 105 | 85 | 28 | 66 | 210 | 37 | 22 | 25 | 244 | <5 | 305 | 992 | 24 | 1.61 | 5.04 | 7.41 | 2.42 | 1.19 | 228.42 | 21.82 | 159.47 | <20 | 8.66 | 3.12 | <10 | 12.15 | 0.05 | 67.19 | 8.81 | 0.34 | 14.72 | 0.87 | 0.7 | 0.16 | 0.58 | 1.48 | 0.15 | 4.13 | - | 99.11 | 9.37 | 19.81 | 2.6 | 11.28 | 2.27 | 0.7 | 2.25 | 0.33 | 1.75 | 0.35 | 1.01 | 0.14 | 0.93 | 0.11 | 0.1 | 30.62
792 | LEOPOLDO HERNANDEZ | PLANTA HERNANDEZ | TRANQUE DE RELAVE 1-2 | S/I | 26763 | INACTIVO | CUBETA | COQUIMBO | ILLAPEL | 6501176 | 298110 | 4428 | 100 | 77 | 19 | 72 | 78 | 40 | 20 | 38 | 305 | 13 | <20 | 913 | 10 | 2.12 | 6.31 | 0.57 | 1.64 | 1.01 | 287.9 | 10.29 | 61.79 | 25.6 | 4.3 | 5.04 | <10 | <10 | 0.02 | 67.49 | 7.92 | 0.38 | 11.33 | 4.32 | 0.71 | 0.23 | 0.45 | 1.44 | 0.12 | 4.95 | - | 99.32 | 10.45 | 22.13 | 3.07 | 12.95 | 3.41 | 0.84 | 3.49 | 0.54 | 3.9 | 0.68 | 1.84 | 0.36 | 1.62 | 0.23 | 0.16 | 9.06
793 | LEOPOLDO HERNANDEZ | PLANTA HERNANDEZ | TRANQUE DE RELAVE 1-2 | S/I | 26763 | INACTIVO | CUBETA | COQUIMBO | ILLAPEL | 6501171 | 298083 | 6860 | 127 | 74 | 19 | 76 | 354 | 50 | 181 | 34 | 288 | 9 | 3207 | 1230 | 19 | 3.05 | 5.88 | 1.29 | 2.62 | 1.51 | 1012.14 | 15.52 | 222.08 | <20 | 16.37 | 3.88 | <10 | <10 | 0.14 | 66.81 | 9.53 | 0.35 | 10.35 | 3.02 | 0.97 | 0.23 | 0.9 | 1.77 | 0.13 | 4.57 | - | 98.62 | 13.29 | 24.26 | 3.83 | 13.57 | 3.05 | 0.95 | 2.8 | 0.41 | 2.74 | 0.45 | 1.34 | 0.23 | 1.02 | 0.15 | 0.27 | 14.71
794 | LEOPOLDO HERNANDEZ | PLANTA HERNANDEZ | TRANQUE DE RELAVE 1-2 | S/I | 26763 | INACTIVO | CUBETA | COQUIMBO | ILLAPEL | 6501144 | 298117 | 9377 | 107 | 84 | 19 | 74 | 41 | 48 | 39 | 38 | 281 | 15 | 94 | 907 | 20 | 2.52 | 5 | 0.89 | 2.51 | 1.48 | 256.93 | 18.89 | 53.94 | 24.54 | 5.3 | 4.14 | <10 | <10 | <0,01 | 71.31 | 8.15 | 0.39 | 10.05 | 1.66 | 0.55 | 0.06 | 0.31 | 1.67 | 0.16 | 4.24 | - | 98.54 | 8.95 | 18.61 | 2.54 | 11.87 | 2.4 | 0.55 | 2.3 | 0.32 | 2.04 | 0.37 | 1.31 | 0.17 | 1 | 0.15 | 0.07 | 8.5
795 | LEOPOLDO HERNANDEZ | PLANTA HERNANDEZ | TRANQUE DE RELAVE 1-2 | S/I | N/A | INACTIVO | SEDIMENTOS | COQUIMBO | ILLAPEL | 6501109 | 298125 | 1158 | 118 | 28 | 12 | 73 | 74 | 92 | 249 | 56 | 349 | 28 | 424 | 86 | 16 | 2.84 | 5.81 | 0.96 | 11.72 | 3.37 | <20 | <5 | 52.21 | 32.58 | 6.93 | 6.92 | <10 | <10 | <0,01 | 65.1 | 15.46 | 0.49 | 6.15 | 2.29 | 1.14 | 0.11 | 2.35 | 2.62 | 0.13 | 3.93 | - | 99.78 | 28.9 | 49.79 | 6.57 | 22.41 | 4.31 | 1.16 | 3.45 | 0.47 | 4.06 | 0.73 | 2.26 | 0.26 | 2.32 | 0.38 | 0.07 | 7.77
1656 | DANIEL AMIGO | TALTAL | TRANQUE DE RELAVE 1-2-3 | ORO-COBRE | 62700 | INACTIVO | CUBETA | ANTOFAGASTA | TALTAL | 7190910 | 351844 | 1568 | 25 | 56 | 29 | 22 | 109 | 18 | 383 | <10 | 556 | 13 | 25532 | 4572 | <5 | 1.31 | 3.41 | 0.5 | 3.93 | 1.27 | 4241.72 | <5 | 303.87 | <20 | 10.02 | 2.5 | <10 | 10.11 | 0.9 | 80.58 | 4.46 | 0.28 | 1.98 | 0.68 | 0.68 | 0.02 | 1.3 | 0.67 | 0.05 | 4.7 | 1.33 | 96.73 | 16.96 | 34.81 | 4.47 | 18.43 | 3.45 | 0.88 | 3.04 | 0.4 | 2.14 | 0.43 | 1.26 | 0.18 | 1.24 | 0.13 | <0,02 | 0.01
1657 | DANIEL AMIGO | TALTAL | TRANQUE DE RELAVE 1-2-3 | ORO-COBRE | 62700 | INACTIVO | CUBETA | ANTOFAGASTA | TALTAL | 7190924 | 351849 | 312 | 29 | 62 | 25 | 20 | <5 | 11 | 433 | <10 | 416 | 12 | 16351 | 5571 | 33 | 2.02 | 4.3 | 0.34 | 2.9 | 0.46 | 5280.71 | <5 | 355.86 | 67.9 | 7.61 | 2.01 | <10 | 18 | 1.09 | 80.81 | 5.31 | 0.21 | 2.16 | 0.74 | 0.56 | 0.01 | 1.25 | 0.52 | 0.05 | 5.1 | 0.85 | 97.57 | 14.92 | 30.36 | 3.96 | 16.46 | 3.36 | 1.02 | 2.98 | 0.4 | 1.92 | 0.4 | 1.11 | 0.16 | 1.1 | 0.16 | <0,02 | <0,01
1658 | DANIEL AMIGO | TALTAL | TRANQUE DE RELAVE 1-2-3 | ORO-COBRE | 62700 | INACTIVO | CUBETA | ANTOFAGASTA | TALTAL | 7190950 | 351866 | 419 | 37 | 59 | 16 | 12 | <5 | 7 | 268 | <10 | 545 | 13 | 22145 | 11300 | 13 | 0.91 | 5.32 | 0.58 | 3.28 | 0.77 | 11073.42 | 5.42 | 920.9 | 73.92 | 8.86 | 3.12 | <10 | 47.77 | 0.38 | 85.66 | 1.65 | 0.32 | 2.49 | 0.18 | 0.54 | <0,01 | 1.12 | 0.19 | 0.04 | 3.28 | 1.16 | 96.63 | 14.16 | 29.97 | 3.94 | 15.81 | 2.93 | 0.73 | 2.47 | 0.34 | 1.52 | 0.3 | 0.85 | 0.16 | 0.8 | 0.14 | <0,02 | <0,01
1659 | DANIEL AMIGO | TALTAL | TRANQUE DE RELAVE 1-2-3 | ORO-COBRE | N/A | INACTIVO | SEDIMENTOS | ANTOFAGASTA | TALTAL | 7190993 | 351821 | 109 | 338 | 82 | <5 | 10 | 131 | 51 | 419 | <10 | 109 | <5 | 1821 | 327 | 6 | 1.79 | 6.49 | 0.98 | 4.91 | 1.43 | <20 | 7.14 | 29.33 | <20 | 7.95 | 2.27 | <10 | <10 | 0.09 | 34.03 | 12.35 | 0.62 | 15.42 | 13.4 | 6.13 | 0.16 | 4.07 | 1.76 | 0.26 | 11.2 | 0.1 | 99.48 | 17.41 | 36.22 | 4.78 | 20.48 | 3.95 | 0.96 | 3.34 | 0.47 | 2.3 | 0.45 | 1.5 | 0.18 | 1.28 | 0.16 | <0,02 | 0.05
1660 | DANIEL AMIGO | TALTAL | TRANQUE DE RELAVE 1-2-3 | ORO-COBRE | N/A | INACTIVO | SEDIMENTOS | ANTOFAGASTA | TALTAL | 7191003 | 351843 | 88 | 116 | 39 | <5 | <5 | 71 | 24 | 957 | <10 | 106 | <5 | 2182 | 292 | 16 | 2.21 | 5.45 | 0.24 | 4.63 | 1.17 | <20 | 5.59 | 27.05 | <20 | 8.69 | 3.55 | <10 | <10 | 0.13 | 22.69 | 7.8 | 0.61 | 7.62 | 30.89 | 3.6 | 0.1 | 3.08 | 0.83 | 0.2 | 21.82 | 0.11 | 99.35 | 19.9 | 37.7 | 4.96 | 20.15 | 3.89 | 1.06 | 3.21 | 0.41 | 2.4 | 0.42 | 1.23 | 0.17 | 1.13 | 0.1 | <0,02 | <0,01
1676 | CEMENTO POLPAICO S.A | CERRO BLANCO | TRANQUE DE RELAVE 1-2-3-4 | CALIZA | 12397500 | INACTIVO | CUBETA | METROPOLITANA | TIL TIL | 6331067 | 329151 | 48 | 119 | 36 | 36 | 8 | <5 | 28 | 265 | <10 | 76 | 6 | 80 | 857 | 9 | 4.94 | 1.44 | 0.64 | 2.78 | 1.31 | <20 | <5 | 27.11 | 61.65 | 10.39 | <1 | <10 | <10 | <0,01 | 37.08 | 6.51 | 0.41 | 4.13 | 23.96 | 7.48 | 0.07 | 0.37 | 0.61 | 0.09 | 19.05 | <0,01 | 99.76 | 5.72 | 16.02 | 1.99 | 7.51 | 1.52 | 0.36 | 1.24 | 0.18 | 1.14 | 0.2 | 0.6 | 0.1 | 0.62 | 0.1 | <0,02 | 0.55
1677 | CEMENTO POLPAICO S.A | CERRO BLANCO | TRANQUE DE RELAVE 1-2-3-4 | CALIZA | 12397500 | INACTIVO | CUBETA | METROPOLITANA | TIL TIL | 6331099 | 329154 | 46 | 121 | 26 | 41 | <5 | <5 | 21 | 248 | <10 | 62 | <5 | 29 | 890 | 14 | 0.48 | 1.39 | 1.4 | 0.79 | 1.16 | <20 | 6.06 | <10 | <20 | 7.37 | <1 | <10 | <10 | <0,01 | 25.65 | 5.25 | 0.33 | 3.36 | 31.98 | 7.61 | 0.07 | 0.18 | 0.47 | 0.09 | 24.43 | <0,01 | 99.41 | 10.03 | 19.5 | 1.81 | 6.58 | 1.12 | 0.37 | 1.22 | 0.24 | 1.33 | 0.32 | 1.14 | 0.18 | 1.29 | 0.19 | <0,02 | 0.01
1678 | CEMENTO POLPAICO S.A | CERRO BLANCO | TRANQUE DE RELAVE 1-2-3-4 | CALIZA | N/A | INACTIVO | SEDIMENTOS | METROPOLITANA | TIL TIL | 6331709 | 329557 | 16 | 58 | 20 | 57 | <5 | <5 | 7 | 152 | <10 | 84 | <5 | <20 | 917 | 10 | 0.4 | 2.52 | 1.3 | 2.27 | 1.19 | <20 | <5 | 10.8 | <20 | 2.47 | <1 | <10 | <10 | <0,01 | 31.75 | 1.97 | 0.12 | 1.26 | 38.33 | 2.36 | 0.04 | <0,01 | 0.17 | 0.07 | 23.46 | <0,01 | 99.53 | 4.23 | 13.13 | 1.6 | 6.13 | 1.23 | 0.26 | 1.13 | 0.14 | 0.69 | 0.12 | 0.32 | 0.05 | 0.26 | 0.05 | <0,02 | 0.01
1679 | CEMIN | PLANTA BATUCO | TRANQUE DE RELAVE 1-PRISMA DE SEGURIDAD-CIERRE MEJORADO | COBRE | 250000 | ACTIVO | CUBETA | METROPOLITANA | LAMPA | 6318935 | 328779 | 4953 | 61 | 77 | <5 | 11 | 19757 | 55 | 44 | <10 | 192 | <5 | 329 | 1786 | 15 | 2.41 | 4.22 | 1 | 2.7 | 0.86 | 571.44 | 6.1 | 21.04 | 28.49 | 24.7 | 28.36 | <10 | <10 | 2.85 | 63.41 | 8.48 | 0.26 | 8.33 | 2.95 | 2.72 | 0.27 | 1.06 | 1.71 | 0.09 | 7.75 | <0,01 | 97.04 | 8.52 | 17.93 | 2.16 | 8.43 | 2.22 | 0.46 | 1.77 | 0.21 | 1.31 | 0.26 | 0.61 | 0.12 | 0.74 | 0.1 | <0,02 | <0,01
1680 | CEMIN | PLANTA BATUCO | TRANQUE DE RELAVE 1-PRISMA DE SEGURIDAD-CIERRE MEJORADO | COBRE | 250000 | ACTIVO | CUBETA | METROPOLITANA | LAMPA | 6318857 | 328798 | 4132 | 98 | 131 | <5 | 18 | 13719 | 57 | 39 | <10 | 148 | <5 | 298 | 3203 | 8 | 3.28 | 4.18 | 1.36 | 3.14 | 1.15 | 2266.07 | 8.49 | 301.96 | 103.43 | 19.69 | 36.01 | <10 | <10 | 2.48 | 49.44 | 11.45 | 0.35 | 12.39 | 4.97 | 2.85 | 0.37 | 1.13 | 2.13 | 0.13 | 12.13 | <0,01 | 97.34 | 11.17 | 23.77 | 3 | 13.18 | 2.84 | 0.75 | 2.8 | 0.42 | 1.98 | 0.41 | 1.07 | 0.14 | 0.92 | 0.11 | <0,02 | 0.82
1681 | CEMIN | PLANTA BATUCO | TRANQUE DE RELAVE 1-PRISMA DE SEGURIDAD-CIERRE MEJORADO | COBRE | 250000 | ACTIVO | CUBETA | METROPOLITANA | LAMPA | 6318821 | 328815 | 5801 | 76 | 74 | <5 | 8 | 19550 | 38 | 18 | <10 | 149 | <5 | 155 | 2130 | 8 | 2.86 | 4.01 | 0.52 | 1.53 | 0.75 | 742.29 | 8.53 | 28.58 | 116.97 | 21.24 | 47.03 | <10 | <10 | 3.21 | 56.67 | 9.43 | 0.26 | 13.03 | 2.39 | 3.2 | 0.39 | 1.05 | 1.42 | 0.1 | 8.91 | <0,01 | 96.85 | 5.76 | 12.82 | 1.83 | 7.07 | 1.59 | 0.38 | 1.45 | 0.19 | 1.18 | 0.23 | 0.69 | 0.12 | 0.69 | 0.06 | <0,02 | 1.01
1896 | CEMIN | PLANTA BATUCO | TRANQUE DE RELAVE 1-PRISMA DE SEGURIDAD-CIERRE MEJORADO | COBRE | N/A | ACTIVO | SEDIMENTOS | METROPOLITANA | LAMPA | 6318685 | 329139 | 3199 | 62 | 109 | <5 | 21 | 19139 | 40 | 83 | <10 | 155 | 6 | 595 | 1362 | 14 | 3.22 | 3.86 | 2.23 | 2.27 | 1.57 | 946.88 | 19.31 | 32.56 | <20 | 6.17 | 22.67 | <10 | <10 | 0.1 | 52.75 | 8.43 | 0.44 | 9.07 | 13.08 | 2.7 | 0.27 | 0.91 | 1.97 | 0.19 | 7.31 | <0,01 | 97.14 | 8.09 | 16.18 | 1.95 | 7.76 | 1.67 | 0.56 | 1.57 | 0.2 | 1.54 | 0.27 | 0.92 | 0.11 | 0.75 | 0.11 | <0,02 | 0.31
39 | SOTRAMIN | PLANTA MANUEL RODRIGUEZ | TRANQUE DE RELAVE 2 | COBRE | 55725 | INACTIVO | CUBETA | ANTOFAGASTA | TALTAL | 7190193 | 351515 | 3407 | 144 | 108 | 17 | 140 | 117 | 96 | 123 | 37 | 241 | 7 | 70 | 79 | 10 | 5.08 | 2.09 | 1.65 | 3.8 | 8.49 | <20 | 24 | 10 | 66 | 1 | 5 | <10 | <10 | 0.68 | 51.19 | 13.48 | 0.62 | 11.3 | 4.2 | 5.11 | 0.12 | 2.74 | 2.9 | 0.46 | 5.45 | 1.69 | 99.26 | 665.29 | 744.18 | 50.02 | 148.06 | 13.25 | 2.35 | 11.36 | 0.92 | 4.04 | 0.92 | 2.3 | 0.34 | 1.94 | 0.19 | 0.02 | <0,01
1291 | MARAY S.A. | EL MARAY | TRANQUE DE RELAVE 2 | ORO | N/A | INACTIVO | MURO | COQUIMBO | ANDACOLLO | 6654105 | 301815 | 397 | 150 | 56 | <5 | 6 | 3337 | 141 | 108 | 48 | 277 | 12 | 1942 | 147 | 26 | 0.4 | 4.81 | 0.5 | 10.22 | 2.95 | <20 | 5.38 | 129.11 | <20 | 7.06 | 2.86 | 12.53 | <10 | 0.11 | 58.18 | 16.04 | 0.52 | 8.46 | 0.48 | 1.04 | 0.49 | 0.39 | 9.77 | 0.34 | 3.3 | - | 98.99 | 14.88 | 32.46 | 4.74 | 21.21 | 4.74 | 1.28 | 3.95 | 0.55 | 3.08 | 0.66 | 2.01 | 0.31 | 2.09 | 0.36 | 0.04 | 2.46
1292 | MARAY S.A. | EL MARAY | TRANQUE DE RELAVE 2 | ORO | 31437 | INACTIVO | CUBETA | COQUIMBO | ANDACOLLO | 6654081 | 301846 | 374 | 141 | 27 | <5 | 6 | 3045 | 144 | 153 | 50 | 264 | 10 | 2405 | 127 | 25 | 0.4 | 4.83 | 0.65 | 8.2 | 2.15 | <20 | 5.17 | 43.72 | 33.99 | 10.26 | 3.57 | <10 | <10 | 0.31 | 56.74 | 16.39 | 0.48 | 7.8 | 1.07 | 1.2 | 0.43 | 0.72 | 9.9 | 0.36 | 3.95 | - | 99.03 | 19.19 | 42.88 | 5.91 | 25.76 | 5.3 | 1.15 | 4.31 | 0.62 | 2.81 | 0.57 | 1.74 | 0.29 | 1.78 | 0.33 | <0,02 | 2.36
1334 | SCM TAMBILLOS | TAMBILLOS | TRANQUE DE RELAVE 2 | ORO-COBRE | N/A | INACTIVO | MURO | COQUIMBO | COQUIMBO | 6656968 | 283862 | 1015 | 82 | 28 | <5 | 8 | 2322 | 53 | 300 | <10 | 84 | <5 | 18361 | 342 | 16 | 1.36 | 3.54 | 0.27 | 4.68 | 1.85 | <20 | 21.54 | 12.96 | 23.54 | 9.03 | 3.54 | <10 | <10 | 1.03 | 44.38 | 10.28 | 0.21 | 16.15 | 13.52 | 3.8 | 0.49 | 1.01 | 2.85 | 0.6 | 3.24 | 1.07 | 99.87 | 18.84 | 39.06 | 5.2 | 21.58 | 4.39 | 1.7 | 3.74 | 0.49 | 2.76 | 0.52 | 1.53 | 0.27 | 1.44 | 0.17 | 0.02 | 0.85
1335 | SCM TAMBILLOS | TAMBILLOS | TRANQUE DE RELAVE 2 | ORO-COBRE | N/A | INACTIVO | MURO | COQUIMBO | COQUIMBO | 6656958 | 283957 | 452 | 78 | 43 | <5 | 6 | 3529 | 11 | 39 | <10 | 64 | <5 | 1049 | 206 | 9 | 0.96 | 3.06 | 0.23 | 3.7 | 1.01 | <20 | 18.14 | <10 | 25.35 | 18.51 | 4.4 | <10 | <10 | 1.12 | 38.47 | 8.16 | 0.34 | 21.64 | 17.45 | 5.76 | 0.69 | 0.72 | 1.04 | 1.19 | 3.78 | 0.06 | 99.85 | 15.75 | 34.15 | 4.39 | 18.06 | 3.69 | 1.07 | 3.03 | 0.34 | 2 | 0.48 | 1.1 | 0.19 | 1.07 | 0.19 | <0,02 | 0.93
1336 | SCM TAMBILLOS | TAMBILLOS | TRANQUE DE RELAVE 2 | ORO-COBRE | 432000 | INACTIVO | CUBETA | COQUIMBO | COQUIMBO | 6656975 | 283944 | 998 | 103 | 38 | 22 | <5 | 1213 | 35 | 139 | <10 | 162 | <5 | 6274 | 344 | 28 | 1.57 | 3.88 | 0.32 | 7.75 | 2.04 | 24.5 | 24.14 | 135.81 | <20 | 17.33 | 4.77 | <10 | 41.43 | 0.68 | 54.69 | 8.68 | 0.36 | 13.4 | 10.22 | 2.64 | 0.42 | 1.28 | 2.23 | 0.59 | 3.7 | 0.37 | 99.52 | 18.16 | 43.31 | 5.22 | 21.92 | 4.53 | 1.26 | 3.66 | 0.44 | 2.49 | 0.49 | 1.51 | 0.24 | 1.62 | 0.22 | 0.02 | 2.64
1337 | SCM TAMBILLOS | TAMBILLOS | TRANQUE DE RELAVE 2 | ORO-COBRE | 432000 | INACTIVO | CUBETA | COQUIMBO | COQUIMBO | 6657038 | 283906 | 1277 | 125 | 45 | <5 | 7 | 1248 | 28 | 73 | <10 | 106 | <5 | 1926 | 961 | 20 | 0.93 | 5.23 | 1.94 | 8.88 | 1.95 | 161.73 | 29.8 | 73.97 | 33.87 | 17.92 | 2.03 | <10 | 175.21 | 0.76 | 43.58 | 10.09 | 0.42 | 16.62 | 14.01 | 3.53 | 0.56 | 1.36 | 1.9 | 0.64 | 6.26 | 0.11 | 99.64 | 23.98 | 51.16 | 6.39 | 25 | 4.73 | 1.74 | 3.72 | 0.46 | 2.85 | 0.49 | 1.63 | 0.26 | 1.72 | 0.31 | <0,02 | 3.56
1338 | SCM TAMBILLOS | TAMBILLOS | TRANQUE DE RELAVE 2 | ORO-COBRE | 432000 | INACTIVO | CUBETA | COQUIMBO | COQUIMBO | 6657049 | 283859 | 1585 | 85 | 35 | 103 | 8 | 2469 | 19 | 101 | <10 | 104 | <5 | 4822 | 926 | 27 | 1.2 | 3.12 | 0.5 | 3.59 | 1.16 | 266.63 | 30.77 | 66.33 | 32.55 | 17.1 | 4.29 | <10 | 29.93 | 0.85 | 48.42 | 8.09 | 0.28 | 17.66 | 12.51 | 4.33 | 0.51 | 0.97 | 1.4 | 0.78 | 3.38 | 0.28 | 99.31 | 15.51 | 31.83 | 4.09 | 16.85 | 3.16 | 0.8 | 2.78 | 0.36 | 1.95 | 0.39 | 1.15 | 0.16 | 1.14 | 0.12 | 0.03 | 0.65
1682 | CEMIN | PLANTA BATUCO | TRANQUE DE RELAVE 2 | COBRE | 57465 | INACTIVO | CUBETA | METROPOLITANA | LAMPA | 6318788 | 328861 | 830 | 70 | 242 | <5 | <5 | 2560 | 38 | 42 | <10 | 94 | <5 | 26 | 2553 | 23 | 2.33 | 2.27 | 0.51 | 2.68 | 0.82 | 895.32 | 7.85 | 19.35 | 45.6 | 4.25 | 6.02 | <10 | <10 | 2.35 | 60.38 | 7.67 | 0.22 | 13.41 | 2.83 | 1.9 | 0.18 | 0.17 | 1.26 | 0.09 | 11.26 | <0,01 | 99.38 | 6.23 | 11.98 | 1.25 | 5.91 | 0.95 | 0.27 | 0.98 | 0.15 | 0.74 | 0.15 | 0.46 | 0.06 | 0.44 | 0.04 | 0.02 | 0.23
1861 | SOTRAMIN | PLANTA MANUEL RODRIGUEZ | TRANQUE DE RELAVE 2 | COBRE | N/A | INACTIVO | SEDIMENTOS | ANTOFAGASTA | TALTAL | 7190231 | 351441 | 2397 | 236 | 91 | 21 | 42 | 569 | 44 | 87 | <10 | 161 | <5 | 483 | 728 | <5 | 2.78 | 5.28 | 2.13 | 6.45 | 3.36 | 471.15 | 12.68 | 61.69 | <20 | 4.47 | 2.17 | <10 | <10 | 0.03 | 54.02 | 11.61 | 0.65 | 19.12 | 2.44 | 3.11 | 0.1 | 2.34 | 2.14 | 0.38 | 3.08 | <0,01 | 98.99 | 56.8 | 80.27 | 7.39 | 24.13 | 4 | 1.09 | 4.01 | 0.57 | 2.82 | 0.59 | 1.64 | 0.24 | 1.61 | 0.24 | 0.02 | 0.82
2177 | CASANOVA Y SOTO LIMITADA | PUERTO CRISTAL | TRANQUE DE RELAVE 2 PUERTO CRISTAL | ZINC-PLOMO | 48600 | INACTIVO | MURO | AYSEN | CHILE CHICO | 4840490 | 700117 | 382 | 50 | 49 | 29 | <5 | 98613 | 30 | 13 | <10 | 96 | <5 | 54 | 24654 | 8 | 53.82 | 26.52 | 13.88 | 40.01 | 37.02 | 20245.42 | <5 | 183.89 | 101.42 | 35.5 | 98.18 | <10 | <10 | 1.27 | 23.08 | 9.74 | 0.34 | 7.11 | 16.13 | 4.45 | 0.58 | 1.51 | 1.74 | 0.1 | 20.5 | 0.19 | 85.47 | 120.51 | 203.21 | 29.64 | 106.96 | 24.03 | 6.95 | 27.61 | 4.14 | 18.21 | 3.99 | 10.65 | 1.35 | 8.96 | 1.58 | 0.02 | 1.07
2178 | CASANOVA Y SOTO LIMITADA | PUERTO CRISTAL | TRANQUE DE RELAVE 2 PUERTO CRISTAL | ZINC-PLOMO | 48600 | INACTIVO | MURO | AYSEN | CHILE CHICO | 4840473 | 700047 | 209 | 43 | 30 | 29 | <5 | 87754 | 31 | 33 | <10 | 105 | <5 | 79 | 17969 | <5 | 4.28 | 3.82 | 1.33 | 4.4 | 3.07 | 14857.47 | <5 | 87.34 | 43.93 | 29.73 | 90.44 | <10 | <10 | 0.14 | 20.09 | 8.47 | 0.46 | 5.29 | 20.65 | 4.99 | 0.61 | 1.19 | 1.63 | 0.12 | 24.29 | 0.02 | 87.8 | 19.47 | 26.05 | 3.5 | 15.68 | 2.84 | 0.78 | 3.13 | 0.48 | 2.72 | 0.42 | 1.31 | 0.13 | 0.66 | 0.16 | 0.02 | 2.11
2179 | CASANOVA Y SOTO LIMITADA | PUERTO CRISTAL | TRANQUE DE RELAVE 2 PUERTO CRISTAL | ZINC-PLOMO | 48600 | INACTIVO | CUBETA | AYSEN | CHILE CHICO | 4840537 | 700077 | 1687 | 49 | 51 | 21 | <5 | 4605 | 23 | 11 | <10 | 116 | <5 | 120 | 20299 | <5 | 2.86 | 2.96 | 1.2 | 4.49 | 1.03 | 16683.63 | <5 | 56.48 | 42.11 | 23.43 | 7.72 | <10 | <10 | 4.81 | 33.04 | 7.47 | 0.27 | 25.07 | 3.37 | 1.29 | 0.04 | 0.75 | 0.99 | 0.08 | 22.28 | 0.72 | 95.36 | 27.36 | 21.85 | 2.93 | 9.84 | 1.76 | 0.36 | 1.61 | 0.18 | 0.83 | 0.18 | 0.39 | 0.06 | 0.42 | 0.06 | 0.02 | 1.44
2180 | CASANOVA Y SOTO LIMITADA | PUERTO CRISTAL | TRANQUE DE RELAVE 2 PUERTO CRISTAL | ZINC-PLOMO | 48600 | INACTIVO | CUBETA | AYSEN | CHILE CHICO | 4840531 | 700102 | 184 | 49 | 44 | 28 | 8 | 13810 | 21 | 70 | <10 | 56 | <5 | 80 | 6794 | <5 | 2.89 | 2.42 | 1.77 | 2.99 | 1.86 | 6404.25 | <5 | 143.27 | 31.85 | <1 | 18.78 | <10 | <10 | 0.9 | 11.13 | 6.98 | 0.4 | 10.07 | 33.33 | 6.88 | 0.59 | 0.32 | 0.82 | 0.09 | 26.43 | 0.14 | 97.18 | 16.41 | 29.08 | 3.52 | 15.54 | 3.47 | 0.61 | 3.09 | 0.41 | 2.96 | 0.43 | 1.2 | 0.14 | 0.94 | 0.11 | 0.02 | 2.35
2181 | CASANOVA Y SOTO LIMITADA | PUERTO CRISTAL | TRANQUE DE RELAVE 2 PUERTO CRISTAL | ZINC-PLOMO | 48600 | INACTIVO | CUBETA | AYSEN | CHILE CHICO | 4840571 | 700124 | 405 | 58 | 59 | 28 | 9 | 34972 | 28 | 55 | <10 | 56 | <5 | 82 | 7831 | <5 | 3.82 | 1.54 | 1.91 | 2.89 | 2.53 | 6536.16 | <5 | 98.13 | 83.37 | 15.24 | 50.32 | <10 | <10 | 0.42 | 11.16 | 6.01 | 0.4 | 9.99 | 31.86 | 7.15 | 0.54 | 0.67 | 1.17 | 0.1 | 25.71 | 0.06 | 94.8 | 14.01 | 40.12 | 3.36 | 13.75 | 2.87 | 0.57 | 2.86 | 0.46 | 2.36 | 0.5 | 1.45 | 0.15 | 0.76 | 0.11 | <0,02 | 1.84
2182 | CASANOVA Y SOTO LIMITADA | PUERTO CRISTAL | TRANQUE DE RELAVE 2 PUERTO CRISTAL | ZINC-PLOMO | 48600 | INACTIVO | CUBETA | AYSEN | CHILE CHICO | 4840545 | 700159 | 208 | 45 | 38 | 28 | 10 | 87933 | 31 | 34 | <10 | 86 | <5 | 85 | 4572 | <5 | 3.78 | 3.9 | 1.86 | 3.4 | 1.58 | 4014.07 | <5 | 87.33 | 40.05 | 21.45 | 108.82 | <10 | <10 | 1.75 | 19.19 | 8.51 | 0.39 | 8.44 | 25.23 | 6.32 | 0.6 | 1.03 | 1.44 | 0.08 | 18.94 | 0.26 | 90.44 | 16.19 | 25.5 | 3.31 | 12.93 | 2.89 | 0.61 | 2.71 | 0.39 | 2.33 | 0.41 | 1.1 | 0.14 | 0.82 | 0.14 | <0,02 | 1.84
2183 | CASANOVA Y SOTO LIMITADA | PUERTO CRISTAL | TRANQUE DE RELAVE 2 PUERTO CRISTAL | ZINC-PLOMO | 48600 | INACTIVO | CUBETA | AYSEN | CHILE CHICO | 4840536 | 700138 | 181 | 57 | 56 | 28 | 12 | 67014 | 43 | 35 | <10 | 112 | 6 | 126 | 7187 | <5 | 4.86 | 3.48 | 2.09 | 5.46 | 2.63 | 6188.05 | <5 | 93.17 | 90.6 | 15.88 | 78.93 | <10 | <10 | 1.51 | 23.13 | 10.37 | 0.5 | 8.18 | 21.47 | 5.82 | 0.51 | 0.84 | 1.85 | 0.12 | 18.96 | 0.23 | 91.97 | 19.62 | 36.07 | 4.64 | 19.55 | 3.79 | 0.61 | 3.62 | 0.49 | 3.07 | 0.57 | 1.46 | 0.16 | 1.16 | 0.16 | <0,02 | 3.44
1345 | SCM TAMBILLOS | TAMBILLOS | TRANQUE DE RELAVE 3 | COBRE | N/A | INACTIVO | MURO | COQUIMBO | COQUIMBO | 6656803 | 283954 | 555 | 86 | 48 | 14 | 12 | 2385 | 12 | 54 | <10 | 52 | <5 | 30 | 94 | 20 | 3.15 | 3.42 | 0.37 | 7.17 | 2.03 | <20 | 16.16 | <10 | <20 | 19.78 | 3.9 | <10 | <10 | 1.65 | 38.17 | 8.52 | 0.36 | 26.08 | 13.07 | 5.59 | 0.61 | 0.83 | 1.03 | 0.71 | 4.53 | <0,01 | 99.82 | 22.58 | 47 | 6.56 | 27.42 | 5.84 | 1.93 | 5.29 | 0.72 | 4.05 | 0.82 | 2.3 | 0.41 | 2.12 | 0.35 | 0.02 | 0.44
1346 | SCM TAMBILLOS | TAMBILLOS | TRANQUE DE RELAVE 3 | COBRE | 256671 | INACTIVO | CUBETA | COQUIMBO | COQUIMBO | 6656790 | 283955 | 250 | 91 | 41 | <5 | <5 | 982 | 12 | 56 | <10 | 43 | <5 | 146 | 81 | 22 | 3.13 | 4.49 | 0.33 | 6.39 | 1.67 | <20 | 16.35 | <10 | <20 | 18.78 | 1.51 | <10 | <10 | 0.88 | 37.03 | 8.92 | 0.37 | 28.82 | 11.94 | 5.61 | 0.59 | 0.82 | 1.29 | 0.76 | 3.75 | 0.01 | 100.07 | 18.36 | 40.55 | 5.42 | 23.09 | 4.88 | 1.69 | 4.07 | 0.55 | 3.07 | 0.59 | 1.74 | 0.26 | 1.75 | 0.31 | <0,02 | 0.98
1347 | SCM TAMBILLOS | TAMBILLOS | TRANQUE DE RELAVE 3 | COBRE | 256671 | INACTIVO | CUBETA | COQUIMBO | COQUIMBO | 6656737 | 284020 | 638 | 87 | 46 | <5 | 5 | 1946 | 13 | 64 | <10 | 47 | <5 | 94 | 80 | 11 | 3.58 | 1.92 | 1.33 | 1.88 | 0.69 | <20 | 23.6 | <10 | <20 | 17.8 | 2.5 | <10 | <10 | 0.91 | 38.15 | 8.93 | 0.37 | 27.55 | 11.72 | 5.64 | 0.57 | 1.04 | 1.3 | 0.76 | 3.3 | 0.01 | 99.62 | 13.1 | 28.37 | 3.93 | 17.18 | 3.78 | 1.32 | 3.36 | 0.41 | 2.34 | 0.45 | 1.18 | 0.16 | 0.93 | 0.14 | <0,02 | 0.08
1348 | SCM TAMBILLOS | TAMBILLOS | TRANQUE DE RELAVE 3 | COBRE | 256671 | INACTIVO | CUBETA | COQUIMBO | COQUIMBO | 6656704 | 283996 | 376 | 85 | 51 | <5 | <5 | 1478 | 11 | 55 | <10 | 42 | <5 | 114 | 85 | 7 | 2.27 | 3.49 | 0.63 | 2.07 | 1.19 | <20 | 20.9 | <10 | 36.48 | 12.2 | 3.18 | <10 | <10 | 0.87 | 38.12 | 8.49 | 0.36 | 29.2 | 11.71 | 5.6 | 0.56 | 0.9 | 1.3 | 0.94 | 3.19 | 0.01 | 100.6 | 13.18 | 27.71 | 3.79 | 16.8 | 3.79 | 1.28 | 3.8 | 0.58 | 2.99 | 0.59 | 1.49 | 0.2 | 1.18 | 0.16 | <0,02 | 0.11
56 | COEMIN S.A | PLANTA CERRILLOS | TRANQUE DE RELAVE 3 | COBRE | 5816300 | ACTIVO | CUBETA | ATACAMA | TIERRA AMARILLA | 6949716 | 378645 | 397 | 132 | 115 | 33 | 88 | 249 | 62 | <5 | 13 | 80 | <5 | 542 | 55 | 20 | 1.38 | 2.96 | 31.79 | 4.14 | 2.88 | <20 | 7.46 | 16.7 | 37.53 | 17.29 | <1 | <10 | <10 | 0.6 | 43.85 | 12 | 0.49 | 22.62 | 4.38 | 6.53 | 0.18 | 0.68 | 3.3 | 0.33 | 4.02 | 1.5 | 99.86 | 34.63 | 56.23 | 5.55 | 22.2 | 3.7 | 0.63 | 4.36 | 0.38 | 2.33 | 0.6 | 1.97 | 0.24 | 2.13 | 0.24 | <0,02 | <0,01
59 | COEMIN S.A | PLANTA CERRILLOS | TRANQUE DE RELAVE 3 | COBRE | N/A | ACTIVO | MURO | ATACAMA | TIERRA AMARILLA | 6949444 | 378685 | 1402 | 124 | 130 | 34 | 86 | 764 | 67 | <5 | 11 | 73 | <5 | 692 | 75 | 9 | 1.65 | 2.8 | 7.46 | 6.82 | 4.27 | <20 | 8.7 | 17.26 | 33.1 | 1.91 | <1 | <10 | <10 | 1.41 | 42.57 | 11.43 | 0.44 | 22.63 | 3.67 | 5.67 | 0.13 | 0.77 | 4.4 | 0.3 | 4.23 | 3.52 | 99.74 | 24.95 | 42.09 | 4.38 | 20.44 | 3.28 | 0.9 | 4 | 0.4 | 2.4 | 0.61 | 1.84 | 0.3 | 1.68 | 0.34 | <0,02 | <0,01
60 | COEMIN S.A | PLANTA CERRILLOS | TRANQUE DE RELAVE 3 | COBRE | 5816300 | ACTIVO | CUBETA | ATACAMA | TIERRA AMARILLA | 6949412 | 378637 | 2172 | 122 | 106 | 26 | 80 | 776 | 80 | 14 | 17 | 87 | <5 | 843 | 68 | 12 | 1.7 | 6.14 | 1.55 | 4.64 | 2.41 | <20 | 8.21 | 14.77 | 37.8 | 27.16 | 6.4 | <10 | <10 | 0.7 | 48 | 11.99 | 0.45 | 18.5 | 3.47 | 5.99 | 0.15 | 0.68 | 4.55 | 0.29 | 3.39 | 1.75 | 99.2 | 28.18 | 64.99 | 8.55 | 39.87 | 8.79 | 2.52 | 10.29 | 1.15 | 7.02 | 1.83 | 5.68 | 0.82 | 4.33 | 0.59 | <0,02 | <0,01
618 | ENAMI | PLANTA MATTA | TRANQUE DE RELAVE 3 | COBRE | N/A | ACTIVO | MURO | ATACAMA | COPIAPO | 6967954 | 375646 | 3523 | 145 | 104 | 48 | 82 | 88 | 36 | 15 | 11 | 174 | <5 | 306 | 887 | 15 | 1.36 | 2.07 | 0.26 | 1.28 | 1.48 | 204.25 | 16.11 | 15.05 | 47.47 | 16.77 | 2.17 | <10 | <10 | 1.44 | 43.16 | 11.31 | 0.6 | 22.31 | 6.67 | 3.73 | 0.14 | 2.21 | 1.97 | 0.25 | 6.74 | - | 99.57 | 13.88 | 22.29 | 2.2 | 8.5 | 1.32 | 0.28 | 1.43 | 0.19 | 1.07 | 0.2 | 0.59 | 0.12 | 0.54 | 0.14 | <0,02 | 0.18
619 | ENAMI | PLANTA MATTA | TRANQUE DE RELAVE 3 | COBRE | N/A | ACTIVO | MURO | ATACAMA | COPIAPO | 6968394 | 375825 | 3672 | 116 | 79 | 42 | 79 | 98 | 32 | <5 | 16 | 178 | <5 | 231 | 917 | <5 | 0.79 | 1.85 | 0.2 | 1.38 | 1.32 | 173.23 | 16.83 | 20.01 | 35.37 | 19.77 | 5.46 | <10 | <10 | 1.72 | 41.45 | 9.27 | 0.48 | 20.53 | 11.02 | 4.06 | 0.21 | 1.46 | 1.69 | 0.22 | 9.16 | - | 100.02 | 12.34 | 21.5 | 2.35 | 9.09 | 1.32 | 0.28 | 1.51 | 0.17 | 1.08 | 0.22 | 0.67 | 0.09 | 0.69 | 0.1 | <0,02 | 0.26
620 | ENAMI | PLANTA MATTA | TRANQUE DE RELAVE 3 | COBRE | N/A | ACTIVO | MURO | ATACAMA | COPIAPO | 6968602 | 375931 | 1879 | 133 | 95 | 40 | 80 | 138 | 46 | 16 | 14 | 186 | <5 | 389 | 915 | 15 | 0.81 | 2.06 | 0.25 | 1.5 | 1.25 | 174.47 | 13.29 | <10 | 29.51 | 16.53 | 6.82 | <10 | <10 | 1.1 | 47.2 | 11.13 | 0.53 | 20.66 | 5.29 | 4.1 | 0.14 | 1.75 | 2.57 | 0.26 | 5.7 | - | 99.68 | 28.14 | 44.81 | 4.33 | 13.52 | 1.31 | 0.33 | 1.85 | 0.14 | 0.96 | 0.19 | 0.58 | 0.06 | 0.48 | 0.07 | <0,02 | 0.16
621 | ENAMI | PLANTA MATTA | TRANQUE DE RELAVE 3 | COBRE | N/A | ACTIVO | MURO | ATACAMA | COPIAPO | 6968886 | 376145 | 1495 | 102 | 90 | 34 | 74 | 185 | 59 | <5 | 20 | 154 | <5 | 397 | 95 | 10 | 1.4 | 2.01 | 0.48 | 2.14 | 1.03 | <20 | 9.87 | <10 | 54.49 | 12.43 | 3.37 | <10 | <10 | 0.46 | 52.77 | 10.86 | 0.34 | 20.29 | 3.71 | 2.52 | 0.08 | 1.69 | 3.03 | 0.21 | 3.91 | - | 99.67 | 42.24 | 63.7 | 6.13 | 18.57 | 2.65 | 0.41 | 2.51 | 0.3 | 1.31 | 0.25 | 0.78 | 0.15 | 0.79 | 0.13 | <0,02 | 0.12
622 | ENAMI | PLANTA MATTA | TRANQUE DE RELAVE 3 | COBRE | N/A | ACTIVO | SEDIMENTOS | ATACAMA | COPIAPO | 6968347 | 375656 | 665 | 157 | 61 | 14 | 76 | 169 | 78 | 329 | 46 | 276 | 21 | 350 | 113 | 15 | 7.83 | 3.93 | 1.83 | 5.97 | 1.67 | <20 | 5.62 | 20.31 | 50.9 | 13.38 | 9.38 | <10 | <10 | 0.14 | 56.67 | 15.13 | 0.74 | 8.02 | 5.95 | 3.21 | 0.14 | 2.73 | 2.22 | 0.19 | 4.71 | - | 99.7 | 45.98 | 44.03 | 5.25 | 21.44 | 4.61 | 1.12 | 4.13 | 0.54 | 3.17 | 0.63 | 1.75 | 0.23 | 1.63 | 0.3 | <0,02 | 0.09
1339 | SCM TAMBILLOS | TAMBILLOS | TRANQUE DE RELAVE 3A - 4A | ORO-COBRE | N/A | INACTIVO | MURO | COQUIMBO | COQUIMBO | 6656925 | 283864 | 742 | 110 | 22 | <5 | 13 | 1044 | 106 | 915 | 19 | 114 | <5 | 58702 | 207 | 23 | 1.84 | 3.93 | 0.47 | 2.65 | 0.42 | <20 | 11.88 | 30.61 | <20 | 25.18 | 1.81 | <10 | <10 | 1.53 | 43.73 | 12.91 | <0,01 | 8.88 | 8.23 | 2.73 | 0.35 | 1.63 | 4.73 | 0.25 | 6.51 | 3.42 | 96.14 | 13.64 | 27.77 | 3.62 | 15.05 | 3.07 | 0.93 | 2.72 | 0.36 | 1.76 | 0.36 | 1.02 | 0.15 | 1.01 | 0.15 | 0.02 | 0.14
1340 | SCM TAMBILLOS | TAMBILLOS | TRANQUE DE RELAVE 3A - 4A | ORO-COBRE | 6783 | INACTIVO | CUBETA | COQUIMBO | COQUIMBO | 6656939 | 283862 | 1033 | 109 | 35 | 765 | 8 | 844 | 15 | 60 | <10 | 334 | <5 | 1153 | 916 | 17 | 0.83 | 4.86 | 0.53 | 3 | 0.7 | 360.12 | 22.59 | 187.88 | <20 | 23.66 | 3.04 | <10 | 17.34 | 0.07 | 78.1 | 3.7 | 0.18 | 8.96 | 2.9 | 0.99 | 0.26 | 0.6 | 0.83 | 0.28 | 2.21 | 0.07 | 99.52 | 12.95 | 27.41 | 3.6 | 14.46 | 2.68 | 0.67 | 2.26 | 0.31 | 1.39 | 0.27 | 0.78 | 0.14 | 0.73 | 0.13 | 0.02 | 0.32
267 | SCM TAMBILLOS | TAMBILLOS | TRANQUE DE RELAVE 4 | COBRE | 9336498 | INACTIVO | CUBETA | COQUIMBO | COQUIMBO | 6656795 | 284372 | 389 | 125 | 47 | <5 | 6 | 1948 | 12 | 43 | <10 | 48 | <5 | 36 | 123 | 25 | 0.33 | 2.1 | 1.08 | 1.89 | 0.99 | <20 | 24.62 | <10 | 40.07 | 6.19 | 3.15 | <10 | <10 | 0.67 | 42.64 | 8.21 | 0.36 | 24.03 | 12.96 | 5.52 | 0.42 | 1.28 | 0.94 | 0.65 | 2.64 | <0,01 | 99.93 | 3.52 | 10.94 | 1.33 | 5.11 | 1.03 | 0.22 | 0.94 | 0.11 | 0.57 | 0.1 | 0.27 | 0.04 | 0.21 | 0.04 | 0.03 | 18.19
133 | CARLOS GREGORIO ARAYA CAMPAÑA | PLANTA DE BENEFICIO, CARLOS ARAYA CAMPAÑA | TRANQUE DE RELAVE CARLOS GREGORIO ARAYA CAMPAÑA | COBRE | 20947 | INACTIVO | CUBETA | COQUIMBO | COQUIMBO | 6656945 | 286906 | 1168 | 222 | 334 | 44 | 65 | 41 | <5 | 9 | 11 | <20 | <5 | <20 | 31 | <5 | 0.39 | 1.18 | 0.5 | 13.68 | 7.67 | <20 | 13.56 | <10 | <20 | <1 | 3.55 | <10 | <10 | 0.11 | 23.37 | 5.14 | 0.36 | 47.59 | 11.09 | 5.09 | 0.12 | 1.07 | 0.16 | 5.41 | <0,01 | 0.28 | 99.63 | 162.32 | 331.55 | 43.97 | 164.71 | 28.48 | 2.23 | 26.23 | 3.08 | 16.52 | 3.16 | 8.43 | 1.3 | 7.22 | 1.31 | <0,02 | <0,01
1794 | CARLOS GREGORIO ARAYA CAMPAÑA | PLANTA DE BENEFICIO, CARLOS ARAYA CAMPAÑA | TRANQUE DE RELAVE CARLOS GREGORIO ARAYA CAMPAÑA | COBRE | N/A | INACTIVO | SEDIMENTOS | COQUIMBO | COQUIMBO | 6656746 | 286731 | 2103 | 228 | 34 | 44 | 17 | 1169 | 45 | 423 | 26 | 287 | 5 | 297 | 58 | 30 | 1.37 | 7.21 | 0.43 | 8.41 | 8.2 | <20 | 9.4 | 14.67 | <20 | 41.22 | 13.63 | <10 | <10 | <0,01 | 57.71 | 16.77 | 0.52 | 8.03 | 4.75 | 4.25 | 2.21 | 0.15 | 1.58 | 0.45 | 3.13 | <0,01 | 99.54 | 23.43 | 54.25 | 7.66 | 32.97 | 7.04 | 1.33 | 6.47 | 0.91 | 5.13 | 1 | 2.98 | 0.43 | 2.59 | 0.39 | 0.02 | 0.99
644 | LOS COBRES DE ATACAMA | PLANTA LICEO MANUEL MALAGAES | TRANQUE DE RELAVE DE LOS COBRES DE ATACAMA | COBRE | N/A | INACTIVO | MURO | ATACAMA | DIEGO DE ALMAGRO | 7080769 | 394961 | 81 | 115 | 27 | 19 | 66 | 58 | 42 | 318 | 33 | 188 | 11 | 265 | 92 | 9 | 7.17 | 4.41 | 1.21 | 6.52 | 2.5 | <20 | 12.46 | 27.64 | 51.82 | 31.03 | 1.05 | <10 | <10 | 2.88 | 50.4 | 13.28 | 0.48 | 10.29 | 7.94 | 1.3 | 0.15 | 4.49 | 1.27 | 0.19 | 9.81 | - | 99.58 | 40.49 | 74.74 | 9.15 | 38.18 | 7.52 | 1.98 | 6.88 | 0.88 | 5.7 | 1.07 | 3.1 | 0.45 | 2.95 | 0.4 | <0,02 | <0,01
645 | LOS COBRES DE ATACAMA | PLANTA LICEO MANUEL MALAGAES | TRANQUE DE RELAVE DE LOS COBRES DE ATACAMA | COBRE | 5808 | INACTIVO | CUBETA | ATACAMA | DIEGO DE ALMAGRO | 7080789 | 394956 | 767 | 143 | 41 | 18 | 73 | 154 | 57 | 317 | 42 | 189 | 18 | 208 | 94 | 25 | 4.4 | 1.41 | 0.59 | 4.02 | 1.27 | <20 | 14.01 | 33.9 | 59.3 | 35.9 | 3.02 | <10 | <10 | 1.76 | 48.87 | 13.92 | 0.7 | 9.75 | 9.24 | 3.24 | 0.14 | 1.98 | 1.82 | 0.21 | 9.8 | - | 99.68 | 20.53 | 35.05 | 4.76 | 19.01 | 4.1 | 1.14 | 3.61 | 0.52 | 2.94 | 0.58 | 1.73 | 0.25 | 1.62 | 0.19 | <0,02 | 0.14
646 | LOS COBRES DE ATACAMA | PLANTA LICEO MANUEL MALAGAES | TRANQUE DE RELAVE DE LOS COBRES DE ATACAMA | COBRE | N/A | INACTIVO | SEDIMENTOS | ATACAMA | DIEGO DE ALMAGRO | 7080728 | 394914 | 143 | 128 | 33 | 16 | 72 | 63 | 68 | 271 | 44 | 292 | 17 | 557 | 43 | 23 | 2.7 | 3.77 | 0.87 | 3.22 | 0.93 | <20 | 11.38 | 14.48 | 47.85 | 32.22 | 1.36 | <10 | <10 | 1 | 58.81 | 13.44 | 0.55 | 8 | 4.76 | 1.57 | 0.12 | 3.67 | 2.38 | 0.14 | 6.2 | - | 99.65 | 15.94 | 25.81 | 3.33 | 13.43 | 2.8 | 0.91 | 3.06 | 0.36 | 2.54 | 0.42 | 1.46 | 0.16 | 1.1 | 0.2 | <0,02 | <0,01
1667 | OSCAR CUEVAS CONTRERAS | LOS MAQUIS DE RANGUE | TRANQUE DE RELAVE DE LOS MAQUIS DE RANGUE | ORO | N/A | INACTIVO | MURO | METROPOLITANA | PAINE | 6252768 | 318788 | 632 | 27 | 34 | <5 | <5 | 837 | 25 | 8 | <10 | 382 | <5 | 25 | 4231 | 11 | 0.94 | 6.95 | 0.27 | 1.23 | 0.38 | 1717.41 | 13.03 | 24.92 | 28.76 | 41.47 | 5.82 | <10 | <10 | 0.36 | 84.21 | 3.88 | 0.12 | 6.42 | 0.06 | 0.53 | 0.02 | <0,01 | 0.75 | 0.05 | 3.09 | <0,01 | 99.14 | 3.39 | 4.81 | 0.58 | 2.18 | 0.28 | 0.11 | 0.39 | 0.06 | 0.29 | 0.06 | 0.28 | 0.03 | 0.2 | 0.05 | 0.02 | 0.02
1668 | OSCAR CUEVAS CONTRERAS | LOS MAQUIS DE RANGUE | TRANQUE DE RELAVE DE LOS MAQUIS DE RANGUE | ORO | 35050 | INACTIVO | CUBETA | METROPOLITANA | PAINE | 6252701 | 318745 | 630 | 22 | 41 | <5 | <5 | 824 | 23 | 12 | <10 | 409 | <5 | <20 | 1673 | 30 | 1.47 | 2.01 | 0.35 | 1.47 | 0.59 | 442.73 | <5 | 20.24 | 43.15 | 8.7 | 1.13 | <10 | <10 | 0.34 | 84.48 | 3.86 | 0.1 | 6.22 | 0.05 | 0.6 | 0.04 | <0,01 | 0.63 | 0.05 | 3.09 | <0,01 | 99.11 | 6.11 | 17.32 | 2.16 | 8 | 1.68 | 0.35 | 1.6 | 0.23 | 1.56 | 0.29 | 0.91 | 0.16 | 1 | 0.15 | 0.02 | 0.02
1669 | OSCAR CUEVAS CONTRERAS | LOS MAQUIS DE RANGUE | TRANQUE DE RELAVE DE LOS MAQUIS DE RANGUE | ORO | 35050 | INACTIVO | CUBETA | METROPOLITANA | PAINE | 6252745 | 318745 | 737 | 22 | 48 | <5 | <5 | 2193 | 21 | 9 | <10 | 282 | <5 | <20 | 1779 | 14 | 0.66 | 5.17 | 0.4 | 1.27 | 0.35 | 469.96 | 6.34 | 21.94 | 25.62 | <1 | <1 | <10 | <10 | 0.61 | 83.81 | 3.75 | 0.08 | 6.21 | 0.11 | 0.63 | 0.09 | 0.01 | 0.58 | 0.04 | 3.83 | <0,01 | 99.15 | 2.32 | 4.47 | 0.59 | 2.31 | 0.56 | 0.11 | 0.39 | 0.08 | 0.32 | 0.07 | 0.31 | 0.03 | 0.32 | 0.08 | 0.02 | 0.02
1670 | OSCAR CUEVAS CONTRERAS | LOS MAQUIS DE RANGUE | TRANQUE DE RELAVE DE LOS MAQUIS DE RANGUE | ORO | N/A | INACTIVO | SEDIMENTOS | METROPOLITANA | PAINE | 6252766 | 318825 | 180 | 230 | 70 | <5 | <5 | 501 | 75 | 260 | 22 | 394 | 9 | 715 | 930 | 20 | 0.22 | 1.7 | 1.43 | 0.84 | 0.42 | 37.52 | <5 | 19.86 | 23.83 | <1 | <1 | <10 | <10 | <0,01 | 60.7 | 15.4 | 0.86 | 8.85 | 2.17 | 1.93 | 0.16 | 2.78 | 2.79 | 0.11 | 3.96 | <0,01 | 99.71 | 9.55 | 24.7 | 3.12 | 13.15 | 2.82 | 0.61 | 2.2 | 0.27 | 1.55 | 0.3 | 0.91 | 0.15 | 0.98 | 0.17 | 0.02 | 0.21
641 | SLM NENITA PRIMERA | PLANTA NENITA I | TRANQUE DE RELAVE DE SLM NENITA PRIMERA | ORO | N/A | ACTIVO | MURO | ATACAMA | DIEGO DE ALMAGRO | 7040920 | 410278 | 113 | 141 | 61 | 11 | 89 | 74 | 123 | 447 | 58 | 310 | 29 | 540 | 42 | 14 | 4.9 | 3.88 | 1.02 | 7.73 | 1.76 | <20 | <5 | 31.7 | 89.22 | 40.31 | 3.29 | <10 | <10 | <0,01 | 60 | 14.93 | 0.64 | 5.63 | 3.66 | 3.69 | 0.08 | 2.09 | 2.99 | 0.13 | 5.55 | - | 99.38 | 25.99 | 44.91 | 5.15 | 19.86 | 3.76 | 1.08 | 3.63 | 0.44 | 2.47 | 0.5 | 1.19 | 0.17 | 1.22 | 0.15 | <0,02 | <0,01
642 | SLM NENITA PRIMERA | PLANTA NENITA I | TRANQUE DE RELAVE DE SLM NENITA PRIMERA | ORO | 38800 | ACTIVO | CUBETA | ATACAMA | DIEGO DE ALMAGRO | 7040882 | 410302 | 3747 | 147 | 93 | 26 | 82 | 214 | 66 | 103 | 29 | 198 | 6 | 945 | 1060 | 21 | 7.86 | 2.83 | 0.57 | 2.23 | 1.1 | 157.06 | 18.34 | 67.84 | 20.75 | 29.68 | 2.27 | 29.1 | <10 | 0.25 | 56.79 | 12.91 | 0.55 | 14.28 | 2.35 | 2.87 | 0.16 | 0.89 | 2.47 | 0.13 | 5.77 | - | 99.17 | 12.56 | 19.2 | 2.49 | 10.95 | 2.41 | 0.82 | 2.31 | 0.31 | 1.72 | 0.35 | 0.95 | 0.11 | 0.87 | 0.11 | 0.06 | 2.41
643 | SLM NENITA PRIMERA | PLANTA NENITA I | TRANQUE DE RELAVE DE SLM NENITA PRIMERA | ORO | N/A | ACTIVO | SEDIMENTOS | ATACAMA | DIEGO DE ALMAGRO | 7040936 | 410266 | 105 | 159 | 88 | 12 | 85 | 77 | 104 | 463 | 56 | 319 | 25 | 508 | 37 | 25 | 4.86 | 4.04 | 1.17 | 8.53 | 1.96 | <20 | <5 | 24.34 | 54.29 | 14.14 | 2.4 | <10 | <10 | <0,01 | 61.58 | 14.96 | 0.75 | 6.43 | 3.44 | 3.02 | 0.11 | 2.17 | 2.75 | 0.17 | 4.16 | - | 99.53 | 39.07 | 62.27 | 7.54 | 29.07 | 4.89 | 1.34 | 5.24 | 0.67 | 3.49 | 0.63 | 1.73 | 0.22 | 1.52 | 0.26 | <0,02 | 0.03
1516 | EDUARDO ALTAMIRANO | PLANTA ALTAMIRANO | TRANQUE DE RELAVE EDUARDO ALTAMIRANO | ORO-COBRE | S/I | INACTIVO | CUBETA | ATACAMA | FREIRINA | 6843707 | 298864 | 11500 | 203 | 90 | 358 | 69 | 179 | 65 | 78 | 62 | 78 | <5 | 389 | 2289 | 25 | 0.85 | 0.86 | 0.53 | 1.37 | 1.79 | 2509.32 | 15.93 | 590.95 | <20 | <1 | 2.76 | <10 | <10 | 0.1 | 44.42 | 17.14 | 0.36 | 17.87 | 2.47 | 3.75 | 0.17 | 1.19 | 3.12 | 0.17 | 7.53 | <0,01 | 98.18 | 19.71 | 31.83 | 2.66 | 8.66 | 1.43 | 0.39 | 1.29 | 0.24 | 1.73 | 0.44 | 1.56 | 0.26 | 1.53 | 0.33 | 0.04 | 1.77
1517 | EDUARDO ALTAMIRANO | PLANTA ALTAMIRANO | TRANQUE DE RELAVE EDUARDO ALTAMIRANO | ORO-COBRE | S/I | INACTIVO | CUBETA | ATACAMA | FREIRINA | 6843697 | 298852 | 7459 | 153 | 115 | 221 | 44 | 142 | 33 | 73 | 50 | 173 | <5 | 133 | 1564 | 17 | 0.47 | 1.35 | 1.36 | 0.77 | 1.13 | 1631.53 | 14.23 | 381.03 | <20 | <1 | 2.36 | <10 | <10 | 0.1 | 51.22 | 10.21 | 0.46 | 17.7 | 5.71 | 3.29 | 0.17 | 1.05 | 1.68 | 0.19 | 6.93 | <0,01 | 98.6 | 9.76 | 18.99 | 1.77 | 6.41 | 1.09 | 0.36 | 1.18 | 0.23 | 1.29 | 0.31 | 1.11 | 0.18 | 1.26 | 0.19 | 0.05 | 2.66
2028 | EDUARDO ALTAMIRANO | PLANTA ALTAMIRANO | TRANQUE DE RELAVE EDUARDO ALTAMIRANO | ORO-COBRE | N/A | INACTIVO | SEDIMENTOS | ATACAMA | FREIRINA | 6843786 | 298874 | 358 | 64 | 65 | 23 | 12 | 62 | 78 | 278 | 30 | 546 | 9 | 400 | 110 | 14 | 2.2 | 7.88 | 1.2 | 7.83 | 1.58 | <20 | <5 | 33.69 | <20 | <1 | <1 | <10 | <10 | <0,01 | 63.48 | 14.21 | 0.66 | 5.32 | 3.32 | 2.23 | 0.09 | 3.53 | 2.3 | 0.18 | 4.03 | <0,01 | 99.35 | 24.4 | 42.09 | 5.44 | 20.16 | 4.05 | 1.03 | 3.94 | 0.57 | 3.52 | 0.68 | 2.03 | 0.3 | 2.1 | 0.29 | <0,02 | 0.05
2032 | ASOCIACION GREMIAL MINERA EL DONKEY | EL DONKEY | TRANQUE DE RELAVE EL DONKEY | ORO | S/I | ACTIVO | CUBETA | ATACAMA | VALLENAR | 6883102 | 342984 | 948 | <10 | <10 | 35 | <5 | 104 | 9 | 581 | <10 | 229 | 21 | 163514 | 6512 | 11 | 4.46 | 2.52 | 0.37 | 2.52 | 4.67 | 5870.82 | <5 | 1024.55 | 116.28 | 14.54 | 13.35 | 322.52 | 21.14 | 3.48 | 60.44 | 4.61 | <0,01 | 0.96 | 0.3 | 0.2 | 0.01 | 0.41 | 0.46 | 0.12 | 5.31 | 8.7 | 81.52 | 27.1 | 18.55 | 1.61 | 5.5 | 0.98 | 0.39 | 0.88 | 0.1 | 0.65 | 0.06 | 0.19 | 0.03 | 0.22 | 0.06 | <0,02 | 1.11
2033 | ASOCIACION GREMIAL MINERA EL DONKEY | EL DONKEY | TRANQUE DE RELAVE EL DONKEY | ORO | S/I | ACTIVO | CUBETA | ATACAMA | VALLENAR | 6883109 | 343002 | 409 | 48 | 19 | 24 | <5 | 266 | 97 | 340 | 14 | 353 | <5 | 279 | 685 | 27 | 8.85 | 6.96 | 0.43 | 2.66 | 2.44 | 370.89 | 37.92 | 67.17 | <20 | 8.1 | 1.58 | <10 | <10 | 1.04 | 72.62 | 9.22 | 0.27 | 4.81 | 3.11 | 0.94 | 0.05 | 0.24 | 2.18 | 0.14 | 6.18 | <0,01 | 99.74 | 21.26 | 19.5 | 2.65 | 9.75 | 1.46 | 0.46 | 1.54 | 0.24 | 1.15 | 0.28 | 0.62 | 0.11 | 0.58 | 0.14 | 0.03 | 97.25
2034 | ASOCIACION GREMIAL MINERA EL DONKEY | EL DONKEY | TRANQUE DE RELAVE EL DONKEY | ORO | S/I | ACTIVO | CUBETA | ATACAMA | VALLENAR | 6883123 | 343005 | 25432 | 19 | 42 | 101 | <5 | 3271 | 25 | 11 | <10 | 344 | <5 | 59 | 6277 | <5 | 2.11 | 7.68 | 0.22 | 4.67 | 3.59 | 5490.46 | 11.61 | 6136.3 | <20 | 16.71 | 20.85 | 129.09 | <10 | 2.07 | 69.12 | 6.51 | 0.19 | 6.83 | 4.08 | 0.65 | 0.13 | 0.18 | 1.42 | 0.06 | 6 | <0,01 | 95.19 | 8.12 | 10.55 | 1.16 | 4.24 | 0.72 | 0.17 | 0.69 | 0.1 | 0.76 | 0.14 | 0.48 | 0.07 | 0.61 | 0.11 | 0.02 | 7.87
2035 | ASOCIACION GREMIAL MINERA EL DONKEY | EL DONKEY | TRANQUE DE RELAVE EL DONKEY | ORO | N/A | ACTIVO | SEDIMENTOS | ATACAMA | VALLENAR | 6883145 | 342988 | 65 | 58 | 51 | 13 | 7 | 83 | 100 | 343 | 30 | 314 | 8 | 541 | 51 | 22 | 5.1 | 4.54 | 0.89 | 10.02 | 2.19 | <20 | <5 | <10 | <20 | 10.35 | 2.72 | <10 | <10 | <0,01 | 63.98 | 15.11 | 0.61 | 5.06 | 3.95 | 2.47 | 0.1 | 3.17 | 2.72 | 0.21 | 2.09 | <0,01 | 99.45 | 24.5 | 40.68 | 5.37 | 19.83 | 3.47 | 1.28 | 4.17 | 0.66 | 3.53 | 0.72 | 1.97 | 0.3 | 1.76 | 0.28 | <0,02 | 0.98
1217 | HORACIO TAPIA | PLANTA BUFALO | TRANQUE DE RELAVE HORACIO TAPIA | ORO | 88650 | INACTIVO | CUBETA | COQUIMBO | ANDACOLLO | 6653940 | 302124 | 15039 | 157 | 59 | 41 | 34 | 674 | 46 | 131 | 28 | 125 | <5 | 1982 | 230 | 14 | 2.46 | 1.97 | 0.36 | 1.82 | 0.41 | <20 | 10.29 | 75.03 | 33.04 | 11.91 | 2.66 | <10 | <10 | 3 | 51.07 | 12.57 | 0.3 | 8.2 | 1.98 | 4.62 | 0.45 | 2.76 | 1.6 | 0.41 | 13.82 | - | 97.77 | 9.16 | 18.75 | 2.6 | 10.75 | 2.26 | 0.8 | 1.94 | 0.34 | 2.32 | 0.35 | 0.98 | 0.15 | 0.89 | 0.13 | 0.02 | <0,01
1238 | HORACIO TAPIA | PLANTA BUFALO | TRANQUE DE RELAVE HORACIO TAPIA | ORO | 88650 | INACTIVO | CUBETA | COQUIMBO | ANDACOLLO | 6653885 | 302129 | 6485 | 130 | 42 | 5 | 13 | 299 | 43 | 78 | 17 | 172 | 5 | 662 | 229 | 17 | 1.56 | 4.35 | 0.91 | 7.62 | 2.77 | <20 | 7.14 | 69.16 | 61.11 | 23.82 | 4.38 | <10 | <10 | 2.56 | 54.37 | 13.85 | 0.34 | 7.2 | 3.09 | 3.71 | 0.26 | 3.54 | 1.68 | 0.43 | 10.3 | - | 98.77 | 27.93 | 37.62 | 4.78 | 22.56 | 4.39 | 1.28 | 4.26 | 0.61 | 3.32 | 0.69 | 2.11 | 0.32 | 1.97 | 0.5 | 0.02 | 2.23
1825 | HORACIO TAPIA | PLANTA BUFALO | TRANQUE DE RELAVE HORACIO TAPIA | ORO | N/A | INACTIVO | SEDIMENTOS | COQUIMBO | ANDACOLLO | 6654105 | 302260 | 1454 | 153 | 42 | <5 | <5 | 60 | 51 | 247 | 15 | 242 | 5 | 452 | 48 | 15 | 1.15 | 4.79 | 0.37 | 5.51 | 1.66 | <20 | 10.42 | <10 | <20 | 9.32 | 2.44 | <10 | <10 | 0.21 | 63.32 | 15.2 | 0.5 | 6.99 | 1.97 | 1.95 | 0.11 | 2.98 | 2.16 | 0.24 | 4 | <0,01 | 99.41 | 15.98 | 35.27 | 4.32 | 16.96 | 3.38 | 0.99 | 2.99 | 0.41 | 2.2 | 0.44 | 1.28 | 0.2 | 1.19 | 0.17 | <0,02 | 0.66
1370 | METALS ATACAMA LTDA. | PILOTO MOVIL ITALIA | TRANQUE DE RELAVE ITALIA | ORO | N/A | INACTIVO | MURO | ATACAMA | COPIAPO | 6967264.025 | 365266.958 | 1372 | 83 | 32 | <5 | 20 | 160 | 45 | 261 | <10 | 263 | <5 | 652 | 1037 | 6 | 4.77 | 1.39 | 0.62 | 2.69 | 1.27 | 1575.39 | 20.84 | 213.85 | 33 | 22.3 | 5.8 | <10 | <10 | 0.56 | 64.06 | 11.81 | 0.44 | 6.52 | 4.46 | 2.08 | 0.09 | 1.15 | 1.99 | 0.15 | 6.4 | 0.01 | 99.16 | 5.53 | 15.48 | 1.92 | 7.26 | 1.46 | 0.35 | 1.2 | 0.17 | 1.1 | 0.2 | 0.58 | 0.09 | 0.6 | 0.1 | 0.02 | 0.49
1371 | METALS ATACAMA LTDA. | PILOTO MOVIL ITALIA | TRANQUE DE RELAVE ITALIA | ORO | 21960 | INACTIVO | CUBETA | ATACAMA | COPIAPO | 6967257.967 | 365250.017 | 2870 | 58 | 52 | <5 | 20 | 3021 | 12 | 90 | 95 | 248 | <5 | 1653 | 3674 | 6 | 0.47 | 1.34 | 1.35 | 0.77 | 1.12 | 1455.08 | 39.44 | 80.59 | <20 | 3 | 3.81 | <10 | <10 | 0.23 | 74.1 | 7.97 | 0.26 | 8.2 | 2.42 | 1.62 | 0.22 | 0.81 | 1.22 | 0.13 | 1.42 | 0.03 | 98.34 | 9.69 | 18.84 | 1.75 | 6.36 | 1.08 | 0.35 | 1.17 | 0.23 | 1.28 | 0.31 | 1.1 | 0.18 | 1.25 | 0.19 | <0,02 | <0,01
1372 | METALS ATACAMA LTDA. | PILOTO MOVIL ITALIA | TRANQUE DE RELAVE ITALIA | ORO | 21960 | INACTIVO | CUBETA | ATACAMA | COPIAPO | 6967273 | 365258.449 | 1230 | 81 | 42 | <5 | 18 | 249 | 41 | 171 | <10 | 324 | <5 | 338 | 1084 | 9 | 0.39 | 2.43 | 1.25 | 2.19 | 1.15 | 266.65 | 12.03 | 48.97 | <20 | <1 | 2.93 | <10 | <10 | 0.27 | 64.78 | 11.21 | 0.39 | 8 | 4.22 | 1.87 | 0.08 | 1.17 | 1.84 | 0.12 | 5.54 | <0,01 | 99.22 | 4.08 | 12.68 | 1.55 | 5.92 | 1.19 | 0.25 | 1.09 | 0.13 | 0.66 | 0.12 | 0.31 | 0.05 | 0.25 | 0.05 | <0,02 | <0,01
1373 | METALS ATACAMA LTDA. | PILOTO MOVIL ITALIA | TRANQUE DE RELAVE ITALIA | ORO | 21960 | INACTIVO | CUBETA | ATACAMA | COPIAPO | 6967245.508 | 365296.033 | 1359 | 94 | 47 | <5 | 22 | 66 | 45 | 212 | <10 | 152 | <5 | 767 | 938 | <5 | 2.32 | 4.08 | 0.97 | 2.61 | 0.83 | 308.84 | 22.42 | 30.24 | 20.17 | <1 | <1 | <10 | <10 | 0.3 | 66.61 | 12.78 | 0.41 | 8.94 | 4.76 | 2.4 | 0.09 | 0.96 | 2.11 | 0.14 | <0,01 | 0.02 | 99.19 | 8.23 | 17.32 | 2.08 | 8.14 | 2.15 | 0.45 | 1.71 | 0.2 | 1.27 | 0.25 | 0.59 | 0.11 | 0.71 | 0.1 | <0,02 | 0.02
1374 | METALS ATACAMA LTDA. | PILOTO MOVIL ITALIA | TRANQUE DE RELAVE ITALIA | ORO | 21960 | INACTIVO | CUBETA | ATACAMA | COPIAPO | 6967270.478 | 365309 | 535 | 62 | 29 | <5 | 20 | 52 | 55 | 140 | <10 | 289 | <5 | 215 | 870 | <5 | 3.17 | 4.04 | 1.31 | 3.03 | 1.12 | 36.74 | 14.52 | 19.15 | <20 | 2.11 | 4.22 | <10 | <10 | 0.03 | 63.67 | 13.02 | 0.36 | 4.54 | 6.71 | 1.95 | 0.09 | 1.07 | 2.38 | 0.1 | 5.44 | <0,01 | 99.33 | 10.79 | 22.96 | 2.9 | 12.73 | 2.74 | 0.72 | 2.71 | 0.41 | 1.91 | 0.4 | 1.04 | 0.13 | 0.89 | 0.11 | <0,02 | 0.73
1375 | METALS ATACAMA LTDA. | PILOTO MOVIL ITALIA | TRANQUE DE RELAVE ITALIA | ORO | N/A | INACTIVO | SEDIMENTOS | ATACAMA | COPIAPO | 6967264 | 365378 | 1069 | 139 | 63 | <5 | 25 | 112 | 32 | 371 | <10 | 259 | <5 | 1309 | 1028 | <5 | 2.76 | 3.88 | 0.5 | 1.48 | 0.72 | 199.84 | 16.54 | 14.98 | 33.03 | <1 | 2.04 | <10 | 16.29 | 0.22 | 57.38 | 13.69 | 0.61 | 9.96 | 5.45 | 3.98 | 0.09 | 2.43 | 1.34 | 0.2 | 4.07 | 0.03 | 99.18 | 5.56 | 12.38 | 1.77 | 6.83 | 1.54 | 0.37 | 1.4 | 0.19 | 1.14 | 0.23 | 0.67 | 0.12 | 0.67 | 0.06 | <0,02 | 0.9
2036 | METALS ATACAMA LTDA. | PILOTO MOVIL ITALIA | TRANQUE DE RELAVE ITALIA | ORO | N/A | INACTIVO | SEDIMENTOS | ATACAMA | COPIAPO | 6967105 | 365375 | 179 | 129 | 67 | <5 | 7 | <5 | 36 | 364 | 14 | 270 | 5 | 409 | 42 | 16 | 1.42 | 4.48 | 0.76 | 4.98 | 1.3 | <20 | <5 | <10 | <20 | 8.53 | <1 | <10 | <10 | <0,01 | 55.58 | 16.12 | 0.7 | 8.9 | 5.81 | 3.72 | 0.08 | 4.18 | 1.53 | 0.23 | 2.79 | <0,01 | 99.63 | 21.93 | 40.19 | 5.21 | 19.99 | 4.68 | 1.14 | 4.04 | 0.63 | 3.35 | 0.69 | 2.11 | 0.31 | 1.96 | 0.28 | <0,02 | 0.54
599 | ZSC MINERALS | PLANTA MARIA ISABEL | TRANQUE DE RELAVE MARÍA ISABEL | HIERRO | N/A | ACTIVO | MURO | ATACAMA | TIERRA AMARILLA | 6964422 | 374384 | 1507 | 173 | 90 | 24 | 78 | 95 | 69 | 173 | 30 | 301 | 7 | 9186 | 185 | 12 | 8.81 | 8.78 | <0,01 | 4.37 | 1.92 | <20 | 11.12 | 118.68 | <20 | 21.44 | 4.17 | <10 | <10 | 0.46 | 62.65 | 8.89 | 0.29 | 12.63 | 2.77 | 1.19 | 0.73 | 0.57 | 1.79 | 0.14 | 7.04 | - | 98.68 | 18.54 | 37.62 | 4.98 | 17.45 | 3.8 | 2.63 | 3.39 | 0.35 | 2.38 | 0.45 | 1.41 | 0.18 | 1.21 | 0.17 | <0,02 | 0.06
600 | ZSC MINERALS | PLANTA MARIA ISABEL | TRANQUE DE RELAVE MARÍA ISABEL | HIERRO | 73500 | ACTIVO | CUBETA | ATACAMA | TIERRA AMARILLA | 6964413 | 374365 | 505 | 89 | 190 | 92 | 91 | 24 | <5 | <5 | <10 | 109 | <5 | <20 | 14 | <5 | 0.45 | 10.54 | <0,01 | 2.11 | 2.09 | <20 | 10.82 | <10 | 32.24 | 15.6 | 9.59 | <10 | <10 | 4.84 | 22.78 | 3.75 | 0.15 | 60.36 | 1.94 | 0.69 | 0.03 | 0.92 | 0.27 | 0.13 | 8.91 | - | 99.92 | 36.88 | 64.7 | 6.66 | 18.95 | 2.64 | 0.62 | 2.31 | 0.21 | 1.26 | 0.26 | 0.79 | 0.11 | 0.79 | 0.13 | <0,02 | 0.03
601 | ZSC MINERALS | PLANTA MARIA ISABEL | TRANQUE DE RELAVE MARÍA ISABEL | HIERRO | N/A | ACTIVO | SEDIMENTOS | ATACAMA | TIERRA AMARILLA | 6964414 | 374418 | 279 | 144 | 59 | 12 | 80 | 83 | 93 | 381 | 52 | 443 | 25 | 1145 | 61 | <5 | 5.45 | 8.46 | <0,01 | 9.83 | 2.46 | <20 | <5 | 11.1 | 51.84 | 30.3 | 3.38 | <10 | <10 | 0.05 | 62.04 | 13.57 | 0.64 | 6.03 | 4.77 | 2.12 | 0.14 | 3.36 | 2.35 | 0.18 | 4.18 | - | 99.38 | 23.62 | 54.97 | 7.46 | 26.14 | 5.45 | 1.71 | 5.1 | 0.68 | 3.81 | 0.75 | 2.36 | 0.31 | 2.07 | 0.28 | <0,02 | 0.05
2013 | MARIO ESPEJO | PLANTA DIEGO DE ALMAGRO | TRANQUE DE RELAVE MARIO ESPEJO | ORO | N/A | INACTIVO | SEDIMENTOS | ATACAMA | DIEGO DE ALMAGRO | 7081081 | 397180 | 109 | 49 | 41 | 27 | 6 | 56 | 84 | 302 | 23 | 260 | 9 | 679 | 74 | 17 | 4.46 | 4.61 | 1.83 | 6.57 | 1.79 | <20 | <5 | 27.28 | <20 | <1 | <1 | <10 | <10 | 0.47 | 53.63 | 11.97 | 0.52 | 4.34 | 7.95 | 2.74 | 0.08 | 6.83 | 2.2 | 0.16 | 8.97 | <0,01 | 99.4 | 21.04 | 36.65 | 4.99 | 19.5 | 3.9 | 0.96 | 3.44 | 0.48 | 2.74 | 0.55 | 1.71 | 0.22 | 1.46 | 0.25 | <0,02 | <0,01
1588 | MARTIN HERNANDEZ | PLANTA HERNANDEZ | TRANQUE DE RELAVE MARTIN HERNANDEZ | COBRE | 12071 | INACTIVO | CUBETA | ATACAMA | DIEGO DE ALMAGRO | 7040270 | 409294 | 3529 | 196 | 78 | <5 | 7 | 1030 | 49 | 109 | <10 | 150 | <5 | 170 | 278 | 13 | 0.37 | 2.07 | 0.2 | 0.76 | 0.62 | <20 | 8.95 | 30.07 | <20 | 7.21 | 1.66 | 17.23 | <10 | 0.04 | 61.16 | 12.43 | 0.46 | 12.35 | 2.54 | 2.7 | 0.39 | 0.72 | 1.81 | 0.12 | 4.7 | <0,01 | 99.38 | 0.36 | 4.73 | 0.72 | 2.81 | 0.72 | 0.16 | 0.64 | 0.09 | 0.55 | 0.11 | 0.35 | 0.06 | 0.35 | 0.07 | 0.04 | 7.19
2000 | MARTIN HERNANDEZ | PLANTA HERNANDEZ | TRANQUE DE RELAVE MARTIN HERNANDEZ | COBRE | N/A | INACTIVO | SEDIMENTOS | ATACAMA | DIEGO DE ALMAGRO | 7040353 | 409340 | 454 | 84 | 59 | <5 | 17 | 82 | 419 | 25 | 200 | 273 | 8 | 703 | 100 | 19 | 4.01 | 4.12 | 0.89 | 6.95 | 2.02 | <20 | <5 | 18.79 | <20 | 2.55 | <1 | <10 | <10 | <0,01 | 58.54 | 15.43 | 0.74 | 6.97 | 4.42 | 3.63 | 0.14 | 2.48 | 2.46 | 0.21 | 4.65 | <0,01 | 99.66 | 23.93 | 43.78 | 6.15 | 23.49 | 3.5 | 1.2 | 3.91 | 0.52 | 3.41 | 0.54 | 1.53 | 0.22 | 1.37 | 0.22 | <0,02 | 0.26
2001 | MARTIN HERNANDEZ | PLANTA HERNANDEZ | TRANQUE DE RELAVE MARTIN HERNANDEZ | COBRE | N/A | INACTIVO | SEDIMENTOS | ATACAMA | DIEGO DE ALMAGRO | 7040379 | 409216 | 381 | 98 | 69 | <5 | 14 | 68 | 386 | 19 | 202 | 242 | 6 | 537 | 80 | 18 | 3.24 | 4.31 | 0.93 | 5.37 | 1.7 | <20 | <5 | <10 | <20 | 7.25 | <1 | <10 | <10 | <0,01 | 58.1 | 15.67 | 0.76 | 7.95 | 4.28 | 3.92 | 0.16 | 2.82 | 2.31 | 0.17 | 3.59 | <0,01 | 99.73 | 25.56 | 41.41 | 5.16 | 21.26 | 4.16 | 1.27 | 3.77 | 0.51 | 3.25 | 0.55 | 1.56 | 0.22 | 1.39 | 0.23 | <0,02 | 0.2
1361 | MAYA ENTERPRISE LTDA. | PLANTA ANDACOLLO | TRANQUE DE RELAVE MAYA | COBRE | 3840 | INACTIVO | CUBETA | ATACAMA | COPIAPO | 6966450.959 | 362868.189 | 3432 | 112 | 53 | <5 | 11 | 90 | 32 | 72 | <10 | 158 | 5 | 207 | 889 | 12 | 0.91 | 6.72 | 0.26 | 1.19 | 0.37 | 42.77 | 21.17 | 30.98 | 97.29 | 7.04 | 1.87 | 26.89 | <10 | 0.08 | 57.36 | 9.73 | 0.35 | 20.78 | 1.89 | 2.33 | 0.09 | 0.4 | 1.77 | 0.12 | 4.36 | <0,01 | 99.18 | 3.28 | 4.65 | 0.56 | 2.1 | 0.27 | 0.11 | 0.37 | 0.06 | 0.28 | 0.06 | 0.27 | 0.02 | 0.19 | 0.05 | <0,02 | 0.05
1362 | MAYA ENTERPRISE LTDA. | PLANTA ANDACOLLO | TRANQUE DE RELAVE MAYA | COBRE | 3840 | INACTIVO | CUBETA | ATACAMA | COPIAPO | 6966462.547 | 362864.104 | 5655 | 112 | 42 | <5 | 16 | 80 | 41 | 109 | <10 | 154 | <5 | 435 | 882 | <5 | 1.42 | 1.94 | 0.34 | 1.42 | 0.57 | 65.73 | 12.38 | 34 | 21.52 | 8.21 | <1 | 19.84 | <10 | 0.07 | 56.88 | 12.84 | 0.4 | 14.26 | 3.04 | 2.97 | 0.18 | 0.51 | 2.03 | 0.13 | 5.87 | <0,01 | 99.11 | 5.9 | 16.73 | 2.09 | 7.72 | 1.62 | 0.34 | 1.54 | 0.22 | 1.51 | 0.28 | 0.88 | 0.15 | 0.97 | 0.15 | 0.02 | 0.05
876 | HERMAN CORTES | PLANTA MIRIAM | TRANQUE DE RELAVE MIRIAM | ORO | N/A | INACTIVO | MURO | COQUIMBO | CANELA | 6524190 | 268120 | 167 | 93 | 208 | 65 | 49 | 32 | 5 | <5 | <10 | 31 | <5 | <20 | 28 | 8 | 0.42 | 2.45 | <0,01 | 1.98 | 0.91 | <20 | 8.62 | <10 | 44.91 | 22.17 | <1 | <10 | <10 | <0,01 | 55.97 | 4.8 | 0.19 | 32.51 | 2.28 | 1.46 | 0.11 | 0.54 | 0.47 | 0.15 | 1.15 | - | 99.61 | 6.49 | 34.93 | 1.9 | 8.03 | 1.67 | 0.37 | 2.39 | 0.26 | 1.95 | 0.38 | 1 | 0.13 | 1.08 | 0.19 | <0,02 | 5.56
877 | HERMAN CORTES | PLANTA MIRIAM | TRANQUE DE RELAVE MIRIAM | ORO | 7473 | INACTIVO | CUBETA | COQUIMBO | CANELA | 6524168 | 268147 | 269 | 106 | 105 | 36 | 57 | 64 | 28 | <5 | <10 | 97 | <5 | 22 | 73 | 6 | 1.81 | 3.14 | <0,01 | 4.72 | 1.35 | <20 | 7.39 | <10 | 40.67 | 15.06 | <1 | <10 | <10 | <0,01 | 44.43 | 10.11 | 0.37 | 29.27 | 5.56 | 3.34 | 0.27 | 1.04 | 1.59 | 0.17 | 3.8 | - | 99.95 | 15.19 | 29.45 | 3.54 | 14.72 | 4.02 | 0.7 | 3.6 | 0.57 | 3.02 | 0.72 | 1.94 | 0.26 | 2.06 | 0.3 | 0.1 | 10.12
878 | HERMAN CORTES | PLANTA MIRIAM | TRANQUE DE RELAVE MIRIAM | ORO | 7473 | INACTIVO | CUBETA | COQUIMBO | CANELA | 6524172 | 268136 | 411 | 108 | 136 | 45 | 53 | 63 | 19 | <5 | <10 | 56 | <5 | <20 | 56 | 7 | 2.03 | 2.55 | <0,01 | 4.42 | 1.66 | <20 | 8.51 | <10 | 48.57 | 15.95 | 1.85 | <10 | <10 | <0,01 | 38.01 | 7.95 | 0.35 | 38.23 | 5.48 | 3.38 | 0.28 | 0.59 | 1.29 | 0.2 | 3.94 | - | 99.71 | 15.04 | 27.53 | 3.76 | 15.6 | 3.68 | 0.65 | 4.09 | 0.6 | 3.91 | 0.83 | 2.55 | 0.4 | 2.66 | 0.42 | 0.15 | 10.37
879 | HERMAN CORTES | PLANTA MIRIAM | TRANQUE DE RELAVE MIRIAM | ORO | 7473 | INACTIVO | CUBETA | COQUIMBO | CANELA | 6524176 | 268134 | 469 | 117 | 137 | 44 | 55 | 49 | 19 | <5 | <10 | 79 | <5 | <20 | 54 | 17 | 1.74 | 2.55 | <0,01 | 3.74 | 1.35 | <20 | 9.4 | <10 | 33.69 | 9.42 | 2.92 | 12.23 | <10 | <0,01 | 42.73 | 9.06 | 0.39 | 35.41 | 3.95 | 2.47 | 0.2 | 0.85 | 1.13 | 0.17 | 3.37 | - | 99.74 | 12.23 | 40.44 | 3.22 | 13.43 | 2.44 | 0.78 | 3.36 | 0.51 | 2.97 | 0.66 | 1.78 | 0.27 | 2.04 | 0.27 | 0.15 | 8.08
880 | HERMAN CORTES | PLANTA MIRIAM | TRANQUE DE RELAVE MIRIAM | ORO | N/A | INACTIVO | SEDIMENTOS | COQUIMBO | CANELA | 6524216 | 268153 | 109 | 139 | 62 | 14 | 75 | 61 | 81 | 271 | 53 | 403 | 27 | 186 | 26 | 17 | 2.68 | 4.93 | <0,01 | 10.64 | 1.18 | <20 | <5 | 24.42 | 76.75 | 17.99 | 2.25 | <10 | <10 | <0,01 | 57.54 | 14.47 | 0.63 | 8.14 | 3.73 | 3.27 | 0.13 | 2.4 | 2.21 | 0.19 | 6.66 | - | 99.37 | 23.26 | 48.46 | 5.66 | 23.71 | 4.77 | 1.28 | 4.29 | 0.63 | 3.68 | 0.74 | 1.99 | 0.29 | 1.95 | 0.35 | <0,02 | 0.99
634 | ENAMI | PLANTA VALLENAR | TRANQUE DE RELAVE N° 3 | COBRE | N/A | ACTIVO | MURO | ATACAMA | VALLENAR | 6838848 | 330425 | 455 | 153 | 125 | 37 | 54 | 26 | 18 | <5 | <10 | 135 | <5 | <20 | 14 | 13 | 0.74 | 3.14 | 2.62 | 4.08 | 1.93 | <20 | 14.24 | <10 | 45.88 | 41.71 | 5.48 | <10 | <10 | 0.02 | 50.55 | 10.77 | 0.5 | 27.69 | 1.96 | 1.4 | 0.02 | 5.57 | 0.95 | 0.56 | <0,01 | - | 99.55 | 15.74 | 25.55 | 3.45 | 14.59 | 2.97 | 0.71 | 3.07 | 0.44 | 2.28 | 0.42 | 1.24 | 0.19 | 1.2 | 0.19 | <0,02 | 0.06
635 | ENAMI | PLANTA VALLENAR | TRANQUE DE RELAVE N° 3 | COBRE | 3435800 | ACTIVO | CUBETA | ATACAMA | VALLENAR | 6838819 | 330385 | 673 | 149 | 116 | 38 | 57 | 31 | 27 | <5 | <10 | 132 | <5 | 437 | 27 | 14 | 1.19 | 3.19 | 0.85 | 4.21 | 2.05 | <20 | 15.34 | <10 | 44 | 25.62 | 9.63 | <10 | <10 | 0.12 | 48.02 | 10.13 | 0.5 | 28.1 | 3.06 | 2.68 | 0.05 | 4.29 | 1.26 | 0.53 | 0.79 | - | 99.42 | 18.67 | 30.5 | 3.94 | 15.26 | 3.08 | 0.75 | 3.34 | 0.4 | 2.27 | 0.49 | 1.36 | 0.22 | 1.31 | 0.2 | <0,02 | 0.04
636 | ENAMI | PLANTA VALLENAR | TRANQUE DE RELAVE N° 3 | COBRE | 3435800 | ACTIVO | CUBETA | ATACAMA | VALLENAR | 6839057 | 330422 | 1029 | 131 | 137 | 38 | 60 | 42 | 19 | <5 | <10 | 112 | <5 | 63 | 83 | 19 | 0.72 | 2.74 | 0.64 | 3.33 | 2.1 | <20 | 12.96 | 10.81 | 35.95 | 20.93 | 6.5 | <10 | <10 | 0.15 | 48.51 | 9.1 | 0.41 | 28.64 | 4.3 | 2.81 | 0.09 | 3.08 | 1.24 | 0.36 | 1.22 | - | 99.76 | 31.01 | 44.96 | 5.11 | 20.25 | 3.93 | 1.01 | 3.47 | 0.41 | 2.34 | 0.45 | 1.3 | 0.2 | 1.21 | 0.19 | <0,02 | 0.08
637 | ENAMI | PLANTA VALLENAR | TRANQUE DE RELAVE N° 3 | COBRE | N/A | ACTIVO | SEDIMENTOS | ATACAMA | VALLENAR | 6838787 | 330485 | 183 | 172 | 91 | 13 | 82 | 126 | 93 | 167 | 51 | 255 | 20 | 299 | 56 | 20 | 4.44 | 2.71 | 0.92 | 5.89 | 1.39 | <20 | <5 | 42.16 | 51.95 | 28.85 | 7.28 | <10 | <10 | <0,01 | 53.78 | 14.64 | 0.82 | 8.05 | 4.68 | 5.92 | 0.17 | 2.51 | 2.7 | 0.21 | 5.94 | - | 99.41 | 19.89 | 37.02 | 5 | 19.48 | 4.11 | 0.98 | 4.45 | 0.55 | 3.8 | 0.68 | 1.89 | 0.3 | 1.94 | 0.27 | <0,02 | <0,01
1437 | LUIS PADILLA | PLANTA CASERON | TRANQUE DE RELAVE PLANTA CASERON | COBRE | 8824 | INACTIVO | CUBETA | ATACAMA | COPIAPO | 6967318.459 | 337632.319 | 3027 | 209 | 70 | 260 | 24 | 4550 | 54 | 170 | 10 | 153 | <5 | 310 | 1432 | 17 | 3.2 | 3.78 | 1.03 | 3.08 | 2.05 | 847.7 | 29.73 | 33.84 | <20 | 10 | <1 | <10 | <10 | 0.22 | 50.55 | 14.23 | 0.5 | 14.99 | 2.31 | 4.91 | 0.5 | 2.41 | 2.08 | 0.22 | 5.87 | <0,01 | 98.57 | 8.6 | 14.58 | 1.92 | 8.14 | 1.12 | 0.43 | 1.44 | 0.23 | 1.25 | 0.26 | 0.91 | 0.14 | 0.99 | 0.14 | <0,02 | 0.01
1438 | LUIS PADILLA | PLANTA CASERON | TRANQUE DE RELAVE PLANTA CASERON | COBRE | 8824 | INACTIVO | CUBETA | ATACAMA | COPIAPO | 6967298.915 | 337646.026 | 8391 | 292 | 77 | 871 | 43 | 2989 | 31 | 108 | 13 | 113 | <5 | 129 | 741 | 32 | 3.28 | 3.88 | 1.06 | 3.16 | 2.1 | 414.23 | 114.89 | 21.22 | 98.18 | <1 | 3.91 | <10 | <10 | 0.13 | 46.24 | 9.87 | 0.29 | 23.84 | 3.63 | 3.09 | 0.37 | 1.67 | 1.67 | 0.43 | 7.03 | <0,01 | 98.13 | 8.83 | 14.97 | 1.98 | 8.36 | 1.15 | 0.44 | 1.48 | 0.23 | 1.28 | 0.27 | 0.93 | 0.14 | 1.02 | 0.14 | <0,02 | 0.01
1439 | LUIS PADILLA | PLANTA CASERON | TRANQUE DE RELAVE PLANTA CASERON | COBRE | 8824 | INACTIVO | CUBETA | ATACAMA | COPIAPO | 6967399.758 | 337545.602 | 5864 | 214 | 59 | 527 | 30 | 4177 | 48 | 130 | 12 | 169 | <5 | 253 | 1191 | 12 | 0.42 | 1.12 | 0.21 | 0.68 | 3.33 | 681.57 | 73.44 | 26.5 | <20 | 14.18 | 9.26 | <10 | <10 | 0.24 | 54.17 | 11.4 | 0.3 | 16.18 | 2.73 | 3.36 | 0.35 | 1.34 | 1.96 | 0.26 | 6.62 | <0,01 | 98.68 | 0.78 | 5.3 | 0.72 | 3.24 | 0.74 | 0.2 | 0.78 | 0.11 | 0.72 | 0.13 | 0.46 | 0.07 | 0.49 | 0.08 | <0,02 | 0.01
2023 | LUIS PADILLA | PLANTA CASERON | TRANQUE DE RELAVE PLANTA CASERON | S/I | N/A | INACTIVO | SEDIMENTOS | ATACAMA | COPIAPO | 6968281 | 337291 | 56 | 47 | 46 | 43 | 6 | <5 | 51 | 797 | 10 | 259 | <5 | 650 | 55 | 31 | 1.66 | 3.28 | 0.85 | 6.04 | 1.64 | <20 | <5 | <10 | <20 | <1 | <1 | <10 | <10 | 2.81 | 47.04 | 12.78 | 0.39 | 3.41 | 13.07 | 5.07 | 0.06 | 3.32 | 1.55 | 0.27 | 7.06 | 5.61 | 99.83 | 19.95 | 30.74 | 3.7 | 15.79 | 2.96 | 0.9 | 2.51 | 0.36 | 2.14 | 0.4 | 1.25 | 0.16 | 1.13 | 0.25 | <0,02 | <0,01
1396 | DUEÑO DESCONOCIDO | PLANTA LA CHIMBA | TRANQUE DE RELAVE PLANTA LA CHIMBA | COBRE | 10500 | ABANDONADO | CUBETA | ATACAMA | COPIAPO | 6973464.973 | 366089.762 | 1286 | 141 | 73 | <5 | 10 | <5 | 30 | 65 | <10 | 163 | <5 | 657 | 32 | 27 | 2.3 | 2.25 | 0.51 | 2.65 | 0.81 | <20 | 17.08 | <10 | <20 | 13.95 | 2.55 | <10 | 11.88 | 1.44 | 48.32 | 11.09 | 0.41 | 19.5 | 2.35 | 5.9 | 0.04 | 2.7 | 1.77 | 0.22 | 7.05 | <0,01 | 99.33 | 6.16 | 11.83 | 1.23 | 5.84 | 0.94 | 0.27 | 0.97 | 0.15 | 0.73 | 0.15 | 0.45 | 0.06 | 0.44 | 0.04 | <0,02 | 0.11
2064 | DUEÑO DESCONOCIDO | PLANTA LA CHIMBA | TRANQUE DE RELAVE PLANTA LA CHIMBA | S/I | N/A | ABANDONADO | SEDIMENTOS | ATACAMA | COPIAPO | 6973711 | 366095 | 124 | 160 | 59 | <5 | 20 | 169 | 57 | 433 | 18 | 224 | 7 | 740 | 61 | 19 | 0.54 | 6.28 | 0.46 | 6.41 | 1.96 | <20 | <5 | <10 | 27.94 | 5.49 | <1 | <10 | <10 | 0.06 | 53.02 | 15.72 | 0.45 | 7.65 | 7.2 | 4.44 | 0.12 | 2.48 | 1.86 | 0.24 | 6.33 | <0,01 | 99.49 | 22.06 | 55.32 | 7.74 | 32.26 | 8.08 | 2.03 | 8.47 | 1.41 | 8.05 | 1.73 | 4.99 | 0.67 | 4.5 | 0.66 | <0,02 | 0.21
1514 | RAMIRO BRUZONE | PLANTA BRUZONE | TRANQUE DE RELAVE RAMIRO BRUZONE | COBRE | S/I | INACTIVO | CUBETA | ATACAMA | FREIRINA | 6843181 | 299578 | 114 | 153 | 100 | <5 | 25 | 36 | 62 | 273 | 36 | 246 | 6 | 236 | 22 | 8 | 0.87 | 1.15 | 0.3 | 1.51 | 0.72 | <20 | <5 | 38.24 | 68.25 | <1 | 3.52 | <10 | <10 | 0.37 | 55.37 | 15.45 | 0.44 | 7.11 | 2.63 | 5.94 | 0.09 | 4.58 | 1.84 | 0.14 | 5.77 | <0,01 | 99.36 | 4.04 | 14.24 | 1.82 | 7.54 | 1.64 | 0.49 | 1.84 | 0.26 | 1.66 | 0.33 | 0.98 | 0.14 | 0.85 | 0.12 | <0,02 | <0,01
1515 | RAMIRO BRUZONE | PLANTA BRUZONE | TRANQUE DE RELAVE RAMIRO BRUZONE | COBRE | S/I | INACTIVO | CUBETA | ATACAMA | FREIRINA | 6843157 | 299576 | 56 | 108 | 65 | <5 | 10 | 12 | 62 | 294 | 14 | 309 | 5 | 237 | 13 | 22 | 0.75 | 1.31 | 0.54 | 1.54 | 0.61 | <20 | 7.02 | 35.22 | 60.33 | <1 | 1.62 | <10 | <10 | 1.43 | 58.75 | 14.39 | 0.38 | 5.7 | 4.05 | 3.24 | 0.05 | 4.54 | 1.69 | 0.07 | 6.59 | <0,01 | 99.45 | 4.35 | 11.64 | 1.29 | 4.87 | 0.89 | 0.31 | 0.85 | 0.13 | 0.91 | 0.16 | 0.47 | 0.08 | 0.52 | 0.08 | <0,02 | <0,01
2027 | RAMIRO BRUZONE | PLANTA BRUZONE | TRANQUE DE RELAVE RAMIRO BRUZONE | COBRE | N/A | ABANDONADO | SEDIMENTOS | ATACAMA | FREIRINA | 6843232 | 299608 | 95 | 78 | 82 | <5 | 17 | 84 | 77 | 247 | 27 | 274 | 7 | 388 | 53 | 13 | 3.47 | 3.77 | 1.31 | 6.81 | 1.98 | <20 | <5 | 17.65 | <20 | 4.87 | 1.65 | <10 | <10 | 0.27 | 52.31 | 14.82 | 0.71 | 6.97 | 4.59 | 3.96 | 0.09 | 2.37 | 2.31 | 0.31 | 11 | <0,01 | 99.42 | 19.22 | 37.43 | 4.39 | 17.8 | 4.23 | 0.97 | 3.71 | 0.51 | 3.23 | 0.58 | 1.93 | 0.2 | 1.73 | 0.31 | <0,02 | <0,01
1518 | RUBEN JOFRE | PLANTA JOFRE | TRANQUE DE RELAVE RUBEN JOFRE | S/I | 450 | INACTIVO | CUBETA | ATACAMA | FREIRINA | 6843886 | 299379 | 1060 | 140 | 123 | <5 | 24 | 24 | 66 | 35 | 33 | 424 | 9 | 375 | 4549 | 19 | 0.39 | 2.45 | 1.26 | 2.21 | 1.16 | 5251.14 | 7.27 | 228.95 | <20 | 1.2 | 2.69 | <10 | 11.41 | 0.06 | 68.82 | 11.4 | 0.36 | 8.29 | 1.24 | 1.57 | 0.09 | 0.42 | 2.46 | 0.12 | 3.81 | <0,01 | 98.57 | 4.12 | 12.78 | 1.56 | 5.97 | 1.2 | 0.25 | 1.1 | 0.13 | 0.67 | 0.12 | 0.32 | 0.05 | 0.25 | 0.05 | 0.23 | 33.19
1519 | RUBEN JOFRE | PLANTA JOFRE | TRANQUE DE RELAVE RUBEN JOFRE | S/I | 450 | INACTIVO | CUBETA | ATACAMA | FREIRINA | 6843870 | 299375 | 2210 | 138 | 71 | <5 | 13 | 396 | 34 | 180 | 23 | 233 | 6 | 431 | 3152 | 25 | 0.49 | 1.17 | 0.66 | 1.42 | 1.03 | 3520.27 | 9.18 | 219.05 | <20 | 2.1 | 2.85 | <10 | 10.71 | 1.21 | 62.47 | 10.58 | 0.43 | 8.22 | 3.14 | 1.74 | 0.05 | 1.71 | 1.68 | 0.15 | 8.38 | <0,01 | 98.55 | 8.91 | 17.52 | 1.9 | 7.47 | 1.15 | 0.3 | 1.24 | 0.15 | 0.82 | 0.15 | 0.46 | 0.07 | 0.43 | 0.08 | 0.26 | 94.23
1520 | RUBEN JOFRE | PLANTA JOFRE | TRANQUE DE RELAVE RUBEN JOFRE | S/I | 450 | INACTIVO | CUBETA | ATACAMA | FREIRINA | 6843877 | 299375 | 2296 | 217 | 102 | <5 | 12 | 261 | 22 | 98 | <10 | 389 | <5 | 191 | 7692 | 12 | 0.31 | 2.72 | 0.43 | 1.01 | 0.95 | 8890.93 | 7.51 | 209.38 | <20 | 2.5 | 2.86 | <10 | <10 | 0.51 | 66.41 | 8.2 | 0.45 | 10.45 | 3.08 | 1.85 | 0.08 | 1.78 | 1.04 | 0.13 | 4.35 | <0,01 | 97.81 | 3.09 | 10.58 | 1.35 | 5.57 | 1.35 | 0.31 | 1.12 | 0.16 | 0.99 | 0.19 | 0.52 | 0.08 | 0.47 | 0.1 | 0.24 | 24.75
2029 | RUBEN JOFRE | PLANTA JOFRE | TRANQUE DE RELAVE RUBEN JOFRE | S/I | N/A | INACTIVO | SEDIMENTOS | ATACAMA | FREIRINA | 6843953 | 299354 | 466 | 69 | 70 | 9 | 17 | 130 | 77 | 260 | 28 | 257 | 8 | 471 | 306 | 14 | 3.34 | 3.6 | 1.11 | 6.19 | 1.68 | 94.89 | <5 | <10 | <20 | 9.25 | 1.9 | <10 | <10 | 0.02 | 53.23 | 13.56 | 0.62 | 6.87 | 7.31 | 3.75 | 0.12 | 2.51 | 2.24 | 0.33 | 9.12 | <0,01 | 99.64 | 18.61 | 38.01 | 4.62 | 18.16 | 3.59 | 1.04 | 3.68 | 0.54 | 3.25 | 0.63 | 1.82 | 0.25 | 1.77 | 0.23 | <0,02 | 0.21
2016 | ENAMI | EL SALADO | TRANQUE DE RELAVE SALADO | COBRE-ORO | N/A | INACTIVO | SEDIMENTOS | ATACAMA | CHAÑARAL | 7077574 | 366295 | 460 | 61 | 40 | 16 | 10 | 104 | 75 | 303 | 20 | 311 | 9 | 500 | 119 | 16 | 4.31 | 4.6 | 0.95 | 4.94 | 1.36 | <20 | 8.25 | <10 | 20.05 | 4.37 | <1 | <10 | <10 | 0.09 | 53.64 | 13.7 | 0.61 | 5.31 | 4.82 | 2.9 | 0.08 | 7.79 | 2.23 | 0.2 | 8.43 | <0,01 | 99.71 | 17.8 | 32.49 | 4.34 | 16.12 | 3.33 | 0.97 | 2.97 | 0.42 | 2.65 | 0.48 | 1.33 | 0.19 | 1.2 | 0.18 | <0,02 | 0.06
2039 | CIA. MINERA SAN PATRICIO | SAN PATRICIO | TRANQUE DE RELAVE SAN PATRICIO | S/I | 40950 | INACTIVO | CUBETA | ATACAMA | COPIAPO | 6969433 | 367210 | 1391 | 75 | 179 | <5 | 8 | 4143 | 28 | 109 | <10 | 270 | 6 | 332 | 829 | 23 | 1.35 | 6.68 | 0.78 | 3.03 | 1.8 | 452.99 | 15.04 | <10 | <20 | 6.46 | 7.95 | <10 | <10 | 0.22 | 59.25 | 10.21 | 0.59 | 15.53 | 3.93 | 1.71 | 0.13 | 1.24 | 1.89 | 0.15 | 4.53 | <0,01 | 99.14 | 12.63 | 22.3 | 2.87 | 11.89 | 2.56 | 0.74 | 2.17 | 0.34 | 1.66 | 0.3 | 1.21 | 0.15 | 0.98 | 0.17 | <0,02 | 2.58
2040 | CIA. MINERA SAN PATRICIO | SAN PATRICIO | TRANQUE DE RELAVE SAN PATRICIO | S/I | 40950 | INACTIVO | CUBETA | ATACAMA | COPIAPO | 6969446 | 367220 | 3766 | 66 | 126 | <5 | <5 | 10625 | 19 | 66 | <10 | 248 | <5 | 205 | 1806 | 20 | 1.57 | 5.76 | 0.62 | 1.19 | 4.46 | 1201.49 | 29.72 | 48.59 | <20 | 7.78 | 2.89 | <10 | <10 | 0.62 | 62.84 | 6.39 | 0.29 | 15.78 | 3.48 | 1.08 | 0.15 | 0.88 | 1.12 | 0.13 | 5.69 | <0,01 | 97.83 | 9.86 | 13.84 | 1.86 | 7.28 | 1.55 | 0.44 | 1.68 | 0.27 | 1.47 | 0.25 | 0.8 | 0.11 | 0.77 | 0.12 | <0,02 | 1.94
2041 | CIA. MINERA SAN PATRICIO | SAN PATRICIO | TRANQUE DE RELAVE SAN PATRICIO | S/I | 40950 | INACTIVO | CUBETA | ATACAMA | COPIAPO | 6969446 | 367238 | 2723 | 87 | 129 | 17 | 28 | 2063 | 55 | 130 | <10 | 122 | <5 | 581 | 950 | 32 | 3.81 | 2.64 | 0.41 | 2.2 | 3.31 | 610.45 | 15.48 | 17.53 | <20 | <1 | 2.05 | <10 | <10 | 0.59 | 52.93 | 12.86 | 0.47 | 12.66 | 5.76 | 3.12 | 0.15 | 0.61 | 2.58 | 0.16 | 7.5 | <0,01 | 98.8 | 15.36 | 23.32 | 2.91 | 12.55 | 2.44 | 0.65 | 2.12 | 0.3 | 1.64 | 0.34 | 0.94 | 0.15 | 1.11 | 0.13 | 0.02 | 22.41
2042 | CIA. MINERA SAN PATRICIO | SAN PATRICIO | TRANQUE DE RELAVE SAN PATRICIO | S/I | N/A | INACTIVO | MURO | ATACAMA | COPIAPO | 6969422 | 367249 | 11303 | 76 | 183 | <5 | <5 | 2268 | 27 | 100 | <10 | 218 | <5 | 724 | 1055 | 13 | 2.31 | 5.77 | 0.28 | 1.96 | 3.24 | 715.34 | 86.65 | 109.48 | <20 | 15.96 | <1 | <10 | <10 | 0.59 | 61.65 | 8.88 | 0.4 | 15.25 | 3.16 | 1.67 | 0.1 | 0.8 | 1.69 | 0.13 | 4.64 | <0,01 | 98.36 | 14.6 | 21.07 | 2.67 | 11.82 | 2.07 | 0.67 | 1.97 | 0.28 | 1.73 | 0.3 | 0.84 | 0.14 | 1 | 0.18 | 0.02 | 3.22
2043 | CIA. MINERA SAN PATRICIO | SAN PATRICIO | TRANQUE DE RELAVE SAN PATRICIO | S/I | N/A | INACTIVO | SEDIMENTOS | ATACAMA | COPIAPO | 6969445 | 367333 | 12489 | 90 | 1461 | <5 | 12 | 3598 | 27 | 182 | <10 | 261 | <5 | 636 | 1243 | 21 | 2.62 | 6.09 | 0.43 | 3.97 | 2.49 | 882.89 | 166.36 | 114.69 | <20 | 18 | 1.9 | <10 | <10 | 0.31 | 54.35 | 11.29 | 0.56 | 15.17 | 4.83 | 3.11 | 0.1 | 2.39 | 1.4 | 0.21 | 4.02 | <0,01 | 97.42 | 17.01 | 28.35 | 3.65 | 15.28 | 2.46 | 0.75 | 2.65 | 0.39 | 2.16 | 0.6 | 1.35 | 0.17 | 1.03 | 0.15 | <0,02 | 1.98
1212 | SOC. CANALES GARCIA | PLANTA CANALES-GARCIA | TRANQUE DE RELAVE SOC. CANALES GARCIA | ORO | N/A | INACTIVO | MURO | COQUIMBO | ANDACOLLO | 6654170 | 302584 | 1644 | 166 | 36 | <5 | 7 | <5 | 72 | 85 | 31 | 285 | 7 | 251 | 13 | 16 | 0.78 | 2.91 | 0.93 | 2.54 | 0.47 | <20 | 99.46 | 26.73 | 63.92 | 11.22 | 2.02 | <10 | 17.23 | 1.43 | 56.71 | 17.24 | 0.45 | 8.43 | 0.79 | 1.92 | 0.07 | 3.78 | 2.35 | 0.36 | 7.35 | - | 99.45 | 6.01 | 11.52 | 1.63 | 5.96 | 1.31 | 0.39 | 1.24 | 0.2 | 0.95 | 0.17 | 0.62 | 0.08 | 0.48 | 0.06 | 0.02 | 0.03
1213 | SOC. CANALES GARCIA | PLANTA CANALES-GARCIA | TRANQUE DE RELAVE SOC. CANALES GARCIA | ORO | 85133 | INACTIVO | CUBETA | COQUIMBO | ANDACOLLO | 6653985 | 302487 | 4197 | 216 | 34 | <5 | 12 | 32 | 113 | 123 | 52 | 229 | 6 | 253 | 15 | 25 | 4.76 | 1.68 | 0.25 | 1.03 | 0.31 | <20 | 48.67 | 33.37 | 61.1 | 6.81 | 3.72 | <10 | 13.41 | 0.76 | 52.98 | 21.21 | 0.44 | 6.84 | 1.68 | 2.7 | 0.12 | 2.78 | 3.56 | 0.35 | 6.69 | - | 99.34 | 6 | 12.86 | 1.97 | 8.17 | 1.88 | 0.67 | 1.85 | 0.2 | 1.41 | 0.29 | 0.82 | 0.13 | 0.67 | 0.09 | <0,02 | 0.21
1214 | SOC. CANALES GARCIA | PLANTA CANALES-GARCIA | TRANQUE DE RELAVE SOC. CANALES GARCIA | ORO | 85133 | INACTIVO | CUBETA | COQUIMBO | ANDACOLLO | 6654051 | 302503 | 752 | 147 | 28 | <5 | <5 | <5 | 64 | 95 | 26 | 384 | 10 | 451 | 21 | 10 | 2.74 | 1.78 | 0.21 | 1.36 | 0.98 | <20 | 200.4 | 25.78 | 62.85 | 9.41 | 1.86 | <10 | 21.12 | 1.77 | 61.1 | 15.33 | 0.48 | 7.69 | 0.9 | 0.81 | 0.02 | 3.41 | 2.61 | 0.23 | 7.28 | - | 99.86 | 6.12 | 12.33 | 1.77 | 7.27 | 1.66 | 0.72 | 1.76 | 0.2 | 1.59 | 0.27 | 0.83 | 0.11 | 0.64 | 0.15 | <0,02 | 0.05
1215 | SOC. CANALES GARCIA | PLANTA CANALES-GARCIA | TRANQUE DE RELAVE SOC. CANALES GARCIA | ORO | 85133 | INACTIVO | CUBETA | COQUIMBO | ANDACOLLO | 6654021 | 302540 | 1622 | 177 | 41 | <5 | 8 | <5 | 96 | 86 | 36 | 221 | 7 | 380 | 13 | 20 | 4.66 | 1.69 | 0.21 | 1.17 | 1.18 | <20 | 30.26 | 29.59 | 61.8 | 5.8 | 2.2 | <10 | 13.36 | 1.61 | 56.33 | 17.24 | 0.45 | 7.19 | 1 | 2.5 | 0.05 | 2.93 | 3.01 | 0.39 | 8.6 | - | 99.69 | 8.25 | 15.54 | 2.04 | 8.94 | 1.79 | 0.6 | 1.41 | 0.24 | 1.68 | 0.31 | 0.88 | 0.09 | 0.79 | 0.13 | <0,02 | 0.02
1216 | SOC. CANALES GARCIA | PLANTA CANALES-GARCIA | TRANQUE DE RELAVE SOC. CANALES GARCIA | ORO | N/A | INACTIVO | SEDIMENTOS | COQUIMBO | ANDACOLLO | 6654277 | 302659 | 1276 | 192 | 44 | <5 | 10 | 77 | 68 | 204 | 27 | 252 | 5 | 583 | 68 | 16 | 5.1 | 1.75 | 19.69 | 0.81 | 0.48 | <20 | 51.32 | 26.81 | 48.39 | 7.09 | 1.11 | <10 | 13.28 | 0.52 | 58.02 | 17.88 | 0.42 | 8.52 | 1.1 | 2.88 | 0.07 | 3.56 | 2.72 | 0.23 | 4.43 | - | 99.81 | 6.26 | 11.88 | 1.81 | 7.49 | 1.73 | 0.63 | 1.65 | 0.22 | 1.5 | 0.28 | 0.83 | 0.14 | 0.73 | 0.14 | 0.02 | 0.1
215 | VICTOR WALDO NAZER ESBIR | FAENA NUEVA CALIFORNIA | TRANQUE DE RELAVES | COBRE | N/A | INACTIVO | MURO | COQUIMBO | ILLAPEL | 6505579 | 300584 | 2431 | 79 | 133 | 10 | 81 | 32 | 51 | 21 | 46 | 85 | 27 | <20 | 65 | 18 | 1.37 | 0.52 | 2.51 | 0.69 | 0.42 | <20 | 10.52 | 48.29 | 33.92 | 13.46 | 1.27 | <10 | <10 | 0.1 | 77.26 | 6.68 | 0.28 | 4.79 | 4.02 | 0.65 | 0.11 | 0.12 | 1.5 | 0.08 | 3.82 | - | 99.29 | 2.41 | 6.22 | 0.95 | 4.3 | 1.16 | 0.4 | 1.34 | 0.12 | 1.18 | 0.22 | 0.49 | 0.06 | 0.41 | 0.06 | <0,02 | 0.08
216 | VICTOR WALDO NAZER ESBIR | FAENA NUEVA CALIFORNIA | TRANQUE DE RELAVES | COBRE | 962000 | INACTIVO | CUBETA | COQUIMBO | ILLAPEL | 6505556 | 300584 | 744 | 149 | 183 | 14 | 91 | 72 | 15 | 294 | 28 | 120 | 8 | 3220 | 73 | <5 | 0.83 | 2 | 0.87 | 2.54 | 3.03 | <20 | 22.62 | 56.39 | <20 | 11.24 | 1.84 | <10 | <10 | 0.04 | 55.73 | 12.26 | 0.54 | 8.78 | 10.92 | 3.73 | 0.21 | 3.77 | 0.63 | 0.25 | 2.57 | - | 99.38 | 10.92 | 23.26 | 3.28 | 11.17 | 2.48 | 0.62 | 1.77 | 0.38 | 2.54 | 0.43 | 1.2 | 0.18 | 0.82 | 0.1 | <0,02 | 0.05
217 | VICTOR WALDO NAZER ESBIR | FAENA NUEVA CALIFORNIA | TRANQUE DE RELAVES | COBRE | N/A | INACTIVO | SEDIMENTOS | COQUIMBO | ILLAPEL | 6505602 | 300580 | 540 | 172 | 80 | 16 | 72 | 242 | 75 | 282 | 45 | 177 | 20 | 579 | 154 | 25 | 1.98 | 1.7 | 1.99 | 5.2 | 1.28 | <20 | 6.07 | 58.11 | <20 | 6.04 | 4.33 | <10 | <10 | <0,01 | 55.62 | 16.27 | 0.72 | 9.21 | 3.09 | 3.22 | 0.31 | 2.31 | 2.82 | 0.26 | 5.43 | - | 99.26 | 18.77 | 41.17 | 5.44 | 17.77 | 4.25 | 1.23 | 3.95 | 0.72 | 3.42 | 0.63 | 1.84 | 0.3 | 1.71 | 0.17 | <0,02 | 0.15
218 | VICTOR WALDO NAZER ESBIR | FAENA NUEVA CALIFORNIA | TRANQUE DE RELAVES | COBRE | N/A | INACTIVO | SEDIMENTOS | COQUIMBO | ILLAPEL | 6505500 | 300541 | 58 | 160 | 70 | 10 | 79 | 81 | 71 | 611 | 47 | 240 | 22 | 741 | 26 | 14 | 2.36 | 1.85 | 0.33 | 4.94 | 1.09 | <20 | 5.14 | 38.89 | <20 | 10.48 | 6.75 | <10 | <10 | <0,01 | 58.31 | 16.44 | 0.76 | 5.28 | 5.04 | 1.54 | 0.08 | 3.72 | 2.92 | 0.21 | 5.34 | - | 99.62 | 22.72 | 34.65 | 4.59 | 20.53 | 4.06 | 1.08 | 3.63 | 0.63 | 3.42 | 0.7 | 2.05 | 0.39 | 1.89 | 0.27 | <0,02 | 0.11
392 | RENE SOLIS VEGA | SAN JORGE | TRANQUE DE RELAVES 1 | COBRE | 22755 | INACTIVO | CUBETA | COQUIMBO | ILLAPEL | 6498228 | 295029 | 1581 | 112 | 54 | 19 | 57 | 114 | 17 | 173 | 12 | 103 | <5 | 1052 | 69 | <5 | 0.64 | 3.25 | 0.24 | 3.25 | 3.27 | <20 | 14.98 | 56.73 | <20 | 28.69 | 4.28 | <10 | <10 | <0,01 | 36.27 | 10.16 | 0.52 | 17.8 | 21.19 | 3.48 | 0.82 | 1.93 | 0.89 | 0.22 | 6.35 | <0,01 | 99.64 | 60.48 | 34.49 | 4.64 | 19.17 | 4.48 | 1.23 | 3.7 | 0.5 | 2.79 | 0.5 | 1.59 | 0.2 | 1.32 | 0.19 | <0,02 | 0.08
393 | RENE SOLIS VEGA | SAN JORGE | TRANQUE DE RELAVES 1 | COBRE | N/A | INACTIVO | MURO | COQUIMBO | ILLAPEL | 6498254 | 295006 | 789 | 112 | 50 | 12 | 57 | 91 | 16 | 151 | 16 | 178 | <5 | 320 | 31 | <5 | 0.69 | 5.93 | 0.32 | 2.83 | 2.2 | <20 | 10.63 | 14.06 | 20.31 | 17.28 | 8.47 | <10 | <10 | <0,01 | 41.8 | 13.99 | 0.6 | 11.78 | 21.49 | 4.19 | 1.99 | 1.16 | 0.6 | 0.18 | 1.55 | <0,01 | 99.33 | 47 | 27.26 | 3.53 | 14.98 | 4.05 | 1.02 | 3.53 | 0.49 | 2.8 | 0.56 | 1.88 | 0.24 | 1.54 | 0.23 | <0,02 | 0.06
397 | RENE SOLIS VEGA | SAN JORGE | TRANQUE DE RELAVES 1 | COBRE | N/A | INACTIVO | SEDIMENTOS | COQUIMBO | ILLAPEL | 6498234 | 295052 | 1288 | 100 | 70 | 14 | 66 | 82 | 60 | 194 | 33 | 330 | 9 | 386 | 49 | 20 | 1.33 | 7.56 | 0.49 | 4.46 | 1.87 | <20 | 11.05 | 16.01 | 25.36 | 8.26 | 2.83 | <10 | <10 | 0.03 | 60.06 | 13.05 | 0.4 | 8.54 | 6.54 | 2.53 | 0.41 | 3.07 | 2.32 | 0.14 | 2.42 | - | 99.46 | 12.56 | 23.34 | 3.1 | 12.93 | 2.25 | 0.68 | 2.82 | 0.31 | 1.9 | 0.38 | 1.34 | 0.19 | 1.41 | 0.14 | <0,02 | 0.28
390 | RENE SOLIS VEGA | SAN JORGE | TRANQUE DE RELAVES 2 | COBRE | 35700 | INACTIVO | CUBETA | COQUIMBO | ILLAPEL | 6498216 | 295014 | 782 | 109 | 63 | 18 | 58 | 84 | 21 | 177 | 12 | 104 | <5 | <20 | 15 | 8 | 0.56 | 3.55 | 0.18 | 2.53 | 2.48 | <20 | 8.47 | <10 | 25.26 | 22.16 | 5.3 | <10 | <10 | <0,01 | 41.07 | 13 | 0.53 | 17.13 | 16.99 | 5.42 | 1.26 | 1.73 | 0.92 | 0.17 | 1.29 | <0,01 | 99.5 | 253.16 | 20.55 | 2.89 | 12.75 | 2.98 | 1.01 | 2.8 | 0.38 | 2.39 | 0.48 | 1.46 | 0.19 | 1.25 | 0.17 | <0,02 | 0.05
391 | RENE SOLIS VEGA | SAN JORGE | TRANQUE DE RELAVES 2 | COBRE | N/A | INACTIVO | MURO | COQUIMBO | ILLAPEL | 6498221 | 295024 | 1662 | 112 | 73 | 18 | 59 | 139 | 24 | 156 | 18 | 206 | <5 | 179 | 150 | 10 | 1.65 | 5.68 | 17.44 | 2.67 | 2.71 | <20 | 16.85 | 71.95 | <20 | 18.03 | 6.97 | <10 | 10.51 | <0,01 | 52.31 | 11.69 | 0.51 | 13.66 | 12.88 | 2.97 | 0.79 | 1.8 | 0.98 | 0.19 | 1.66 | <0,01 | 99.44 | 127.47 | 24.38 | 3.36 | 14.17 | 3.36 | 0.94 | 2.99 | 0.43 | 2.46 | 0.58 | 1.49 | 0.21 | 1.36 | 0.2 | <0,02 | 0.2
396 | RENE SOLIS VEGA | SAN JORGE | TRANQUE DE RELAVES 2 | COBRE | N/A | INACTIVO | SEDIMENTOS | COQUIMBO | ILLAPEL | 6498197 | 295042 | 397 | 96 | 49 | 10 | 75 | 65 | 93 | 247 | 57 | 411 | 28 | 478 | 26 | 12 | 0.92 | 5.61 | 0.43 | 5.07 | 1.19 | <20 | 6.25 | 15.84 | 23.64 | 12.21 | 2.82 | <10 | <10 | <0,01 | 65.74 | 15.23 | 0.36 | 4.3 | 2.12 | 1.77 | 0.12 | 3.8 | 2.72 | 0.13 | 3.09 | - | 99.39 | 14.37 | 22.8 | 3.26 | 12.35 | 3.33 | 0.55 | 2.29 | 0.33 | 1.7 | 0.33 | 1.11 | 0.16 | 1.17 | 0.19 | <0,02 | 0.09
1443 | ENAMI | PLANTA MATTA | TRANQUE DE RELAVES 2 | COBRE | N/A | INACTIVO | MURO | ATACAMA | COPIAPO | 6967415.794 | 375923.488 | 1729 | 70 | 43 | <5 | 22 | 164 | 42 | 31 | <10 | 130 | 13 | 409 | 243 | <5 | 0.46 | 3.57 | 0.28 | 0.88 | 0.24 | 77.68 | 5.51 | 21.42 | 58.2 | 3.91 | 4.57 | <10 | <10 | 0.62 | 41.26 | 10.8 | 0.49 | 20.53 | 5.92 | 3.83 | 0.2 | 0.71 | 2.48 | 0.26 | 12.99 | 0.23 | 99.69 | 1.6 | 3.08 | 0.41 | 1.59 | 0.38 | 0.08 | 0.27 | 0.05 | 0.22 | 0.05 | 0.21 | 0.02 | 0.22 | 0.05 | 0.02 | 0.02
1444 | ENAMI | PLANTA MATTA | TRANQUE DE RELAVES 2 | COBRE | 5716000 | INACTIVO | CUBETA | ATACAMA | COPIAPO | 6967351 | 375945 | 722 | 58 | 24 | <5 | 24 | 73 | 56 | 42 | <10 | 165 | 9 | 497 | 9 | <5 | 0.15 | 1.17 | 0.98 | 0.58 | 0.29 | <20 | <5 | 12.36 | 66.53 | 2.26 | 3.1 | <10 | <10 | 0.22 | 40.81 | 11.92 | 0.47 | 14.86 | 6.13 | 3.46 | 0.16 | 1.48 | 3.06 | 0.26 | 17.16 | 0.08 | 99.84 | 6.59 | 17.03 | 2.15 | 9.07 | 1.95 | 0.42 | 1.51 | 0.19 | 1.07 | 0.21 | 0.62 | 0.1 | 0.68 | 0.12 | <0,02 | 0.02
1445 | ENAMI | PLANTA MATTA | TRANQUE DE RELAVES 2 | COBRE | 5716000 | INACTIVO | CUBETA | ATACAMA | COPIAPO | 6967475 | 375987 | 1487 | 70 | 53 | <5 | 28 | 91 | 44 | 35 | <10 | 144 | 10 | 558 | 35 | <5 | 0.14 | 1.21 | 0.72 | 0.61 | 0.31 | <20 | 7.8 | 11.01 | 97.64 | 2.69 | 3.68 | <10 | <10 | 1.03 | 36.59 | 11.01 | 0.48 | 20.54 | 5.45 | 3.73 | 0.18 | 0.9 | 2.78 | 0.21 | 17.14 | 0.39 | 99.38 | 7.06 | 18.53 | 2.52 | 10.22 | 1.92 | 0.53 | 1.7 | 0.24 | 1.31 | 0.26 | 0.81 | 0.14 | 0.88 | 0.15 | <0,02 | 0.02
1446 | ENAMI | PLANTA MATTA | TRANQUE DE RELAVES 2 | COBRE | 5716000 | INACTIVO | CUBETA | ATACAMA | COPIAPO | 6967529 | 376027 | 2499 | 42 | 33 | <5 | 22 | 182 | 42 | 229 | <10 | 135 | <5 | 363 | 69 | <5 | 0.62 | 0.81 | 0.21 | 1.07 | 0.51 | 21.9 | 7.61 | 21.84 | 36.45 | <1 | 1.83 | <10 | <10 | 5.68 | 33.27 | 7.28 | 0.35 | 11.74 | 11.02 | 6.52 | 0.15 | 5.2 | 1.42 | 0.16 | 20.13 | 2.13 | 99.37 | 2.86 | 10.09 | 1.29 | 5.34 | 1.16 | 0.34 | 1.3 | 0.18 | 1.17 | 0.23 | 0.69 | 0.1 | 0.61 | 0.08 | 0.02 | 0.1
394 | SOC. DABED POZO (RENE SOLIS) | SAN JORGE | TRANQUE DE RELAVES 3 | COBRE | N/A | INACTIVO | MURO | COQUIMBO | ILLAPEL | 6498163 | 294940 | 60 | 131 | 86 | 9 | 93 | 179 | 80 | 92 | 64 | 427 | 34 | 252 | 325 | 17 | 1.4 | 6.01 | 0.19 | 4.47 | 0.99 | 157.93 | <5 | 16.61 | 30.02 | 15.28 | 9.24 | <10 | <10 | <0,01 | 74.38 | 9.01 | 0.59 | 4.22 | 2.53 | 2.03 | 0.07 | 1.84 | 1.79 | 0.12 | 3.05 | <0,01 | 99.62 | 35.17 | 30.09 | 3.82 | 16.72 | 3.17 | 0.84 | 3.01 | 0.4 | 2.25 | 0.44 | 1.27 | 0.16 | 1.13 | 0.15 | 0.02 | 0.88
395 | SOC. DABED POZO (RENE SOLIS) | SAN JORGE | TRANQUE DE RELAVES 3 | COBRE | N/A | INACTIVO | SEDIMENTOS | COQUIMBO | ILLAPEL | 6498140 | 294991 | 149 | 130 | 27 | 12 | 71 | 62 | 71 | 423 | 49 | 375 | 20 | 670 | 22 | 25 | 0.82 | 4.75 | 1.62 | 3.64 | 1.36 | <20 | <5 | 19.65 | 30.91 | 7.19 | <1 | <10 | <10 | <0,01 | 61.14 | 16.23 | 0.55 | 6.37 | 3.89 | 2.47 | 0.1 | 3.08 | 2.39 | 0.18 | 3.32 | - | 99.71 | 14.62 | 25.88 | 3.61 | 15.34 | 3.44 | 1.09 | 2.68 | 0.5 | 2.76 | 0.41 | 1.58 | 0.21 | 1.62 | 0.21 | <0,02 | <0,01
801 | SOC. DABED POZO (RENE SOLIS) | SAN JORGE | TRANQUE DE RELAVES 3 | COBRE | 26169 | INACTIVO | CUBETA | COQUIMBO | ILLAPEL | 6498166 | 294951 | 86 | 105 | 124 | 9 | 103 | 121 | 69 | 96 | 67 | 382 | 44 | 159 | 1009 | 8 | 1.27 | 4.72 | 1.51 | 4.11 | 0.76 | 143.11 | <5 | 36.55 | 52.4 | 6.44 | 4.54 | <10 | <10 | <0,01 | 75.48 | 8.86 | 0.44 | 3.6 | 2.65 | 2.2 | 0.05 | 1.89 | 1.65 | 0.1 | 2.74 | - | 99.67 | 9.73 | 18.66 | 2.63 | 9.64 | 2.12 | 0.63 | 2.01 | 0.32 | 1.54 | 0.27 | 1.01 | 0.13 | 0.77 | 0.1 | 0.05 | 0.83
1240 | AQUILES GONZALEZ GARCIA | PLANTA GALVEZ | TRANQUE DE RELAVES AQUILES GONZALEZ GARCIA | ORO | N/A | INACTIVO | MURO | COQUIMBO | ANDACOLLO | 6654268 | 302565 | 103 | 105 | 25 | 21 | 12 | 5188 | 69 | 75 | 21 | 185 | <5 | 1042 | 183 | 10 | 1.43 | 5.59 | 0.55 | 4.91 | 1.61 | <20 | 16.69 | 29.94 | 44.52 | 13.65 | 6.11 | <10 | <10 | 0.66 | 45.4 | 11.53 | 0.57 | 8.37 | 13.33 | 2.33 | 1.26 | 0.92 | 3.73 | 0.19 | 11.61 | - | 99.23 | 27.98 | 53.96 | 6.86 | 30.01 | 6.44 | 1.84 | 5.52 | 0.75 | 3.83 | 0.71 | 1.99 | 0.28 | 1.6 | 0.21 | <0,02 | 1.07
1241 | AQUILES GONZALEZ GARCIA | PLANTA GALVEZ | TRANQUE DE RELAVES AQUILES GONZALEZ GARCIA | ORO | 26261 | INACTIVO | CUBETA | COQUIMBO | ANDACOLLO | 6654253 | 302545 | 254 | 134 | 44 | 51 | 22 | 3064 | 82 | 71 | 27 | 166 | <5 | 756 | 943 | 18 | 3.46 | 4.64 | 0.56 | 5.64 | 1.96 | 172 | 24.29 | 36.8 | 46.01 | 14.68 | 4.89 | <10 | <10 | 1.36 | 41.62 | 13.55 | 0.52 | 7.96 | 13.45 | 2.8 | 1.13 | 0.88 | 4.15 | 0.2 | 12.8 | - | 99.05 | 30.51 | 58.59 | 7.94 | 28.84 | 6.38 | 1.66 | 5.14 | 0.71 | 3.57 | 0.64 | 1.87 | 0.29 | 1.55 | 0.21 | <0,02 | 2.33
1242 | AQUILES GONZALEZ GARCIA | PLANTA GALVEZ | TRANQUE DE RELAVES AQUILES GONZALEZ GARCIA | ORO | 26261 | INACTIVO | CUBETA | COQUIMBO | ANDACOLLO | 6654211 | 302521 | 1930 | 159 | 46 | 5 | 15 | 1090 | 57 | 178 | 16 | 227 | 5 | 638 | 232 | 23 | 2.02 | 4.58 | 0.42 | 5.79 | 1.79 | <20 | 15.51 | 50.49 | 37.31 | 17.3 | 4.05 | <10 | <10 | 0.58 | 52.97 | 15.4 | 0.42 | 8.34 | 5.7 | 1.96 | 0.37 | 2.95 | 2.47 | 0.26 | 8.52 | - | 99.35 | 19.19 | 39.14 | 4.87 | 22.25 | 3.99 | 1.29 | 3.73 | 0.52 | 2.65 | 0.5 | 1.93 | 0.18 | 1.31 | 0.17 | 0.02 | 11.09
1243 | AQUILES GONZALEZ GARCIA | PLANTA GALVEZ | TRANQUE DE RELAVES AQUILES GONZALEZ GARCIA | ORO | 26261 | INACTIVO | CUBETA | COQUIMBO | ANDACOLLO | 6654225 | 302562 | 174 | 108 | 27 | 27 | 14 | 19150 | 66 | 63 | 19 | 178 | 5 | 1110 | 218 | 15 | 1.78 | 5.71 | 0.92 | 5.75 | 1.95 | <20 | 19.92 | 33.5 | 30.93 | 15.63 | 8.34 | <10 | <10 | 1.89 | 44.62 | 11.25 | 0.52 | 8.77 | 12.19 | 2.38 | 1.04 | 1.04 | 3.66 | 0.19 | 11.9 | - | 97.56 | 31.83 | 61.97 | 8.15 | 31.72 | 6.44 | 1.9 | 5.42 | 0.73 | 3.66 | 0.69 | 1.9 | 0.23 | 1.58 | 0.24 | <0,02 | 1.55
1244 | AQUILES GONZALEZ GARCIA | PLANTA GALVEZ | TRANQUE DE RELAVES AQUILES GONZALEZ GARCIA | ORO | N/A | INACTIVO | SEDIMENTOS | COQUIMBO | ANDACOLLO | 6654296 | 302576 | 1532 | 211 | 55 | 28 | 33 | 379 | 56 | 347 | 20 | 183 | 6 | 734 | 44 | 34 | 2.05 | 2.47 | 1.35 | 7.16 | 1.61 | <20 | 16.47 | 36.97 | 42.37 | 22.07 | 3.4 | <10 | <10 | 0.09 | 54.09 | 17.03 | 0.41 | 7.96 | 3.06 | 5.21 | 0.17 | 2.14 | 1.96 | 0.2 | 7.31 | - | 99.54 | 21.02 | 42.44 | 5.71 | 23.26 | 4.77 | 1.35 | 4.1 | 0.56 | 3 | 0.57 | 1.77 | 0.22 | 1.4 | 0.14 | <0,02 | 0.33
2198 | DUEÑO DESCONOCIDO | PLANTA CALLEJAS VALLENAR | TRANQUE DE RELAVES CALLEJAS VALLENAR | COBRE-ORO | S/I | ABANDONADO | CUBETA | ATACAMA | VALLENAR | 6838029 | 326828 | 2422 | 160 | 53 | 25 | 8 | 1951 | 18 | 46 | <10 | 388 | <5 | 112 | 557 | <5 | 1.48 | 8.55 | 0.96 | 1.65 | 5.7 | 758.52 | 39.86 | 129.97 | <20 | 4.72 | 6.21 | 50.43 | 21.62 | <0,01 | 76.38 | 4.16 | 0.25 | 9.64 | 2.14 | 0.9 | 0.08 | 0.85 | 0.65 | 0.12 | 3.41 | <0,01 | 98.58 | 10.71 | 12.12 | 1.5 | 6.22 | 1.34 | 0.38 | 1.28 | 0.2 | 1.15 | 0.23 | 0.68 | 0.1 | 0.58 | 0.09 | - | <0,01
2199 | DUEÑO DESCONOCIDO | PLANTA CALLEJAS VALLENAR | TRANQUE DE RELAVES CALLEJAS VALLENAR | COBRE-ORO | S/I | ABANDONADO | CUBETA | ATACAMA | VALLENAR | 6838057 | 326816 | 3131 | 239 | 62 | 44 | 19 | 162 | 58 | 159 | <10 | 75 | <5 | 620 | 69 | <5 | 5.09 | 1.59 | 2.92 | 5.66 | 6.95 | 253.63 | 25.44 | 69.24 | <20 | 7.86 | 1.24 | 96.01 | 17.34 | 0.46 | 48.53 | 11.08 | 0.41 | 18.73 | 2.78 | 3.3 | 0.15 | 1.22 | 2.46 | 0.28 | 9.78 | 0.08 | 98.7 | 17.91 | 34.7 | 4.14 | 16.89 | 3.22 | 0.86 | 2.94 | 0.42 | 2.33 | 0.45 | 1.33 | 0.18 | 1.18 | 0.18 | - | 0.1
2196 | DUEÑO DESCONOCIDO | PLANTA CARMEN | TRANQUE DE RELAVES CARMEN | COBRE-ORO | S/I | ABANDONADO | CUBETA | ATACAMA | VALLENAR | 6836767 | 329013 | 2005 | 136 | 36 | 32 | 10 | 890 | 36 | 103 | <10 | 159 | <5 | 201 | 284 | 12 | 1.35 | 4 | 3.65 | 3.03 | 3.54 | 524.34 | 18.06 | 35.11 | <20 | 5.18 | 1.89 | <10 | 15.95 | 0.08 | 52.64 | 8.75 | 0.5 | 9.69 | 12.96 | 3.04 | 0.38 | 2.32 | 1.36 | 0.25 | 7.22 | <0,01 | 99.12 | 15.99 | 23.74 | 2.89 | 12.56 | 3.2 | 0.85 | 2.97 | 0.47 | 2.81 | 0.61 | 1.82 | 0.26 | 1.67 | 0.25 | - | <0,01
2197 | DUEÑO DESCONOCIDO | PLANTA CARMEN | TRANQUE DE RELAVES CARMEN | COBRE-ORO | S/I | ABANDONADO | CUBETA | ATACAMA | VALLENAR | 6836741 | 329001 | 3247 | 131 | 35 | 64 | 16 | 324 | 37 | 115 | <10 | 117 | <5 | 232 | 163 | 5 | 1.27 | 3.19 | 2.32 | 3.84 | 3.32 | 340.69 | 57.89 | 10.56 | <20 | 7.21 | 1.92 | <10 | 21.11 | 0.5 | 43.71 | 10.3 | 0.56 | 10.68 | 13.54 | 3.82 | 0.42 | 2.97 | 1.55 | 0.29 | 10.67 | 0.1 | 98.51 | 17.32 | 27.16 | 3.34 | 14.53 | 3.35 | 0.9 | 3.46 | 0.58 | 3.47 | 0.73 | 2.18 | 0.32 | 2 | 0.29 | - | <0,01
1164 | MARIO ALVAREZ | PLANTA PUNTA COLORADA | TRANQUE DE RELAVES PUNTA COLORADA | ORO | N/A | INACTIVO | MURO | COQUIMBO | LA HIGUERA | 6750880 | 304144 | 4628 | 221 | 65 | <5 | 6 | 1202 | 33 | 193 | <10 | 171 | <5 | 9602 | 1543 | 25 | 1.05 | 3.27 | 4.82 | 1.57 | 0.77 | 493.97 | 66.23 | 240.33 | <20 | 2.86 | 1.02 | <10 | <10 | <0,01 | 52.18 | 10.92 | 0.31 | 17.43 | 4 | 3.29 | 0.24 | 1.35 | 1.85 | 0.24 | 6.1 | - | 97.89 | 6.09 | 12.87 | 1.69 | 7.33 | 1.47 | 0.46 | 1.46 | 0.22 | 1.14 | 0.23 | 0.65 | 0.09 | 0.6 | 0.07 | 0.02 | 1.06
1165 | MARIO ALVAREZ | PLANTA PUNTA COLORADA | TRANQUE DE RELAVES PUNTA COLORADA | ORO | 3000 | INACTIVO | CUBETA | COQUIMBO | LA HIGUERA | 6750906 | 304145 | 3110 | 152 | 44 | <5 | <5 | 548 | 47 | 99 | 16 | 312 | 7 | 534 | 1100 | 14 | 1.38 | 4.1 | 0.37 | 1.06 | 0.65 | 174.52 | 11.75 | 38.44 | 21.02 | 4.08 | 2.13 | <10 | 11.41 | 0.01 | 64.57 | 12.79 | 0.45 | 10.9 | 0.99 | 2.01 | 0.07 | 2.07 | 1.71 | 0.13 | 3.74 | - | 99.44 | 6.79 | 14.38 | 1.99 | 8.42 | 2.21 | 0.55 | 2.27 | 0.35 | 2.53 | 0.45 | 1.19 | 0.23 | 1.06 | 0.15 | 0.02 | 0.31
1166 | MARIO ALVAREZ | PLANTA PUNTA COLORADA | TRANQUE DE RELAVES PUNTA COLORADA | ORO | 3000 | INACTIVO | CUBETA | COQUIMBO | LA HIGUERA | 6750896 | 304140 | 3345 | 161 | 59 | <5 | <5 | 2647 | 43 | 97 | 11 | 289 | 5 | 772 | 2494 | 28 | 1.98 | 3.82 | 0.84 | 1.7 | 0.98 | 1442.39 | 12.95 | 78.53 | <20 | 5.95 | 1.14 | <10 | 24.12 | 0.1 | 64.31 | 12.01 | 0.42 | 10.94 | 1.12 | 2.18 | 0.14 | 1.63 | 1.8 | 0.13 | 3.94 | - | 98.61 | 8.64 | 15.77 | 2.49 | 8.82 | 1.98 | 0.62 | 1.82 | 0.27 | 1.78 | 0.29 | 0.87 | 0.15 | 0.66 | 0.1 | <0,02 | 0.51
1167 | MARIO ALVAREZ | PLANTA PUNTA COLORADA | TRANQUE DE RELAVES PUNTA COLORADA | ORO | 3000 | INACTIVO | CUBETA | COQUIMBO | LA HIGUERA | 6750886 | 304135 | 1104 | 139 | 55 | <5 | <5 | 10598 | 56 | 59 | <10 | 161 | <5 | 1225 | 5610 | 19 | 1.64 | 3.25 | 0.58 | 1.63 | 0.96 | 2615.67 | 8.82 | 36.02 | 52.42 | 2.87 | 1.65 | <10 | 13.95 | 0.11 | 59.8 | 10.71 | 0.38 | 12.94 | 0.92 | 4.32 | 0.69 | 0.59 | 2.38 | 0.13 | 4.21 | - | 97.06 | 5.82 | 12.09 | 1.65 | 7.71 | 1.56 | 0.36 | 1.5 | 0.21 | 1.32 | 0.24 | 0.85 | 0.11 | 0.65 | 0.1 | <0,02 | 0.29
1168 | MARIO ALVAREZ | PLANTA PUNTA COLORADA | TRANQUE DE RELAVES PUNTA COLORADA | ORO | N/A | INACTIVO | SEDIMENTOS | COQUIMBO | LA HIGUERA | 6750846 | 304138 | 919 | 178 | 68 | <5 | 13 | 183 | 69 | 329 | 24 | 279 | 7 | 997 | 157 | 20 | 1.85 | 3.78 | 0.62 | 7.62 | 2.19 | <20 | 7.98 | 39.01 | 30.24 | 2.57 | 1.57 | <10 | <10 | 0.16 | 57.55 | 15.75 | 0.47 | 8.39 | 4.1 | 4.09 | 0.15 | 2.68 | 2.33 | 0.18 | 3.74 | - | 99.43 | 18.78 | 32.36 | 4.27 | 14.56 | 2.8 | 0.75 | 2.24 | 0.31 | 2.64 | 0.47 | 1.47 | 0.17 | 1.51 | 0.25 | 0.02 | 0.27
1589 | J. FONSECA | SIN NOMBRE | TRANQUE J. FONSECA | ORO-COBRE | 1800 | INACTIVO | CUBETA | ATACAMA | DIEGO DE ALMAGRO | 7040314 | 409647 | 1763 | 161 | 121 | <5 | 16 | 233 | 91 | 135 | 16 | 145 | <5 | 1074 | 105 | 19 | 0.74 | 1.42 | 0.55 | 1.68 | 1.38 | <20 | 8.61 | 25.84 | 49.12 | 4.82 | 2.45 | 27.25 | <10 | 0.25 | 55.01 | 15.49 | 0.59 | 9.03 | 3.65 | 4.86 | 0.26 | 1.92 | 3.89 | 0.13 | 4.66 | 0.06 | 99.53 | 5.3 | 12.96 | 1.5 | 5.81 | 1.28 | 0.24 | 0.9 | 0.14 | 0.71 | 0.14 | 0.38 | 0.06 | 0.39 | 0.07 | 0.05 | 2.54
1590 | J. FONSECA | SIN NOMBRE | TRANQUE J. FONSECA | ORO-COBRE | 1800 | INACTIVO | CUBETA | ATACAMA | DIEGO DE ALMAGRO | 7040323 | 409682 | 4610 | 173 | 61 | <5 | 14 | 400 | 60 | 99 | 14 | 128 | <5 | 824 | 208 | 20 | 1.27 | 1.1 | 41.08 | 1.03 | 1.49 | <20 | 12.53 | 314.69 | <20 | 7.51 | 3.04 | 21.65 | <10 | <0,01 | 49.91 | 12.59 | 0.51 | 11.21 | 8.52 | 4.36 | 0.58 | 0.78 | 2.26 | 0.12 | 8.35 | 0.04 | 99.22 | 6.21 | 12.6 | 1.48 | 5.31 | 1.14 | 0.31 | 0.74 | 0.13 | 0.75 | 0.15 | 0.42 | 0.08 | 0.48 | 0.06 | 0.02 | 11.31
2002 | J. FONSECA | SIN NOMBRE | TRANQUE J. FONSECA | ORO-COBRE | N/A | INACTIVO | SEDIMENTOS | ATACAMA | DIEGO DE ALMAGRO | 7040326 | 409544 | 605 | 70 | 58 | 10 | 17 | 88 | 412 | 23 | 134 | 210 | 8 | 716 | 67 | 18 | 4.11 | 3.25 | 0.85 | 6.83 | 1.72 | <20 | <5 | 36.22 | <20 | 5.13 | 1.88 | <10 | <10 | <0,01 | 54.67 | 14.65 | 0.6 | 6.59 | 4.44 | 4.4 | 0.13 | 3.25 | 2.6 | 0.18 | 7.75 | <0,01 | 99.26 | 24.31 | 39.69 | 5.21 | 18.98 | 4.08 | 0.97 | 3.33 | 0.47 | 2.76 | 0.48 | 1.24 | 0.2 | 1.46 | 0.17 | <0,02 | 2.18
1440 | LUIS MORALES | SIN NOMBRE | TRANQUE LUIS MORALES | S/I | N/A | INACTIVO | MURO | ATACAMA | COPIAPO | 6972019.554 | 366971.879 | 2726 | 74 | 63 | <5 | 17 | 243 | 9 | 93 | <10 | 78 | <5 | 1245 | 254 | 6 | 0.38 | 1.49 | 0.35 | 0.86 | 2.25 | 107.19 | 11.31 | <10 | 71.3 | 17.01 | 3.22 | <10 | <10 | 0.89 | 34.88 | 7.44 | 0.3 | 23.81 | 18.64 | 2.5 | 0.24 | 2.07 | 0.76 | 0.23 | 8.25 | <0,01 | 99.11 | 2.24 | 5.67 | 0.72 | 2.95 | 0.67 | 0.16 | 0.63 | 0.08 | 0.5 | 0.09 | 0.23 | 0.04 | 0.32 | 0.05 | <0,02 | 0.01
1441 | LUIS MORALES | SIN NOMBRE | TRANQUE LUIS MORALES | S/I | 15956 | INACTIVO | CUBETA | ATACAMA | COPIAPO | 6972011.719 | 367026.071 | 1295 | 61 | 60 | <5 | 26 | 31 | 17 | 62 | <10 | 69 | 19 | 51 | 8 | <5 | 0.65 | 4.79 | 0.19 | 0.85 | 0.26 | <20 | 8.21 | <10 | 30.03 | 13.18 | 6.25 | <10 | 11.14 | 1.24 | 36.34 | 7.4 | 0.38 | 37.93 | 10.66 | 2.38 | 0.13 | 2.37 | 0.94 | 0.35 | <0,01 | 0.47 | 99.36 | 2.34 | 3.32 | 0.4 | 1.5 | 0.19 | 0.08 | 0.27 | 0.04 | 0.2 | 0.04 | 0.19 | 0.02 | 0.14 | 0.04 | 0.03 | 0.01
2077 | LUIS MORALES | SIN NOMBRE | TRANQUE LUIS MORALES | S/I | N/A | INACTIVO | SEDIMENTOS | ATACAMA | COPIAPO | 6972361 | 366960 | 454 | 119 | 58 | 10 | 14 | 297 | 81 | 395 | 24 | 292 | 7 | 653 | 164 | 23 | 7.08 | 5.91 | 0.84 | 7.38 | 2.22 | 62.04 | <5 | 18.5 | <20 | 4.63 | <1 | <10 | <10 | <0,01 | 56.19 | 14.87 | 0.7 | 6.43 | 6.05 | 3.2 | 0.11 | 2.51 | 2.29 | 0.22 | 6.71 | <0,01 | 99.29 | 23.93 | 47.74 | 5.63 | 22.59 | 4.62 | 1.03 | 4.25 | 0.51 | 3.31 | 0.62 | 1.91 | 0.27 | 1.73 | 0.27 | 0.02 | 2.17
2078 | LUIS MORALES | SIN NOMBRE | TRANQUE LUIS MORALES | S/I | N/A | INACTIVO | SEDIMENTOS | ATACAMA | COPIAPO | 6969683 | 367723 | 520 | 119 | 84 | 13 | 9 | 201 | 54 | 396 | 18 | 224 | 6 | 499 | 114 | 16 | 2.02 | 2.97 | 0.67 | 5.57 | 1.45 | <20 | <5 | <10 | <20 | <1 | <1 | <10 | <10 | <0,01 | 58.07 | 15.52 | 0.59 | 5.79 | 6.18 | 3.68 | 0.1 | 3.65 | 1.83 | 0.24 | 3.99 | <0,01 | 99.64 | 20.39 | 39.58 | 4.69 | 19.21 | 4.05 | 1.08 | 3.79 | 0.49 | 2.99 | 0.61 | 1.94 | 0.26 | 1.91 | 0.25 | <0,02 | 0.34
210 | SOC AGUIRRE MOYANO LTDA | EL MAITEN | TRANQUE ORIENTE | ORO | N/A | INACTIVO | MURO | COQUIMBO | ILLAPEL | 6494658 | 286557 | 887 | 107 | 66 | 10 | 71 | 34 | 54 | 48 | 44 | 73 | 22 | 130 | 97 | 19 | 1.03 | 0.73 | 0.26 | 0.28 | 0.27 | <20 | 5.48 | 45.7 | 29.72 | 18.55 | <1 | <10 | <10 | 0.07 | 69.22 | 8.18 | 0.46 | 5.57 | 7.63 | 1.26 | 0.13 | 0.19 | 1.67 | 0.07 | 5.11 | - | 99.49 | 5.12 | 12.12 | 1.7 | 6.03 | 1.54 | 0.71 | 1.87 | 0.25 | 1.68 | 0.21 | 0.78 | 0.09 | 0.45 | 0.1 | <0,02 | 0.68
211 | SOC AGUIRRE MOYANO LTDA | EL MAITEN | TRANQUE ORIENTE | ORO | 19425 | INACTIVO | CUBETA | COQUIMBO | ILLAPEL | 6494651 | 286551 | 67 | 254 | 192 | 17 | 89 | 174 | 71 | 214 | 46 | 189 | 13 | 377 | 35 | 26 | 1.38 | 1.3 | 0.55 | 2.1 | 0.53 | <20 | <5 | 58.53 | <20 | 8.41 | 6.71 | <10 | <10 | <0,01 | 52.42 | 14.73 | 1.25 | 10.51 | 4.72 | 6.25 | 0.39 | 2.39 | 1.99 | 0.22 | 4.46 | - | 99.33 | 13.45 | 27.81 | 4 | 15.07 | 4.07 | 1.23 | 4.01 | 0.51 | 3.61 | 0.61 | 2.23 | 0.34 | 2.03 | 0.31 | <0,02 | 0.06
207 | SOC AGUIRRE MOYANO LTDA | EL MAITEN | TRANQUE PONIENTE | ORO | N/A | INACTIVO | MURO | COQUIMBO | ILLAPEL | 6494580 | 286417 | 245 | 130 | 86 | 12 | 77 | 45 | 79 | 8 | 63 | 201 | 32 | <20 | 286 | 13 | 3.23 | 1.05 | 0.46 | 7.25 | 1.58 | 154.68 | <5 | 66.94 | <20 | 6.22 | 4.7 | <10 | 12.55 | 0.02 | 66.47 | 13.55 | 0.59 | 6.68 | 4.67 | 1.37 | 0.13 | 0.15 | 2.15 | 0.13 | 3.85 | - | 99.74 | 13.33 | 29.15 | 3.56 | 15.72 | 4.69 | 0.71 | 3.47 | 0.47 | 2.75 | 0.77 | 2.17 | 0.23 | 1.13 | 0.32 | <0,02 | 0.85
208 | SOC AGUIRRE MOYANO LTDA | EL MAITEN | TRANQUE PONIENTE | ORO | 23930 | INACTIVO | CUBETA | COQUIMBO | ILLAPEL | 6494580 | 286414 | 772 | 131 | 61 | 17 | 70 | 44 | 92 | <5 | 45 | 96 | 11 | <20 | 642 | 15 | 4.36 | 1.7 | 0.74 | 5.98 | 2.02 | 676.49 | 5.94 | 58.12 | <20 | 9.07 | 8.66 | <10 | <10 | 0.09 | 58.3 | 13.55 | 0.59 | 10.95 | 5.47 | 1.8 | 0.2 | 0.12 | 2.82 | 0.11 | 5.63 | - | 99.53 | 12.8 | 29.52 | 3.84 | 18.25 | 4.14 | 1.08 | 4.71 | 0.68 | 3.51 | 0.73 | 2.1 | 0.36 | 1.36 | 0.23 | <0,02 | 0.99
209 | SOC AGUIRRE MOYANO LTDA | EL MAITEN | TRANQUE PONIENTE | ORO | N/A | INACTIVO | SEDIMENTOS | COQUIMBO | ILLAPEL | 6494498 | 286446 | 1833 | 192 | 123 | 21 | 76 | 174 | 77 | 210 | 39 | 192 | 10 | 389 | 960 | 17 | 3.71 | 1.85 | 0.79 | 5.58 | 1.68 | 1136.01 | 8.45 | 61.98 | <20 | 12.76 | 3.64 | <10 | <10 | 0.06 | 50.07 | 16.42 | 0.86 | 11.7 | 5.15 | 2.94 | 0.26 | 1.48 | 2.7 | 0.22 | 7.71 | - | 99.51 | 16.05 | 35.92 | 4.88 | 18.88 | 4.31 | 1.15 | 3.81 | 0.65 | 3.85 | 0.6 | 2.14 | 0.3 | 1.46 | 0.26 | <0,02 | 0.36
1897 | CEMIN | PLANTA BATUCO | TRANQUE RELAVE 2 | COBRE | N/A | INACTIVO | SEDIMENTOS | METROPOLITANA | LAMPA | 6318694 | 329059 | 237 | 174 | 391 | <5 | 111 | 2653 | 39 | 324 | 11 | 165 | 18 | 342 | 318 | 19 | 6.3 | 3.99 | 3.39 | 3.31 | 1.04 | 53.12 | <5 | <10 | <20 | 4.33 | 1.95 | <10 | <10 | <0,01 | 44.15 | 16.97 | 1.18 | 9.78 | 6.23 | 6.45 | 0.2 | 1.64 | 2.07 | 0.32 | 10.33 | <0,01 | 99.33 | 17.95 | 38.47 | 4.63 | 19.03 | 4.2 | 1.41 | 5 | 0.62 | 3.28 | 0.6 | 1.8 | 0.22 | 1.67 | 0.25 | <0,02 | 0.01
1781 | CEMENTO POLPAICO S.A. | CERRO BLANCO | TRANQUE RELAVE 5 | CARBONATO DE CALCIO | N/A | ACTIVO | MURO | METROPOLITANA | TIL TIL | 6328363 | 329649 | 20 | 63 | 18 | 55 | <5 | <5 | 10 | 266 | <10 | 78 | <5 | <20 | 21 | <5 | 3.77 | 2.54 | 1.33 | 1.14 | 2.15 | <20 | <5 | <10 | <20 | <1 | <1 | <10 | <10 | <0,01 | 29.07 | 3.12 | 0.19 | 1.87 | 36.85 | 5.09 | 0.04 | 0.12 | 0.22 | 0.06 | 23.28 | <0,01 | 99.9 | 4.72 | 9.56 | 1.22 | 4.92 | 0.97 | 0.24 | 0.88 | 0.12 | 0.68 | 0.14 | 0.62 | 0.04 | 0.39 | 0.06 | <0,02 | <0,01
1782 | CEMENTO POLPAICO S.A. | CERRO BLANCO | TRANQUE RELAVE 5 | CARBONATO DE CALCIO | 8852747 | ACTIVO | CUBETA | METROPOLITANA | TIL TIL | 6328325 | 329675 | 21 | 92 | 23 | 50 | <5 | <5 | 11 | 226 | <10 | 120 | <5 | <20 | 37 | 9 | 4.17 | 2.8 | 0.78 | 0.72 | 2.22 | <20 | <5 | <10 | <20 | 8.54 | <1 | <10 | <10 | <0,01 | 44.15 | 3.36 | 0.2 | 1.84 | 28.05 | 3.56 | 0.03 | 0.1 | 0.23 | 0.08 | 18.2 | <0,01 | 99.81 | 3.05 | 6.52 | 0.83 | 3.31 | 0.72 | 0.19 | 0.68 | 0.09 | 0.53 | 0.11 | 0.31 | 0.04 | 0.32 | 0.05 | <0,02 | <0,01
1783 | CEMENTO POLPAICO S.A. | CERRO BLANCO | TRANQUE RELAVE 5 | CARBONATO DE CALCIO | 8852747 | ACTIVO | CUBETA | METROPOLITANA | TIL TIL | 6328472 | 329939 | 29 | 120 | 26 | 48 | <5 | <5 | 14 | 238 | <10 | 98 | <5 | <20 | 28 | 18 | 5.11 | 3.22 | 0.94 | 0.97 | 2.71 | <20 | <5 | <10 | <20 | 9.87 | <1 | <10 | <10 | <0,01 | 44.93 | 3.83 | 0.23 | 2.11 | 25.98 | 4.67 | 0.04 | 0.19 | 0.31 | 0.07 | 17.26 | <0,01 | 99.62 | 4.31 | 8.53 | 1.08 | 4.42 | 0.99 | 0.76 | 0.96 | 0.14 | 0.76 | 0.16 | 0.43 | 0.05 | 0.44 | 0.06 | <0,02 | <0,01
1784 | CEMENTO POLPAICO S.A. | CERRO BLANCO | TRANQUE RELAVE 5 | CARBONATO DE CALCIO | 8852747 | ACTIVO | CUBETA | METROPOLITANA | TIL TIL | 6328397 | 329865 | 19 | 103 | 19 | 53 | <5 | <5 | 13 | 268 | <10 | 105 | <5 | <20 | 27 | 23 | 4.63 | 2.73 | 0.72 | 0.84 | 2.52 | <20 | <5 | <10 | <20 | 3.1 | <1 | <10 | <10 | <0,01 | 40.25 | 3.08 | 0.19 | 1.72 | 29.95 | 4.08 | 0.03 | 0.14 | 0.27 | 0.06 | 19.72 | <0,01 | 99.49 | 3.23 | 7 | 0.88 | 3.52 | 0.77 | 0.21 | 0.74 | 0.1 | 0.57 | 0.12 | 0.35 | 0.05 | 0.34 | 0.05 | <0,02 | <0,01
1785 | CEMENTO POLPAICO S.A. | CERRO BLANCO | TRANQUE RELAVE 5 | CARBONATO DE CALCIO | N/A | ACTIVO | SEDIMENTOS | METROPOLITANA | TIL TIL | 6328742 | 329559 | 67 | 147 | 46 | 31 | 12 | 87 | 61 | 299 | <10 | 119 | 5 | 618 | 64 | 14 | 7.98 | 2.97 | 0.71 | 2 | 1.61 | <20 | <5 | <10 | <20 | <1 | <1 | <10 | <10 | <0,01 | 36.14 | 9.03 | 0.44 | 4.78 | 21.17 | 4.28 | 0.15 | 0.66 | 1.95 | 0.19 | 20.85 | <0,01 | 99.64 | 7.4 | 16.75 | 2.17 | 9.02 | 1.98 | 0.62 | 2 | 0.29 | 1.7 | 0.34 | 1.01 | 0.15 | 0.95 | 0.14 | <0,02 | <0,01
441 | ENRIQUE MERINO | PLANTA TRINCHERA | TRINCHERA | COBRE-ORO | 12742 | INACTIVO | CUBETA | COQUIMBO | SALAMANCA | 6486289 | 316409 | 4807 | 195 | 70 | 17 | 72 | 179 | 24 | 358 | 37 | 135 | 14 | 99 | 30 | 13 | 1.26 | 3.44 | 0.85 | 1.43 | 0.51 | <20 | <5 | 16.89 | 26.84 | 5.6 | 8.44 | <10 | <10 | <0,01 | 53.35 | 16.69 | 0.83 | 9.45 | 3.18 | 4.95 | 0.34 | 5.95 | 0.75 | 0.24 | 3.21 | - | 98.93 | 14.45 | 32.4 | 4.29 | 19.94 | 4.83 | 1.44 | 4.18 | 0.53 | 3.18 | 0.61 | 1.93 | 0.22 | 1.35 | 0.13 | <0,02 | 0.28
442 | ENRIQUE MERINO | PLANTA TRINCHERA | TRINCHERA | COBRE-ORO | N/A | INACTIVO | MURO | COQUIMBO | SALAMANCA | 6486340 | 316384 | 7911 | 188 | 36 | 15 | 70 | 116 | 63 | 155 | 44 | 213 | 14 | 250 | 41 | 27 | 1.57 | 3.11 | 1.32 | 3.14 | 1.12 | <20 | <5 | 19.37 | 27.7 | 8.7 | 1.93 | <10 | <10 | <0,01 | 55.84 | 16.81 | 0.83 | 8.17 | 1.97 | 2.8 | 0.18 | 6.24 | 2.76 | 0.31 | 2.73 | - | 98.66 | 18.3 | 43.69 | 5.73 | 24.81 | 6.35 | 1.5 | 4.98 | 0.63 | 3.71 | 0.65 | 2.11 | 0.25 | 1.66 | 0.23 | <0,02 | 0.24
443 | ENRIQUE MERINO | PLANTA TRINCHERA | TRINCHERA | COBRE-ORO | N/A | INACTIVO | SEDIMENTOS | COQUIMBO | SALAMANCA | 6486374 | 316389 | 684 | 162 | 46 | 14 | 73 | 134 | 117 | 375 | 54 | 261 | 19 | 613 | 57 | 28 | 2.88 | 3.38 | 0.91 | 6.68 | 1.42 | <20 | <5 | 20.69 | 29.97 | 7.69 | 2.29 | <10 | <10 | <0,01 | 56.26 | 16.58 | 0.72 | 7.43 | 3.23 | 2.71 | 0.21 | 3.97 | 2.99 | 0.24 | 5.1 | - | 99.44 | 20.55 | 47.9 | 5.54 | 25.06 | 5.05 | 1.4 | 4.77 | 0.65 | 3.98 | 0.82 | 2.21 | 0.29 | 1.97 | 0.28 | <0,02 | 0.16
444 | ENRIQUE MERINO | PLANTA TRINCHERA | TRINCHERA | COBRE-ORO | N/A | INACTIVO | SEDIMENTOS | COQUIMBO | SALAMANCA | 6486314 | 316356 | 4418 | 187 | 64 | 16 | 71 | 136 | 53 | 250 | 41 | 217 | 14 | 264 | 88 | 21 | 2.22 | 3.04 | 9.5 | 3.02 | 0.98 | <20 | 5.75 | 26.94 | 24 | 6.38 | 5.36 | <10 | <10 | <0,01 | 55.05 | 16.18 | 0.83 | 8.9 | 3.56 | 2.76 | 0.22 | 4.99 | 1.96 | 0.28 | 4.49 | - | 99.22 | 17.09 | 43.12 | 4.83 | 20.1 | 4.29 | 1.27 | 4.47 | 0.6 | 3.8 | 0.67 | 1.98 | 0.2 | 1.37 | 0.26 | <0,02 | 0.38
189 | JUAN POLO DABED | TUNQUEN | TUNQUEN | COBRE | 2462400 | ACTIVO | CUBETA | COQUIMBO | ILLAPEL | 6515346 | 301370 | 1395 | 149 | 39 | 11 | 65 | 82 | 119 | 108 | 45 | 148 | 12 | 332 | 29 | 18 | 6.23 | 3.62 | 5.62 | 5.41 | 1.96 | <20 | <5 | 34.39 | <20 | 7.64 | <1 | <10 | <10 | 0.02 | 51.4 | 15.33 | 0.73 | 7.56 | 10.07 | 1.79 | 0.31 | 0.66 | 3.98 | 0.15 | 7.18 | - | 99.15 | 18.28 | 40.32 | 5.26 | 20.68 | 6.28 | 1.22 | 4.27 | 0.58 | 3.95 | 0.69 | 2.02 | 0.27 | 2.54 | 0.31 | <0,02 | 0.1
190 | JUAN POLO DABED | TUNQUEN | TUNQUEN | COBRE | N/A | ACTIVO | MURO | COQUIMBO | ILLAPEL | 6515364 | 301367 | 415 | 96 | 133 | 22 | 60 | 45 | 25 | <5 | 21 | 85 | <5 | 217 | 43 | 9 | 0.5 | 1.11 | 0.65 | 1.89 | 0.73 | <20 | 6.81 | 36.72 | 23.73 | 7.18 | <1 | <10 | <10 | 1.78 | 63.61 | 8.88 | 0.32 | 12.48 | 0.92 | 1.27 | 0.38 | <0,01 | 1.27 | 0.1 | 8.41 | - | 97.61 | 5.56 | 14.56 | 2.07 | 9.31 | 1.39 | 0.27 | 0.97 | 0.14 | 1.21 | 0.23 | 0.53 | 0.15 | 0.55 | 0.11 | <0,02 | 0.18
191 | JUAN POLO DABED | TUNQUEN | TUNQUEN | COBRE | N/A | ACTIVO | SEDIMENTOS | COQUIMBO | ILLAPEL | 6515322 | 301281 | 235 | 207 | 120 | 18 | 75 | 100 | 50 | 358 | 40 | 160 | 15 | 323 | 63 | 37 | 2.55 | 1.7 | 0.36 | 3.62 | 1.02 | <20 | 6.33 | 60.77 | <20 | <1 | 2.22 | <10 | <10 | 0.06 | 52.23 | 18.29 | 0.87 | 10.9 | 1.84 | 3.03 | 0.19 | 1.84 | 1.82 | 0.21 | 8.14 | - | 99.35 | 13.17 | 40.35 | 3.94 | 15.11 | 2.7 | 0.96 | 3.22 | 0.44 | 2.78 | 0.54 | 1.07 | 0.19 | 1.14 | 0.14 | <0,02 | 0.06
199 | JUAN POLO DABED | TUNQUEN | TUNQUEN 4 | COBRE-ORO | 110850 | INACTIVO | CUBETA | COQUIMBO | ILLAPEL | 6516475 | 300620 | 2669 | 159 | 122 | 23 | 67 | 78 | 41 | 181 | 26 | 91 | 5 | 7698 | 378 | 19 | 2.56 | 0.96 | 10.76 | 2.39 | 0.76 | 279.02 | 20 | 14.64 | 88.3 | 14.67 | 1.79 | <10 | <10 | 1.21 | 59.56 | 10.83 | 0.33 | 12.93 | 3.95 | 1.99 | 0.16 | 0.72 | 1.63 | 0.13 | 5.07 | - | 97.27 | 8.22 | 17.44 | 2.58 | 10.92 | 2.63 | 0.85 | 2.29 | 0.37 | 1.49 | 0.52 | 1.08 | 0.17 | 0.79 | 0.1 | 0.02 | 0.91
200 | JUAN POLO DABED | TUNQUEN | TUNQUEN 4 | COBRE-ORO | N/A | INACTIVO | MURO | COQUIMBO | ILLAPEL | 6516460 | 300614 | 1405 | 96 | 86 | 34 | 58 | 37 | 22 | <5 | 11 | 47 | <5 | 267 | 109 | 11 | 1.05 | 0.97 | 0.36 | 1.53 | 0.99 | <20 | 10.77 | 15.04 | 34.77 | 10.44 | <1 | <10 | <10 | 5 | 49.91 | 8.21 | 0.31 | 17.71 | 2.92 | 1.02 | 0.09 | 0.13 | 1.15 | 0.1 | 12.84 | - | 94.4 | 7.84 | 15 | 2.06 | 8.83 | 1.72 | 0.45 | 1.31 | 0.28 | 1.91 | 0.4 | 0.85 | 0.2 | 0.8 | 0.21 | 0.02 | 0.82
203 | JUAN POLO DABED | TUNQUEN | TUNQUEN 4 | COBRE-ORO | N/A | INACTIVO | SEDIMENTOS | COQUIMBO | ILLAPEL | 6516642 | 300544 | 716 | 151 | 82 | 17 | 70 | 76 | 71 | 263 | 39 | 139 | 12 | 414 | 88 | 29 | 4.05 | 1.94 | 16.95 | 2.61 | 0.81 | <20 | 8.12 | 51.45 | 22.93 | 3.64 | <1 | <10 | <10 | 0.05 | 58 | 14.52 | 0.64 | 9.73 | 4.63 | 2.75 | 0.18 | 2 | 2.28 | 0.15 | 4.34 | - | 99.2 | 12.76 | 27.08 | 3.61 | 16.42 | 4.92 | 0.93 | 3.28 | 0.39 | 2.55 | 0.49 | 1.66 | 0.23 | 1.28 | 0.23 | <0,02 | 0.16
201 | JUAN POLO DABED | TUNQUEN | TUNQUEN 5 | COBRE-ORO | 299625 | INACTIVO | CUBETA | COQUIMBO | ILLAPEL | 6516602 | 300590 | 1455 | 102 | 92 | 30 | 57 | 55 | 24 | <5 | 18 | 70 | <5 | 614 | 256 | 17 | 0.97 | 0.93 | 5.08 | 2.75 | 1.25 | 103.05 | 16.43 | 32.33 | 154.87 | 11.26 | 7.51 | <10 | 30.44 | 2.86 | 52.3 | 9.4 | 0.3 | 19.09 | 1.63 | 1.12 | 0.12 | 0.19 | 1.12 | 0.14 | 11.03 | - | 96.42 | 31.96 | 19.09 | 2.55 | 10.46 | 1.87 | 0.63 | 2.58 | 0.21 | 1.65 | 0.24 | 0.82 | 0.12 | 0.78 | 0.06 | <0,02 | 0.61
202 | JUAN POLO DABED | TUNQUEN | TUNQUEN 5 | COBRE-ORO | N/A | INACTIVO | MURO | COQUIMBO | ILLAPEL | 6516593 | 300560 | 1455 | 93 | 60 | 29 | 59 | 42 | 29 | <5 | 16 | 69 | <5 | 281 | 343 | 9 | 0.65 | 0.56 | 0.25 | 2.29 | 0.85 | 233.37 | 10.18 | <10 | 78.89 | 10.08 | <1 | <10 | <10 | 3.12 | 61.35 | 7.7 | 0.3 | 14.24 | 1.74 | 0.64 | 0.1 | 0.14 | 1.49 | 0.12 | 8.32 | - | 96.13 | 6.07 | 10.33 | 1.2 | 6.94 | 1.25 | 0.24 | 0.77 | 0.12 | 0.72 | 0.22 | 0.4 | 0.09 | 0.31 | 0.05 | <0,02 | 0.74
663 | MINERA FLORIDA | ALHUE | UNIFICADO | ORO-ZINC | 8800000 | INACTIVO | CUBETA | METROPOLITANA | ALHUE | 6231760 | 312216 | 206 | 92 | 44 | 10 | 67 | 2933 | 87 | 137 | 43 | 413 | 15 | 350 | 1628 | 10 | 1.8 | 6.56 | <0,01 | 2.12 | 0.6 | 390.88 | 5.07 | 44.96 | 34.22 | 47.99 | 16.57 | <10 | <10 | 0.12 | 72.05 | 7.16 | 0.36 | 6.22 | 4.98 | 1.92 | 0.72 | 0.89 | 2.67 | 0.11 | 2.11 | <0,01 | 99.16 | 8.8 | 24.67 | 2.3 | 9.6 | 2.08 | 0.69 | 2.07 | 0.28 | 1.8 | 0.37 | 0.95 | 0.14 | 0.72 | 0.13 | <0,02 | 0.23
1376 | SOC. MINERA UNION | PLANTA LA UNION (EX SAN LORENZO) | UNION | COBRE | N/A | INACTIVO | MURO | ATACAMA | COPIAPO | 6968467 | 366665.315 | 640 | 70 | 40 | <5 | 6 | 83 | 16 | 32 | <10 | 223 | <5 | <20 | 935 | <5 | 2.25 | 2.2 | 0.49 | 2.59 | 0.8 | 30.55 | 20.18 | <10 | 102.4 | 1.14 | <1 | <10 | 92.86 | 0.74 | 47.48 | 8.67 | 0.41 | 25.11 | 9.56 | 2.56 | 0.12 | 2.58 | 0.44 | 0.18 | 2.47 | <0,01 | 99.57 | 6.02 | 11.57 | 1.21 | 5.71 | 0.92 | 0.26 | 0.95 | 0.15 | 0.71 | 0.15 | 0.44 | 0.06 | 0.43 | 0.04 | 0.03 | 0.2
1377 | SOC. MINERA UNION | PLANTA LA UNION (EX SAN LORENZO) | UNION | COBRE | 262500 | INACTIVO | CUBETA | ATACAMA | COPIAPO | 6968504 | 366666.706 | 419 | 52 | 24 | <5 | 9 | 52 | 18 | 62 | <10 | 258 | <5 | <20 | 940 | <5 | 3.39 | 4 | 1.09 | 3.26 | 2.17 | <20 | 21.45 | <10 | <20 | 1.33 | <1 | <10 | 59.49 | 0.14 | 53.22 | 9.17 | 0.35 | 16.9 | 10.47 | 2.31 | 0.12 | 2.85 | 0.45 | 0.2 | 3.53 | <0,01 | 99.56 | 9.11 | 15.44 | 2.04 | 8.63 | 1.19 | 0.45 | 1.53 | 0.24 | 1.32 | 0.28 | 0.96 | 0.15 | 1.05 | 0.15 | 0.02 | 0.57
1378 | SOC. MINERA UNION | PLANTA LA UNION (EX SAN LORENZO) | UNION | COBRE | 262500 | INACTIVO | CUBETA | ATACAMA | COPIAPO | 6968471.567 | 366657.365 | 413 | 58 | 27 | <5 | 10 | 38 | 25 | 49 | <10 | 207 | <5 | 31 | 854 | <5 | 3.48 | 4.11 | 1.12 | 3.35 | 2.23 | <20 | 31.68 | <10 | 31.84 | 8.65 | <1 | <10 | 44.05 | 0.1 | 54 | 10.24 | 0.37 | 16.48 | 7.65 | 3.57 | 0.09 | 3.39 | 0.62 | 0.22 | 3.1 | <0,01 | 99.72 | 9.36 | 15.85 | 2.09 | 8.86 | 1.22 | 0.47 | 1.57 | 0.24 | 1.36 | 0.29 | 0.99 | 0.15 | 1.08 | 0.15 | 0.02 | 0.76
1379 | SOC. MINERA UNION | PLANTA LA UNION (EX SAN LORENZO) | UNION | COBRE | 262500 | INACTIVO | CUBETA | ATACAMA | COPIAPO | 6968455.892 | 366621.836 | 446 | 53 | 28 | <5 | 8 | 65 | 18 | 54 | <10 | 204 | <5 | <20 | 916 | <5 | 0.44 | 1.19 | 0.22 | 0.72 | 3.52 | <20 | 20.52 | <10 | 41.46 | 5.67 | 1.86 | <10 | 59.78 | 0.24 | 53.42 | 8.81 | 0.32 | 18.36 | 9.11 | 2.9 | 0.11 | 2.69 | 0.5 | 0.22 | 2.94 | <0,01 | 99.38 | 0.82 | 5.61 | 0.76 | 3.44 | 0.78 | 0.21 | 0.82 | 0.12 | 0.76 | 0.14 | 0.49 | 0.08 | 0.52 | 0.08 | 0.02 | 0.46
2038 | SOC. MINERA UNION | PLANTA LA UNION (EX SAN LORENZO) | UNION | COBRE | N/A | INACTIVO | SEDIMENTOS | ATACAMA | COPIAPO | 6968551 | 366766 | 162 | 42 | 24 | 32 | 6 | 38 | 105 | 267 | 32 | 280 | 11 | 623 | 37 | 19 | 3.07 | 4.21 | 0.84 | 6.62 | 3.91 | <20 | <5 | <10 | <20 | <1 | <1 | <10 | <10 | <0,01 | 64.21 | 13.93 | 0.42 | 3.88 | 3.95 | 2.23 | 0.09 | 3.64 | 2.8 | 0.1 | 4.48 | <0,01 | 99.74 | 14.65 | 29.48 | 3.74 | 13.49 | 3.31 | 0.65 | 2.71 | 0.48 | 2.71 | 0.57 | 1.57 | 0.25 | 1.57 | 0.25 | <0,02 | 0.29
1182 | SOC. URQUIETA, FERNANDEZ | PLANTA URQUIETA | URQUIETA 1 | ORO | N/A | INACTIVO | MURO | COQUIMBO | ANDACOLLO | 6651570 | 297353 | 3760 | 94 | 13 | 25 | 5 | 26 | 118 | 174 | 51 | 451 | 11 | 2347 | 28 | 30 | 1.53 | 2.97 | <0,01 | 1.35 | 0.82 | <20 | 27.74 | 32.84 | 28.72 | 3.7 | 5.18 | <10 | 11.32 | 0.23 | 63.85 | 16.12 | 0.41 | 3.88 | 0.54 | 1.34 | 0.06 | 1.83 | 8.03 | 0.22 | 2.63 | - | 98.9 | 6.28 | 14.27 | 1.93 | 8.5 | 2.01 | 0.72 | 2.63 | 0.41 | 2.25 | 0.47 | 1.25 | 0.19 | 0.85 | 0.16 | <0,02 | 0.19
1183 | SOC. URQUIETA, FERNANDEZ | PLANTA URQUIETA | URQUIETA 1 | ORO | 10630 | INACTIVO | CUBETA | COQUIMBO | ANDACOLLO | 6651628 | 297293 | 2841 | 165 | 34 | <5 | 12 | <5 | 62 | 76 | 23 | 272 | 5 | 152 | 17 | 36 | 3.74 | 2.85 | <0,01 | 1.54 | 0.76 | <20 | 147.22 | 13.7 | 45.58 | 2.97 | 3.76 | <10 | <10 | 0.3 | 54.45 | 16.49 | 0.37 | 10.56 | 0.9 | 1.78 | 0.21 | 3.59 | 2.32 | 0.22 | 8.62 | - | 99.5 | 7.02 | 14.04 | 1.88 | 7.61 | 1.71 | 0.4 | 1.02 | 0.17 | 0.82 | 0.19 | 0.56 | 0.06 | 0.48 | 0.06 | <0,02 | 0.05
1184 | SOC. URQUIETA, FERNANDEZ | PLANTA URQUIETA | URQUIETA 1 | ORO | 10630 | INACTIVO | CUBETA | COQUIMBO | ANDACOLLO | 6651591 | 297335 | 1862 | 166 | 31 | <5 | 8 | <5 | 78 | 104 | 25 | 246 | 6 | <20 | 16 | 27 | 4.74 | 3.48 | <0,01 | 2.12 | 0.92 | <20 | 97.71 | 40.75 | 45.24 | 2.87 | 3.94 | <10 | 16.76 | 2.12 | 60.42 | 18.4 | 0.41 | 5.91 | 1.27 | 1.76 | 0.04 | 4.4 | 2.21 | 0.31 | 4.39 | - | 99.52 | 4.61 | 10.58 | 1.4 | 5.9 | 1.38 | 0.24 | 0.9 | 0.14 | 0.66 | 0.12 | 0.47 | 0.06 | 0.37 | 0.07 | <0,02 | 0.22
1185 | SOC. URQUIETA, FERNANDEZ | PLANTA URQUIETA | URQUIETA 1 | ORO | 10630 | INACTIVO | CUBETA | COQUIMBO | ANDACOLLO | 6651596 | 297274 | 1218 | 158 | 24 | <5 | 7 | <5 | 74 | 129 | 38 | 334 | 10 | 151 | 15 | 27 | 3.39 | 3.79 | <0,01 | 1.09 | 0.49 | <20 | 125.29 | 19.2 | 53.55 | 3.74 | 3.02 | <10 | 23.07 | 0.76 | 59.35 | 17.8 | 0.46 | 6.16 | 1.19 | 1.41 | 0.03 | 4.26 | 2.28 | 0.34 | 6.53 | - | 99.8 | 5.26 | 8.88 | 1.13 | 4.83 | 1.03 | 0.21 | 0.67 | 0.09 | 0.5 | 0.13 | 0.3 | 0.05 | 0.37 | 0.04 | <0,02 | 0.61
1186 | SOC. URQUIETA, FERNANDEZ | PLANTA URQUIETA | URQUIETA 1 | ORO | N/A | INACTIVO | SEDIMENTOS | COQUIMBO | ANDACOLLO | 6651689 | 297273 | 573 | 244 | 72 | <5 | 13 | 177 | 87 | 343 | 25 | 136 | 5 | 1787 | 45 | 29 | 1.61 | 4.93 | <0,01 | 1.16 | 0.81 | <20 | 14.08 | 26.66 | 54.02 | 5.09 | 4.65 | <10 | <10 | 1.16 | 51.17 | 17.43 | 0.5 | 11.1 | 2.11 | 4.98 | 0.29 | 1.68 | 3.84 | 0.2 | 6.1 | - | 99.39 | 3.4 | 6.76 | 0.89 | 3.49 | 0.44 | 0.16 | 0.46 | 0.06 | 0.39 | 0.09 | 0.27 | 0.03 | 0.22 | 0.04 | <0,02 | 0.59
1187 | SOC. URQUIETA, FERNANDEZ | PLANTA URQUIETA | URQUIETA 2 | ORO | N/A | INACTIVO | MURO | COQUIMBO | ANDACOLLO | 6651781 | 297324 | 370 | 129 | 18 | <5 | <5 | 555 | 120 | 109 | 44 | 268 | 11 | 2204 | 142 | 16 | 1.98 | 4.33 | <0,01 | 0.8 | 0.59 | <20 | 6.43 | 49.65 | 24.95 | 2.38 | 4.47 | <10 | <10 | 0.29 | 59.17 | 16.27 | 0.53 | 8.03 | 0.45 | 0.81 | 0.29 | 1.56 | 9.14 | 0.37 | 2.84 | - | 99.46 | 12.78 | 28.99 | 3.76 | 16.72 | 3.64 | 1.32 | 3.52 | 0.48 | 2.97 | 0.64 | 1.68 | 0.21 | 1.36 | 0.18 | <0,02 | 3.22
1188 | SOC. URQUIETA, FERNANDEZ | PLANTA URQUIETA | URQUIETA 2 | ORO | 21472 | INACTIVO | CUBETA | COQUIMBO | ANDACOLLO | 6651825 | 297270 | 390 | 147 | 17 | <5 | <5 | 219 | 118 | 129 | 45 | 258 | 10 | 2650 | 121 | 17 | 1.79 | 6.31 | <0,01 | 0.72 | 0.51 | <20 | 6.22 | 27.27 | 49.83 | 4.45 | 4.13 | <10 | <10 | 0.15 | 56.7 | 16.84 | 0.51 | 9.22 | 0.48 | 0.75 | 0.29 | 1.4 | 9.17 | 0.42 | 3.75 | - | 99.52 | 7.4 | 16.76 | 2.31 | 10.25 | 2.11 | 0.9 | 2.03 | 0.37 | 2.18 | 0.38 | 1.05 | 0.18 | 1.16 | 0.16 | <0,02 | 2.6
1189 | SOC. URQUIETA, FERNANDEZ | PLANTA URQUIETA | URQUIETA 2 | ORO | 21472 | INACTIVO | CUBETA | COQUIMBO | ANDACOLLO | 6651808 | 297311 | 550 | 159 | 19 | <5 | <5 | 343 | 117 | 111 | 47 | 286 | 9 | 2249 | 118 | 24 | 3.11 | 2.67 | <0,01 | 1.52 | 0.5 | <20 | 8.2 | 23.23 | 41.94 | 1.98 | 3.19 | 11.72 | <10 | 0.21 | 52.93 | 17.37 | 0.43 | 10.01 | 1.2 | 0.76 | 0.11 | 1.41 | 8.57 | 0.44 | 6.01 | - | 99.25 | 12.29 | 27.41 | 3.66 | 15.98 | 3.35 | 1.05 | 3.04 | 0.4 | 2.37 | 0.48 | 1.27 | 0.19 | 1.17 | 0.15 | <0,02 | 1.3
1190 | SOC. URQUIETA, FERNANDEZ | PLANTA URQUIETA | URQUIETA 2 | ORO | 21472 | INACTIVO | CUBETA | COQUIMBO | ANDACOLLO | 6651803 | 297284 | 417 | 153 | 15 | <5 | <5 | 233 | 113 | 123 | 44 | 252 | 10 | 2556 | 152 | 19 | 1.53 | 3.03 | <0,01 | 1.22 | 2 | <20 | 6.61 | <10 | 55.72 | 3.98 | 2.99 | 13.67 | <10 | 0.61 | 53.52 | 16.75 | 0.5 | 9.72 | 1.44 | 0.67 | 0.32 | 1.25 | 8.86 | 0.47 | 5.69 | - | 99.19 | 6.69 | 17.47 | 2.5 | 10.75 | 2.17 | 0.42 | 1.93 | 0.26 | 1.7 | 0.37 | 0.91 | 0.15 | 0.94 | 0.13 | 0.05 | 5.01
1191 | SOC. URQUIETA, FERNANDEZ | PLANTA URQUIETA | URQUIETA 2 | ORO | N/A | INACTIVO | SEDIMENTOS | COQUIMBO | ANDACOLLO | 6651763 | 297335 | 305 | 223 | 48 | <5 | 8 | 487 | 113 | 247 | 35 | 182 | 9 | 2199 | 68 | 18 | 3.64 | 2.43 | <0,01 | 1.37 | 2.57 | <20 | 6.53 | 48.86 | 38.42 | 4.16 | 5.91 | <10 | <10 | 0.69 | 53.26 | 17.68 | 0.59 | 9.86 | 1.48 | 2.9 | 0.38 | 1.78 | 6.3 | 0.28 | 5.13 | - | 99.62 | 11.94 | 30.92 | 4.39 | 18.82 | 3.41 | 0.73 | 3.07 | 0.47 | 2.64 | 0.54 | 1.52 | 0.21 | 1.62 | 0.21 | 0.02 | 9.57
917 | RAFAEL VALENCIA | SIN NOMBRE | VALENCIA | COBRE-ORO | 1125 | INACTIVO | CUBETA | COQUIMBO | MONTE PATRIA | 6590358 | 350450 | 470 | 41 | 44 | 8 | 7 | 457 | 59 | 12 | 15 | 452 | <5 | 766 | 1120 | 14 | 15.49 | 4.03 | 1.3 | 6.55 | 2.45 | 157.37 | <5 | <10 | 68.57 | 10.37 | 3.95 | 44.04 | <10 | <0,01 | 80.2 | 6.42 | 0.3 | 5.38 | 0.92 | 1.87 | 0.27 | 0.22 | 1.54 | 0.1 | 2.1 | <0,01 | 99.3 | 15.08 | 30.34 | 3.9 | 15.31 | 2.3 | 0.93 | 3.54 | 0.57 | 3.18 | 0.64 | 1.75 | 0.22 | 1.73 | 0.26 | <0,02 | 0.04
918 | RAFAEL VALENCIA | SIN NOMBRE | VALENCIA | COBRE-ORO | 1125 | INACTIVO | CUBETA | COQUIMBO | MONTE PATRIA | 6590391 | 350447 | 334 | 129 | 84 | <5 | 25 | 3660 | 53 | 50 | 13 | 419 | <5 | 641 | 1495 | 23 | 1.92 | 4.57 | 1.35 | 6.22 | 1.3 | 327.08 | <5 | 28.16 | 48.79 | 7.3 | 2.45 | <10 | <10 | <0,01 | 71.45 | 11.24 | 0.33 | 6.15 | 0.28 | 2.52 | 0.08 | 2.62 | 1.36 | 0.16 | 2.81 | <0,01 | 98.98 | 25.26 | 47.88 | 6.21 | 22.18 | 4.34 | 0.74 | 4.05 | 0.55 | 3.08 | 0.64 | 1.76 | 0.28 | 1.6 | 0.33 | 0.03 | 0.03
919 | RAFAEL VALENCIA | SIN NOMBRE | VALENCIA | COBRE-ORO | 1125 | INACTIVO | CUBETA | COQUIMBO | MONTE PATRIA | 6590400 | 350447 | 482 | 249 | 202 | <5 | 61 | 3751 | 69 | 77 | 18 | 202 | 6 | 679 | 1839 | 19 | 0.41 | 1.32 | 0.46 | 1.17 | 0.54 | 472.22 | <5 | 13.22 | 85.52 | 9.4 | 5.3 | <10 | <10 | <0,01 | 59.58 | 15.4 | 0.47 | 8.58 | 0.5 | 5.71 | 0.22 | 2.3 | 2.01 | 0.24 | 4.24 | <0,01 | 99.25 | 42.72 | 62.96 | 6.27 | 19.18 | 2.74 | 0.43 | 2.59 | 0.29 | 1.45 | 0.27 | 0.97 | 0.15 | 0.73 | 0.14 | 0.03 | 0.03
920 | RAFAEL VALENCIA | SIN NOMBRE | VALENCIA | COBRE-ORO | N/A | INACTIVO | SEDIMENTOS | COQUIMBO | MONTE PATRIA | 6590387 | 350421 | 226 | 185 | 125 | <5 | 39 | 1593 | 102 | 205 | 31 | 285 | 7 | 1036 | 1192 | 17 | 0.64 | 1.68 | 0.81 | 2.52 | 0.59 | 164.74 | <5 | 20.92 | 61.69 | 2.55 | 3.74 | <10 | <10 | <0,01 | 59.14 | 15.67 | 0.55 | 7.08 | 1.16 | 5.08 | 0.16 | 3.04 | 2.82 | 0.2 | 4.5 | <0,01 | 99.39 | 10.49 | 19.97 | 2.28 | 9.63 | 1.91 | 0.44 | 1.7 | 0.27 | 1.51 | 0.28 | 0.85 | 0.13 | 0.81 | 0.08 | 0.02 | 0.02
1747 | ALEJANDRO LOPEZ ALIAGA | PLANTA VETA DEL AGUA | VETA DEL AGUA 1-2-3-4 | ORO | 2347500 | INACTIVO | CUBETA | VALPARAISO | NOGALES | 6381650 | 300222 | 3653 | 156 | 50 | <5 | 10 | 175 | 24 | 122 | 11 | 115 | <5 | 119 | 15 | 28 | 2.61 | 3.09 | 0.84 | 2.52 | 1.67 | <20 | <5 | <10 | <20 | <1 | <1 | <10 | <10 | <0,01 | 50.7 | 14.74 | 0.54 | 8.79 | 5.84 | 7.2 | 0.42 | 4.23 | 0.74 | 0.1 | 5.93 | <0,01 | 99.24 | 7.04 | 11.92 | 1.57 | 6.66 | 0.92 | 0.35 | 1.18 | 0.18 | 1.02 | 0.22 | 0.74 | 0.11 | 0.81 | 0.12 | <0,02 | 0.1
1748 | ALEJANDRO LOPEZ ALIAGA | PLANTA VETA DEL AGUA | VETA DEL AGUA 1-2-3-4 | ORO | 2347500 | INACTIVO | CUBETA | VALPARAISO | NOGALES | 6381650 | 300201 | 2990 | 168 | 55 | <5 | 12 | 189 | 25 | 104 | 11 | 117 | <5 | 184 | 17 | 14 | 0.33 | 0.89 | 0.17 | 0.54 | 2.65 | <20 | <5 | <10 | 28.27 | <1 | <1 | <10 | <10 | <0,01 | 48.09 | 15.23 | 0.55 | 9.51 | 6.25 | 7.77 | 0.47 | 4.25 | 0.8 | 0.11 | 6.67 | <0,01 | 99.69 | 0.62 | 4.22 | 0.57 | 2.58 | 0.59 | 0.16 | 0.62 | 0.09 | 0.57 | 0.1 | 0.37 | 0.06 | 0.39 | 0.06 | 0.03 | 0.5
1749 | ALEJANDRO LOPEZ ALIAGA | PLANTA VETA DEL AGUA | VETA DEL AGUA 1-2-3-4 | ORO | 2347500 | INACTIVO | CUBETA | VALPARAISO | NOGALES | 6381591 | 300212 | 2839 | 217 | 97 | <5 | 15 | 201 | 65 | 100 | 21 | 103 | <5 | 985 | 52 | 18 | 0.3 | 1.19 | 0.28 | 0.68 | 1.79 | <20 | <5 | <10 | 25.09 | <1 | 6.84 | <10 | <10 | <0,01 | 47.57 | 15.4 | 0.54 | 9.89 | 6.64 | 5.95 | 0.6 | 3.23 | 2.09 | 0.12 | 7.52 | <0,01 | 99.55 | 1.78 | 4.51 | 0.58 | 2.35 | 0.53 | 0.13 | 0.5 | 0.06 | 0.4 | 0.07 | 0.19 | 0.03 | 0.25 | 0.04 | <0,02 | 1
1950 | ALEJANDRO LOPEZ ALIAGA | PLANTA VETA DEL AGUA | VETA DEL AGUA 1-2-3-4 | ORO | N/A | INACTIVO | SEDIMENTOS | VALPARAISO | NOGALES | 6381889 | 299994 | 523 | 218 | 71 | <5 | 11 | 368 | 87 | 200 | 27 | 143 | <5 | 1204 | 56 | 16 | 1.5 | 3.37 | 0.91 | 4.8 | 1.74 | <20 | <5 | <10 | <20 | <1 | 2.74 | <10 | <10 | <0,01 | 52.63 | 16.99 | 0.77 | 9.68 | 2.17 | 4.62 | 0.33 | 3.48 | 2.86 | 0.17 | 5.52 | <0,01 | 99.21 | 16.47 | 45.17 | 4.3 | 18.42 | 4.17 | 1.08 | 3.97 | 0.64 | 3.52 | 0.67 | 2.01 | 0.28 | 1.81 | 0.28 | <0,02 | <0,01
1743 | ALEJANDRO LOPEZ ALIAGA | PLANTA VETA DEL AGUA | VETA DEL AGUA 5 | ORO | 123930 | INACTIVO | CUBETA | VALPARAISO | NOGALES | 6381712 | 300330 | 3640 | 169 | 64 | <5 | 12 | 143 | 31 | 106 | 14 | 118 | <5 | 234 | 19 | 12 | 2.38 | 3.04 | 0.98 | 2.28 | 0.84 | <20 | <5 | <10 | 39.32 | 3.07 | 5.76 | <10 | <10 | <0,01 | 49.72 | 14.94 | 0.55 | 8.92 | 6.45 | 6.06 | 0.43 | 4.57 | 0.93 | 0.11 | 6.43 | <0,01 | 99.1 | 8.12 | 17.27 | 2.18 | 9.58 | 2.06 | 0.54 | 2.04 | 0.31 | 1.44 | 0.3 | 0.78 | 0.1 | 0.67 | 0.08 | <0,02 | 0.25
1744 | ALEJANDRO LOPEZ ALIAGA | PLANTA VETA DEL AGUA | VETA DEL AGUA 5 | ORO | 123930 | INACTIVO | CUBETA | VALPARAISO | NOGALES | 6381731 | 300360 | 4168 | 119 | 43 | 7 | 7 | 68 | 25 | 100 | 14 | 185 | <5 | 89 | 16 | 14 | 2.08 | 2.92 | 0.38 | 1.11 | 0.54 | <20 | <5 | <10 | <20 | <1 | 4.6 | <10 | <10 | <0,01 | 58.71 | 14.46 | 0.46 | 5.88 | 5.19 | 3.65 | 0.25 | 5.69 | 0.7 | 0.09 | 4.41 | <0,01 | 99.49 | 4.18 | 9.31 | 1.33 | 5.13 | 1.16 | 0.28 | 1.05 | 0.14 | 0.86 | 0.17 | 0.5 | 0.09 | 0.5 | 0.04 | 0.02 | 0.25
1745 | ALEJANDRO LOPEZ ALIAGA | PLANTA VETA DEL AGUA | VETA DEL AGUA 5 | ORO | 123930 | INACTIVO | CUBETA | VALPARAISO | NOGALES | 6381681 | 300312 | 3049 | 161 | 82 | <5 | 10 | 132 | 29 | 101 | 13 | 125 | <5 | 158 | 20 | 38 | 1.69 | 1.65 | 0.37 | 1.95 | 0.6 | <20 | <5 | 18.29 | <20 | <1 | <1 | <10 | <10 | <0,01 | 50.94 | 14.96 | 0.53 | 8.54 | 6.13 | 6.28 | 0.4 | 4.58 | 0.84 | 0.11 | 6.24 | <0,01 | 99.54 | 4.53 | 8.71 | 0.91 | 4.29 | 0.69 | 0.2 | 0.71 | 0.11 | 0.54 | 0.11 | 0.33 | 0.05 | 0.32 | 0.03 | 0.02 | 0.1
1746 | ALEJANDRO LOPEZ ALIAGA | PLANTA VETA DEL AGUA | VETA DEL AGUA 5 | ORO | N/A | INACTIVO | MURO | VALPARAISO | NOGALES | 6381708 | 300303 | 3856 | 180 | 62 | <5 | 12 | 136 | 28 | 135 | <10 | 93 | <5 | 170 | 16 | 23 | 2.55 | 3.01 | 0.82 | 2.45 | 1.63 | <20 | <5 | 10.02 | <20 | <1 | <1 | <10 | <10 | <0,01 | 49.63 | 14.95 | 0.57 | 9.48 | 5.94 | 7.63 | 0.44 | 4.15 | 0.81 | 0.11 | 5.82 | <0,01 | 99.52 | 6.85 | 11.61 | 1.53 | 6.49 | 0.89 | 0.34 | 1.15 | 0.18 | 1 | 0.21 | 0.72 | 0.11 | 0.79 | 0.11 | <0,02 | 0.05
1949 | ALEJANDRO LOPEZ ALIAGA | PLANTA VETA DEL AGUA | VETA DEL AGUA 5 | ORO | N/A | INACTIVO | SEDIMENTOS | VALPARAISO | NOGALES | 6381878 | 299985 | 478 | 160 | 53 | <5 | 12 | 318 | 92 | 195 | 25 | 138 | <5 | 1106 | 54 | 28 | 1.36 | 4.37 | 0.78 | 5.2 | 1.51 | <20 | <5 | 15.66 | <20 | <1 | <1 | <10 | <10 | <0,01 | 57.36 | 16.25 | 0.64 | 8.02 | 1.83 | 4.58 | 0.32 | 4.17 | 2.92 | 0.14 | 3.43 | <0,01 | 99.66 | 16.34 | 36.48 | 4.11 | 17.53 | 3.91 | 1.09 | 3.66 | 0.68 | 3.48 | 0.67 | 2.09 | 0.29 | 2.05 | 0.28 | <0,02 | <0,01
684 | ALEJANDRO LOPEZ ALIAGA | PLANTA VETA DEL AGUA | VETA DEL AGUA 6 | ORO | 538192 | ACTIVO | CUBETA | VALPARAISO | NOGALES | 6381807 | 299858 | 26 | 143 | 26 | 8 | 69 | 76 | 88 | 38 | 53 | 303 | 26 | 450 | 11 | 11 | 1.84 | 3.04 | 0.59 | 2.11 | 0.46 | <20 | <5 | 30.03 | 56.4 | 27.11 | 10.88 | <10 | <10 | <0,01 | 50.31 | 16.6 | 0.74 | 5.5 | 8.14 | 3.06 | 0.36 | 0.32 | 4.43 | 0.18 | 9.8 | - | 99.57 | 11.92 | 34.1 | 3.59 | 15.25 | 2.43 | 0.91 | 2.89 | 0.38 | 2.06 | 0.3 | 1.07 | 0.16 | 0.95 | 0.14 | <0,02 | 0.05
1951 | ALEJANDRO LOPEZ ALIAGA | PLANTA VETA DEL AGUA | VETA DEL AGUA 6 | ORO | N/A | ACTIVO | SEDIMENTOS | VALPARAISO | NOGALES | 6381984 | 299818 | 317 | 187 | 52 | <5 | 8 | 377 | 81 | 196 | 32 | 174 | 6 | 594 | 66 | 18 | 2.01 | 2.68 | 0.96 | 4.73 | 1.26 | <20 | <5 | <10 | <20 | <1 | <1 | <10 | <10 | <0,01 | 52.39 | 17.47 | 0.85 | 9.57 | 2.9 | 3.15 | 0.28 | 2.54 | 2.83 | 0.21 | 7.24 | <0,01 | 99.4 | 17.58 | 50.74 | 4.75 | 20.65 | 4.57 | 1.13 | 4.44 | 0.71 | 4.2 | 0.76 | 2.2 | 0.32 | 1.9 | 0.3 | <0,02 | <0,01
1952 | ALEJANDRO LOPEZ ALIAGA | PLANTA VETA DEL AGUA | VETA DEL AGUA 6 | ORO | N/A | ACTIVO | SEDIMENTOS | VALPARAISO | NOGALES | 6382025 | 299723 | 484 | 184 | 62 | <5 | 12 | 336 | 92 | 193 | 26 | 147 | <5 | 1119 | 54 | 13 | 1.18 | 3.65 | 1.09 | 5.1 | 1.49 | <20 | <5 | <10 | <20 | 4.12 | 2.2 | <10 | <10 | <0,01 | 55.31 | 16.33 | 0.69 | 8.65 | 1.86 | 4.68 | 0.31 | 4.01 | 2.98 | 0.17 | 4.28 | <0,01 | 99.25 | 14.89 | 31.55 | 4 | 17.22 | 3.92 | 1 | 3.67 | 0.48 | 2.89 | 0.66 | 2.38 | 0.28 | 1.83 | 0.28 | <0,02 | <0,01
339 | JORGE HONORES MILLA | PLANTA VICTORIA | VICTORIA 1 | COBRE-ORO | 90000 | INACTIVO | CUBETA | COQUIMBO | ANDACOLLO | 6654040 | 300560 | 837 | 120 | 40 | 11 | 66 | 149 | 48 | 39 | 42 | 311 | 16 | 582 | 109 | <5 | 1.09 | 6.41 | 0.75 | 6.2 | 1.82 | <20 | 10.11 | 21.33 | 46.02 | 5.87 | 8.71 | <10 | <10 | 0.29 | 57.84 | 10.21 | 0.56 | 6.64 | 10.28 | 0.64 | 0.48 | 2.28 | 2.49 | 0.19 | 7.03 | 0.72 | 99.36 | 20.01 | 42.11 | 5.39 | 24.13 | 4.74 | 1.39 | 4.22 | 0.49 | 2.44 | 0.59 | 1.72 | 0.26 | 1.4 | 0.19 | <0,02 | 0.74
340 | JORGE HONORES MILLA | PLANTA VICTORIA | VICTORIA 1 | COBRE-ORO | N/A | INACTIVO | MURO | COQUIMBO | ANDACOLLO | 6654053 | 300532 | 857 | 151 | 48 | 16 | 65 | 177 | 67 | 57 | 38 | 266 | 11 | 939 | 104 | 21 | 1.21 | 8.11 | 0.69 | 8.45 | 2.29 | <20 | 12.81 | 25.52 | 44.85 | 10.27 | 2.87 | <10 | 11.09 | 0.33 | 58.02 | 12.73 | 0.66 | 9.84 | 4.97 | 0.68 | 0.35 | 2.6 | 4.43 | 0.53 | 4.04 | 0.83 | 99.68 | 23.96 | 53.97 | 7.56 | 30.16 | 6.02 | 1.35 | 5.15 | 0.61 | 3.85 | 0.81 | 2.39 | 0.27 | 2.2 | 0.33 | <0,02 | 0.36
342 | JORGE HONORES MILLA | PLANTA VICTORIA | VICTORIA 1 | COBRE-ORO | N/A | INACTIVO | SEDIMENTOS | COQUIMBO | ANDACOLLO | 6654071 | 300501 | 1562 | 182 | 63 | 14 | 79 | 93 | 76 | 307 | 50 | 250 | 22 | 883 | 57 | 16 | 2.28 | 4.4 | 0.75 | 10.81 | 2.02 | <20 | 12.22 | 32.6 | 26.2 | 17.45 | 8.74 | <10 | 10.25 | <0,01 | 56.47 | 16.08 | 0.77 | 7.76 | 2.59 | 4.07 | 0.29 | 2.05 | 2.44 | 0.28 | 6.56 | <0,01 | 99.37 | 21.95 | 47.65 | 6.85 | 27.67 | 5.39 | 1.61 | 4.96 | 0.8 | 3.53 | 0.79 | 2.2 | 0.35 | 2 | 0.19 | <0,02 | 0.24
337 | JORGE HONORES MILLA | PLANTA VICTORIA | VICTORIA 2 | COBRE-ORO | 96000 | INACTIVO | CUBETA | COQUIMBO | ANDACOLLO | 6654088 | 300597 | 296 | 118 | 38 | 11 | 66 | 101 | 50 | 83 | 42 | 302 | 18 | 2037 | 40 | 8 | 1.88 | 6.54 | 0.59 | 4.26 | 1.25 | <20 | 8.78 | <10 | 65.05 | 9.55 | 5.56 | <10 | <10 | 0.1 | 54.58 | 11.36 | 0.46 | 6.7 | 9.65 | 1.48 | 0.71 | 1.66 | 1.79 | 0.19 | 10.36 | 0.25 | 99.17 | 15.57 | 37.61 | 4.84 | 23.19 | 4.97 | 1.62 | 3.98 | 0.45 | 2.11 | 0.38 | 1.47 | 0.16 | 1.1 | 0.13 | 0.02 | 2.55
338 | JORGE HONORES MILLA | PLANTA VICTORIA | VICTORIA 2 | COBRE-ORO | N/A | INACTIVO | MURO | COQUIMBO | ANDACOLLO | 6654121 | 300568 | 482 | 122 | 46 | 14 | 65 | 183 | 39 | <5 | 36 | 346 | 13 | 35 | 53 | 19 | 0.9 | 8.27 | 0.59 | 5.2 | 1.58 | <20 | 6.16 | <10 | 74.77 | 8.33 | 3.26 | <10 | <10 | 0.03 | 57.59 | 9.55 | 0.55 | 9.37 | 7.76 | 1.98 | 0.96 | 1.87 | 1.5 | 0.2 | 8.55 | 0.09 | 99.95 | 18.72 | 43.24 | 5.67 | 26.54 | 5.42 | 1.36 | 4.41 | 0.46 | 2.48 | 0.36 | 1.13 | 0.2 | 1.01 | 0.3 | 0.02 | 2.47
341 | JORGE HONORES MILLA | PLANTA VICTORIA | VICTORIA 2 | COBRE-ORO | N/A | INACTIVO | SEDIMENTOS | COQUIMBO | ANDACOLLO | 6654138 | 300559 | 827 | 206 | 97 | 19 | 75 | 121 | 82 | 216 | 38 | 186 | 10 | 1219 | 47 | 23 | 1.98 | 3.8 | 0.81 | 8.35 | 2.43 | <20 | 12.12 | 26.77 | <20 | 10.57 | 3.55 | <10 | <10 | <0,01 | 54.05 | 16.4 | 0.84 | 11.52 | 1.86 | 2.74 | 0.35 | 2.43 | 3.63 | 0.27 | 5.12 | <0,01 | 99.2 | 20.82 | 49.25 | 5.85 | 27.61 | 5.71 | 1.74 | 5.13 | 0.67 | 3.32 | 0.61 | 2.15 | 0.24 | 2.32 | 0.35 | <0,02 | 0.16
1661 | CARLOS MARTINEZ | PLANTA CARLOS MARTINEZ | VISTA AL MAR 1 | S/I | S/I | INACTIVO | CUBETA | ANTOFAGASTA | TALTAL | 7190727 | 351749 | 427 | <10 | 63 | 10 | 7 | <5 | 16 | 1134 | <10 | 227 | 6 | 69254 | 3730 | <5 | 2.06 | 5.05 | 0.69 | 6.11 | 1.43 | 3390.6 | 7.5 | 453.97 | 62.03 | 9.35 | 3.61 | <10 | 12.82 | 1.43 | 58.22 | 12.22 | 0.09 | 2.48 | 0.76 | 1.07 | 0.01 | 3.29 | 0.59 | 0.1 | 10.01 | 3.61 | 92.45 | 18.38 | 38.73 | 5.22 | 22.19 | 4.73 | 1.6 | 4.05 | 0.43 | 2.8 | 0.59 | 1.64 | 0.29 | 1.75 | 0.26 | <0,02 | <0,01
1662 | CARLOS MARTINEZ | PLANTA CARLOS MARTINEZ | VISTA AL MAR 1 | S/I | S/I | INACTIVO | CUBETA | ANTOFAGASTA | TALTAL | 7190743 | 351735 | 311 | 23 | 37 | 27 | <5 | 9 | 17 | 997 | <10 | 353 | 7 | 44798 | 2457 | 21 | 1.74 | 3.06 | 0.45 | 3.09 | 0.95 | 2077.36 | 5.07 | 339.78 | <20 | 6.68 | 2.36 | <10 | 11.94 | 1.08 | 66.42 | 10.76 | 0.25 | 2.05 | 0.5 | 0.66 | 0.02 | 3.01 | 0.53 | 0.1 | 8.12 | 2.34 | 94.75 | 17.39 | 27.67 | 3.8 | 16.08 | 3.47 | 1.17 | 3.17 | 0.49 | 2.34 | 0.5 | 1.31 | 0.21 | 1.25 | 0.2 | <0,02 | 0.04
1663 | CARLOS MARTINEZ | PLANTA CARLOS MARTINEZ | VISTA AL MAR 1 | S/I | S/I | INACTIVO | CUBETA | ANTOFAGASTA | TALTAL | 7190611 | 351783 | 2286 | 26 | 29 | <5 | <5 | 49 | 20 | 311 | <10 | 596 | <5 | 21356 | 364 | 20 | 3.45 | 3.74 | 0.41 | 7.84 | 2.22 | <20 | 32.7 | 76.23 | <20 | 10.71 | 4.34 | <10 | 22.56 | 0.34 | 82.57 | 3.75 | 0.06 | 4.87 | 0.41 | 0.55 | 0.01 | 0.52 | 0.55 | 0.07 | 2.56 | 1.11 | 97.04 | 24.69 | 51.4 | 7.17 | 29.98 | 6.39 | 2.11 | 5.79 | 0.79 | 4.43 | 0.9 | 2.51 | 0.45 | 2.32 | 0.38 | <0,02 | 0.04
2090 | CARLOS MARTINEZ | PLANTA CARLOS MARTINEZ | VISTA AL MAR 2 | S/I | S/I | INACTIVO | CUBETA | ANTOFAGASTA | TALTAL | 7190726 | 351736 | 273 | <10 | <10 | 6 | 6 | <5 | 9 | 1184 | <10 | 381 | 5 | 95164 | 1402 | 17 | 1.64 | 10.22 | 0.68 | 7.91 | 3.2 | 911.4 | <5 | 196.88 | 90.48 | 8.55 | <1 | <10 | <10 | 2.22 | 67.23 | 7.56 | <0,01 | 2.4 | 0.24 | 0.25 | <0,01 | 0.78 | 0.32 | 0.07 | 5.4 | 5.54 | 89.79 | 35.38 | 29.76 | 2.54 | 9.58 | 2.07 | 2.86 | 1.66 | 0.19 | 0.98 | 0.22 | 0.71 | 0.1 | 0.88 | 0.1 | <0,02 | 0.77
2091 | CARLOS MARTINEZ | PLANTA CARLOS MARTINEZ | VISTA AL MAR 2 | S/I | S/I | INACTIVO | CUBETA | ANTOFAGASTA | TALTAL | 7190724 | 351740 | 238 | <10 | 28 | 24 | 8 | <5 | 9 | 1120 | <10 | 359 | 5 | 96608 | 1231 | 20 | 1.23 | 8.87 | 0.71 | 7.1 | 2.88 | 789.18 | <5 | 157.62 | 21.43 | 11.05 | 1.99 | <10 | <10 | 2.25 | 67.43 | 7.62 | <0,01 | 2.3 | 0.22 | 0.3 | <0,01 | 0.86 | 0.28 | 0.07 | 5.04 | 5.63 | 89.73 | 28.16 | 22.84 | 1.89 | 6.88 | 1.38 | 2.77 | 1.26 | 0.15 | 0.79 | 0.18 | 0.58 | 0.09 | 0.71 | 0.11 | <0,02 | 0.51
99 | MINERA TALCUNA LTDA. | TALCUNA | YENNY | COBRE | N/A | INACTIVO | SEDIMENTOS | COQUIMBO | VICUÑA | 6692861 | 319638 | 37 | 214 | 314 | 16 | 141 | 82 | 115 | 218 | 47 | 154 | 21 | 258 | 65 | 25 | 28.92 | 2.38 | 0.87 | 3.42 | 1.82 | <20 | <5 | 28.48 | <20 | 2.47 | <1 | <10 | <10 | <0,01 | 45.74 | 16.31 | 1.09 | 9.24 | 7.32 | 6.52 | 0.18 | 2.32 | 2.82 | 0.21 | 8.14 | <0,01 | 99.9 | 21.72 | 44.63 | 6.38 | 26.51 | 6.75 | 1.75 | 5.54 | 0.7 | 3.64 | 0.63 | 1.89 | 0.23 | 1.35 | 0.18 | <0,02 | <0,01
100 | MINERA TALCUNA LTDA. | TALCUNA | YENNY | COBRE | 2698080 | INACTIVO | CUBETA | COQUIMBO | VICUÑA | 6692308 | 319728 | 1945 | 262 | 67 | 13 | 74 | 551 | 245 | 710 | 52 | 132 | 7 | 19455 | 368 | 19 | 71.54 | 1.85 | 0.18 | 2.15 | 0.72 | 83.86 | 6.67 | 24.06 | 22.22 | 6.77 | 7.61 | <10 | <10 | 0.27 | 40.48 | 15.19 | 0.32 | 9.48 | 8.49 | 4.9 | 0.59 | 2.67 | 4.56 | 0.15 | 9.78 | 0.67 | 97.27 | 11.69 | 22.92 | 3.28 | 14.03 | 3.15 | 4.25 | 3.67 | 0.49 | 2.86 | 0.54 | 1.61 | 0.2 | 1.43 | 0.2 | <0,02 | <0,01
101 | MINERA TALCUNA LTDA. | TALCUNA | YENNY | COBRE | N/A | INACTIVO | MURO | COQUIMBO | VICUÑA | 6692536 | 319584 | 1570 | 230 | 40 | 13 | 67 | 900 | 250 | 584 | 52 | 117 | 7 | 16164 | 512 | 8 | 86.96 | 2.12 | 0.7 | 2.21 | 0.83 | 214.96 | 7.31 | 20.94 | <20 | 2.77 | 10.54 | <10 | <10 | 0.31 | 46.05 | 15.22 | 0.5 | 8 | 8.12 | 3.22 | 0.42 | 3.13 | 5.1 | 0.12 | 6.87 | 0.79 | 97.52 | 11.87 | 24.78 | 3.51 | 14.87 | 3.15 | 3.68 | 3.88 | 0.54 | 3 | 0.6 | 1.59 | 0.23 | 1.43 | 0.2 | <0,02 | <0,01
102 | MINERA TALCUNA LTDA. | TALCUNA | YENNY | COBRE | N/A | INACTIVO | MURO | COQUIMBO | VICUÑA | 6692545 | 319602 | 1276 | 243 | 48 | 14 | 71 | 733 | 246 | 580 | 52 | 120 | 7 | 14566 | 379 | 24 | 69.44 | 2.32 | 0.61 | 2.22 | 0.86 | 188.65 | 7.42 | 24.37 | <20 | 3.72 | 13.34 | <10 | <10 | 0.4 | 46.54 | 14.98 | 0.48 | 6.8 | 9.35 | 2.62 | 0.39 | 3.28 | 4.92 | 0.12 | 7.25 | 0.99 | 97.73 | 12.47 | 24.99 | 3.55 | 15.43 | 3.22 | 4.3 | 4.02 | 0.53 | 3.06 | 0.58 | 2.13 | 0.23 | 1.42 | 0.19 | <0,02 | <0,01
354 | LUIS ZEBALLOS CERDA | PLANTA ZEBALLOS | ZEBALLOS 1-2-3 | COBRE-ORO | N/A | INACTIVO | SEDIMENTOS | COQUIMBO | VICUÑA | 6692659 | 318181 | 116 | 192 | 71 | 14 | 76 | 89 | 53 | 364 | 45 | 235 | 18 | 598 | 61 | 14 | 6.75 | 4.79 | 1.87 | 4.61 | 1.3 | <20 | <5 | <10 | <20 | 13.59 | 3.59 | <10 | <10 | <0,01 | 56.23 | 15.32 | 0.91 | 8.31 | 6.18 | 3.51 | 0.16 | 3.04 | 1.63 | 0.21 | 4.27 | <0,01 | 99.75 | 17.95 | 37.63 | 5.05 | 21.51 | 4.81 | 1.38 | 4.76 | 0.66 | 5.1 | 0.79 | 2.19 | 0.32 | 2.04 | 0.32 | <0,02 | <0,01
355 | LUIS ZEBALLOS CERDA | PLANTA ZEBALLOS | ZEBALLOS 1-2-3 | COBRE-ORO | 167700 | INACTIVO | CUBETA | COQUIMBO | VICUÑA | 6692766 | 318249 | 1719 | 271 | 44 | 14 | 70 | 445 | 249 | 793 | 51 | 145 | 6 | 23680 | 291 | 16 | 47.96 | 3.28 | 1.16 | 2.04 | 0.74 | 88.25 | 5.68 | <10 | <20 | <1 | 11.77 | <10 | <10 | 0.49 | 48.4 | 14.85 | 0.29 | 7.01 | 7.28 | 2.14 | 0.31 | 2.98 | 5.82 | 0.12 | 6.39 | 1.24 | 96.82 | 13.38 | 27.71 | 3.35 | 14.35 | 3.31 | 3.29 | 3.36 | 0.54 | 2.85 | 0.53 | 1.74 | 0.21 | 1.26 | 0.19 | <0,02 | 0.14
356 | LUIS ZEBALLOS CERDA | PLANTA ZEBALLOS | ZEBALLOS 1-2-3 | COBRE-ORO | N/A | INACTIVO | MURO | COQUIMBO | VICUÑA | 6692765 | 318244 | 1309 | 204 | 15 | 12 | 69 | 447 | 303 | 563 | 62 | 148 | 12 | 12996 | 248 | 22 | 56.76 | 2.39 | 5.1 | 1.29 | 0.51 | 41.94 | <5 | <10 | <20 | 12.81 | 12.38 | <10 | <10 | 0.27 | 51.45 | 15.83 | 0.41 | 6.4 | 5.7 | 2.1 | 0.3 | 3.18 | 6.5 | 0.13 | 5.38 | 0.68 | 98.05 | 11.26 | 36.06 | 3 | 12.91 | 3.08 | 2.23 | 3.28 | 0.44 | 2.65 | 0.45 | 1.41 | 0.19 | 1.24 | 0.18 | <0,02 | 0.01