## Bd_RQ_filtrada
IDQ | Empresa o Dueno | Faena | Deposito | Recurso | masa (t) | Estado | Origen | Region | Comuna | Coord. N | Coord. E | Cu(g/t) | V(g/t) | Cr(g/t) | Ni(g/t) | Zn(g/t) | Pb(g/t) | Mo(g/t) | Ag(g/t) | Cd(g/t) | S(g/t) | Si(g/t) | Al(g/t) | Ti(g/t) | Fe(g/t) | Ca(g/t) | Mg(g/t) | Mn(g/t) | Na(g/t) | K(g/t) | P(g/t) | Hg(g/t) | STotal(%) | CaO(%) | As(g/t) | Co(g/t) | ID_UNICO | Numero_Elementos_Superan_Norma | Elementos_Superan_Norma | Porcentaje_Superan_Norma | PA | NP | PNN | RPN | ClasificacionRPN | ClasificacionPNN | Clasificacion_RPN | Clasificacion_PNN
1768 | DUEÃ‘O DESCONOCIDO | LA DIAMANTINA | TRANQUE (LA DIAMANTINA NORTE) | DESCONOCIDO | 2385 | ABANDONADO | CUBETA | TARAPACA | POZO ALMONTE | 7720956 | 428081 | 4109 | 193 | 5 | 2.5 | 7853 | 1260 | 9.21 | 0.5 | 13.86 | 4700 | 291853.3 | 24988.24 | 3840 | 37415 | 24857.14 | 14754.9 | 1704.225 | 3709.677 | 4231.915 | 371.1268 | 0.05 | 0.47 | 3.48 | 737.85 | 54 | DUEÃ‘O DESCONOCIDO/LA DIAMANTINA/TARAPACA/POZO ALMONTE/TRANQUE (LA DIAMANTINA NORTE) | 5 | As,Cu,Pb,V,Zn | 6048.8%,4415.4%,110%,48.5%,2081.4% | 14.6875 | 62.292 | 47.6045 | 4.241157 | No genera Ã¡cido (NGA) (PN/PA > 3) | No genera Ã¡cido (NGA) (PNN > 20) | No genera Ã¡cido (NGA) (RPN > 3 o % de S < 0.3) | No genera Ã¡cido (NGA) (PNN > 20 o % de S < 0.3)
1767 | DUEÃ‘O DESCONOCIDO | LA DIAMANTINA | TRANQUE (LA DIAMANTINA NORTE) | DESCONOCIDO | 2385 | ABANDONADO | CUBETA | TARAPACA | POZO ALMONTE | 7720901 | 428040 | 2901 | 93 | 5 | 2.5 | 4902 | 2539 | 107.11 | 18.09 | 0.5 | 6000 | 332173.3 | 21044.12 | 2580 | 31710 | 11785.71 | 7082.353 | 2091.549 | 3895.161 | 8256.383 | 196.4789 | 0.05 | 0.6 | 1.65 | 1496.42 | 57 | DUEÃ‘O DESCONOCIDO/LA DIAMANTINA/TARAPACA/POZO ALMONTE/TRANQUE (LA DIAMANTINA NORTE) | 5 | As,Cu,Pb,Zn,Mo | 12370.2%,3087.9%,323.2%,1261.7%,167.8% | 18.75 | 29.535 | 10.785 | 1.5752 | GeneraciÃ³n de Ã¡cido incierto (ID) (1 <= PN/PA <= 3) | GeneraciÃ³n de Ã¡cido incierto (ID) (-20 <= PNN <= 20) | GeneraciÃ³n de Ã¡cido incierto (ID) (1 â‰¤ RPN â‰¤ 3 o 0.3 â‰¤ % de S â‰¤ 1) | GeneraciÃ³n de Ã¡cido incierto (ID) (-20 â‰¤ PNN â‰¤ 20 o 0.3 â‰¤ % de S â‰¤ 1)
1769 | DUEÃ‘O DESCONOCIDO | LA DIAMANTINA | TRANQUE (LA DIAMANTINA SUR) | DESCONOCIDO | 1650 | ABANDONADO | CUBETA | TARAPACA | POZO ALMONTE | 7720875 | 428176 | 36 | 63 | 36 | 7 | 72 | 122 | 2.5 | 0.5 | 0.5 | 5600 | 198380 | 25729.41 | 1860 | 45955 | 31357.14 | 38784.31 | 464.7887 | 43180.65 | 5808.511 | 1026.056 | 0.03 | 0.56 | 4.39 | 10 | 74 | DUEÃ‘O DESCONOCIDO/LA DIAMANTINA/TARAPACA/POZO ALMONTE/TRANQUE (LA DIAMANTINA SUR) | 0 | NA | NA | 17.5 | 78.581 | 61.081 | 4.490343 | No genera Ã¡cido (NGA) (PN/PA > 3) | No genera Ã¡cido (NGA) (PNN > 20) | No genera Ã¡cido (NGA) (RPN > 3 o % de S < 0.3) | No genera Ã¡cido (NGA) (PNN > 20 o % de S < 0.3)
1764 | DUEÃ‘O DESCONOCIDO | OF. NENA VILLANA | TRANQUE (OF. NENA VILLANA) | COBRE | 1050 | ABANDONADO | CUBETA | TARAPACA | POZO ALMONTE | 7720588 | 428363 | 3730 | 136 | 51 | 2.5 | 4285 | 1010 | 9.06 | 0.5 | 5.84 | 3700 | 286860 | 14955.88 | 1140 | 29260 | 5571.429 | 6492.157 | 929.5775 | 45814.52 | 2572.34 | 174.6479 | 0.03 | 0.37 | 0.78 | 562 | 5 | DUEÃ‘O DESCONOCIDO/OF. NENA VILLANA/TARAPACA/POZO ALMONTE/TRANQUE (OF. NENA VILLANA) | 5 | As,Cu,Pb,V,Zn | 4583.3%,3998.9%,68.3%,4.6%,1090.3% | 11.5625 | 13.962 | 2.3995 | 1.207524 | GeneraciÃ³n de Ã¡cido incierto (ID) (1 <= PN/PA <= 3) | GeneraciÃ³n de Ã¡cido incierto (ID) (-20 <= PNN <= 20) | GeneraciÃ³n de Ã¡cido incierto (ID) (1 â‰¤ RPN â‰¤ 3 o 0.3 â‰¤ % de S â‰¤ 1) | GeneraciÃ³n de Ã¡cido incierto (ID) (-20 â‰¤ PNN â‰¤ 20 o 0.3 â‰¤ % de S â‰¤ 1)
1765 | DUEÃ‘O DESCONOCIDO | OF. NENA VILLANA | TRANQUE (OF. NENA VILLANA) | COBRE | 1050 | ABANDONADO | CUBETA | TARAPACA | POZO ALMONTE | 7720588 | 428377 | 7820 | 145 | 61 | 2.5 | 3785 | 1231 | 6.57 | 0.5 | 0.5 | 2300 | 316353.3 | 15908.82 | 1620 | 36225 | 9357.143 | 5564.706 | 1084.507 | 14319.35 | 2323.404 | 196.4789 | 0.1 | 0.23 | 1.31 | 731.77 | 5 | DUEÃ‘O DESCONOCIDO/OF. NENA VILLANA/TARAPACA/POZO ALMONTE/TRANQUE (OF. NENA VILLANA) | 5 | As,Cu,Pb,V,Zn | 5998.1%,8493.4%,105.2%,11.5%,951.4% | 7.1875 | 23.449 | 16.2615 | 3.26247 | No genera Ã¡cido (NGA) (PN/PA > 3) | GeneraciÃ³n de Ã¡cido incierto (ID) (-20 <= PNN <= 20) | No genera Ã¡cido (NGA) (RPN > 3 o % de S < 0.3) | No genera Ã¡cido (NGA) (PNN > 20 o % de S < 0.3)
1766 | DUEÃ‘O DESCONOCIDO | OF. NENA VILLANA | TRANQUE (OF. NENA VILLANA) | COBRE | 1050 | ABANDONADO | CUBETA | TARAPACA | POZO ALMONTE | 7720587 | 428408 | 3970 | 102 | 5 | 2.5 | 2717 | 485 | 2.5 | 0.5 | 6.21 | 1900 | 358913.3 | 14585.29 | 1680 | 30415 | 6714.286 | 5480.392 | 929.5775 | 3932.258 | 3070.213 | 218.3099 | 0.05 | 0.19 | 0.94 | 248.12 | 48 | DUEÃ‘O DESCONOCIDO/OF. NENA VILLANA/TARAPACA/POZO ALMONTE/TRANQUE (OF. NENA VILLANA) | 3 | As,Cu,Zn | 1967.7%,4262.6%,654.7% | 5.9375 | 16.826 | 10.8885 | 2.833853 | GeneraciÃ³n de Ã¡cido incierto (ID) (1 <= PN/PA <= 3) | GeneraciÃ³n de Ã¡cido incierto (ID) (-20 <= PNN <= 20) | No genera Ã¡cido (NGA) (RPN > 3 o % de S < 0.3) | No genera Ã¡cido (NGA) (PNN > 20 o % de S < 0.3)
73 | CIA. MINERA DOÃ‘A INES DE COLLAHUASI | COLLAHUASI | PAMPA PABELLON | COBREMOLIBDENO | 1040000000 | ACTIVO | CUBETA | TARAPACA | PICA | 7685572 | 541727 | 3149 | 129 | 58 | 78 | 203 | 35 | 119.77 | 7 | 11.18 | 4700 | 308886.7 | 41214.71 | 3420 | 12775 | 3285.714 | 14164.71 | 929.5775 | 7345.161 | 21823.4 | 371.1268 | 0.04 | 0.47 | 0.46 | 10 | 8 | CIA. MINERA DOÃ‘A INES DE COLLAHUASI/COLLAHUASI/TARAPACA/PICA/PAMPA PABELLON | 2 | Cu,Mo | 3360.4%,199.4% | 14.6875 | 8.234 | -6.4535 | 0.5606128 | Potencial de generador Ã¡cido (PAG) (PN/PA < 1) | GeneraciÃ³n de Ã¡cido incierto (ID) (-20 <= PNN <= 20) | GeneraciÃ³n de Ã¡cido incierto (ID) (1 â‰¤ RPN â‰¤ 3 o 0.3 â‰¤ % de S â‰¤ 1) | GeneraciÃ³n de Ã¡cido incierto (ID) (-20 â‰¤ PNN â‰¤ 20 o 0.3 â‰¤ % de S â‰¤ 1)
1771 | ENAMI | PIRQUINEROS DE CHOJA | RELAVE 1 | ORO | 2 | INACTIVO | CUBETA | TARAPACA | PICA | 7670679 | 512688 | 1340 | 27 | 5 | 2.5 | 69 | 517 | 5.17 | 6.76 | 6.03 | 66800 | 269406.7 | 21388.24 | 1140 | 55265 | 642.8571 | 5817.647 | 154.9296 | 148.3871 | 6264.894 | 174.6479 | 0.06 | 6.68 | 0.09 | 278.88 | 55 | ENAMI/PIRQUINEROS DE CHOJA/TARAPACA/PICA/RELAVE 1 | 2 | As,Cu | 2224%,1372.5% | 208.75 | 1.611 | -207.139 | 0.007717365 | Potencial de generador Ã¡cido (PAG) (PN/PA < 1) | Potencial de generador Ã¡cido (PAG) (PNN < -20) | Potencial de generador Ã¡cido (PAG) (RPN < 1 o % de S > 1) | Potencial de generador Ã¡cido (PAG) (PNN < 1 o % de S > 1)
1770 | ENAMI | PIRQUINEROS DE CHOJA | RELAVE 1 | ORO | 2 | INACTIVO | CUBETA | TARAPACA | PICA | 7670676 | 512687 | 4005 | 39 | 5 | 6 | 199 | 743 | 6.08 | 2.27 | 2.54 | 64500 | 203140 | 22738.24 | 1020 | 83335 | 785.7143 | 9864.706 | 697.1831 | 1112.903 | 4812.766 | 240.1408 | 0.06 | 6.45 | 0.11 | 432.43 | 76 | ENAMI/PIRQUINEROS DE CHOJA/TARAPACA/PICA/RELAVE 1 | 3 | As,Cu,Pb | 3503.6%,4301.1%,23.8% | 201.5625 | 1.969 | -199.5935 | 0.009768682 | Potencial de generador Ã¡cido (PAG) (PN/PA < 1) | Potencial de generador Ã¡cido (PAG) (PNN < -20) | Potencial de generador Ã¡cido (PAG) (RPN < 1 o % de S > 1) | Potencial de generador Ã¡cido (PAG) (PNN < 1 o % de S > 1)
863 | CODELCO | CHUQUICAMATA | TALABRE | COBREMOLIBDENO | 2103950000 | ACTIVO | CUBETA | ANTOFAGASTA | CALAMA | 7523006 | 524839 | 2296 | 70 | 19 | 77 | 231 | 741 | 124.39 | 17.87 | 3.29 | 9600 | 316446.7 | 37958.82 | 1080 | 7210 | 13500 | 3203.922 | 232.3944 | 3932.258 | 16969.15 | 174.6479 | 0.5 | 0.96 | 1.89 | 783.13 | 6 | CODELCO/CHUQUICAMATA/ANTOFAGASTA/CALAMA/TALABRE | 4 | As,Cu,Pb,Mo | 6426.1%,2423.1%,23.5%,211% | 30 | 33.831 | 3.831 | 1.1277 | GeneraciÃ³n de Ã¡cido incierto (ID) (1 <= PN/PA <= 3) | GeneraciÃ³n de Ã¡cido incierto (ID) (-20 <= PNN <= 20) | GeneraciÃ³n de Ã¡cido incierto (ID) (1 â‰¤ RPN â‰¤ 3 o 0.3 â‰¤ % de S â‰¤ 1) | GeneraciÃ³n de Ã¡cido incierto (ID) (-20 â‰¤ PNN â‰¤ 20 o 0.3 â‰¤ % de S â‰¤ 1)
1618 | JOSE FERNANDEZ VEGA | PLANTA JOSE FERNANDEZ VEGA | RELAVE JOSE FERNANDEZ VEGA | S/I | S/I | INACTIVO | CUBETA | ANTOFAGASTA | CALAMA | 7522184 | 528048 | 5568 | 72 | 29 | 2.5 | 800 | 814 | 64.28 | 70.49 | 10.89 | 5400 | 300253.3 | 27900 | 1680 | 31325 | 8428.571 | 13405.88 | 1471.831 | 7938.71 | 10123.4 | 218.3099 | 0.01 | 0.54 | 1.18 | 400.01 | 5 | JOSE FERNANDEZ VEGA/PLANTA JOSE FERNANDEZ VEGA/ANTOFAGASTA/CALAMA/RELAVE JOSE FERNANDEZ VEGA | 6 | As,Cu,Pb,Zn,Mo,Ag | 3233.4%,6018.7%,35.7%,122.2%,60.7%,76.2% | 16.875 | 21.122 | 4.247 | 1.251674 | GeneraciÃ³n de Ã¡cido incierto (ID) (1 <= PN/PA <= 3) | GeneraciÃ³n de Ã¡cido incierto (ID) (-20 <= PNN <= 20) | GeneraciÃ³n de Ã¡cido incierto (ID) (1 â‰¤ RPN â‰¤ 3 o 0.3 â‰¤ % de S â‰¤ 1) | GeneraciÃ³n de Ã¡cido incierto (ID) (-20 â‰¤ PNN â‰¤ 20 o 0.3 â‰¤ % de S â‰¤ 1)
1617 | JOSE FERNANDEZ VEGA | PLANTA JOSE FERNANDEZ VEGA | RELAVE JOSE FERNANDEZ VEGA | S/I | S/I | INACTIVO | CUBETA | ANTOFAGASTA | CALAMA | 7522181 | 528039 | 4538 | 45 | 47 | 2.5 | 566 | 678 | 60.03 | 75.42 | 13.5 | 5300 | 351120 | 16967.65 | 1800 | 25270 | 7428.571 | 8684.314 | 929.5775 | 7233.871 | 5642.553 | 218.3099 | 0.01 | 0.53 | 1.04 | 321.97 | 5 | JOSE FERNANDEZ VEGA/PLANTA JOSE FERNANDEZ VEGA/ANTOFAGASTA/CALAMA/RELAVE JOSE FERNANDEZ VEGA | 6 | As,Cu,Pb,Zn,Mo,Ag | 2583.1%,4886.8%,13%,57.2%,50.1%,88.6% | 16.5625 | 18.616 | 2.0535 | 1.123985 | GeneraciÃ³n de Ã¡cido incierto (ID) (1 <= PN/PA <= 3) | GeneraciÃ³n de Ã¡cido incierto (ID) (-20 <= PNN <= 20) | GeneraciÃ³n de Ã¡cido incierto (ID) (1 â‰¤ RPN â‰¤ 3 o 0.3 â‰¤ % de S â‰¤ 1) | GeneraciÃ³n de Ã¡cido incierto (ID) (-20 â‰¤ PNN â‰¤ 20 o 0.3 â‰¤ % de S â‰¤ 1)
2186 | MINERA CRISTAL LIMITADA | TUINA | EMBALSE DE RELAVES TUINA | COBRE | 45380 | ACTIVO | CUBETA | ANTOFAGASTA | CALAMA | 7507338 | 558081 | 8196 | 106 | 60 | 26 | 113 | 73 | 12.29 | 10 | 2.72 | 50 | 302540 | 38673.53 | 3660 | 12355 | 7571.429 | 30015.69 | 852.1127 | 12316.13 | 12944.68 | 349.2958 | 0.78 | 0.01 | 1.06 | 10 | 29 | MINERA CRISTAL LIMITADA/TUINA/ANTOFAGASTA/CALAMA/EMBALSE DE RELAVES TUINA | 1 | Cu | 8907% | 0.3125 | 18.974 | 18.6615 | 60.7168 | No genera Ã¡cido (NGA) (PN/PA > 3) | GeneraciÃ³n de Ã¡cido incierto (ID) (-20 <= PNN <= 20) | No genera Ã¡cido (NGA) (RPN > 3 o % de S < 0.3) | No genera Ã¡cido (NGA) (PNN > 20 o % de S < 0.3)
1666 | MINERA MICHILLA S.A | MICHILLA | MICHILLA | COBRE | 43500 | INACTIVO | CUBETA | ANTOFAGASTA | MEJILLONES | 7484589 | 367829 | 6329 | 273 | 39 | 7 | 82 | 11 | 5.84 | 10.65 | 3.1 | 2000 | 248220 | 35391.18 | 5400 | 35245 | 20928.57 | 41482.35 | 774.6479 | 26635.48 | 3734.043 | 982.3944 | 0.04 | 0.2 | 2.93 | 10 | 5 | MINERA MICHILLA S.A/MICHILLA/ANTOFAGASTA/MEJILLONES/MICHILLA | 2 | Cu,V | 6854.9%,110% | 6.25 | 52.447 | 46.197 | 8.39152 | No genera Ã¡cido (NGA) (PN/PA > 3) | No genera Ã¡cido (NGA) (PNN > 20) | No genera Ã¡cido (NGA) (RPN > 3 o % de S < 0.3) | No genera Ã¡cido (NGA) (PNN > 20 o % de S < 0.3)
1665 | MINERA MICHILLA S.A | MICHILLA | MICHILLA | COBRE | 43500 | INACTIVO | CUBETA | ANTOFAGASTA | MEJILLONES | 7484378 | 367800 | 5744 | 265 | 44 | 7 | 92 | 12 | 6.45 | 10.43 | 3.59 | 2200 | 197633.3 | 32241.18 | 4740 | 36645 | 19571.43 | 62054.9 | 852.1127 | 31940.32 | 3153.191 | 960.5634 | 0.005 | 0.22 | 2.74 | 10 | 5 | MINERA MICHILLA S.A/MICHILLA/ANTOFAGASTA/MEJILLONES/MICHILLA | 2 | Cu,V | 6212.1%,103.8% | 6.875 | 49.046 | 42.171 | 7.133964 | No genera Ã¡cido (NGA) (PN/PA > 3) | No genera Ã¡cido (NGA) (PNN > 20) | No genera Ã¡cido (NGA) (RPN > 3 o % de S < 0.3) | No genera Ã¡cido (NGA) (PNN > 20 o % de S < 0.3)
1664 | MINERA MICHILLA S.A | MICHILLA | MICHILLA | COBRE | 43500 | INACTIVO | CUBETA | ANTOFAGASTA | MEJILLONES | 7484279 | 367754 | 5300 | 256 | 45 | 6 | 63 | 13 | 5.46 | 8.46 | 1.94 | 4000 | 239026.7 | 33220.59 | 4980 | 34090 | 23000 | 43084.31 | 697.1831 | 31012.9 | 2738.298 | 1004.225 | 0.14 | 0.4 | 3.22 | 10 | 5 | MINERA MICHILLA S.A/MICHILLA/ANTOFAGASTA/MEJILLONES/MICHILLA | 2 | Cu,V | 5724.2%,96.9% | 12.5 | 57.638 | 45.138 | 4.61104 | No genera Ã¡cido (NGA) (PN/PA > 3) | No genera Ã¡cido (NGA) (PNN > 20) | No genera Ã¡cido (NGA) (RPN > 3 o % de S < 0.3) | No genera Ã¡cido (NGA) (PNN > 20 o % de S < 0.3)
1615 | CIA. MINERA CERRO DOMINADOR | PLANTA CALLEJAS ZAMORA | TRANQUE 3 | COBRE | 579000 | INACTIVO | CUBETA | ANTOFAGASTA | SIERRA GORDA | 7477740 | 459340 | 5459 | 54 | 528 | 2.5 | 10494 | 1169 | 789.05 | 5.22 | 3.63 | 8900 | 110880 | 10508.82 | 1260 | 220465 | 6000 | 10286.27 | 1239.437 | 12761.29 | 4563.83 | 152.8169 | 0.85 | 0.89 | 0.84 | 794.31 | 5 | CIA. MINERA CERRO DOMINADOR/PLANTA CALLEJAS ZAMORA/ANTOFAGASTA/SIERRA GORDA/TRANQUE 3 | 6 | As,Cr,Cu,Pb,Zn,Mo | 6519.2%,506.9%,5898.9%,94.8%,2815%,1872.6% | 27.8125 | 15.036 | -12.7765 | 0.5406202 | Potencial de generador Ã¡cido (PAG) (PN/PA < 1) | GeneraciÃ³n de Ã¡cido incierto (ID) (-20 <= PNN <= 20) | GeneraciÃ³n de Ã¡cido incierto (ID) (1 â‰¤ RPN â‰¤ 3 o 0.3 â‰¤ % de S â‰¤ 1) | GeneraciÃ³n de Ã¡cido incierto (ID) (-20 â‰¤ PNN â‰¤ 20 o 0.3 â‰¤ % de S â‰¤ 1)
1614 | CIA. MINERA CERRO DOMINADOR | PLANTA CALLEJAS ZAMORA | TRANQUE 3 | COBRE | 579000 | INACTIVO | CUBETA | ANTOFAGASTA | SIERRA GORDA | 7477727 | 459308 | 17013 | 68 | 262 | 2.5 | 8533 | 3199 | 778.16 | 17.26 | 18.28 | 34600 | 225026.7 | 21547.06 | 1920 | 84910 | 16214.29 | 11550.98 | 3408.451 | 11500 | 6804.255 | 218.3099 | 0.05 | 3.46 | 2.27 | 3212.78 | 5 | CIA. MINERA CERRO DOMINADOR/PLANTA CALLEJAS ZAMORA/ANTOFAGASTA/SIERRA GORDA/TRANQUE 3 | 6 | As,Cr,Cu,Pb,Zn,Mo | 26673.2%,201.1%,18595.6%,433.2%,2270.3%,1845.4% | 108.125 | 40.633 | -67.492 | 0.3757965 | Potencial de generador Ã¡cido (PAG) (PN/PA < 1) | Potencial de generador Ã¡cido (PAG) (PNN < -20) | Potencial de generador Ã¡cido (PAG) (RPN < 1 o % de S > 1) | Potencial de generador Ã¡cido (PAG) (PNN < 1 o % de S > 1)
1610 | CIA. MINERA CERRO DOMINADOR | PLANTA CALLEJAS ZAMORA | TRANQUE 1 | COBRE | 1875000 | INACTIVO | CUBETA | ANTOFAGASTA | SIERRA GORDA | 7477661 | 459832 | 2810 | 97 | 677 | 2.5 | 14663 | 1197 | 704.56 | 5.9 | 3.87 | 6200 | 140326.7 | 13314.71 | 1440 | 192920 | 16142.86 | 9780.392 | 464.7887 | 9533.871 | 4065.957 | 218.3099 | 1.87 | 0.62 | 2.26 | 867.04 | 5 | CIA. MINERA CERRO DOMINADOR/PLANTA CALLEJAS ZAMORA/ANTOFAGASTA/SIERRA GORDA/TRANQUE 1 | 6 | As,Cr,Cu,Pb,Zn,Mo | 7125.3%,678.2%,2987.9%,99.5%,3973.1%,1661.4% | 19.375 | 40.454 | 21.079 | 2.087948 | GeneraciÃ³n de Ã¡cido incierto (ID) (1 <= PN/PA <= 3) | No genera Ã¡cido (NGA) (PNN > 20) | GeneraciÃ³n de Ã¡cido incierto (ID) (1 â‰¤ RPN â‰¤ 3 o 0.3 â‰¤ % de S â‰¤ 1) | No genera Ã¡cido (NGA) (PNN > 20 o % de S < 0.3)
1616 | CIA. MINERA CERRO DOMINADOR | PLANTA CALLEJAS ZAMORA | TRANQUE 4 | COBRE | 1009472 | ACTIVO | CUBETA | ANTOFAGASTA | SIERRA GORDA | 7477484 | 459180 | 4018 | 85 | 519 | 2.5 | 11217 | 2528 | 513.39 | 43.68 | 11.64 | 3600 | 68506.67 | 11117.65 | 1080 | 254730 | 9000 | 8600 | 232.3944 | 8458.065 | 3360.638 | 174.6479 | 0.01 | 0.36 | 1.26 | 2074.24 | 5 | CIA. MINERA CERRO DOMINADOR/PLANTA CALLEJAS ZAMORA/ANTOFAGASTA/SIERRA GORDA/TRANQUE 4 | 7 | As,Cr,Cu,Pb,Zn,Mo,Ag | 17185.3%,496.6%,4315.4%,321.3%,3015.8%,1183.5%,9.2% | 11.25 | 22.554 | 11.304 | 2.0048 | GeneraciÃ³n de Ã¡cido incierto (ID) (1 <= PN/PA <= 3) | GeneraciÃ³n de Ã¡cido incierto (ID) (-20 <= PNN <= 20) | GeneraciÃ³n de Ã¡cido incierto (ID) (1 â‰¤ RPN â‰¤ 3 o 0.3 â‰¤ % de S â‰¤ 1) | GeneraciÃ³n de Ã¡cido incierto (ID) (-20 â‰¤ PNN â‰¤ 20 o 0.3 â‰¤ % de S â‰¤ 1)
1612 | CIA. MINERA CERRO DOMINADOR | PLANTA CALLEJAS ZAMORA | TRANQUE 2 | COBRE | 2025000 | INACTIVO | CUBETA | ANTOFAGASTA | SIERRA GORDA | 7477471 | 459749 | 2782 | 155 | 478 | 2.5 | 7175 | 1191 | 1403.24 | 8.66 | 7 | 11000 | 201086.7 | 24273.53 | 2160 | 100975 | 25785.71 | 20488.24 | 1704.225 | 24150 | 6181.915 | 349.2958 | 0.95 | 1.1 | 3.61 | 745.3 | 5 | CIA. MINERA CERRO DOMINADOR/PLANTA CALLEJAS ZAMORA/ANTOFAGASTA/SIERRA GORDA/TRANQUE 2 | 7 | As,Cr,Cu,Pb,V,Zn,Mo | 6110.8%,449.4%,2957.1%,98.5%,19.2%,1893.1%,3408.1% | 34.375 | 64.619 | 30.244 | 1.879825 | GeneraciÃ³n de Ã¡cido incierto (ID) (1 <= PN/PA <= 3) | No genera Ã¡cido (NGA) (PNN > 20) | GeneraciÃ³n de Ã¡cido incierto (ID) (1 â‰¤ RPN â‰¤ 3 o 0.3 â‰¤ % de S â‰¤ 1) | No genera Ã¡cido (NGA) (PNN > 20 o % de S < 0.3)
1613 | CIA. MINERA CERRO DOMINADOR | PLANTA CALLEJAS ZAMORA | TRANQUE 2 | COBRE | 2025000 | INACTIVO | CUBETA | ANTOFAGASTA | SIERRA GORDA | 7477430 | 459756 | 4017 | 73 | 217 | 2.5 | 10710 | 1132 | 512.01 | 8.42 | 3.38 | 8500 | 211820 | 30944.12 | 2880 | 97720 | 13000 | 12731.37 | 542.2535 | 20811.29 | 9293.617 | 392.9577 | 0.08 | 0.85 | 1.82 | 792.69 | 5 | CIA. MINERA CERRO DOMINADOR/PLANTA CALLEJAS ZAMORA/ANTOFAGASTA/SIERRA GORDA/TRANQUE 2 | 6 | As,Cr,Cu,Pb,Zn,Mo | 6505.8%,149.4%,4314.3%,88.7%,2875%,1180% | 26.5625 | 32.578 | 6.0155 | 1.226466 | GeneraciÃ³n de Ã¡cido incierto (ID) (1 <= PN/PA <= 3) | GeneraciÃ³n de Ã¡cido incierto (ID) (-20 <= PNN <= 20) | GeneraciÃ³n de Ã¡cido incierto (ID) (1 â‰¤ RPN â‰¤ 3 o 0.3 â‰¤ % de S â‰¤ 1) | GeneraciÃ³n de Ã¡cido incierto (ID) (-20 â‰¤ PNN â‰¤ 20 o 0.3 â‰¤ % de S â‰¤ 1)
1611 | CIA. MINERA CERRO DOMINADOR | PLANTA CALLEJAS ZAMORA | TRANQUE 2 | COBRE | 2025000 | INACTIVO | CUBETA | ANTOFAGASTA | SIERRA GORDA | 7477403 | 459904 | 3481 | 94 | 626 | 2.5 | 20115 | 1025 | 1074 | 6.89 | 3.86 | 3900 | 141820 | 13738.24 | 1440 | 192920 | 16071.43 | 7335.294 | 309.8592 | 5008.065 | 4854.255 | 218.3099 | 0.25 | 0.39 | 2.25 | 1315.03 | 5 | CIA. MINERA CERRO DOMINADOR/PLANTA CALLEJAS ZAMORA/ANTOFAGASTA/SIERRA GORDA/TRANQUE 2 | 6 | As,Cr,Cu,Pb,Zn,Mo | 10858.6%,619.5%,3725.3%,70.8%,5487.5%,2585% | 12.1875 | 40.275 | 28.0875 | 3.304615 | No genera Ã¡cido (NGA) (PN/PA > 3) | No genera Ã¡cido (NGA) (PNN > 20) | No genera Ã¡cido (NGA) (RPN > 3 o % de S < 0.3) | No genera Ã¡cido (NGA) (PNN > 20 o % de S < 0.3)
525 | SCM SIERRA GORDA | PROYECTO SIERRA GORDA | SIERRA GORDA | COBRE | 1350000000 | ACTIVO | CUBETA | ANTOFAGASTA | SIERRA GORDA | 7470434 | 463016 | 981 | 125 | 41 | 84 | 159 | 50 | 415.97 | 21.43 | 12.07 | 8500 | 294420 | 38197.06 | 3300 | 20685 | 5714.286 | 17284.31 | 697.1831 | 5861.29 | 24935.11 | 283.8028 | 0.03 | 0.85 | 0.8 | 10 | 12 | SCM SIERRA GORDA/PROYECTO SIERRA GORDA/ANTOFAGASTA/SIERRA GORDA/SIERRA GORDA | 2 | Cu,Mo | 978%,939.9% | 26.5625 | 14.32 | -12.2425 | 0.5391059 | Potencial de generador Ã¡cido (PAG) (PN/PA < 1) | GeneraciÃ³n de Ã¡cido incierto (ID) (-20 <= PNN <= 20) | GeneraciÃ³n de Ã¡cido incierto (ID) (1 â‰¤ RPN â‰¤ 3 o 0.3 â‰¤ % de S â‰¤ 1) | GeneraciÃ³n de Ã¡cido incierto (ID) (-20 â‰¤ PNN â‰¤ 20 o 0.3 â‰¤ % de S â‰¤ 1)
1608 | MINERA SIERRA | MINERA SIERRA | RELAVE MINERA SIERRA | COBRE | S/I | INACTIVO | CUBETA | ANTOFAGASTA | SIERRA GORDA | 7468495 | 466621 | 3013 | 36 | 109 | 146 | 1737 | 59 | 867.71 | 8.05 | 21.66 | 161000 | 20860 | 12388.24 | 120 | 89110 | 1928.571 | 17958.82 | 5422.535 | 26116.13 | 1203.191 | 458.4507 | 0.54 | 16.1 | 0.27 | 10 | 5 | MINERA SIERRA/MINERA SIERRA/ANTOFAGASTA/SIERRA GORDA/RELAVE MINERA SIERRA | 4 | Cr,Cu,Zn,Mo | 25.3%,3211%,382.5%,2069.3% | 503.125 | 4.833 | -498.292 | 0.009605963 | Potencial de generador Ã¡cido (PAG) (PN/PA < 1) | Potencial de generador Ã¡cido (PAG) (PNN < -20) | Potencial de generador Ã¡cido (PAG) (RPN < 1 o % de S > 1) | Potencial de generador Ã¡cido (PAG) (PNN < 1 o % de S > 1)
1603 | CIA. MINERA FLOMAX | PLANTA CARACOLES | RELAVE CARACOLES 12 | S/I | 600000 | INACTIVO | CUBETA | ANTOFAGASTA | SIERRA GORDA | 7466051 | 465713 | 687 | 46 | 48 | 71 | 16819 | 10956 | 41.01 | 24.9 | 15.18 | 21900 | 207246.7 | 30202.94 | 780 | 9345 | 70500 | 10454.9 | 2014.085 | 19216.13 | 10911.7 | 283.8028 | 0.04 | 2.19 | 9.87 | 5442.12 | 68 | CIA. MINERA FLOMAX/PLANTA CARACOLES/ANTOFAGASTA/SIERRA GORDA/RELAVE CARACOLES 12 | 5 | As,Cu,Pb,Zn,Mo | 45251%,654.9%,1726%,4571.9%,2.5% | 68.4375 | 176.673 | 108.2355 | 2.581523 | GeneraciÃ³n de Ã¡cido incierto (ID) (1 <= PN/PA <= 3) | No genera Ã¡cido (NGA) (PNN > 20) | GeneraciÃ³n de Ã¡cido incierto (ID) (1 â‰¤ RPN â‰¤ 3 o 0.3 â‰¤ % de S â‰¤ 1) | No genera Ã¡cido (NGA) (PNN > 20 o % de S < 0.3)
1604 | CIA. MINERA FLOMAX | PLANTA CARACOLES | RELAVE CARACOLES 12 | S/I | 600000 | INACTIVO | CUBETA | ANTOFAGASTA | SIERRA GORDA | 7466041 | 465758 | 456 | 51 | 52 | 48 | 17628 | 10778 | 32.07 | 24.64 | 14.98 | 29700 | 211493.3 | 27370.59 | 960 | 9135 | 63428.57 | 10286.27 | 1936.62 | 25559.68 | 9832.979 | 283.8028 | 0.34 | 2.97 | 8.88 | 5396.37 | 71 | CIA. MINERA FLOMAX/PLANTA CARACOLES/ANTOFAGASTA/SIERRA GORDA/RELAVE CARACOLES 12 | 4 | As,Cu,Pb,Zn | 44869.8%,401.1%,1696.3%,4796.7% | 92.8125 | 158.952 | 66.1395 | 1.712614 | GeneraciÃ³n de Ã¡cido incierto (ID) (1 <= PN/PA <= 3) | No genera Ã¡cido (NGA) (PNN > 20) | GeneraciÃ³n de Ã¡cido incierto (ID) (1 â‰¤ RPN â‰¤ 3 o 0.3 â‰¤ % de S â‰¤ 1) | No genera Ã¡cido (NGA) (PNN > 20 o % de S < 0.3)
1607 | CIA. MINERA FLOMAX | PLANTA CARACOLES | RELAVE CARACOLES 12 | S/I | N/A | INACTIVO | MURO | ANTOFAGASTA | SIERRA GORDA | 7466018 | 465616 | 229 | 43 | 46 | 42 | 12118 | 900 | 44.25 | 21.19 | 12.39 | 14600 | 220173.3 | 31897.06 | 900 | 10115 | 73142.86 | 10707.84 | 1704.225 | 10238.71 | 11617.02 | 327.4648 | 5.83 | 1.46 | 10.24 | 20 | 41 | CIA. MINERA FLOMAX/PLANTA CARACOLES/ANTOFAGASTA/SIERRA GORDA/RELAVE CARACOLES 12 | 5 | As,Cu,Pb,Zn,Mo | 66.7%,151.6%,50%,3266.1%,10.6% | 45.625 | 183.296 | 137.671 | 4.017447 | No genera Ã¡cido (NGA) (PN/PA > 3) | No genera Ã¡cido (NGA) (PNN > 20) | No genera Ã¡cido (NGA) (RPN > 3 o % de S < 0.3) | No genera Ã¡cido (NGA) (PNN > 20 o % de S < 0.3)
1605 | CIA. MINERA FLOMAX | PLANTA CARACOLES | RELAVE CARACOLES 12 | S/I | 600000 | INACTIVO | CUBETA | ANTOFAGASTA | SIERRA GORDA | 7466009 | 465702 | 433 | 70 | 52 | 62 | 17748 | 9304 | 44.57 | 26.4 | 15.87 | 36100 | 204400 | 27847.06 | 1260 | 10920 | 60285.71 | 12731.37 | 1704.225 | 30567.74 | 9584.043 | 283.8028 | 0.005 | 3.61 | 8.44 | 4456.91 | 64 | CIA. MINERA FLOMAX/PLANTA CARACOLES/ANTOFAGASTA/SIERRA GORDA/RELAVE CARACOLES 12 | 5 | As,Cu,Pb,Zn,Mo | 37040.9%,375.8%,1450.7%,4830%,11.4% | 112.8125 | 151.076 | 38.2635 | 1.339178 | GeneraciÃ³n de Ã¡cido incierto (ID) (1 <= PN/PA <= 3) | No genera Ã¡cido (NGA) (PNN > 20) | GeneraciÃ³n de Ã¡cido incierto (ID) (1 â‰¤ RPN â‰¤ 3 o 0.3 â‰¤ % de S â‰¤ 1) | No genera Ã¡cido (NGA) (PNN > 20 o % de S < 0.3)
1606 | CIA. MINERA FLOMAX | PLANTA CARACOLES | RELAVE CARACOLES 12 | S/I | 600000 | INACTIVO | CUBETA | ANTOFAGASTA | SIERRA GORDA | 7465745 | 465559 | 341 | 50 | 46 | 44 | 15892 | 7842 | 42.17 | 17.99 | 14.13 | 21300 | 222646.7 | 30441.18 | 1080 | 10570 | 56071.43 | 10201.96 | 1394.366 | 15840.32 | 10745.74 | 283.8028 | 0.04 | 2.13 | 7.85 | 3692.26 | 43 | CIA. MINERA FLOMAX/PLANTA CARACOLES/ANTOFAGASTA/SIERRA GORDA/RELAVE CARACOLES 12 | 5 | As,Cu,Pb,Zn,Mo | 30668.8%,274.7%,1207%,4314.4%,5.4% | 66.5625 | 140.515 | 73.9525 | 2.111023 | GeneraciÃ³n de Ã¡cido incierto (ID) (1 <= PN/PA <= 3) | No genera Ã¡cido (NGA) (PNN > 20) | GeneraciÃ³n de Ã¡cido incierto (ID) (1 â‰¤ RPN â‰¤ 3 o 0.3 â‰¤ % de S â‰¤ 1) | No genera Ã¡cido (NGA) (PNN > 20 o % de S < 0.3)
1602 | DUEÃ‘O DESCONOCIDO TRAPICHE SIERRA GORDA | SIN NOMBRE | NN 37 | COBRE | 600 | ABANDONADO | CUBETA | ANTOFAGASTA | SIERRA GORDA | 7464137 | 464142 | 3121 | 125 | 51 | 15 | 30199 | 9260 | 21.41 | 36.74 | 5.89 | 11400 | 209113.3 | 46852.94 | 2520 | 35140 | 12428.57 | 35411.76 | 1084.507 | 4488.71 | 9584.043 | 327.4648 | 0.05 | 1.14 | 1.74 | 4495.56 | 5 | DUEÃ‘O DESCONOCIDO TRAPICHE SIERRA GORDA/SIN NOMBRE/ANTOFAGASTA/SIERRA GORDA/NN 37 | 4 | As,Cu,Pb,Zn | 37363%,3329.7%,1443.3%,8288.6% | 35.625 | 31.146 | -4.479 | 0.8742737 | Potencial de generador Ã¡cido (PAG) (PN/PA < 1) | GeneraciÃ³n de Ã¡cido incierto (ID) (-20 <= PNN <= 20) | Potencial de generador Ã¡cido (PAG) (RPN < 1 o % de S > 1) | GeneraciÃ³n de Ã¡cido incierto (ID) (-20 â‰¤ PNN â‰¤ 20 o 0.3 â‰¤ % de S â‰¤ 1)
1601 | DUEÃ‘O DESCONOCIDO TRAPICHE SIERRA GORDA | SIN NOMBRE | NN 37 | COBRE | 600 | ABANDONADO | CUBETA | ANTOFAGASTA | SIERRA GORDA | 7464120 | 464168 | 1520 | 122 | 60 | 13 | 8042 | 9830 | 11.57 | 13.5 | 5.52 | 11200 | 263620 | 40208.82 | 2520 | 23940 | 23214.29 | 24703.92 | 774.6479 | 11017.74 | 10289.36 | 349.2958 | 0.005 | 1.12 | 3.25 | 4232.37 | 5 | DUEÃ‘O DESCONOCIDO TRAPICHE SIERRA GORDA/SIN NOMBRE/ANTOFAGASTA/SIERRA GORDA/NN 37 | 4 | As,Cu,Pb,Zn | 35169.8%,1570.3%,1538.3%,2133.9% | 35 | 58.175 | 23.175 | 1.662143 | GeneraciÃ³n de Ã¡cido incierto (ID) (1 <= PN/PA <= 3) | No genera Ã¡cido (NGA) (PNN > 20) | GeneraciÃ³n de Ã¡cido incierto (ID) (1 â‰¤ RPN â‰¤ 3 o 0.3 â‰¤ % de S â‰¤ 1) | No genera Ã¡cido (NGA) (PNN > 20 o % de S < 0.3)
1600 | SIERRA MIRANDA SCM | PLANTA SIERRA MIRANDA | RELAVE SIERRA GORDA 1 | COBRE | 14080 | INACTIVO | CUBETA | ANTOFAGASTA | SIERRA GORDA | 7463313 | 464841 | 6151 | 28 | 40 | 2.5 | 27033 | 3718 | 19.91 | 38.59 | 12.87 | 2100 | 338753.3 | 12891.18 | 480 | 32130 | 1714.286 | 4300 | 8056.338 | 2485.484 | 3651.064 | 87.32394 | 0.005 | 0.21 | 0.24 | 1495.63 | 5 | SIERRA MIRANDA SCM/PLANTA SIERRA MIRANDA/ANTOFAGASTA/SIERRA GORDA/RELAVE SIERRA GORDA 1 | 4 | As,Cu,Pb,Zn | 12363.6%,6659.3%,519.7%,7409.2% | 6.5625 | 4.296 | -2.2665 | 0.6546286 | Potencial de generador Ã¡cido (PAG) (PN/PA < 1) | GeneraciÃ³n de Ã¡cido incierto (ID) (-20 <= PNN <= 20) | No genera Ã¡cido (NGA) (RPN > 3 o % de S < 0.3) | No genera Ã¡cido (NGA) (PNN > 20 o % de S < 0.3)
1599 | SIERRA MIRANDA SCM | PLANTA SIERRA MIRANDA | RELAVE SIERRA GORDA 1 | COBRE | 14080 | INACTIVO | CUBETA | ANTOFAGASTA | SIERRA GORDA | 7463263 | 464803 | 6479 | 19 | 37 | 2.5 | 24758 | 12058 | 26.67 | 39.9 | 13.14 | 1800 | 340106.7 | 11594.12 | 240 | 29925 | 1071.429 | 4468.627 | 13711.27 | 2188.71 | 3319.149 | 87.32394 | 0.09 | 0.18 | 0.15 | 5147.39 | 5 | SIERRA MIRANDA SCM/PLANTA SIERRA MIRANDA/ANTOFAGASTA/SIERRA GORDA/RELAVE SIERRA GORDA 1 | 4 | As,Cu,Pb,Zn | 42794.9%,7019.8%,1909.7%,6777.2% | 5.625 | 2.685 | -2.94 | 0.4773333 | Potencial de generador Ã¡cido (PAG) (PN/PA < 1) | GeneraciÃ³n de Ã¡cido incierto (ID) (-20 <= PNN <= 20) | No genera Ã¡cido (NGA) (RPN > 3 o % de S < 0.3) | No genera Ã¡cido (NGA) (PNN > 20 o % de S < 0.3)
1598 | SIERRA MIRANDA SCM | PLANTA SIERRA MIRANDA | RELAVE SIERRA GORDA 1 | COBRE | 14080 | INACTIVO | CUBETA | ANTOFAGASTA | SIERRA GORDA | 7463261 | 464804 | 3879 | 5 | 34 | 2.5 | 16671 | 13075 | 18.58 | 25.66 | 12.24 | 1000 | 376413.3 | 9502.941 | 240 | 19670 | 571.4286 | 2950.98 | 11077.46 | 1520.968 | 3651.064 | 87.32394 | 0.005 | 0.1 | 0.08 | 5563.46 | 5 | SIERRA MIRANDA SCM/PLANTA SIERRA MIRANDA/ANTOFAGASTA/SIERRA GORDA/RELAVE SIERRA GORDA 1 | 4 | As,Cu,Pb,Zn | 46262.2%,4162.6%,2079.2%,4530.8% | 3.125 | 1.432 | -1.693 | 0.45824 | Potencial de generador Ã¡cido (PAG) (PN/PA < 1) | GeneraciÃ³n de Ã¡cido incierto (ID) (-20 <= PNN <= 20) | No genera Ã¡cido (NGA) (RPN > 3 o % de S < 0.3) | No genera Ã¡cido (NGA) (PNN > 20 o % de S < 0.3)
1596 | DUEÃ‘O DESCONOCIDO | PLANTA ACONCAGUA | DOÃ‘A ADA 123 | S/I | S/I | INACTIVO | CUBETA | ANTOFAGASTA | SIERRA GORDA | 7461522 | 461814 | 10377 | 74 | 186 | 75 | 2699 | 261 | 413.45 | 6.86 | 7.94 | 107000 | 87873.33 | 24723.53 | 1020 | 75495 | 15071.43 | 42747.06 | 3408.451 | 23333.87 | 4771.277 | 807.7465 | 0.005 | 10.7 | 2.11 | 10 | 5 | DUEÃ‘O DESCONOCIDO/PLANTA ACONCAGUA/ANTOFAGASTA/SIERRA GORDA/DOÃ‘A ADA 123 | 4 | Cr,Cu,Zn,Mo | 113.8%,11303.3%,649.7%,933.6% | 334.375 | 37.769 | -296.606 | 0.112954 | Potencial de generador Ã¡cido (PAG) (PN/PA < 1) | Potencial de generador Ã¡cido (PAG) (PNN < -20) | Potencial de generador Ã¡cido (PAG) (RPN < 1 o % de S > 1) | Potencial de generador Ã¡cido (PAG) (PNN < 1 o % de S > 1)
1597 | DUEÃ‘O DESCONOCIDO | PLANTA ACONCAGUA | DOÃ‘A ADA 123 | S/I | S/I | INACTIVO | CUBETA | ANTOFAGASTA | SIERRA GORDA | 7461516 | 461802 | 45394 | 99 | 93 | 71 | 1279 | 148 | 441.7 | 12.93 | 2.85 | 50700 | 164500 | 35232.35 | 2460 | 27545 | 13857.14 | 43168.63 | 3098.592 | 15469.35 | 9086.17 | 392.9577 | 0.005 | 5.07 | 1.94 | 10 | 113 | DUEÃ‘O DESCONOCIDO/PLANTA ACONCAGUA/ANTOFAGASTA/SIERRA GORDA/DOÃ‘A ADA 123 | 4 | Cr,Cu,Zn,Mo | 6.9%,49783.5%,255.3%,1004.2% | 158.4375 | 34.726 | -123.7115 | 0.2191779 | Potencial de generador Ã¡cido (PAG) (PN/PA < 1) | Potencial de generador Ã¡cido (PAG) (PNN < -20) | Potencial de generador Ã¡cido (PAG) (RPN < 1 o % de S > 1) | Potencial de generador Ã¡cido (PAG) (PNN < 1 o % de S > 1)
864 | CIA. MINERA CENTINELA | PROYECTO ESPERANZA | ESPERANZA | COBREORO | 750000000 | ACTIVO | CUBETA | ANTOFAGASTA | SIERRA GORDA | 7459103 | 487223 | 675 | 160 | 29 | 70 | 83 | 20 | 16.94 | 25.54 | 0.5 | 25800 | 224280 | 35735.29 | 3720 | 20510 | 37000 | 28750.98 | 542.2535 | 13837.1 | 11575.53 | 349.2958 | 0.24 | 2.58 | 5.18 | 10 | 11 | CIA. MINERA CENTINELA/PROYECTO ESPERANZA/ANTOFAGASTA/SIERRA GORDA/ESPERANZA | 2 | Cu,V | 641.8%,23.1% | 80.625 | 92.722 | 12.097 | 1.15004 | GeneraciÃ³n de Ã¡cido incierto (ID) (1 <= PN/PA <= 3) | GeneraciÃ³n de Ã¡cido incierto (ID) (-20 <= PNN <= 20) | GeneraciÃ³n de Ã¡cido incierto (ID) (1 â‰¤ RPN â‰¤ 3 o 0.3 â‰¤ % de S â‰¤ 1) | GeneraciÃ³n de Ã¡cido incierto (ID) (-20 â‰¤ PNN â‰¤ 20 o 0.3 â‰¤ % de S â‰¤ 1)
528 | MANTOS COOPER | MANTOS BLANCOS | MANTOS BLANCO | COBRE | 8000000 | ACTIVO | CUBETA | ANTOFAGASTA | ANTOFAGASTA | 7407212 | 394136 | 2025 | 98 | 31 | 85 | 57 | 232 | 2.5 | 30.52 | 7.18 | 400 | 327133.3 | 35894.12 | 2280 | 10045 | 8642.857 | 11382.35 | 309.8592 | 26227.42 | 2862.766 | 261.9718 | 0.01 | 0.04 | 1.21 | 10 | 8 | MANTOS COOPER/MANTOS BLANCOS/ANTOFAGASTA/ANTOFAGASTA/MANTOS BLANCO | 1 | Cu | 2125% | 1.25 | 21.659 | 20.409 | 17.3272 | No genera Ã¡cido (NGA) (PN/PA > 3) | No genera Ã¡cido (NGA) (PNN > 20) | No genera Ã¡cido (NGA) (RPN > 3 o % de S < 0.3) | No genera Ã¡cido (NGA) (PNN > 20 o % de S < 0.3)
527 | MANTOS COOPER | MANTOS BLANCOS | MANTOS BLANCO | COBRE | 8000000 | ACTIVO | CUBETA | ANTOFAGASTA | ANTOFAGASTA | 7407014 | 393185 | 1211 | 139 | 68 | 84 | 80 | 60 | 2.5 | 26.61 | 17 | 2500 | 286206.7 | 37720.59 | 3600 | 21630 | 18000 | 29088.24 | 619.7183 | 23630.65 | 2032.979 | 414.7887 | 0.02 | 0.25 | 2.52 | 10 | 13 | MANTOS COOPER/MANTOS BLANCOS/ANTOFAGASTA/ANTOFAGASTA/MANTOS BLANCO | 2 | Cu,V | 1230.8%,6.9% | 7.8125 | 45.108 | 37.2955 | 5.773824 | No genera Ã¡cido (NGA) (PN/PA > 3) | No genera Ã¡cido (NGA) (PNN > 20) | No genera Ã¡cido (NGA) (RPN > 3 o % de S < 0.3) | No genera Ã¡cido (NGA) (PNN > 20 o % de S < 0.3)
526 | MANTOS COOPER | MANTOS BLANCOS | MANTOS BLANCO | COBRE | 8000000 | ACTIVO | CUBETA | ANTOFAGASTA | ANTOFAGASTA | 7406635 | 392412 | 2560 | 123 | 46 | 81 | 78 | 128 | 2.5 | 20.32 | 9.49 | 4800 | 292786.7 | 35867.65 | 3120 | 14280 | 17000 | 16609.8 | 464.7887 | 32088.71 | 1867.021 | 327.4648 | 0.02 | 0.48 | 2.38 | 10 | 10 | MANTOS COOPER/MANTOS BLANCOS/ANTOFAGASTA/ANTOFAGASTA/MANTOS BLANCO | 1 | Cu | 2713% | 15 | 42.602 | 27.602 | 2.840133 | GeneraciÃ³n de Ã¡cido incierto (ID) (1 <= PN/PA <= 3) | No genera Ã¡cido (NGA) (PNN > 20) | GeneraciÃ³n de Ã¡cido incierto (ID) (1 â‰¤ RPN â‰¤ 3 o 0.3 â‰¤ % de S â‰¤ 1) | No genera Ã¡cido (NGA) (PNN > 20 o % de S < 0.3)
1622 | ARMANDO ORTIZ | PLANTA SAN IGNACIO | EMBALSE DE RELAVE ARMANDO ORTIZ | COBRE | 120900 | INACTIVO | CUBETA | ANTOFAGASTA | ANTOFAGASTA | 7405276 | 384215 | 9296 | 90 | 67 | 17 | 71 | 166 | 11.75 | 77.14 | 5.51 | 54000 | 215926.7 | 31420.59 | 2880 | 28560 | 29285.71 | 18717.65 | 697.1831 | 24261.29 | 3568.085 | 654.9296 | 0.05 | 5.4 | 4.1 | 10 | 5 | ARMANDO ORTIZ/PLANTA SAN IGNACIO/ANTOFAGASTA/ANTOFAGASTA/EMBALSE DE RELAVE ARMANDO ORTIZ | 2 | Cu,Ag | 10115.4%,92.9% | 168.75 | 73.39 | -95.36 | 0.4349037 | Potencial de generador Ã¡cido (PAG) (PN/PA < 1) | Potencial de generador Ã¡cido (PAG) (PNN < -20) | Potencial de generador Ã¡cido (PAG) (RPN < 1 o % de S > 1) | Potencial de generador Ã¡cido (PAG) (PNN < 1 o % de S > 1)
1619 | ARMANDO ORTIZ | PLANTA SAN IGNACIO | EMBALSE DE RELAVE ARMANDO ORTIZ | COBRE | 120900 | INACTIVO | CUBETA | ANTOFAGASTA | ANTOFAGASTA | 7405258 | 384545 | 3898 | 84 | 52 | 2.5 | 2.5 | 211 | 12.24 | 85.63 | 9.3 | 20300 | 291200 | 33088.24 | 2220 | 24290 | 15857.14 | 4721.569 | 38.73239 | 22851.61 | 2655.319 | 349.2958 | 0.04 | 2.03 | 2.22 | 10 | 5 | ARMANDO ORTIZ/PLANTA SAN IGNACIO/ANTOFAGASTA/ANTOFAGASTA/EMBALSE DE RELAVE ARMANDO ORTIZ | 2 | Cu,Ag | 4183.5%,114.1% | 63.4375 | 39.738 | -23.6995 | 0.6264118 | Potencial de generador Ã¡cido (PAG) (PN/PA < 1) | Potencial de generador Ã¡cido (PAG) (PNN < -20) | Potencial de generador Ã¡cido (PAG) (RPN < 1 o % de S > 1) | Potencial de generador Ã¡cido (PAG) (PNN < 1 o % de S > 1)
1623 | ARMANDO ORTIZ | PLANTA SAN IGNACIO | EMBALSE DE RELAVE ARMANDO ORTIZ | COBRE | 120900 | INACTIVO | CUBETA | ANTOFAGASTA | ANTOFAGASTA | 7405257 | 384208 | 4702 | 99 | 91 | 7 | 25 | 172 | 14.9 | 84.46 | 9.23 | 55600 | 214620 | 28852.94 | 2880 | 38185 | 32214.29 | 10286.27 | 387.3239 | 21033.87 | 3360.638 | 764.0845 | 0.04 | 5.56 | 4.51 | 10 | 5 | ARMANDO ORTIZ/PLANTA SAN IGNACIO/ANTOFAGASTA/ANTOFAGASTA/EMBALSE DE RELAVE ARMANDO ORTIZ | 3 | Cr,Cu,Ag | 4.6%,5067%,111.1% | 173.75 | 80.729 | -93.021 | 0.4646273 | Potencial de generador Ã¡cido (PAG) (PN/PA < 1) | Potencial de generador Ã¡cido (PAG) (PNN < -20) | Potencial de generador Ã¡cido (PAG) (RPN < 1 o % de S > 1) | Potencial de generador Ã¡cido (PAG) (PNN < 1 o % de S > 1)
1620 | ARMANDO ORTIZ | PLANTA SAN IGNACIO | EMBALSE DE RELAVE ARMANDO ORTIZ | COBRE | 120900 | INACTIVO | CUBETA | ANTOFAGASTA | ANTOFAGASTA | 7405227 | 384483 | 1055 | 105 | 70 | 2.5 | 2.5 | 513 | 40.02 | 101.58 | 16.73 | 51200 | 198146.7 | 27608.82 | 2760 | 57365 | 28214.29 | 3203.922 | 154.9296 | 19587.1 | 5352.128 | 1135.211 | 0.01 | 5.12 | 3.95 | 154.25 | 5 | ARMANDO ORTIZ/PLANTA SAN IGNACIO/ANTOFAGASTA/ANTOFAGASTA/EMBALSE DE RELAVE ARMANDO ORTIZ | 4 | As,Cu,Mo,Ag | 1185.4%,1059.3%,0.1%,153.9% | 160 | 70.705 | -89.295 | 0.44190625 | Potencial de generador Ã¡cido (PAG) (PN/PA < 1) | Potencial de generador Ã¡cido (PAG) (PNN < -20) | Potencial de generador Ã¡cido (PAG) (RPN < 1 o % de S > 1) | Potencial de generador Ã¡cido (PAG) (PNN < 1 o % de S > 1)
1621 | ARMANDO ORTIZ | PLANTA SAN IGNACIO | EMBALSE DE RELAVE ARMANDO ORTIZ | COBRE | 120900 | INACTIVO | CUBETA | ANTOFAGASTA | ANTOFAGASTA | 7405198 | 384351 | 10073 | 5 | 44 | 15 | 67 | 31 | 7.77 | 37.99 | 9.97 | 170900 | 41673.33 | 12547.06 | 240 | 58870 | 28857.14 | 42.15686 | 1084.507 | 61024.19 | 290.4255 | 371.1268 | 0.01 | 17.09 | 4.04 | 10 | 5 | ARMANDO ORTIZ/PLANTA SAN IGNACIO/ANTOFAGASTA/ANTOFAGASTA/EMBALSE DE RELAVE ARMANDO ORTIZ | 1 | Cu | 10969% | 534.0625 | 72.316 | -461.7465 | 0.1354074 | Potencial de generador Ã¡cido (PAG) (PN/PA < 1) | Potencial de generador Ã¡cido (PAG) (PNN < -20) | Potencial de generador Ã¡cido (PAG) (RPN < 1 o % de S > 1) | Potencial de generador Ã¡cido (PAG) (PNN < 1 o % de S > 1)
1625 | ARMANDO ORTIZ | PLANTA SAN IGNACIO | BORRAS DE RELAVE | COBRE | 42399 | INACTIVO | CUBETA | ANTOFAGASTA | ANTOFAGASTA | 7405184 | 383308 | 10543 | 66 | 75 | 145 | 416 | 77 | 7.29 | 36.83 | 8.66 | 95700 | 117226.7 | 34729.41 | 1680 | 17745 | 25500 | 80519.61 | 2478.873 | 14430.65 | 4190.426 | 414.7887 | 0.01 | 9.57 | 3.57 | 10 | 116 | ARMANDO ORTIZ/PLANTA SAN IGNACIO/ANTOFAGASTA/ANTOFAGASTA/BORRAS DE RELAVE | 2 | Cu,Zn | 11485.7%,15.6% | 299.0625 | 63.903 | -235.1595 | 0.2136777 | Potencial de generador Ã¡cido (PAG) (PN/PA < 1) | Potencial de generador Ã¡cido (PAG) (PNN < -20) | Potencial de generador Ã¡cido (PAG) (RPN < 1 o % de S > 1) | Potencial de generador Ã¡cido (PAG) (PNN < 1 o % de S > 1)
1624 | ARMANDO ORTIZ | PLANTA SAN IGNACIO | BORRAS DE RELAVE | COBRE | 42399 | INACTIVO | CUBETA | ANTOFAGASTA | ANTOFAGASTA | 7405094 | 383304 | 1147 | 92 | 54 | 35 | 263 | 121 | 9.97 | 25.76 | 21.24 | 34400 | 200293.3 | 38355.88 | 3000 | 22120 | 41928.57 | 42156.86 | 929.5775 | 16879.03 | 8007.447 | 480.2817 | 0.21 | 3.44 | 5.87 | 10 | 5 | ARMANDO ORTIZ/PLANTA SAN IGNACIO/ANTOFAGASTA/ANTOFAGASTA/BORRAS DE RELAVE | 1 | Cu | 1160% | 107.5 | 105.073 | -2.427 | 0.9774233 | Potencial de generador Ã¡cido (PAG) (PN/PA < 1) | GeneraciÃ³n de Ã¡cido incierto (ID) (-20 <= PNN <= 20) | Potencial de generador Ã¡cido (PAG) (RPN < 1 o % de S > 1) | GeneraciÃ³n de Ã¡cido incierto (ID) (-20 â‰¤ PNN â‰¤ 20 o 0.3 â‰¤ % de S â‰¤ 1)
1627 | DUEÃ‘O DESCONOCIDO | SIN NOMBRE | NN 36 | S/I | 0 | ABANDONADO | CUBETA | ANTOFAGASTA | ANTOFAGASTA | 7404108 | 381368 | 448 | 77 | 46 | 16 | 161 | 89 | 8.62 | 38.86 | 14.75 | 41600 | 244533.3 | 30891.18 | 3000 | 17465 | 64785.71 | 25715.69 | 697.1831 | 18474.19 | 7219.149 | 567.6056 | 2.83 | 4.16 | 9.07 | 10 | 18 | DUEÃ‘O DESCONOCIDO/SIN NOMBRE/ANTOFAGASTA/ANTOFAGASTA/NN 36 | 1 | Cu | 392.3% | 130 | 162.353 | 32.353 | 1.248869 | GeneraciÃ³n de Ã¡cido incierto (ID) (1 <= PN/PA <= 3) | No genera Ã¡cido (NGA) (PNN > 20) | GeneraciÃ³n de Ã¡cido incierto (ID) (1 â‰¤ RPN â‰¤ 3 o 0.3 â‰¤ % de S â‰¤ 1) | No genera Ã¡cido (NGA) (PNN > 20 o % de S < 0.3)
1626 | DUEÃ‘O DESCONOCIDO | SIN NOMBRE | NN 36 | S/I | 0 | ABANDONADO | CUBETA | ANTOFAGASTA | ANTOFAGASTA | 7404091 | 381371 | 410 | 95 | 61 | 19 | 164 | 92 | 6.48 | 55.76 | 15.9 | 36800 | 235853.3 | 33273.53 | 3660 | 18795 | 60357.14 | 30858.82 | 774.6479 | 18733.87 | 7509.574 | 589.4366 | 0.04 | 3.68 | 8.45 | 10 | 15 | DUEÃ‘O DESCONOCIDO/SIN NOMBRE/ANTOFAGASTA/ANTOFAGASTA/NN 36 | 2 | Cu,Ag | 350.5%,39.4% | 115 | 151.255 | 36.255 | 1.315261 | GeneraciÃ³n de Ã¡cido incierto (ID) (1 <= PN/PA <= 3) | No genera Ã¡cido (NGA) (PNN > 20) | GeneraciÃ³n de Ã¡cido incierto (ID) (1 â‰¤ RPN â‰¤ 3 o 0.3 â‰¤ % de S â‰¤ 1) | No genera Ã¡cido (NGA) (PNN > 20 o % de S < 0.3)
1628 | DUEÃ‘O DESCONOCIDO | PLANTA SOEXSU | RELAVE PLANTA SOEXSU | COBREORO | 6000 | ABANDONADO | CUBETA | ANTOFAGASTA | ANTOFAGASTA | 7402350 | 379785 | 328 | 93 | 64 | 7 | 60 | 138 | 10.32 | 48.3 | 15.39 | 40800 | 247893.3 | 30811.76 | 3180 | 30765 | 43642.86 | 17031.37 | 464.7887 | 12650 | 8837.234 | 851.4085 | 0.28 | 4.08 | 6.11 | 10 | 5 | DUEÃ‘O DESCONOCIDO/PLANTA SOEXSU/ANTOFAGASTA/ANTOFAGASTA/RELAVE PLANTA SOEXSU | 2 | Cu,Ag | 260.4%,20.8% | 127.5 | 109.369 | -18.131 | 0.8577961 | Potencial de generador Ã¡cido (PAG) (PN/PA < 1) | GeneraciÃ³n de Ã¡cido incierto (ID) (-20 <= PNN <= 20) | Potencial de generador Ã¡cido (PAG) (RPN < 1 o % de S > 1) | GeneraciÃ³n de Ã¡cido incierto (ID) (-20 â‰¤ PNN â‰¤ 20 o 0.3 â‰¤ % de S â‰¤ 1)
1629 | DUEÃ‘O DESCONOCIDO | PLANTA SOEXSU | RELAVE PLANTA SOEXSU | COBREORO | 6000 | ABANDONADO | CUBETA | ANTOFAGASTA | ANTOFAGASTA | 7402333 | 379788 | 555 | 78 | 58 | 15 | 186 | 124 | 9.56 | 51.15 | 13.8 | 52300 | 186013.3 | 27714.71 | 2580 | 22505 | 55357.14 | 32882.35 | 852.1127 | 23630.65 | 6389.362 | 676.7606 | 0.32 | 5.23 | 7.75 | 10 | 5 | DUEÃ‘O DESCONOCIDO/PLANTA SOEXSU/ANTOFAGASTA/ANTOFAGASTA/RELAVE PLANTA SOEXSU | 2 | Cu,Ag | 509.9%,27.9% | 163.4375 | 138.725 | -24.7125 | 0.8487954 | Potencial de generador Ã¡cido (PAG) (PN/PA < 1) | Potencial de generador Ã¡cido (PAG) (PNN < -20) | Potencial de generador Ã¡cido (PAG) (RPN < 1 o % de S > 1) | Potencial de generador Ã¡cido (PAG) (PNN < 1 o % de S > 1)
705 | CIA. MINERA ZALDIÂVAR | ZALDIVAR | EMBALSE DE RELAVES 3A | COBRE | 15366460 | ACTIVO | CUBETA | ANTOFAGASTA | ANTOFAGASTA | 7327033 | 495795 | 6641 | 152 | 31 | 77 | 600 | 409 | 136.08 | 36.55 | 9.07 | 6900 | 234546.7 | 55455.88 | 3960 | 29400 | 14000 | 22849.02 | 619.7183 | 5193.548 | 13193.62 | 873.2394 | 0.07 | 0.69 | 1.96 | 192.15 | 15 | CIA. MINERA ZALDIÂVAR/ZALDIVAR/ANTOFAGASTA/ANTOFAGASTA/EMBALSE DE RELAVES 3A | 5 | As,Cu,V,Zn,Mo | 1501.2%,7197.8%,16.9%,66.7%,240.2% | 21.5625 | 35.084 | 13.5215 | 1.627084 | GeneraciÃ³n de Ã¡cido incierto (ID) (1 <= PN/PA <= 3) | GeneraciÃ³n de Ã¡cido incierto (ID) (-20 <= PNN <= 20) | GeneraciÃ³n de Ã¡cido incierto (ID) (1 â‰¤ RPN â‰¤ 3 o 0.3 â‰¤ % de S â‰¤ 1) | GeneraciÃ³n de Ã¡cido incierto (ID) (-20 â‰¤ PNN â‰¤ 20 o 0.3 â‰¤ % de S â‰¤ 1)
706 | CIA. MINERA ZALDIÂVAR | ZALDIVAR | EMBALSE DE RELAVES 3A | COBRE | 15366460 | ACTIVO | CUBETA | ANTOFAGASTA | ANTOFAGASTA | 7326930 | 496069 | 6985 | 106 | 5 | 67 | 422 | 229 | 113.43 | 23.53 | 8.52 | 9600 | 245093.3 | 53708.82 | 3060 | 20265 | 15285.71 | 18801.96 | 619.7183 | 7716.129 | 13193.62 | 567.6056 | 0.03 | 0.96 | 2.14 | 49.84 | 9 | CIA. MINERA ZALDIÂVAR/ZALDIVAR/ANTOFAGASTA/ANTOFAGASTA/EMBALSE DE RELAVES 3A | 4 | As,Cu,Zn,Mo | 315.3%,7575.8%,17.2%,183.6% | 30 | 38.306 | 8.306 | 1.276867 | GeneraciÃ³n de Ã¡cido incierto (ID) (1 <= PN/PA <= 3) | GeneraciÃ³n de Ã¡cido incierto (ID) (-20 <= PNN <= 20) | GeneraciÃ³n de Ã¡cido incierto (ID) (1 â‰¤ RPN â‰¤ 3 o 0.3 â‰¤ % de S â‰¤ 1) | GeneraciÃ³n de Ã¡cido incierto (ID) (-20 â‰¤ PNN â‰¤ 20 o 0.3 â‰¤ % de S â‰¤ 1)
1592 | MINERA ESCONDIDA LTDA. | ESCONDIDA | HAMBURGO | COBRE | 480000000 | INACTIVO | CUBETA | ANTOFAGASTA | ANTOFAGASTA | 7314097 | 497069 | 1911 | 86 | 84 | 14 | 245 | 90 | 72.66 | 12.17 | 3.48 | 13400 | 255453.3 | 58076.47 | 2820 | 10745 | 2857.143 | 18970.59 | 154.9296 | 7233.871 | 15309.57 | 327.4648 | 0.67 | 1.34 | 0.4 | 10 | 34 | MINERA ESCONDIDA LTDA./ESCONDIDA/ANTOFAGASTA/ANTOFAGASTA/HAMBURGO | 2 | Cu,Mo | 2000%,81.7% | 41.875 | 7.16 | -34.715 | 0.1709851 | Potencial de generador Ã¡cido (PAG) (PN/PA < 1) | Potencial de generador Ã¡cido (PAG) (PNN < -20) | Potencial de generador Ã¡cido (PAG) (RPN < 1 o % de S > 1) | Potencial de generador Ã¡cido (PAG) (PNN < 1 o % de S > 1)
1708 | MINERA ESCONDIDA LTDA. | ESCONDIDA | EMBALSE DE RELAVE | COBRE | 60237 | INACTIVO | CUBETA | ANTOFAGASTA | ANTOFAGASTA | 7308106 | 493100 | 3394 | 82 | 37 | 12 | 679 | 120 | 134.44 | 12.28 | 6.83 | 8800 | 288260 | 54423.53 | 2760 | 9065 | 8428.571 | 15598.04 | 154.9296 | 6269.355 | 12944.68 | 327.4648 | 0.005 | 0.88 | 1.18 | 10 | 39 | MINERA ESCONDIDA LTDA./ESCONDIDA/ANTOFAGASTA/ANTOFAGASTA/EMBALSE DE RELAVE | 3 | Cu,Zn,Mo | 3629.7%,88.6%,236.1% | 27.5 | 21.122 | -6.378 | 0.7680727 | Potencial de generador Ã¡cido (PAG) (PN/PA < 1) | GeneraciÃ³n de Ã¡cido incierto (ID) (-20 <= PNN <= 20) | GeneraciÃ³n de Ã¡cido incierto (ID) (1 â‰¤ RPN â‰¤ 3 o 0.3 â‰¤ % de S â‰¤ 1) | GeneraciÃ³n de Ã¡cido incierto (ID) (-20 â‰¤ PNN â‰¤ 20 o 0.3 â‰¤ % de S â‰¤ 1)
1710 | MINERA ESCONDIDA LTDA. | ESCONDIDA | EMBALSE DE RELAVE | COBRE | 60237 | INACTIVO | CUBETA | ANTOFAGASTA | ANTOFAGASTA | 7308091 | 493083 | 3550 | 83 | 71 | 12 | 600 | 118 | 131.01 | 0.5 | 3.27 | 7900 | 290826.7 | 54900 | 2820 | 9380 | 7071.429 | 14249.02 | 154.9296 | 5416.129 | 12944.68 | 327.4648 | 0.02 | 0.79 | 0.99 | 10 | 41 | MINERA ESCONDIDA LTDA./ESCONDIDA/ANTOFAGASTA/ANTOFAGASTA/EMBALSE DE RELAVE | 3 | Cu,Zn,Mo | 3801.1%,66.7%,227.5% | 24.6875 | 17.721 | -6.9665 | 0.7178127 | Potencial de generador Ã¡cido (PAG) (PN/PA < 1) | GeneraciÃ³n de Ã¡cido incierto (ID) (-20 <= PNN <= 20) | GeneraciÃ³n de Ã¡cido incierto (ID) (1 â‰¤ RPN â‰¤ 3 o 0.3 â‰¤ % de S â‰¤ 1) | GeneraciÃ³n de Ã¡cido incierto (ID) (-20 â‰¤ PNN â‰¤ 20 o 0.3 â‰¤ % de S â‰¤ 1)
1709 | MINERA ESCONDIDA LTDA. | ESCONDIDA | EMBALSE DE RELAVE | COBRE | 60237 | INACTIVO | CUBETA | ANTOFAGASTA | ANTOFAGASTA | 7308082 | 493103 | 3763 | 84 | 61 | 12 | 849 | 118 | 116.04 | 0.5 | 4.01 | 9700 | 280186.7 | 54423.53 | 2700 | 8575 | 5785.714 | 18127.45 | 232.3944 | 10424.19 | 12488.3 | 327.4648 | 0.005 | 0.97 | 0.81 | 10 | 44 | MINERA ESCONDIDA LTDA./ESCONDIDA/ANTOFAGASTA/ANTOFAGASTA/EMBALSE DE RELAVE | 3 | Cu,Zn,Mo | 4035.2%,135.8%,190.1% | 30.3125 | 14.499 | -15.8135 | 0.4783175 | Potencial de generador Ã¡cido (PAG) (PN/PA < 1) | GeneraciÃ³n de Ã¡cido incierto (ID) (-20 <= PNN <= 20) | GeneraciÃ³n de Ã¡cido incierto (ID) (1 â‰¤ RPN â‰¤ 3 o 0.3 â‰¤ % de S â‰¤ 1) | GeneraciÃ³n de Ã¡cido incierto (ID) (-20 â‰¤ PNN â‰¤ 20 o 0.3 â‰¤ % de S â‰¤ 1)
1591 | MINERA ESCONDIDA LTDA. | ESCONDIDA | LAGUNA SECA | COBRE | 4500000000 | ACTIVO | PULPA | ANTOFAGASTA | ANTOFAGASTA | 7307925 | 493223 | 1156 | 101 | 39 | 16 | 365 | 63 | 231.33 | 19.4 | 3.09 | 5600 | 288306.7 | 56779.41 | 3420 | 10570 | 2642.857 | 16525.49 | 232.3944 | 2967.742 | 15019.15 | 349.2958 | 1.61 | 0.56 | 0.37 | 10 | 30 | MINERA ESCONDIDA LTDA./ESCONDIDA/ANTOFAGASTA/ANTOFAGASTA/LAGUNA SECA | 3 | Cu,Zn,Mo | 1170.3%,1.4%,478.3% | 17.5 | 6.623 | -10.877 | 0.3784571 | Potencial de generador Ã¡cido (PAG) (PN/PA < 1) | GeneraciÃ³n de Ã¡cido incierto (ID) (-20 <= PNN <= 20) | GeneraciÃ³n de Ã¡cido incierto (ID) (1 â‰¤ RPN â‰¤ 3 o 0.3 â‰¤ % de S â‰¤ 1) | GeneraciÃ³n de Ã¡cido incierto (ID) (-20 â‰¤ PNN â‰¤ 20 o 0.3 â‰¤ % de S â‰¤ 1)
1594 | MINERA ESCONDIDA LTDA. | ESCONDIDA | LAGUNA SECA | COBRE | 4500000000 | ACTIVO | PULPA | ANTOFAGASTA | ANTOFAGASTA | 7303589 | 492184 | 1408 | 94 | 37 | 17 | 626 | 88 | 175.39 | 31.14 | 3.27 | 6100 | 291060 | 53444.12 | 3240 | 12075 | 4142.857 | 19898.04 | 387.3239 | 3969.355 | 15185.11 | 371.1268 | 0.71 | 0.61 | 0.58 | 10 | 33 | MINERA ESCONDIDA LTDA./ESCONDIDA/ANTOFAGASTA/ANTOFAGASTA/LAGUNA SECA | 3 | Cu,Zn,Mo | 1447.3%,73.9%,338.5% | 19.0625 | 10.382 | -8.6805 | 0.5446295 | Potencial de generador Ã¡cido (PAG) (PN/PA < 1) | GeneraciÃ³n de Ã¡cido incierto (ID) (-20 <= PNN <= 20) | GeneraciÃ³n de Ã¡cido incierto (ID) (1 â‰¤ RPN â‰¤ 3 o 0.3 â‰¤ % de S â‰¤ 1) | GeneraciÃ³n de Ã¡cido incierto (ID) (-20 â‰¤ PNN â‰¤ 20 o 0.3 â‰¤ % de S â‰¤ 1)
1595 | MINERA ESCONDIDA LTDA. | ESCONDIDA | LAGUNA SECA | COBRE | 4500000000 | ACTIVO | PULPA | ANTOFAGASTA | ANTOFAGASTA | 7303589 | 492184 | 1442 | 95 | 29 | 16 | 835 | 118 | 121.73 | 10.08 | 3.29 | 5600 | 288633.3 | 54000 | 3300 | 11585 | 4500 | 20488.24 | 387.3239 | 4822.581 | 14728.72 | 414.7887 | 2.01 | 0.56 | 0.63 | 10 | 29 | MINERA ESCONDIDA LTDA./ESCONDIDA/ANTOFAGASTA/ANTOFAGASTA/LAGUNA SECA | 3 | Cu,Zn,Mo | 1484.6%,131.9%,204.3% | 17.5 | 11.277 | -6.223 | 0.6444 | Potencial de generador Ã¡cido (PAG) (PN/PA < 1) | GeneraciÃ³n de Ã¡cido incierto (ID) (-20 <= PNN <= 20) | GeneraciÃ³n de Ã¡cido incierto (ID) (1 â‰¤ RPN â‰¤ 3 o 0.3 â‰¤ % de S â‰¤ 1) | GeneraciÃ³n de Ã¡cido incierto (ID) (-20 â‰¤ PNN â‰¤ 20 o 0.3 â‰¤ % de S â‰¤ 1)
523 | YAMANA GOLD MINERA MERIDIAN | EL PEÃ‘ON | EL PEÃ‘ON | ORO | 14800000 | ACTIVO | FILTRADO | ANTOFAGASTA | ANTOFAGASTA | 7299792 | 450433 | 290 | 76 | 23 | 77 | 2367 | 2506 | 14.29 | 23.97 | 16.02 | 3000 | 343326.7 | 23797.06 | 1620 | 9520 | 18071.43 | 3203.922 | 10922.54 | 1929.032 | 19375.53 | 174.6479 | 2.16 | 0.3 | 2.53 | 898.95 | 6 | YAMANA GOLD MINERA MERIDIAN/EL PEÃ‘ON/ANTOFAGASTA/ANTOFAGASTA/EL PEÃ‘ON | 4 | As,Cu,Pb,Zn | 7391.3%,218.7%,317.7%,557.5% | 9.375 | 45.287 | 35.912 | 4.830613 | No genera Ã¡cido (NGA) (PN/PA > 3) | No genera Ã¡cido (NGA) (PNN > 20) | No genera Ã¡cido (NGA) (RPN > 3 o % de S < 0.3) | No genera Ã¡cido (NGA) (PNN > 20 o % de S < 0.3)
524 | YAMANA GOLD MINERA MERIDIAN | EL PEÃ‘ON | EL PEÃ‘ON | ORO | 14800000 | ACTIVO | FILTRADO | ANTOFAGASTA | ANTOFAGASTA | 7299790 | 450521 | 671 | 81 | 22 | 78 | 2617 | 2586 | 15.44 | 38.71 | 16.83 | 5800 | 332920 | 23214.71 | 1740 | 9835 | 18857.14 | 1770.588 | 14253.52 | 3227.419 | 20329.79 | 174.6479 | 2.01 | 0.58 | 2.64 | 1059.94 | 6 | YAMANA GOLD MINERA MERIDIAN/EL PEÃ‘ON/ANTOFAGASTA/ANTOFAGASTA/EL PEÃ‘ON | 4 | As,Cu,Pb,Zn | 8732.8%,637.4%,331%,626.9% | 18.125 | 47.256 | 29.131 | 2.607228 | GeneraciÃ³n de Ã¡cido incierto (ID) (1 <= PN/PA <= 3) | No genera Ã¡cido (NGA) (PNN > 20) | GeneraciÃ³n de Ã¡cido incierto (ID) (1 â‰¤ RPN â‰¤ 3 o 0.3 â‰¤ % de S â‰¤ 1) | No genera Ã¡cido (NGA) (PNN > 20 o % de S < 0.3)
2144 | MINERA GUANACO SpA | GUANACO | GUANACO | COBRE | 4100000 | ACTIVO | FILTRADO | ANTOFAGASTA | TALTAL | 7224982 | 446101 | 1231 | 53 | 32 | 5 | 997 | 4383 | 2.5 | 0.5 | 2.61 | 5100 | 345940 | 25438.24 | 2340 | 9695 | 6142.857 | 3456.863 | 2711.268 | 2708.065 | 12737.23 | 218.3099 | 0.65 | 0.51 | 0.86 | 3696.49 | 27 | MINERA GUANACO SpA/GUANACO/ANTOFAGASTA/TALTAL/GUANACO | 4 | As,Cu,Pb,Zn | 30704.1%,1252.7%,630.5%,176.9% | 15.9375 | 15.394 | -0.5435 | 0.965898 | Potencial de generador Ã¡cido (PAG) (PN/PA < 1) | GeneraciÃ³n de Ã¡cido incierto (ID) (-20 <= PNN <= 20) | GeneraciÃ³n de Ã¡cido incierto (ID) (1 â‰¤ RPN â‰¤ 3 o 0.3 â‰¤ % de S â‰¤ 1) | GeneraciÃ³n de Ã¡cido incierto (ID) (-20 â‰¤ PNN â‰¤ 20 o 0.3 â‰¤ % de S â‰¤ 1)
37 | CIA. MINERA NOVA VENTURA | PLANTA STO. DOMINGO | TRANQUE 1 | COBRE | 2085000 | INACTIVO | CUBETA | ANTOFAGASTA | TALTAL | 7223232 | 348846 | 881 | 158 | 203 | 104 | 43 | 46 | 23 | 4 | 3 | 4200 | 146206.7 | 16094.12 | 2100 | 125650 | 59928.57 | 67956.86 | 697.1831 | 10572.58 | 2281.915 | 2576.056 | 0.005 | 0.42 | 8.39 | 10 | 43 | CIA. MINERA NOVA VENTURA/PLANTA STO. DOMINGO/ANTOFAGASTA/TALTAL/TRANQUE 1 | 3 | Cr,Cu,V | 133.3%,868.1%,21.5% | 13.125 | 150.181 | 137.056 | 11.44236 | No genera Ã¡cido (NGA) (PN/PA > 3) | No genera Ã¡cido (NGA) (PNN > 20) | No genera Ã¡cido (NGA) (RPN > 3 o % de S < 0.3) | No genera Ã¡cido (NGA) (PNN > 20 o % de S < 0.3)
35 | CIA. MINERA NOVA VENTURA | PLANTA STO. DOMINGO | TRANQUE 1 | COBRE | 2085000 | INACTIVO | CUBETA | ANTOFAGASTA | TALTAL | 7222958 | 348752 | 1522 | 158 | 257 | 112 | 43 | 33 | 30 | 0.5 | 0.5 | 2200 | 119653.3 | 11091.18 | 1440 | 176365 | 44642.86 | 54213.73 | 774.6479 | 8680.645 | 1120.213 | 2576.056 | 0.005 | 0.22 | 6.25 | 10 | 59 | CIA. MINERA NOVA VENTURA/PLANTA STO. DOMINGO/ANTOFAGASTA/TALTAL/TRANQUE 1 | 3 | Cr,Cu,V | 195.4%,1572.5%,21.5% | 6.875 | 111.875 | 105 | 16.27273 | No genera Ã¡cido (NGA) (PN/PA > 3) | No genera Ã¡cido (NGA) (PNN > 20) | No genera Ã¡cido (NGA) (RPN > 3 o % de S < 0.3) | No genera Ã¡cido (NGA) (PNN > 20 o % de S < 0.3)
36 | CIA. MINERA NOVA VENTURA | PLANTA STO. DOMINGO | TRANQUE 2 | COBRE | 2355000 | INACTIVO | CUBETA | ANTOFAGASTA | TALTAL | 7222507 | 348643 | 977 | 153 | 251 | 107 | 38 | 36 | 27 | 25 | 3 | 1300 | 162446.7 | 10747.06 | 1440 | 147735 | 42642.86 | 45360.78 | 697.1831 | 9014.516 | 1120.213 | 2226.761 | 0.005 | 0.13 | 5.97 | 10 | 53 | CIA. MINERA NOVA VENTURA/PLANTA STO. DOMINGO/ANTOFAGASTA/TALTAL/TRANQUE 2 | 3 | Cr,Cu,V | 188.5%,973.6%,17.7% | 4.0625 | 106.863 | 102.8005 | 26.30474 | No genera Ã¡cido (NGA) (PN/PA > 3) | No genera Ã¡cido (NGA) (PNN > 20) | No genera Ã¡cido (NGA) (RPN > 3 o % de S < 0.3) | No genera Ã¡cido (NGA) (PNN > 20 o % de S < 0.3)
1638 | CIA. MINERA SOLEDAD | PLANTA SOLEDAD | SOLEDAD I | ORO | 58000 | INACTIVO | CUBETA | ANTOFAGASTA | TALTAL | 7222496 | 444638 | 119 | 37 | 39 | 2.5 | 2.5 | 366 | 2.5 | 10.29 | 2.82 | 6300 | 405020 | 13685.29 | 1800 | 6020 | 1357.143 | 843.1373 | 154.9296 | 1520.968 | 912.766 | 130.9859 | 0.17 | 0.63 | 0.19 | 252.68 | 31 | CIA. MINERA SOLEDAD/PLANTA SOLEDAD/ANTOFAGASTA/TALTAL/SOLEDAD I | 2 | As,Cu | 2005.7%,30.8% | 19.6875 | 3.401 | -16.2865 | 0.1727492 | Potencial de generador Ã¡cido (PAG) (PN/PA < 1) | GeneraciÃ³n de Ã¡cido incierto (ID) (-20 <= PNN <= 20) | GeneraciÃ³n de Ã¡cido incierto (ID) (1 â‰¤ RPN â‰¤ 3 o 0.3 â‰¤ % de S â‰¤ 1) | GeneraciÃ³n de Ã¡cido incierto (ID) (-20 â‰¤ PNN â‰¤ 20 o 0.3 â‰¤ % de S â‰¤ 1)
1636 | CIA. MINERA SOLEDAD | PLANTA SOLEDAD | SOLEDAD I | ORO | 58000 | INACTIVO | CUBETA | ANTOFAGASTA | TALTAL | 7222444 | 444656 | 2505 | 24 | 30 | 2.5 | 2.5 | 295 | 2.5 | 13.03 | 3.37 | 6000 | 401706.7 | 11250 | 1320 | 5705 | 1071.429 | 2023.529 | 38.73239 | 630.6452 | 1203.191 | 109.1549 | 0.34 | 0.6 | 0.15 | 660.49 | 38 | CIA. MINERA SOLEDAD/PLANTA SOLEDAD/ANTOFAGASTA/TALTAL/SOLEDAD I | 2 | As,Cu | 5404.1%,2652.7% | 18.75 | 2.685 | -16.065 | 0.1432 | Potencial de generador Ã¡cido (PAG) (PN/PA < 1) | GeneraciÃ³n de Ã¡cido incierto (ID) (-20 <= PNN <= 20) | GeneraciÃ³n de Ã¡cido incierto (ID) (1 â‰¤ RPN â‰¤ 3 o 0.3 â‰¤ % de S â‰¤ 1) | GeneraciÃ³n de Ã¡cido incierto (ID) (-20 â‰¤ PNN â‰¤ 20 o 0.3 â‰¤ % de S â‰¤ 1)
1646 | CIA. MINERA SOLEDAD | PLANTA SOLEDAD | TRANQUE 2 | ORO | 15120 | INACTIVO | CUBETA | ANTOFAGASTA | TALTAL | 7222406 | 444856 | 4718 | 26 | 32 | 10 | 20 | 57 | 7.96 | 17.69 | 2.98 | 10100 | 353640 | 19429.41 | 1380 | 9450 | 2785.714 | 2950.98 | 154.9296 | 667.7419 | 2281.915 | 174.6479 | 0.06 | 1.01 | 0.39 | 1028.03 | 15 | CIA. MINERA SOLEDAD/PLANTA SOLEDAD/ANTOFAGASTA/TALTAL/TRANQUE 2 | 2 | As,Cu | 8466.9%,5084.6% | 31.5625 | 6.981 | -24.5815 | 0.2211802 | Potencial de generador Ã¡cido (PAG) (PN/PA < 1) | Potencial de generador Ã¡cido (PAG) (PNN < -20) | Potencial de generador Ã¡cido (PAG) (RPN < 1 o % de S > 1) | Potencial de generador Ã¡cido (PAG) (PNN < 1 o % de S > 1)
1645 | CIA. MINERA SOLEDAD | PLANTA SOLEDAD | TRANQUE 2 | ORO | 15120 | INACTIVO | CUBETA | ANTOFAGASTA | TALTAL | 7222398 | 444872 | 4849 | 35 | 24 | 7 | 14 | 54 | 8.62 | 15.33 | 4.36 | 10400 | 361293.3 | 18979.41 | 1680 | 9625 | 1571.429 | 1854.902 | 154.9296 | 593.5484 | 2489.362 | 174.6479 | 0.04 | 1.04 | 0.22 | 2616 | 8 | CIA. MINERA SOLEDAD/PLANTA SOLEDAD/ANTOFAGASTA/TALTAL/TRANQUE 2 | 2 | As,Cu | 21700%,5228.6% | 32.5 | 3.938 | -28.562 | 0.1211692 | Potencial de generador Ã¡cido (PAG) (PN/PA < 1) | Potencial de generador Ã¡cido (PAG) (PNN < -20) | Potencial de generador Ã¡cido (PAG) (RPN < 1 o % de S > 1) | Potencial de generador Ã¡cido (PAG) (PNN < 1 o % de S > 1)
1644 | CIA. MINERA SOLEDAD | PLANTA SOLEDAD | TRANQUE 1 | ORO | 40320 | INACTIVO | CUBETA | ANTOFAGASTA | TALTAL | 7222385 | 444905 | 28816 | 5 | 65 | 44 | 250 | 25 | 10.79 | 5.67 | 0.5 | 14200 | 70373.33 | 1932.353 | 240 | 4865 | 4642.857 | 88023.53 | 38.73239 | 4970.968 | 290.4255 | 21.83099 | 0.51 | 1.42 | 0.65 | 603458.17 | 48 | CIA. MINERA SOLEDAD/PLANTA SOLEDAD/ANTOFAGASTA/TALTAL/TRANQUE 1 | 2 | As,Cu | 5028718.1%,31565.9% | 44.375 | 11.635 | -32.74 | 0.2621972 | Potencial de generador Ã¡cido (PAG) (PN/PA < 1) | Potencial de generador Ã¡cido (PAG) (PNN < -20) | Potencial de generador Ã¡cido (PAG) (RPN < 1 o % de S > 1) | Potencial de generador Ã¡cido (PAG) (PNN < 1 o % de S > 1)
1637 | CIA. MINERA SOLEDAD | PLANTA SOLEDAD | SOLEDAD I | ORO | 58000 | INACTIVO | CUBETA | ANTOFAGASTA | TALTAL | 7222379 | 444663 | 10269 | 23 | 24 | 6 | 23 | 260 | 2.5 | 13.17 | 4.45 | 23500 | 367360 | 23214.71 | 2040 | 9205 | 714.2857 | 421.5686 | 38.73239 | 667.7419 | 2821.277 | 130.9859 | 0.07 | 2.35 | 0.1 | 528.95 | 26 | CIA. MINERA SOLEDAD/PLANTA SOLEDAD/ANTOFAGASTA/TALTAL/SOLEDAD I | 2 | As,Cu | 4307.9%,11184.6% | 73.4375 | 1.79 | -71.6475 | 0.02437447 | Potencial de generador Ã¡cido (PAG) (PN/PA < 1) | Potencial de generador Ã¡cido (PAG) (PNN < -20) | Potencial de generador Ã¡cido (PAG) (RPN < 1 o % de S > 1) | Potencial de generador Ã¡cido (PAG) (PNN < 1 o % de S > 1)
1643 | CIA. MINERA SOLEDAD | PLANTA SOLEDAD | TRANQUE 1 | ORO | 40320 | INACTIVO | CUBETA | ANTOFAGASTA | TALTAL | 7222378 | 444925 | 17754 | 5 | 62 | 28 | 188 | 25 | 10.49 | 4.33 | 0.5 | 21900 | 70186.67 | 3785.294 | 240 | 5740 | 22714.29 | 88360.78 | 38.73239 | 259.6774 | 497.8723 | 43.66197 | 0.23 | 2.19 | 3.18 | 577230.85 | 48 | CIA. MINERA SOLEDAD/PLANTA SOLEDAD/ANTOFAGASTA/TALTAL/TRANQUE 1 | 2 | As,Cu | 4810157.1%,19409.9% | 68.4375 | 56.922 | -11.5155 | 0.831737 | Potencial de generador Ã¡cido (PAG) (PN/PA < 1) | GeneraciÃ³n de Ã¡cido incierto (ID) (-20 <= PNN <= 20) | Potencial de generador Ã¡cido (PAG) (RPN < 1 o % de S > 1) | GeneraciÃ³n de Ã¡cido incierto (ID) (-20 â‰¤ PNN â‰¤ 20 o 0.3 â‰¤ % de S â‰¤ 1)
33 | CIA. MINERA SOLEDAD | PLANTA SOLEDAD | SOLEDAD II | COBRE | 452313 | INACTIVO | CUBETA | ANTOFAGASTA | TALTAL | 7222306 | 444856 | 4827 | 95 | 26 | 65 | 48 | 2119 | 2.5 | 13 | 4 | 27100 | 360266.7 | 23929.41 | 2520 | 10780 | 1071.429 | 1011.765 | 77.46479 | 779.0323 | 3568.085 | 152.8169 | 0.005 | 2.71 | 0.15 | 3428 | 6 | CIA. MINERA SOLEDAD/PLANTA SOLEDAD/ANTOFAGASTA/TALTAL/SOLEDAD II | 3 | As,Cu,Pb | 28466.7%,5204.4%,253.2% | 84.6875 | 2.685 | -82.0025 | 0.0317048 | Potencial de generador Ã¡cido (PAG) (PN/PA < 1) | Potencial de generador Ã¡cido (PAG) (PNN < -20) | Potencial de generador Ã¡cido (PAG) (RPN < 1 o % de S > 1) | Potencial de generador Ã¡cido (PAG) (PNN < 1 o % de S > 1)
34 | CIA. MINERA SOLEDAD | PLANTA SOLEDAD | SOLEDAD II | COBRE | 452313 | INACTIVO | CUBETA | ANTOFAGASTA | TALTAL | 7222283 | 444673 | 1210 | 243 | 44 | 80 | 42 | 4814 | 2.5 | 1 | 1 | 11100 | 372913.3 | 14505.88 | 2280 | 6545 | 1357.143 | 1096.078 | 154.9296 | 1706.452 | 2032.979 | 152.8169 | 0.005 | 1.11 | 0.19 | 6752 | 8 | CIA. MINERA SOLEDAD/PLANTA SOLEDAD/ANTOFAGASTA/TALTAL/SOLEDAD II | 4 | As,Cu,Pb,V | 56166.7%,1229.7%,702.3%,86.9% | 34.6875 | 3.401 | -31.2865 | 0.09804685 | Potencial de generador Ã¡cido (PAG) (PN/PA < 1) | Potencial de generador Ã¡cido (PAG) (PNN < -20) | Potencial de generador Ã¡cido (PAG) (RPN < 1 o % de S > 1) | Potencial de generador Ã¡cido (PAG) (PNN < 1 o % de S > 1)
1640 | CIA. MINERA SOLEDAD | PLANTA SOLEDAD | SOLEDAD II | ORO | 452313 | INACTIVO | CUBETA | ANTOFAGASTA | TALTAL | 7222269 | 444631 | 3624 | 25 | 33 | 10 | 6 | 270 | 2.5 | 5.69 | 3.63 | 15800 | 375853.3 | 25438.24 | 2100 | 3395 | 1214.286 | 505.8824 | 38.73239 | 482.2581 | 3692.553 | 130.9859 | 0.27 | 1.58 | 0.17 | 222.7 | 54 | CIA. MINERA SOLEDAD/PLANTA SOLEDAD/ANTOFAGASTA/TALTAL/SOLEDAD II | 2 | As,Cu | 1755.8%,3882.4% | 49.375 | 3.043 | -46.332 | 0.06163038 | Potencial de generador Ã¡cido (PAG) (PN/PA < 1) | Potencial de generador Ã¡cido (PAG) (PNN < -20) | Potencial de generador Ã¡cido (PAG) (RPN < 1 o % de S > 1) | Potencial de generador Ã¡cido (PAG) (PNN < 1 o % de S > 1)
1641 | CIA. MINERA SOLEDAD | PLANTA SOLEDAD | SOLEDAD II | COBRE | 452313 | INACTIVO | CUBETA | ANTOFAGASTA | TALTAL | 7222266 | 444719 | 6585 | 39 | 53 | 12 | 2.5 | 259 | 6.28 | 10.66 | 2.4 | 30100 | 354526.7 | 22685.29 | 3120 | 16030 | 785.7143 | 42.15686 | 38.73239 | 927.4194 | 2447.872 | 130.9859 | 0.2 | 3.01 | 0.11 | 370.45 | 5 | CIA. MINERA SOLEDAD/PLANTA SOLEDAD/ANTOFAGASTA/TALTAL/SOLEDAD II | 2 | As,Cu | 2987.1%,7136.3% | 94.0625 | 1.969 | -92.0935 | 0.02093289 | Potencial de generador Ã¡cido (PAG) (PN/PA < 1) | Potencial de generador Ã¡cido (PAG) (PNN < -20) | Potencial de generador Ã¡cido (PAG) (RPN < 1 o % de S > 1) | Potencial de generador Ã¡cido (PAG) (PNN < 1 o % de S > 1)
1642 | CIA. MINERA SOLEDAD | PLANTA SOLEDAD | SOLEDAD II | COBRE | 452313 | INACTIVO | CUBETA | ANTOFAGASTA | TALTAL | 7222266 | 444818 | 4498 | 41 | 40 | 13 | 18 | 272 | 2.5 | 9.89 | 3.77 | 24500 | 355786.7 | 23214.71 | 2880 | 12250 | 2142.857 | 1264.706 | 77.46479 | 1224.194 | 2655.319 | 152.8169 | 0.16 | 2.45 | 0.3 | 288.91 | 22 | CIA. MINERA SOLEDAD/PLANTA SOLEDAD/ANTOFAGASTA/TALTAL/SOLEDAD II | 2 | As,Cu | 2307.6%,4842.9% | 76.5625 | 5.37 | -71.1925 | 0.07013878 | Potencial de generador Ã¡cido (PAG) (PN/PA < 1) | Potencial de generador Ã¡cido (PAG) (PNN < -20) | Potencial de generador Ã¡cido (PAG) (RPN < 1 o % de S > 1) | Potencial de generador Ã¡cido (PAG) (PNN < 1 o % de S > 1)
1639 | CIA. MINERA SOLEDAD | PLANTA SOLEDAD | SOLEDAD II | COBRE | N/A | INACTIVO | MURO | ANTOFAGASTA | TALTAL | 7222231 | 444725 | 2214 | 36 | 23 | 5 | 2.5 | 385 | 2.5 | 11.33 | 2.54 | 12300 | 375993.3 | 20991.18 | 1380 | 7070 | 1428.571 | 927.451 | 232.3944 | 1001.613 | 3028.723 | 174.6479 | 0.73 | 1.23 | 0.2 | 611.98 | 37 | CIA. MINERA SOLEDAD/PLANTA SOLEDAD/ANTOFAGASTA/TALTAL/SOLEDAD II | 2 | As,Cu | 4999.8%,2333% | 38.4375 | 3.58 | -34.8575 | 0.09313821 | Potencial de generador Ã¡cido (PAG) (PN/PA < 1) | Potencial de generador Ã¡cido (PAG) (PNN < -20) | Potencial de generador Ã¡cido (PAG) (RPN < 1 o % de S > 1) | Potencial de generador Ã¡cido (PAG) (PNN < 1 o % de S > 1)
26 | ENAMI | PLANTA JOSE ANTONIO MORENO | EMBALSE DE RELAVE | COBRE | 157500 | INACTIVO | CUBETA | ANTOFAGASTA | TALTAL | 7191223 | 353761 | 1148 | 171 | 216 | 111 | 53 | 39 | 33 | 8 | 4 | 5600 | 154746.7 | 19455.88 | 2640 | 142205 | 32142.86 | 44433.33 | 619.7183 | 12427.42 | 3360.638 | 1419.014 | 0.005 | 0.56 | 4.5 | 10 | 53 | ENAMI/PLANTA JOSE ANTONIO MORENO/ANTOFAGASTA/TALTAL/EMBALSE DE RELAVE | 3 | Cr,Cu,V | 148.3%,1161.5%,31.5% | 17.5 | 80.55 | 63.05 | 4.602857 | No genera Ã¡cido (NGA) (PN/PA > 3) | No genera Ã¡cido (NGA) (PNN > 20) | No genera Ã¡cido (NGA) (RPN > 3 o % de S < 0.3) | No genera Ã¡cido (NGA) (PNN > 20 o % de S < 0.3)
27 | ENAMI | PLANTA JOSE ANTONIO MORENO | PUNTA MORADO | COBRE | 1682496 | INACTIVO | CUBETA | ANTOFAGASTA | TALTAL | 7191178 | 353370 | 2929 | 160 | 275 | 113 | 43 | 77 | 57 | 0.5 | 0.5 | 11900 | 112606.7 | 12600 | 1620 | 195195 | 32000 | 36423.53 | 542.2535 | 9904.839 | 2240.426 | 1353.521 | 0.005 | 1.19 | 4.48 | 10 | 67 | ENAMI/PLANTA JOSE ANTONIO MORENO/ANTOFAGASTA/TALTAL/PUNTA MORADO | 4 | Cr,Cu,V,Mo | 216.1%,3118.7%,23.1%,42.5% | 37.1875 | 80.192 | 43.0045 | 2.156424 | GeneraciÃ³n de Ã¡cido incierto (ID) (1 <= PN/PA <= 3) | No genera Ã¡cido (NGA) (PNN > 20) | GeneraciÃ³n de Ã¡cido incierto (ID) (1 â‰¤ RPN â‰¤ 3 o 0.3 â‰¤ % de S â‰¤ 1) | No genera Ã¡cido (NGA) (PNN > 20 o % de S < 0.3)
28 | ENAMI | PLANTA JOSE ANTONIO MORENO | EMBALSE DE RELAVE | COBRE | 157500 | INACTIVO | CUBETA | ANTOFAGASTA | TALTAL | 7191110 | 353644 | 663 | 137 | 173 | 90 | 40 | 158 | 17 | 16 | 0.5 | 7400 | 132346.7 | 15300 | 2100 | 164920 | 31285.71 | 41145.1 | 542.2535 | 12390.32 | 3153.191 | 1397.183 | 0.005 | 0.74 | 4.38 | 10 | 52 | ENAMI/PLANTA JOSE ANTONIO MORENO/ANTOFAGASTA/TALTAL/EMBALSE DE RELAVE | 3 | Cr,Cu,V | 98.9%,628.6%,5.4% | 23.125 | 78.402 | 55.277 | 3.390357 | No genera Ã¡cido (NGA) (PN/PA > 3) | No genera Ã¡cido (NGA) (PNN > 20) | No genera Ã¡cido (NGA) (RPN > 3 o % de S < 0.3) | No genera Ã¡cido (NGA) (PNN > 20 o % de S < 0.3)
1658 | DANIEL AMIGO | TALTAL | TRANQUE DE RELAVE 123 | OROCOBRE | 62700 | INACTIVO | CUBETA | ANTOFAGASTA | TALTAL | 7190950 | 351866 | 419 | 37 | 59 | 12 | 2.5 | 11300 | 5.42 | 8.86 | 3.12 | 3800 | 399746.7 | 4367.647 | 1920 | 8715 | 1285.714 | 4552.941 | 38.73239 | 4154.839 | 788.2979 | 87.32394 | 0.005 | 0.38 | 0.18 | 11073.42 | 16 | DANIEL AMIGO/TALTAL/ANTOFAGASTA/TALTAL/TRANQUE DE RELAVE 123 | 3 | As,Cu,Pb | 92178.5%,360.4%,1783.3% | 11.875 | 3.222 | -8.653 | 0.2713263 | Potencial de generador Ã¡cido (PAG) (PN/PA < 1) | GeneraciÃ³n de Ã¡cido incierto (ID) (-20 <= PNN <= 20) | GeneraciÃ³n de Ã¡cido incierto (ID) (1 â‰¤ RPN â‰¤ 3 o 0.3 â‰¤ % de S â‰¤ 1) | GeneraciÃ³n de Ã¡cido incierto (ID) (-20 â‰¤ PNN â‰¤ 20 o 0.3 â‰¤ % de S â‰¤ 1)
1657 | DANIEL AMIGO | TALTAL | TRANQUE DE RELAVE 123 | OROCOBRE | 62700 | INACTIVO | CUBETA | ANTOFAGASTA | TALTAL | 7190924 | 351849 | 312 | 29 | 62 | 20 | 2.5 | 5571 | 2.5 | 7.61 | 2.01 | 10900 | 377113.3 | 14055.88 | 1260 | 7560 | 5285.714 | 4721.569 | 77.46479 | 4637.097 | 2157.447 | 109.1549 | 0.005 | 1.09 | 0.74 | 5280.71 | 25 | DANIEL AMIGO/TALTAL/ANTOFAGASTA/TALTAL/TRANQUE DE RELAVE 123 | 3 | As,Cu,Pb | 43905.9%,242.9%,828.5% | 34.0625 | 13.246 | -20.8165 | 0.3888734 | Potencial de generador Ã¡cido (PAG) (PN/PA < 1) | Potencial de generador Ã¡cido (PAG) (PNN < -20) | Potencial de generador Ã¡cido (PAG) (RPN < 1 o % de S > 1) | Potencial de generador Ã¡cido (PAG) (PNN < 1 o % de S > 1)
1656 | DANIEL AMIGO | TALTAL | TRANQUE DE RELAVE 123 | OROCOBRE | 62700 | INACTIVO | CUBETA | ANTOFAGASTA | TALTAL | 7190910 | 351844 | 1568 | 25 | 56 | 22 | 109 | 4572 | 2.5 | 10.02 | 2.5 | 9000 | 376040 | 11805.88 | 1680 | 6930 | 4857.143 | 5733.333 | 154.9296 | 4822.581 | 2779.787 | 109.1549 | 0.01 | 0.9 | 0.68 | 4241.72 | 29 | DANIEL AMIGO/TALTAL/ANTOFAGASTA/TALTAL/TRANQUE DE RELAVE 123 | 3 | As,Cu,Pb | 35247.7%,1623.1%,662% | 28.125 | 12.172 | -15.953 | 0.4327822 | Potencial de generador Ã¡cido (PAG) (PN/PA < 1) | GeneraciÃ³n de Ã¡cido incierto (ID) (-20 <= PNN <= 20) | GeneraciÃ³n de Ã¡cido incierto (ID) (1 â‰¤ RPN â‰¤ 3 o 0.3 â‰¤ % de S â‰¤ 1) | GeneraciÃ³n de Ã¡cido incierto (ID) (-20 â‰¤ PNN â‰¤ 20 o 0.3 â‰¤ % de S â‰¤ 1)
1662 | CARLOS MARTINEZ | PLANTA CARLOS MARTINEZ | VISTA AL MAR 1 | S/I | S/I | INACTIVO | CUBETA | ANTOFAGASTA | TALTAL | 7190743 | 351735 | 311 | 23 | 37 | 2.5 | 9 | 2457 | 5.07 | 6.68 | 2.36 | 10800 | 309960 | 28482.35 | 1500 | 7175 | 3571.429 | 5564.706 | 154.9296 | 11166.13 | 2198.936 | 218.3099 | 0.04 | 1.08 | 0.5 | 2077.36 | 27 | CARLOS MARTINEZ/PLANTA CARLOS MARTINEZ/ANTOFAGASTA/TALTAL/VISTA AL MAR 1 | 3 | As,Cu,Pb | 17211.3%,241.8%,309.5% | 33.75 | 8.95 | -24.8 | 0.2651852 | Potencial de generador Ã¡cido (PAG) (PN/PA < 1) | Potencial de generador Ã¡cido (PAG) (PNN < -20) | Potencial de generador Ã¡cido (PAG) (RPN < 1 o % de S > 1) | Potencial de generador Ã¡cido (PAG) (PNN < 1 o % de S > 1)
1661 | CARLOS MARTINEZ | PLANTA CARLOS MARTINEZ | VISTA AL MAR 1 | S/I | S/I | INACTIVO | CUBETA | ANTOFAGASTA | TALTAL | 7190727 | 351749 | 427 | 5 | 63 | 7 | 2.5 | 3730 | 7.5 | 9.35 | 3.61 | 14300 | 271693.3 | 32347.06 | 540 | 8680 | 5428.571 | 9021.569 | 77.46479 | 12204.84 | 2447.872 | 218.3099 | 0.005 | 1.43 | 0.76 | 3390.6 | 10 | CARLOS MARTINEZ/PLANTA CARLOS MARTINEZ/ANTOFAGASTA/TALTAL/VISTA AL MAR 1 | 3 | As,Cu,Pb | 28155%,369.2%,521.7% | 44.6875 | 13.604 | -31.0835 | 0.3044252 | Potencial de generador Ã¡cido (PAG) (PN/PA < 1) | Potencial de generador Ã¡cido (PAG) (PNN < -20) | Potencial de generador Ã¡cido (PAG) (RPN < 1 o % de S > 1) | Potencial de generador Ã¡cido (PAG) (PNN < 1 o % de S > 1)
2090 | CARLOS MARTINEZ | PLANTA CARLOS MARTINEZ | VISTA AL MAR 2 | S/I | S/I | INACTIVO | CUBETA | ANTOFAGASTA | TALTAL | 7190726 | 351736 | 273 | 5 | 5 | 6 | 2.5 | 1402 | 2.5 | 8.55 | 0.5 | 22200 | 313740 | 20011.76 | 30 | 8400 | 1714.286 | 2107.843 | 38.73239 | 2893.548 | 1327.66 | 152.8169 | 0.77 | 2.22 | 0.24 | 911.4 | 6 | CARLOS MARTINEZ/PLANTA CARLOS MARTINEZ/ANTOFAGASTA/TALTAL/VISTA AL MAR 2 | 3 | As,Cu,Pb | 7495%,200%,133.7% | 69.375 | 4.296 | -65.079 | 0.06192432 | Potencial de generador Ã¡cido (PAG) (PN/PA < 1) | Potencial de generador Ã¡cido (PAG) (PNN < -20) | Potencial de generador Ã¡cido (PAG) (RPN < 1 o % de S > 1) | Potencial de generador Ã¡cido (PAG) (PNN < 1 o % de S > 1)
2091 | CARLOS MARTINEZ | PLANTA CARLOS MARTINEZ | VISTA AL MAR 2 | S/I | S/I | INACTIVO | CUBETA | ANTOFAGASTA | TALTAL | 7190724 | 351740 | 238 | 5 | 28 | 8 | 2.5 | 1231 | 2.5 | 11.05 | 1.99 | 22500 | 314673.3 | 20170.59 | 30 | 8050 | 1571.429 | 2529.412 | 38.73239 | 3190.323 | 1161.702 | 152.8169 | 0.51 | 2.25 | 0.22 | 789.18 | 24 | CARLOS MARTINEZ/PLANTA CARLOS MARTINEZ/ANTOFAGASTA/TALTAL/VISTA AL MAR 2 | 3 | As,Cu,Pb | 6476.5%,161.5%,105.2% | 70.3125 | 3.938 | -66.3745 | 0.05600711 | Potencial de generador Ã¡cido (PAG) (PN/PA < 1) | Potencial de generador Ã¡cido (PAG) (PNN < -20) | Potencial de generador Ã¡cido (PAG) (RPN < 1 o % de S > 1) | Potencial de generador Ã¡cido (PAG) (PNN < 1 o % de S > 1)
1663 | CARLOS MARTINEZ | PLANTA CARLOS MARTINEZ | VISTA AL MAR 1 | S/I | S/I | INACTIVO | CUBETA | ANTOFAGASTA | TALTAL | 7190611 | 351783 | 2286 | 26 | 29 | 2.5 | 49 | 364 | 32.7 | 10.71 | 4.34 | 3400 | 385326.7 | 9926.471 | 360 | 17045 | 2928.571 | 4637.255 | 77.46479 | 1929.032 | 2281.915 | 152.8169 | 0.04 | 0.34 | 0.41 | 10 | 5 | CARLOS MARTINEZ/PLANTA CARLOS MARTINEZ/ANTOFAGASTA/TALTAL/VISTA AL MAR 1 | 1 | Cu | 2412% | 10.625 | 7.339 | -3.286 | 0.6907294 | Potencial de generador Ã¡cido (PAG) (PN/PA < 1) | GeneraciÃ³n de Ã¡cido incierto (ID) (-20 <= PNN <= 20) | GeneraciÃ³n de Ã¡cido incierto (ID) (1 â‰¤ RPN â‰¤ 3 o 0.3 â‰¤ % de S â‰¤ 1) | GeneraciÃ³n de Ã¡cido incierto (ID) (-20 â‰¤ PNN â‰¤ 20 o 0.3 â‰¤ % de S â‰¤ 1)
39 | SOTRAMIN | PLANTA MANUEL RODRIGUEZ | TRANQUE DE RELAVE 2 | COBRE | 55725 | INACTIVO | CUBETA | ANTOFAGASTA | TALTAL | 7190193 | 351515 | 3407 | 144 | 108 | 140 | 117 | 79 | 24 | 1 | 5 | 6800 | 238886.7 | 35682.35 | 3720 | 39550 | 30000 | 43084.31 | 929.5775 | 10164.52 | 12031.91 | 1004.225 | 0.005 | 0.68 | 4.2 | 10 | 17 | SOTRAMIN/PLANTA MANUEL RODRIGUEZ/ANTOFAGASTA/TALTAL/TRANQUE DE RELAVE 2 | 3 | Cr,Cu,V | 24.1%,3644%,10.8% | 21.25 | 75.18 | 53.93 | 3.537882 | No genera Ã¡cido (NGA) (PN/PA > 3) | No genera Ã¡cido (NGA) (PNN > 20) | No genera Ã¡cido (NGA) (RPN > 3 o % de S < 0.3) | No genera Ã¡cido (NGA) (PNN > 20 o % de S < 0.3)
38 | SOTRAMIN | PLANTA MANUEL RODRIGUEZ | TRANQUE DE RELAVE 1 | COBRE | 28500 | INACTIVO | CUBETA | ANTOFAGASTA | TALTAL | 7190110 | 351456 | 3212 | 170 | 114 | 74 | 162 | 61 | 111 | 20 | 5 | 2900 | 231653.3 | 43782.35 | 4620 | 34615 | 33357.14 | 42494.12 | 1704.225 | 6937.097 | 18670.21 | 633.0986 | 0.005 | 0.29 | 4.67 | 10 | 15 | SOTRAMIN/PLANTA MANUEL RODRIGUEZ/ANTOFAGASTA/TALTAL/TRANQUE DE RELAVE 1 | 4 | Cr,Cu,V,Mo | 31%,3429.7%,30.8%,177.5% | 9.0625 | 83.593 | 74.5305 | 9.224055 | No genera Ã¡cido (NGA) (PN/PA > 3) | No genera Ã¡cido (NGA) (PNN > 20) | No genera Ã¡cido (NGA) (RPN > 3 o % de S < 0.3) | No genera Ã¡cido (NGA) (PNN > 20 o % de S < 0.3)
1655 | DUEÃ‘O DESCONOCIDO | PLANTA QUEBRADA EL HUESO | TRANQUE | COBRE | 900 | ABANDONADO | CUBETA | ANTOFAGASTA | TALTAL | 7189246 | 354093 | 635 | 80 | 66 | 5 | 2.5 | 305 | 2.5 | 12.15 | 5.14 | 32900 | 270806.7 | 37852.94 | 3060 | 21105 | 5285.714 | 5733.333 | 38.73239 | 8866.129 | 7551.064 | 240.1408 | 0.57 | 3.29 | 0.74 | 557.99 | 5 | DUEÃ‘O DESCONOCIDO/PLANTA QUEBRADA EL HUESO/ANTOFAGASTA/TALTAL/TRANQUE | 2 | As,Cu | 4549.9%,597.8% | 102.8125 | 13.246 | -89.5665 | 0.1288365 | Potencial de generador Ã¡cido (PAG) (PN/PA < 1) | Potencial de generador Ã¡cido (PAG) (PNN < -20) | Potencial de generador Ã¡cido (PAG) (RPN < 1 o % de S > 1) | Potencial de generador Ã¡cido (PAG) (PNN < 1 o % de S > 1)
1654 | DUEÃ‘O DESCONOCIDO | PLANTA QUEBRADA EL HUESO | TRANQUE | COBRE | 900 | ABANDONADO | CUBETA | ANTOFAGASTA | TALTAL | 7189181 | 354178 | 1332 | 72 | 46 | 6 | 2.5 | 294 | 5.49 | 17.23 | 3.57 | 19700 | 323960 | 31632.35 | 2040 | 14700 | 4714.286 | 4384.314 | 154.9296 | 2967.742 | 6306.383 | 174.6479 | 0.86 | 1.97 | 0.66 | 702.4 | 5 | DUEÃ‘O DESCONOCIDO/PLANTA QUEBRADA EL HUESO/ANTOFAGASTA/TALTAL/TRANQUE | 2 | As,Cu | 5753.3%,1363.7% | 61.5625 | 11.814 | -49.7485 | 0.1919025 | Potencial de generador Ã¡cido (PAG) (PN/PA < 1) | Potencial de generador Ã¡cido (PAG) (PNN < -20) | Potencial de generador Ã¡cido (PAG) (RPN < 1 o % de S > 1) | Potencial de generador Ã¡cido (PAG) (PNN < 1 o % de S > 1)
1653 | DUEÃ‘O DESCONOCIDO | PLANTA QUEBRADA EL HUESO | TRANQUE | COBRE | 900 | ABANDONADO | CUBETA | ANTOFAGASTA | TALTAL | 7189175 | 354192 | 447 | 24 | 49 | 8 | 2.5 | 281 | 2.5 | 10.83 | 1.84 | 18900 | 347853.3 | 26867.65 | 1620 | 8750 | 4642.857 | 6998.039 | 154.9296 | 2819.355 | 6140.426 | 109.1549 | 0.3 | 1.89 | 0.65 | 391.37 | 26 | DUEÃ‘O DESCONOCIDO/PLANTA QUEBRADA EL HUESO/ANTOFAGASTA/TALTAL/TRANQUE | 2 | As,Cu | 3161.4%,391.2% | 59.0625 | 11.635 | -47.4275 | 0.1969947 | Potencial de generador Ã¡cido (PAG) (PN/PA < 1) | Potencial de generador Ã¡cido (PAG) (PNN < -20) | Potencial de generador Ã¡cido (PAG) (RPN < 1 o % de S > 1) | Potencial de generador Ã¡cido (PAG) (PNN < 1 o % de S > 1)
2084 | PEDRO RESTOVIC MATTA | LA PUNTILLA | TALTAL SUR | ORO | N/A | INACTIVO | MURO | ANTOFAGASTA | TALTAL | 7188824 | 349754 | 1418 | 73 | 53 | 6 | 34 | 6780 | 6.06 | 24.08 | 3.02 | 17400 | 305853.3 | 28852.94 | 1680 | 17710 | 5571.429 | 4468.627 | 232.3944 | 6937.097 | 4895.745 | 218.3099 | 3.69 | 1.74 | 0.78 | 7280.34 | 5 | PEDRO RESTOVIC MATTA/LA PUNTILLA/ANTOFAGASTA/TALTAL/TALTAL SUR | 3 | As,Cu,Pb | 60569.5%,1458.2%,1030% | 54.375 | 13.962 | -40.413 | 0.2567724 | Potencial de generador Ã¡cido (PAG) (PN/PA < 1) | Potencial de generador Ã¡cido (PAG) (PNN < -20) | Potencial de generador Ã¡cido (PAG) (RPN < 1 o % de S > 1) | Potencial de generador Ã¡cido (PAG) (PNN < 1 o % de S > 1)
2083 | PEDRO RESTOVIC MATTA | LA PUNTILLA | TALTAL SUR | ORO | S/I | INACTIVO | CUBETA | ANTOFAGASTA | TALTAL | 7188809 | 349733 | 670 | 66 | 49 | 7 | 2.5 | 5414 | 2.5 | 23.87 | 3.03 | 22100 | 299040 | 29673.53 | 2040 | 13510 | 3500 | 5396.078 | 77.46479 | 12724.19 | 5642.553 | 240.1408 | 0.25 | 2.21 | 0.49 | 5025.53 | 6 | PEDRO RESTOVIC MATTA/LA PUNTILLA/ANTOFAGASTA/TALTAL/TALTAL SUR | 3 | As,Cu,Pb | 41779.4%,636.3%,802.3% | 69.0625 | 8.771 | -60.2915 | 0.1270009 | Potencial de generador Ã¡cido (PAG) (PN/PA < 1) | Potencial de generador Ã¡cido (PAG) (PNN < -20) | Potencial de generador Ã¡cido (PAG) (RPN < 1 o % de S > 1) | Potencial de generador Ã¡cido (PAG) (PNN < 1 o % de S > 1)
2085 | PEDRO RESTOVIC MATTA | LA PUNTILLA | TALTAL SUR | ORO | S/I | INACTIVO | CUBETA | ANTOFAGASTA | TALTAL | 7188809 | 349758 | 128 | 21 | 30 | 2.5 | 2.5 | 10690 | 5.17 | 32.1 | 3.85 | 8100 | 378186.7 | 5717.647 | 2040 | 7140 | 4357.143 | 2782.353 | 38.73239 | 1743.548 | 663.8298 | 87.32394 | 0.31 | 0.81 | 0.61 | 11761.38 | 19 | PEDRO RESTOVIC MATTA/LA PUNTILLA/ANTOFAGASTA/TALTAL/TALTAL SUR | 3 | As,Cu,Pb | 97911.5%,40.7%,1681.7% | 25.3125 | 10.919 | -14.3935 | 0.4313679 | Potencial de generador Ã¡cido (PAG) (PN/PA < 1) | GeneraciÃ³n de Ã¡cido incierto (ID) (-20 <= PNN <= 20) | GeneraciÃ³n de Ã¡cido incierto (ID) (1 â‰¤ RPN â‰¤ 3 o 0.3 â‰¤ % de S â‰¤ 1) | GeneraciÃ³n de Ã¡cido incierto (ID) (-20 â‰¤ PNN â‰¤ 20 o 0.3 â‰¤ % de S â‰¤ 1)
2086 | PEDRO RESTOVIC MATTA | LA PUNTILLA | TALTAL SUR | ORO | S/I | INACTIVO | CUBETA | ANTOFAGASTA | TALTAL | 7188803 | 349775 | 1138 | 72 | 59 | 6 | 9 | 5056 | 5.9 | 24.15 | 2.96 | 17400 | 305900 | 27741.18 | 1680 | 22225 | 6642.857 | 6239.216 | 232.3944 | 6937.097 | 4895.745 | 196.4789 | 0.18 | 1.74 | 0.93 | 5520.3 | 5 | PEDRO RESTOVIC MATTA/LA PUNTILLA/ANTOFAGASTA/TALTAL/TALTAL SUR | 3 | As,Cu,Pb | 45902.5%,1150.5%,742.7% | 54.375 | 16.647 | -37.728 | 0.3061517 | Potencial de generador Ã¡cido (PAG) (PN/PA < 1) | Potencial de generador Ã¡cido (PAG) (PNN < -20) | Potencial de generador Ã¡cido (PAG) (RPN < 1 o % de S > 1) | Potencial de generador Ã¡cido (PAG) (PNN < 1 o % de S > 1)
1649 | DUEÃ‘O DESCONOCIDO | LOS PIMIENTOS | LOS PIMIENTOS 1 | COBREORO | 47250 | ABANDONADO | CUBETA | ANTOFAGASTA | TALTAL | 7188321 | 399204 | 540 | 178 | 63 | 16 | 290 | 72 | 38 | 8.56 | 3.79 | 4000 | 222133.3 | 52411.76 | 3780 | 37030 | 23714.29 | 47300 | 2014.085 | 3375.806 | 21532.98 | 523.9437 | 0.72 | 0.4 | 3.32 | 10 | 5 | DUEÃ‘O DESCONOCIDO/LOS PIMIENTOS/ANTOFAGASTA/TALTAL/LOS PIMIENTOS 1 | 2 | Cu,V | 493.4%,36.9% | 12.5 | 59.428 | 46.928 | 4.75424 | No genera Ã¡cido (NGA) (PN/PA > 3) | No genera Ã¡cido (NGA) (PNN > 20) | No genera Ã¡cido (NGA) (RPN > 3 o % de S < 0.3) | No genera Ã¡cido (NGA) (PNN > 20 o % de S < 0.3)
1648 | DUEÃ‘O DESCONOCIDO | LOS PIMIENTOS | LOS PIMIENTOS 1 | COBREORO | 47250 | ABANDONADO | CUBETA | ANTOFAGASTA | TALTAL | 7188318 | 399179 | 813 | 113 | 43 | 11 | 147 | 211 | 133.65 | 11.48 | 4.33 | 13900 | 261146.7 | 38911.76 | 3120 | 24255 | 27428.57 | 34231.37 | 1239.437 | 7938.71 | 17674.47 | 480.2817 | 0.25 | 1.39 | 3.84 | 10 | 5 | DUEÃ‘O DESCONOCIDO/LOS PIMIENTOS/ANTOFAGASTA/TALTAL/LOS PIMIENTOS 1 | 2 | Cu,Mo | 793.4%,234.1% | 43.4375 | 68.736 | 25.2985 | 1.582412 | GeneraciÃ³n de Ã¡cido incierto (ID) (1 <= PN/PA <= 3) | No genera Ã¡cido (NGA) (PNN > 20) | GeneraciÃ³n de Ã¡cido incierto (ID) (1 â‰¤ RPN â‰¤ 3 o 0.3 â‰¤ % de S â‰¤ 1) | No genera Ã¡cido (NGA) (PNN > 20 o % de S < 0.3)
1647 | DUEÃ‘O DESCONOCIDO | LOS PIMIENTOS | LOS PIMIENTOS 1 | COBREORO | 47250 | ABANDONADO | CUBETA | ANTOFAGASTA | TALTAL | 7188314 | 399166 | 3583 | 120 | 36 | 8 | 356 | 749 | 76.16 | 10.55 | 1.8 | 6100 | 274306.7 | 36079.41 | 2820 | 30765 | 9000 | 25968.63 | 1316.901 | 10461.29 | 17840.43 | 523.9437 | 0.03 | 0.61 | 1.26 | 200.07 | 5 | DUEÃ‘O DESCONOCIDO/LOS PIMIENTOS/ANTOFAGASTA/TALTAL/LOS PIMIENTOS 1 | 4 | As,Cu,Pb,Mo | 1567.2%,3837.4%,24.8%,90.4% | 19.0625 | 22.554 | 3.4915 | 1.183161 | GeneraciÃ³n de Ã¡cido incierto (ID) (1 <= PN/PA <= 3) | GeneraciÃ³n de Ã¡cido incierto (ID) (-20 <= PNN <= 20) | GeneraciÃ³n de Ã¡cido incierto (ID) (1 â‰¤ RPN â‰¤ 3 o 0.3 â‰¤ % de S â‰¤ 1) | GeneraciÃ³n de Ã¡cido incierto (ID) (-20 â‰¤ PNN â‰¤ 20 o 0.3 â‰¤ % de S â‰¤ 1)
1651 | DUEÃ‘O DESCONOCIDO | LOS PIMIENTOS | LOS PIMIENTOS 2 | COBREORO | 11520 | ABANDONADO | CUBETA | ANTOFAGASTA | TALTAL | 7188263 | 399286 | 1266 | 155 | 50 | 10 | 161 | 201 | 27.81 | 9.1 | 4.38 | 700 | 262360 | 43994.12 | 2760 | 29435 | 20785.71 | 36592.16 | 1316.901 | 5638.71 | 21118.09 | 567.6056 | 0.29 | 0.07 | 2.91 | 10 | 5 | DUEÃ‘O DESCONOCIDO/LOS PIMIENTOS/ANTOFAGASTA/TALTAL/LOS PIMIENTOS 2 | 2 | Cu,V | 1291.2%,19.2% | 2.1875 | 52.089 | 49.9015 | 23.81211 | No genera Ã¡cido (NGA) (PN/PA > 3) | No genera Ã¡cido (NGA) (PNN > 20) | No genera Ã¡cido (NGA) (RPN > 3 o % de S < 0.3) | No genera Ã¡cido (NGA) (PNN > 20 o % de S < 0.3)
1650 | DUEÃ‘O DESCONOCIDO | LOS PIMIENTOS | LOS PIMIENTOS 2 | COBREORO | N/A | ABANDONADO | MURO | ANTOFAGASTA | TALTAL | 7188238 | 399265 | 2051 | 163 | 62 | 12 | 206 | 215 | 78.01 | 12.33 | 3.06 | 5200 | 240800 | 45476.47 | 2280 | 33320 | 21928.57 | 42241.18 | 1471.831 | 7122.581 | 20122.34 | 567.6056 | 0.69 | 0.52 | 3.07 | 10 | 5 | DUEÃ‘O DESCONOCIDO/LOS PIMIENTOS/ANTOFAGASTA/TALTAL/LOS PIMIENTOS 2 | 3 | Cu,V,Mo | 2153.8%,25.4%,95% | 16.25 | 54.953 | 38.703 | 3.381723 | No genera Ã¡cido (NGA) (PN/PA > 3) | No genera Ã¡cido (NGA) (PNN > 20) | No genera Ã¡cido (NGA) (RPN > 3 o % de S < 0.3) | No genera Ã¡cido (NGA) (PNN > 20 o % de S < 0.3)
1652 | DUEÃ‘O DESCONOCIDO | LOS PIMIENTOS | LOS PIMIENTOS 2 | COBREORO | 11520 | ABANDONADO | CUBETA | ANTOFAGASTA | TALTAL | 7188232 | 399288 | 1597 | 140 | 48 | 11 | 192 | 204 | 79.02 | 9.24 | 2.53 | 15600 | 225446.7 | 42776.47 | 3360 | 30310 | 35857.14 | 40470.59 | 1471.831 | 5675.806 | 18255.32 | 458.4507 | 0.28 | 1.56 | 5.02 | 10 | 5 | DUEÃ‘O DESCONOCIDO/LOS PIMIENTOS/ANTOFAGASTA/TALTAL/LOS PIMIENTOS 2 | 3 | Cu,V,Mo | 1654.9%,7.7%,97.5% | 48.75 | 89.858 | 41.108 | 1.843241 | GeneraciÃ³n de Ã¡cido incierto (ID) (1 <= PN/PA <= 3) | No genera Ã¡cido (NGA) (PNN > 20) | GeneraciÃ³n de Ã¡cido incierto (ID) (1 â‰¤ RPN â‰¤ 3 o 0.3 â‰¤ % de S â‰¤ 1) | No genera Ã¡cido (NGA) (PNN > 20 o % de S < 0.3)
1631 | DUEÃ‘O DESCONOCIDO | PLANTA TRAPICHES | TRANQUE DE RELAVE | COBRE | 4593 | ABANDONADO | CUBETA | ANTOFAGASTA | TALTAL | 7163473 | 361319 | 1771 | 78 | 77 | 15 | 41 | 4370 | 11.56 | 50.31 | 20.63 | 9500 | 318500 | 25094.12 | 1740 | 23065 | 15500 | 11550.98 | 464.7887 | 4711.29 | 6098.936 | 196.4789 | 0.17 | 0.95 | 2.17 | 2567.46 | 38 | DUEÃ‘O DESCONOCIDO/PLANTA TRAPICHES/ANTOFAGASTA/TALTAL/TRANQUE DE RELAVE | 4 | As,Cu,Pb,Ag | 21295.5%,1846.2%,628.3%,25.8% | 29.6875 | 38.843 | 9.1555 | 1.308396 | GeneraciÃ³n de Ã¡cido incierto (ID) (1 <= PN/PA <= 3) | GeneraciÃ³n de Ã¡cido incierto (ID) (-20 <= PNN <= 20) | GeneraciÃ³n de Ã¡cido incierto (ID) (1 â‰¤ RPN â‰¤ 3 o 0.3 â‰¤ % de S â‰¤ 1) | GeneraciÃ³n de Ã¡cido incierto (ID) (-20 â‰¤ PNN â‰¤ 20 o 0.3 â‰¤ % de S â‰¤ 1)
1630 | DUEÃ‘O DESCONOCIDO | PLANTA TRAPICHES | TRANQUE DE RELAVE | COBRE | 4593 | ABANDONADO | CUBETA | ANTOFAGASTA | TALTAL | 7163470 | 361335 | 1267 | 57 | 38 | 8 | 12 | 4213 | 7 | 69.98 | 14.53 | 5200 | 376740 | 15326.47 | 1920 | 12565 | 6000 | 6407.843 | 232.3944 | 2670.968 | 3982.979 | 152.8169 | 1.07 | 0.52 | 0.84 | 3066.71 | 18 | DUEÃ‘O DESCONOCIDO/PLANTA TRAPICHES/ANTOFAGASTA/TALTAL/TRANQUE DE RELAVE | 4 | As,Cu,Pb,Ag | 25455.9%,1292.3%,602.2%,75% | 16.25 | 15.036 | -1.214 | 0.9252923 | Potencial de generador Ã¡cido (PAG) (PN/PA < 1) | GeneraciÃ³n de Ã¡cido incierto (ID) (-20 <= PNN <= 20) | GeneraciÃ³n de Ã¡cido incierto (ID) (1 â‰¤ RPN â‰¤ 3 o 0.3 â‰¤ % de S â‰¤ 1) | GeneraciÃ³n de Ã¡cido incierto (ID) (-20 â‰¤ PNN â‰¤ 20 o 0.3 â‰¤ % de S â‰¤ 1)
1632 | DUEÃ‘O DESCONOCIDO | PLANTA TRAPICHES | TRANQUE DE RELAVE | COBRE | 4593 | ABANDONADO | CUBETA | ANTOFAGASTA | TALTAL | 7163442 | 361355 | 1383 | 275 | 69 | 11 | 83 | 2518 | 18.56 | 63.03 | 10.44 | 10400 | 266186.7 | 32426.47 | 2580 | 39655 | 19500 | 18043.14 | 542.2535 | 6158.065 | 9252.128 | 305.6338 | 0.85 | 1.04 | 2.73 | 1767.14 | 5 | DUEÃ‘O DESCONOCIDO/PLANTA TRAPICHES/ANTOFAGASTA/TALTAL/TRANQUE DE RELAVE | 5 | As,Cu,Pb,V,Ag | 14626.2%,1419.8%,319.7%,111.5%,57.6% | 32.5 | 48.867 | 16.367 | 1.5036 | GeneraciÃ³n de Ã¡cido incierto (ID) (1 <= PN/PA <= 3) | GeneraciÃ³n de Ã¡cido incierto (ID) (-20 <= PNN <= 20) | GeneraciÃ³n de Ã¡cido incierto (ID) (1 â‰¤ RPN â‰¤ 3 o 0.3 â‰¤ % de S â‰¤ 1) | GeneraciÃ³n de Ã¡cido incierto (ID) (-20 â‰¤ PNN â‰¤ 20 o 0.3 â‰¤ % de S â‰¤ 1)
31 | CIA. MINERA LAS CENIZAS S.A. | LAS CENIZAS TALTAL | LAS LUCES 1 | COBRE | 5159772 | INACTIVO | CUBETA | ANTOFAGASTA | TALTAL | 7160946 | 340377 | 896 | 322 | 76 | 66 | 51 | 31 | 2.5 | 24 | 5 | 900 | 218960 | 30282.35 | 9420 | 37625 | 37571.43 | 41650.98 | 697.1831 | 32830.65 | 2821.277 | 895.0704 | 0.005 | 0.09 | 5.26 | 10 | 17 | CIA. MINERA LAS CENIZAS S.A./LAS CENIZAS TALTAL/ANTOFAGASTA/TALTAL/LAS LUCES 1 | 2 | Cu,V | 884.6%,147.7% | 2.8125 | 94.154 | 91.3415 | 33.47698 | No genera Ã¡cido (NGA) (PN/PA > 3) | No genera Ã¡cido (NGA) (PNN > 20) | No genera Ã¡cido (NGA) (RPN > 3 o % de S < 0.3) | No genera Ã¡cido (NGA) (PNN > 20 o % de S < 0.3)
29 | CIA. MINERA LAS CENIZAS S.A. | LAS CENIZAS TALTAL | LAS LUCES 1 | COBRE | N/A | INACTIVO | MURO | ANTOFAGASTA | TALTAL | 7160725 | 340194 | 1800 | 348 | 93 | 67 | 57 | 43 | 6 | 6 | 2 | 200 | 247286.7 | 32373.53 | 10440 | 39410 | 35142.86 | 39037.25 | 929.5775 | 23000 | 4314.894 | 895.0704 | 0.005 | 0.02 | 4.92 | 10 | 18 | CIA. MINERA LAS CENIZAS S.A./LAS CENIZAS TALTAL/ANTOFAGASTA/TALTAL/LAS LUCES 1 | 3 | Cr,Cu,V | 6.9%,1878%,167.7% | 0.625 | 88.068 | 87.443 | 140.9088 | No genera Ã¡cido (NGA) (PN/PA > 3) | No genera Ã¡cido (NGA) (PNN > 20) | No genera Ã¡cido (NGA) (RPN > 3 o % de S < 0.3) | No genera Ã¡cido (NGA) (PNN > 20 o % de S < 0.3)
32 | CIA. MINERA LAS CENIZAS S.A. | LAS CENIZAS TALTAL | LAS LUCES 2 | COBRE | 9500000 | INACTIVO | CUBETA | ANTOFAGASTA | TALTAL | 7160372 | 340831 | 4131 | 272 | 149 | 91 | 79 | 93 | 23 | 11 | 4 | 4500 | 187133.3 | 26444.12 | 6780 | 101360 | 37428.57 | 37182.35 | 1084.507 | 14208.06 | 4148.936 | 1200.704 | 0.005 | 0.45 | 5.24 | 10 | 38 | CIA. MINERA LAS CENIZAS S.A./LAS CENIZAS TALTAL/ANTOFAGASTA/TALTAL/LAS LUCES 2 | 3 | Cr,Cu,V | 71.3%,4439.6%,109.2% | 14.0625 | 93.796 | 79.7335 | 6.669938 | No genera Ã¡cido (NGA) (PN/PA > 3) | No genera Ã¡cido (NGA) (PNN > 20) | No genera Ã¡cido (NGA) (RPN > 3 o % de S < 0.3) | No genera Ã¡cido (NGA) (PNN > 20 o % de S < 0.3)
30 | CIA. MINERA LAS CENIZAS S.A. | LAS CENIZAS TALTAL | LAS LUCES 2 | COBRE | N/A | INACTIVO | MURO | ANTOFAGASTA | TALTAL | 7160314 | 340734 | 1918 | 302 | 130 | 82 | 85 | 58 | 15 | 2 | 3 | 1900 | 205566.7 | 29011.76 | 8160 | 81830 | 36857.14 | 35496.08 | 1316.901 | 19216.13 | 4231.915 | 1026.056 | 0.005 | 0.19 | 5.16 | 10 | 31 | CIA. MINERA LAS CENIZAS S.A./LAS CENIZAS TALTAL/ANTOFAGASTA/TALTAL/LAS LUCES 2 | 3 | Cr,Cu,V | 49.4%,2007.7%,132.3% | 5.9375 | 92.364 | 86.4265 | 15.55604 | No genera Ã¡cido (NGA) (PN/PA > 3) | No genera Ã¡cido (NGA) (PNN > 20) | No genera Ã¡cido (NGA) (RPN > 3 o % de S < 0.3) | No genera Ã¡cido (NGA) (PNN > 20 o % de S < 0.3)
2143 | CIA. MINERA LAS CENIZAS S.A. | LAS CENIZAS TALTAL | LAS LUCES 3 | COBRE | 12400000 | ACTIVO | CUBETA | ANTOFAGASTA | TALTAL | 7159570 | 342229 | 2373 | 177 | 54 | 30 | 97 | 79 | 2.5 | 15.3 | 0.5 | 2300 | 229040 | 33035.29 | 8640 | 58835 | 34357.14 | 32629.41 | 1394.366 | 13725.81 | 6181.915 | 1047.887 | 0.58 | 0.23 | 4.81 | 10 | 5 | CIA. MINERA LAS CENIZAS S.A./LAS CENIZAS TALTAL/ANTOFAGASTA/TALTAL/LAS LUCES 3 | 2 | Cu,V | 2507.7%,36.2% | 7.1875 | 86.099 | 78.9115 | 11.97899 | No genera Ã¡cido (NGA) (PN/PA > 3) | No genera Ã¡cido (NGA) (PNN > 20) | No genera Ã¡cido (NGA) (RPN > 3 o % de S < 0.3) | No genera Ã¡cido (NGA) (PNN > 20 o % de S < 0.3)
1635 | DUEÃ‘O DESCONOCIDO | PLANTA ESMERALDA | ESMERALDA | S/I | 0 | ABANDONADO | CUBETA | ANTOFAGASTA | TALTAL | 7138506 | 329704 | 294 | 112 | 77 | 36 | 258 | 356 | 6.89 | 33.37 | 14.45 | 2400 | 220080 | 46376.47 | 2520 | 22400 | 25428.57 | 30184.31 | 929.5775 | 22517.74 | 9625.532 | 371.1268 | 0.53 | 0.24 | 3.56 | 45.32 | 49 | DUEÃ‘O DESCONOCIDO/PLANTA ESMERALDA/ANTOFAGASTA/TALTAL/ESMERALDA | 2 | As,Cu | 277.7%,223.1% | 7.5 | 63.724 | 56.224 | 8.496533 | No genera Ã¡cido (NGA) (PN/PA > 3) | No genera Ã¡cido (NGA) (PNN > 20) | No genera Ã¡cido (NGA) (RPN > 3 o % de S < 0.3) | No genera Ã¡cido (NGA) (PNN > 20 o % de S < 0.3)
1634 | DUEÃ‘O DESCONOCIDO | PLANTA ESMERALDA | ESMERALDA | S/I | 0 | ABANDONADO | CUBETA | ANTOFAGASTA | TALTAL | 7138435 | 329770 | 497 | 120 | 73 | 38 | 969 | 483 | 7.19 | 36.12 | 11.57 | 1900 | 192406.7 | 46667.65 | 3300 | 32585 | 42500 | 42831.37 | 1161.972 | 16953.23 | 9625.532 | 785.9155 | 0.05 | 0.19 | 5.95 | 185.25 | 17 | DUEÃ‘O DESCONOCIDO/PLANTA ESMERALDA/ANTOFAGASTA/TALTAL/ESMERALDA | 3 | As,Cu,Zn | 1443.8%,446.2%,169.2% | 5.9375 | 106.505 | 100.5675 | 17.93768 | No genera Ã¡cido (NGA) (PN/PA > 3) | No genera Ã¡cido (NGA) (PNN > 20) | No genera Ã¡cido (NGA) (RPN > 3 o % de S < 0.3) | No genera Ã¡cido (NGA) (PNN > 20 o % de S < 0.3)
1564 | SOC. MINERA LORENZO ZAZZALI | PLANTA LAS BOMBAS | LAS BOMBAS 2 | OROCOBRE | N/A | INACTIVO | MURO | ATACAMA | CHAÃ‘ARAL | 7119763 | 356383 | 5131 | 158 | 58 | 13 | 292 | 52 | 172.82 | 0.5 | 2.24 | 4100 | 366986.7 | 16385.29 | 1800 | 8645 | 5642.857 | 4637.255 | 154.9296 | 14467.74 | 1991.489 | 218.3099 | 0.05 | 0.41 | 0.79 | 10 | 5 | SOC. MINERA LORENZO ZAZZALI/PLANTA LAS BOMBAS/ATACAMA/CHAÃ‘ARAL/LAS BOMBAS 2 | 3 | Cu,V,Mo | 5538.5%,21.5%,332% | 12.8125 | 14.141 | 1.3285 | 1.103688 | GeneraciÃ³n de Ã¡cido incierto (ID) (1 <= PN/PA <= 3) | GeneraciÃ³n de Ã¡cido incierto (ID) (-20 <= PNN <= 20) | GeneraciÃ³n de Ã¡cido incierto (ID) (1 â‰¤ RPN â‰¤ 3 o 0.3 â‰¤ % de S â‰¤ 1) | GeneraciÃ³n de Ã¡cido incierto (ID) (-20 â‰¤ PNN â‰¤ 20 o 0.3 â‰¤ % de S â‰¤ 1)
155 | CODELCO | SALVADOR | PAMPA AUSTRAL | COBREMOLIBDENO | 319780000 | ACTIVO | CUBETA | ATACAMA | DIEGO DE ALMAGRO | 7099415 | 392087 | 1355 | 155 | 39 | 73 | 111 | 155 | 82.42 | 1.13 | 2.69 | 10200 | 266700 | 44947.06 | 4320 | 17395 | 28857.14 | 32713.73 | 619.7183 | 8940.323 | 12986.17 | 392.9577 | 0.005 | 1.02 | 4.04 | 10 | 10 | CODELCO/SALVADOR/ATACAMA/DIEGO DE ALMAGRO/PAMPA AUSTRAL | 3 | Cu,V,Mo | 1389%,19.2%,106.1% | 31.875 | 72.316 | 40.441 | 2.268737 | GeneraciÃ³n de Ã¡cido incierto (ID) (1 <= PN/PA <= 3) | No genera Ã¡cido (NGA) (PNN > 20) | GeneraciÃ³n de Ã¡cido incierto (ID) (1 â‰¤ RPN â‰¤ 3 o 0.3 â‰¤ % de S â‰¤ 1) | No genera Ã¡cido (NGA) (PNN > 20 o % de S < 0.3)
153 | CODELCO | SALVADOR | LOS AMARILLOS | COBREMOLIBDENO | 2530000 | INACTIVO | CUBETA | ATACAMA | DIEGO DE ALMAGRO | 7096760 | 420573 | 4304 | 106 | 46 | 80 | 86 | 503 | 40.94 | 2.25 | 5.95 | 1700 | 332966.7 | 35947.06 | 2640 | 5425 | 12642.86 | 13743.14 | 387.3239 | 6788.71 | 16637.23 | 349.2958 | 0.07 | 0.17 | 1.77 | 461.35 | 5 | CODELCO/SALVADOR/ATACAMA/DIEGO DE ALMAGRO/LOS AMARILLOS | 3 | As,Cu,Mo | 3744.6%,4629.7%,2.3% | 5.3125 | 31.683 | 26.3705 | 5.963859 | No genera Ã¡cido (NGA) (PN/PA > 3) | No genera Ã¡cido (NGA) (PNN > 20) | No genera Ã¡cido (NGA) (RPN > 3 o % de S < 0.3) | No genera Ã¡cido (NGA) (PNN > 20 o % de S < 0.3)
154 | CODELCO | SALVADOR | LOS AMARILLOS | COBREMOLIBDENO | 2530000 | INACTIVO | CUBETA | ATACAMA | DIEGO DE ALMAGRO | 7096406 | 423234 | 2576 | 191 | 32 | 82 | 97 | 53 | 42.18 | 2.54 | 8.53 | 4000 | 273140 | 56461.76 | 5220 | 13125 | 10357.14 | 20741.18 | 154.9296 | 7641.935 | 12031.91 | 414.7887 | 0.005 | 0.4 | 1.45 | 10 | 9 | CODELCO/SALVADOR/ATACAMA/DIEGO DE ALMAGRO/LOS AMARILLOS | 3 | Cu,V,Mo | 2730.8%,46.9%,5.4% | 12.5 | 25.955 | 13.455 | 2.0764 | GeneraciÃ³n de Ã¡cido incierto (ID) (1 <= PN/PA <= 3) | GeneraciÃ³n de Ã¡cido incierto (ID) (-20 <= PNN <= 20) | GeneraciÃ³n de Ã¡cido incierto (ID) (1 â‰¤ RPN â‰¤ 3 o 0.3 â‰¤ % de S â‰¤ 1) | GeneraciÃ³n de Ã¡cido incierto (ID) (-20 â‰¤ PNN â‰¤ 20 o 0.3 â‰¤ % de S â‰¤ 1)
152 | CODELCO | SALVADOR | EL GRINGO | COBREMOLIBDENO | 496664 | INACTIVO | CUBETA | ATACAMA | DIEGO DE ALMAGRO | 7093486 | 439233 | 19343 | 143 | 51 | 90 | 47 | 243 | 256.07 | 3.53 | 7.34 | 63500 | 170893.3 | 45158.82 | 3060 | 34335 | 5285.714 | 15345.1 | 154.9296 | 3450 | 8837.234 | 283.8028 | 0.005 | 6.35 | 0.74 | 85.48 | 30 | CODELCO/SALVADOR/ATACAMA/DIEGO DE ALMAGRO/EL GRINGO | 4 | As,Cu,V,Mo | 612.3%,21156%,10%,540.2% | 198.4375 | 13.246 | -185.1915 | 0.0667515 | Potencial de generador Ã¡cido (PAG) (PN/PA < 1) | Potencial de generador Ã¡cido (PAG) (PNN < -20) | Potencial de generador Ã¡cido (PAG) (RPN < 1 o % de S > 1) | Potencial de generador Ã¡cido (PAG) (PNN < 1 o % de S > 1)
1584 | CODELCO | SALVADOR | SALVADOR | COBREMOLIBDENO | 43095 | INACTIVO | CUBETA | ATACAMA | DIEGO DE ALMAGRO | 7093300 | 439176 | 3550 | 48 | 650 | 2.5 | 8255 | 354 | 279.27 | 5.13 | 0.5 | 2900 | 102060 | 7729.412 | 660 | 266700 | 5500 | 5311.765 | 232.3944 | 2856.452 | 2406.383 | 87.32394 | 5.37 | 0.29 | 0.77 | 39.64 | 5 | CODELCO/SALVADOR/ATACAMA/DIEGO DE ALMAGRO/SALVADOR | 5 | As,Cr,Cu,Zn,Mo | 230.3%,647.1%,3801.1%,2193.1%,598.2% | 9.0625 | 13.783 | 4.7205 | 1.520883 | GeneraciÃ³n de Ã¡cido incierto (ID) (1 <= PN/PA <= 3) | GeneraciÃ³n de Ã¡cido incierto (ID) (-20 <= PNN <= 20) | No genera Ã¡cido (NGA) (RPN > 3 o % de S < 0.3) | No genera Ã¡cido (NGA) (PNN > 20 o % de S < 0.3)
651 | CIA. MINERA FALDA VERDE | PLANTA FALDA VERDE | FALDA VERDE | COBRE | 500000 | INACTIVO | CUBETA | ATACAMA | CHAÃ‘ARAL | 7087957 | 339751 | 327 | 137 | 22 | 13 | 114 | 841 | 56.8 | 0.5 | 1.9 | 50 | 138366.7 | 35020.59 | 4920 | 7840 | 32000 | 14923.53 | 774.6479 | 22517.74 | 13484.04 | 305.6338 | 0.01 | 0.01 | 4.48 | 357.84 | 10 | CIA. MINERA FALDA VERDE/PLANTA FALDA VERDE/ATACAMA/CHAÃ‘ARAL/FALDA VERDE | 5 | As,Cu,Pb,V,Mo | 2882%,259.3%,40.2%,5.4%,42% | 0.3125 | 80.192 | 79.8795 | 256.6144 | No genera Ã¡cido (NGA) (PN/PA > 3) | No genera Ã¡cido (NGA) (PNN > 20) | No genera Ã¡cido (NGA) (RPN > 3 o % de S < 0.3) | No genera Ã¡cido (NGA) (PNN > 20 o % de S < 0.3)
1565 | CIA. MINERA FALDA VERDE | PLANTA FALDA VERDE | FALDA VERDE 2 | ORO | 94279 | INACTIVO | CUBETA | ATACAMA | CHAÃ‘ARAL | 7087951 | 339339 | 199 | 22 | 33 | 2.5 | 40 | 673 | 2.5 | 5.5 | 2.67 | 6300 | 235200 | 41611.76 | 3060 | 39130 | 12500 | 35158.82 | 1781.69 | 2485.484 | 17508.51 | 873.2394 | 0.06 | 0.63 | 1.75 | 380.84 | 28 | CIA. MINERA FALDA VERDE/PLANTA FALDA VERDE/ATACAMA/CHAÃ‘ARAL/FALDA VERDE 2 | 3 | As,Cu,Pb | 3073.7%,118.7%,12.2% | 19.6875 | 31.325 | 11.6375 | 1.591111 | GeneraciÃ³n de Ã¡cido incierto (ID) (1 <= PN/PA <= 3) | GeneraciÃ³n de Ã¡cido incierto (ID) (-20 <= PNN <= 20) | GeneraciÃ³n de Ã¡cido incierto (ID) (1 â‰¤ RPN â‰¤ 3 o 0.3 â‰¤ % de S â‰¤ 1) | GeneraciÃ³n de Ã¡cido incierto (ID) (-20 â‰¤ PNN â‰¤ 20 o 0.3 â‰¤ % de S â‰¤ 1)
1566 | CIA. MINERA FALDA VERDE | PLANTA FALDA VERDE | FALDA VERDE 2 | ORO | 94279 | INACTIVO | CUBETA | ATACAMA | CHAÃ‘ARAL | 7087936 | 339361 | 78 | 26 | 78 | 2.5 | 2.5 | 590 | 2.5 | 0.5 | 1.27 | 5900 | 353360 | 15882.35 | 2160 | 8015 | 3357.143 | 3456.863 | 77.46479 | 8903.226 | 1659.574 | 174.6479 | 0.19 | 0.59 | 0.47 | 320.6 | 32 | CIA. MINERA FALDA VERDE/PLANTA FALDA VERDE/ATACAMA/CHAÃ‘ARAL/FALDA VERDE 2 | 1 | As | 2572% | 18.4375 | 8.413 | -10.0245 | 0.4562983 | Potencial de generador Ã¡cido (PAG) (PN/PA < 1) | GeneraciÃ³n de Ã¡cido incierto (ID) (-20 <= PNN <= 20) | GeneraciÃ³n de Ã¡cido incierto (ID) (1 â‰¤ RPN â‰¤ 3 o 0.3 â‰¤ % de S â‰¤ 1) | GeneraciÃ³n de Ã¡cido incierto (ID) (-20 â‰¤ PNN â‰¤ 20 o 0.3 â‰¤ % de S â‰¤ 1)
1567 | CIA. MINERA FALDA VERDE | PLANTA FALDA VERDE | FALDA VERDE 23 | ORO | 228600 | INACTIVO | CUBETA | ATACAMA | CHAÃ‘ARAL | 7087880 | 339640 | 149 | 42 | 44 | 2.5 | 2.5 | 363 | 2.5 | 7 | 1.58 | 4600 | 302726.7 | 25252.94 | 2100 | 9625 | 33642.86 | 10117.65 | 232.3944 | 14504.84 | 4729.787 | 392.9577 | 0.005 | 0.46 | 4.71 | 173.17 | 29 | CIA. MINERA FALDA VERDE/PLANTA FALDA VERDE/ATACAMA/CHAÃ‘ARAL/FALDA VERDE 23 | 2 | As,Cu | 1343.1%,63.7% | 14.375 | 84.309 | 69.934 | 5.864974 | No genera Ã¡cido (NGA) (PN/PA > 3) | No genera Ã¡cido (NGA) (PNN > 20) | No genera Ã¡cido (NGA) (RPN > 3 o % de S < 0.3) | No genera Ã¡cido (NGA) (PNN > 20 o % de S < 0.3)
1568 | CIA. MINERA FALDA VERDE | PLANTA FALDA VERDE | FALDA VERDE 23 | ORO | 228600 | INACTIVO | CUBETA | ATACAMA | CHAÃ‘ARAL | 7087846 | 339605 | 209 | 60 | 42 | 2.5 | 6 | 196 | 6.36 | 10.79 | 6.79 | 1300 | 296660 | 27211.76 | 2580 | 11130 | 55428.57 | 13405.88 | 387.3239 | 10053.23 | 6721.277 | 589.4366 | 0.54 | 0.13 | 7.76 | 64.5 | 30 | CIA. MINERA FALDA VERDE/PLANTA FALDA VERDE/ATACAMA/CHAÃ‘ARAL/FALDA VERDE 23 | 2 | As,Cu | 437.5%,129.7% | 4.0625 | 138.904 | 134.8415 | 34.19175 | No genera Ã¡cido (NGA) (PN/PA > 3) | No genera Ã¡cido (NGA) (PNN > 20) | No genera Ã¡cido (NGA) (RPN > 3 o % de S < 0.3) | No genera Ã¡cido (NGA) (PNN > 20 o % de S < 0.3)
1569 | CIA. MINERA FALDA VERDE | PLANTA FALDA VERDE | FALDA VERDE 23 | ORO | N/A | INACTIVO | MURO | ATACAMA | CHAÃ‘ARAL | 7087828 | 339594 | 48 | 5 | 20 | 2.5 | 2.5 | 571 | 2.5 | 0.5 | 9.21 | 6900 | 365586.7 | 15458.82 | 1260 | 6020 | 2071.429 | 2192.157 | 77.46479 | 6788.71 | 1369.149 | 174.6479 | 1.26 | 0.69 | 0.29 | 303.16 | 35 | CIA. MINERA FALDA VERDE/PLANTA FALDA VERDE/ATACAMA/CHAÃ‘ARAL/FALDA VERDE 23 | 1 | As | 2426% | 21.5625 | 5.191 | -16.3715 | 0.240742 | Potencial de generador Ã¡cido (PAG) (PN/PA < 1) | GeneraciÃ³n de Ã¡cido incierto (ID) (-20 <= PNN <= 20) | GeneraciÃ³n de Ã¡cido incierto (ID) (1 â‰¤ RPN â‰¤ 3 o 0.3 â‰¤ % de S â‰¤ 1) | GeneraciÃ³n de Ã¡cido incierto (ID) (-20 â‰¤ PNN â‰¤ 20 o 0.3 â‰¤ % de S â‰¤ 1)
650 | CIA. MINERA FALDA VERDE | PLANTA FALDA VERDE | FALDA VERDE | COBRE | N/A | INACTIVO | MURO | ATACAMA | CHAÃ‘ARAL | 7087752 | 339648 | 71 | 129 | 31 | 76 | 67 | 47 | 2.5 | 27.58 | 1.52 | 50 | 272953.3 | 32214.71 | 3660 | 17185 | 50857.14 | 18970.59 | 619.7183 | 17101.61 | 9957.447 | 480.2817 | 0.005 | 0.01 | 7.12 | 10 | 9 | CIA. MINERA FALDA VERDE/PLANTA FALDA VERDE/ATACAMA/CHAÃ‘ARAL/FALDA VERDE | 0 | NA | NA | 0.3125 | 127.448 | 127.1355 | 407.8336 | No genera Ã¡cido (NGA) (PN/PA > 3) | No genera Ã¡cido (NGA) (PNN > 20) | No genera Ã¡cido (NGA) (RPN > 3 o % de S < 0.3) | No genera Ã¡cido (NGA) (PNN > 20 o % de S < 0.3)
645 | LOS COBRES DE ATACAMA | PLANTA LICEO MANUEL MALAGAES | TRANQUE DE RELAVE DE LOS COBRES DE ATACAMA | COBRE | 5808 | INACTIVO | CUBETA | ATACAMA | DIEGO DE ALMAGRO | 7080789 | 394956 | 767 | 143 | 41 | 73 | 154 | 94 | 14.01 | 35.9 | 3.02 | 17600 | 228060 | 36847.06 | 4200 | 34125 | 66000 | 27317.65 | 1084.507 | 7345.161 | 7551.064 | 458.4507 | 0.14 | 1.76 | 9.24 | 10 | 18 | LOS COBRES DE ATACAMA/PLANTA LICEO MANUEL MALAGAES/ATACAMA/DIEGO DE ALMAGRO/TRANQUE DE RELAVE DE LOS COBRES DE ATACAMA | 2 | Cu,V | 742.9%,10% | 55 | 165.396 | 110.396 | 3.0072 | No genera Ã¡cido (NGA) (PN/PA > 3) | No genera Ã¡cido (NGA) (PNN > 20) | No genera Ã¡cido (NGA) (RPN > 3 o % de S < 0.3) | No genera Ã¡cido (NGA) (PNN > 20 o % de S < 0.3)
644 | LOS COBRES DE ATACAMA | PLANTA LICEO MANUEL MALAGAES | TRANQUE DE RELAVE DE LOS COBRES DE ATACAMA | COBRE | N/A | INACTIVO | MURO | ATACAMA | DIEGO DE ALMAGRO | 7080769 | 394961 | 81 | 115 | 27 | 66 | 58 | 92 | 12.46 | 31.03 | 1.05 | 28800 | 235200 | 35152.94 | 2880 | 36015 | 56714.29 | 10960.78 | 1161.972 | 16656.45 | 5269.149 | 414.7887 | 0.005 | 2.88 | 7.94 | 10 | 19 | LOS COBRES DE ATACAMA/PLANTA LICEO MANUEL MALAGAES/ATACAMA/DIEGO DE ALMAGRO/TRANQUE DE RELAVE DE LOS COBRES DE ATACAMA | 0 | NA | NA | 90 | 142.126 | 52.126 | 1.579178 | GeneraciÃ³n de Ã¡cido incierto (ID) (1 <= PN/PA <= 3) | No genera Ã¡cido (NGA) (PNN > 20) | GeneraciÃ³n de Ã¡cido incierto (ID) (1 â‰¤ RPN â‰¤ 3 o 0.3 â‰¤ % de S â‰¤ 1) | No genera Ã¡cido (NGA) (PNN > 20 o % de S < 0.3)
648 | MINERA ALOE | PLANTA DIEGO DE ALMAGRO | EMBALSE DE RELAVE ALOE | COBREORO | 16860 | ACTIVO | CUBETA | ATACAMA | DIEGO DE ALMAGRO | 7079880 | 393469 | 8135 | 199 | 51 | 72 | 245 | 117 | 8.36 | 40.57 | 0.5 | 2000 | 217093.3 | 31976.47 | 5280 | 32410 | 25571.43 | 32966.67 | 774.6479 | 35835.48 | 7717.021 | 698.5915 | 0.1 | 0.2 | 3.58 | 10 | 17 | MINERA ALOE/PLANTA DIEGO DE ALMAGRO/ATACAMA/DIEGO DE ALMAGRO/EMBALSE DE RELAVE ALOE | 3 | Cu,V,Ag | 8839.6%,53.1%,1.4% | 6.25 | 64.082 | 57.832 | 10.25312 | No genera Ã¡cido (NGA) (PN/PA > 3) | No genera Ã¡cido (NGA) (PNN > 20) | No genera Ã¡cido (NGA) (RPN > 3 o % de S < 0.3) | No genera Ã¡cido (NGA) (PNN > 20 o % de S < 0.3)
647 | MINERA ALOE | PLANTA DIEGO DE ALMAGRO | EMBALSE DE RELAVE ALOE | COBREORO | N/A | ACTIVO | MURO | ATACAMA | DIEGO DE ALMAGRO | 7079875 | 393478 | 7658 | 139 | 109 | 66 | 484 | 896 | 174.39 | 29 | 2.24 | 36300 | 204260 | 36211.76 | 3180 | 50155 | 13285.71 | 9358.824 | 309.8592 | 19067.74 | 7260.638 | 371.1268 | 0.06 | 3.63 | 1.86 | 124.42 | 23 | MINERA ALOE/PLANTA DIEGO DE ALMAGRO/ATACAMA/DIEGO DE ALMAGRO/EMBALSE DE RELAVE ALOE | 7 | As,Cr,Cu,Pb,V,Zn,Mo | 936.8%,25.3%,8315.4%,49.3%,6.9%,34.4%,336% | 113.4375 | 33.294 | -80.1435 | 0.2935008 | Potencial de generador Ã¡cido (PAG) (PN/PA < 1) | Potencial de generador Ã¡cido (PAG) (PNN < -20) | Potencial de generador Ã¡cido (PAG) (RPN < 1 o % de S > 1) | Potencial de generador Ã¡cido (PAG) (PNN < 1 o % de S > 1)
156 | CODELCO | SALVADOR | CONVERTIDOR TENIENTE | COBREMOLIBDENO | 1200000 | ACTIVO | CUBETA | ATACAMA | DIEGO DE ALMAGRO | 7076513 | 452118 | 1412 | 144 | 674 | 58 | 1861 | 300 | 579.01 | 2.25 | 0.5 | 200 | 54460 | 15485.29 | 2340 | 269745 | 8571.429 | 7588.235 | 309.8592 | 4191.935 | 4646.809 | 218.3099 | 0.005 | 0.02 | 1.2 | 159.24 | 88 | CODELCO/SALVADOR/ATACAMA/DIEGO DE ALMAGRO/CONVERTIDOR TENIENTE | 6 | As,Cr,Cu,V,Zn,Mo | 1227%,674.7%,1451.6%,10.8%,416.9%,1347.5% | 0.625 | 21.48 | 20.855 | 34.368 | No genera Ã¡cido (NGA) (PN/PA > 3) | No genera Ã¡cido (NGA) (PNN > 20) | No genera Ã¡cido (NGA) (RPN > 3 o % de S < 0.3) | No genera Ã¡cido (NGA) (PNN > 20 o % de S < 0.3)
157 | CODELCO | SALVADOR | POTRERILLOS | COBREMOLIBDENO | 74974350 | INACTIVO | CUBETA | ATACAMA | DIEGO DE ALMAGRO | 7075406 | 450357 | 2673 | 143 | 36 | 79 | 103 | 120 | 78.66 | 3.83 | 11.7 | 2800 | 311266.7 | 45873.53 | 3780 | 9555 | 9071.429 | 12225.49 | 154.9296 | 6491.935 | 14106.38 | 349.2958 | 0.005 | 0.28 | 1.27 | 10 | 7 | CODELCO/SALVADOR/ATACAMA/DIEGO DE ALMAGRO/POTRERILLOS | 3 | Cu,V,Mo | 2837.4%,10%,96.6% | 8.75 | 22.733 | 13.983 | 2.598057 | GeneraciÃ³n de Ã¡cido incierto (ID) (1 <= PN/PA <= 3) | GeneraciÃ³n de Ã¡cido incierto (ID) (-20 <= PNN <= 20) | No genera Ã¡cido (NGA) (RPN > 3 o % de S < 0.3) | No genera Ã¡cido (NGA) (PNN > 20 o % de S < 0.3)
1581 | EDUARDO PAREDES MARTINEZ | PLANTA OMEGA | OMEGA 2 | ORO | 43645 | INACTIVO | CUBETA | ATACAMA | DIEGO DE ALMAGRO | 7041047 | 409105 | 217 | 165 | 80 | 2.5 | 42 | 265 | 9.83 | 0.5 | 2.78 | 1800 | 308980 | 28297.06 | 1740 | 50890 | 3571.429 | 5901.961 | 232.3944 | 370.9677 | 10372.34 | 174.6479 | 0.93 | 0.18 | 0.5 | 118.02 | 5 | EDUARDO PAREDES MARTINEZ/PLANTA OMEGA/ATACAMA/DIEGO DE ALMAGRO/OMEGA 2 | 3 | As,Cu,V | 883.5%,138.5%,26.9% | 5.625 | 8.95 | 3.325 | 1.591111 | GeneraciÃ³n de Ã¡cido incierto (ID) (1 <= PN/PA <= 3) | GeneraciÃ³n de Ã¡cido incierto (ID) (-20 <= PNN <= 20) | No genera Ã¡cido (NGA) (RPN > 3 o % de S < 0.3) | No genera Ã¡cido (NGA) (PNN > 20 o % de S < 0.3)
1582 | EDUARDO PAREDES MARTINEZ | PLANTA OMEGA | OMEGA 2 | ORO | 43645 | INACTIVO | CUBETA | ATACAMA | DIEGO DE ALMAGRO | 7041041 | 409115 | 184 | 163 | 63 | 2.5 | 34 | 261 | 11.98 | 0.5 | 1.47 | 1200 | 304266.7 | 28191.18 | 1920 | 54670 | 2357.143 | 6829.412 | 387.3239 | 853.2258 | 8712.766 | 196.4789 | 0.92 | 0.12 | 0.33 | 116.07 | 5 | EDUARDO PAREDES MARTINEZ/PLANTA OMEGA/ATACAMA/DIEGO DE ALMAGRO/OMEGA 2 | 3 | As,Cu,V | 867.2%,102.2%,25.4% | 3.75 | 5.907 | 2.157 | 1.5752 | GeneraciÃ³n de Ã¡cido incierto (ID) (1 <= PN/PA <= 3) | GeneraciÃ³n de Ã¡cido incierto (ID) (-20 <= PNN <= 20) | No genera Ã¡cido (NGA) (RPN > 3 o % de S < 0.3) | No genera Ã¡cido (NGA) (PNN > 20 o % de S < 0.3)
1574 | EDUARDO PAREDES MARTINEZ | PLANTA OMEGA | OMEGA 1 | ORO | 42000 | INACTIVO | CUBETA | ATACAMA | DIEGO DE ALMAGRO | 7041038 | 409175 | 8084 | 32 | 32 | 6 | 7535 | 2091 | 37.09 | 16.01 | 8.54 | 50 | 392186.7 | 10773.53 | 660 | 14105 | 6285.714 | 10623.53 | 774.6479 | 779.0323 | 2406.383 | 87.32394 | 0.005 | 0.01 | 0.88 | 1221.58 | 25 | EDUARDO PAREDES MARTINEZ/PLANTA OMEGA/ATACAMA/DIEGO DE ALMAGRO/OMEGA 1 | 4 | As,Cu,Pb,Zn | 10079.8%,8783.5%,248.5%,1993.1% | 0.3125 | 15.752 | 15.4395 | 50.4064 | No genera Ã¡cido (NGA) (PN/PA > 3) | GeneraciÃ³n de Ã¡cido incierto (ID) (-20 <= PNN <= 20) | No genera Ã¡cido (NGA) (RPN > 3 o % de S < 0.3) | No genera Ã¡cido (NGA) (PNN > 20 o % de S < 0.3)
1573 | EDUARDO PAREDES MARTINEZ | PLANTA OMEGA | OMEGA 1 | ORO | 42000 | INACTIVO | CUBETA | ATACAMA | DIEGO DE ALMAGRO | 7041037 | 409200 | 5162 | 54 | 55 | 5 | 4614 | 2269 | 37.75 | 18.78 | 3.88 | 500 | 382993.3 | 12229.41 | 900 | 22540 | 3000 | 7588.235 | 464.7887 | 927.4194 | 3194.681 | 109.1549 | 1.56 | 0.05 | 0.42 | 1332.46 | 5 | EDUARDO PAREDES MARTINEZ/PLANTA OMEGA/ATACAMA/DIEGO DE ALMAGRO/OMEGA 1 | 4 | As,Cu,Pb,Zn | 11003.8%,5572.5%,278.2%,1181.7% | 1.5625 | 7.518 | 5.9555 | 4.81152 | No genera Ã¡cido (NGA) (PN/PA > 3) | GeneraciÃ³n de Ã¡cido incierto (ID) (-20 <= PNN <= 20) | No genera Ã¡cido (NGA) (RPN > 3 o % de S < 0.3) | No genera Ã¡cido (NGA) (PNN > 20 o % de S < 0.3)
1577 | EDUARDO PAREDES MARTINEZ | PLANTA OMEGA | OMEGA 3 | ORO | 1950 | INACTIVO | CUBETA | ATACAMA | DIEGO DE ALMAGRO | 7041032 | 409147 | 123 | 151 | 61 | 2.5 | 16 | 200 | 10.03 | 3.31 | 2.05 | 7500 | 261753.3 | 36370.59 | 2340 | 56035 | 6857.143 | 12309.8 | 387.3239 | 3487.097 | 10621.28 | 283.8028 | 1.33 | 0.75 | 0.96 | 72.09 | 5 | EDUARDO PAREDES MARTINEZ/PLANTA OMEGA/ATACAMA/DIEGO DE ALMAGRO/OMEGA 3 | 3 | As,Cu,V | 500.8%,35.2%,16.2% | 23.4375 | 17.184 | -6.2535 | 0.733184 | Potencial de generador Ã¡cido (PAG) (PN/PA < 1) | GeneraciÃ³n de Ã¡cido incierto (ID) (-20 <= PNN <= 20) | GeneraciÃ³n de Ã¡cido incierto (ID) (1 â‰¤ RPN â‰¤ 3 o 0.3 â‰¤ % de S â‰¤ 1) | GeneraciÃ³n de Ã¡cido incierto (ID) (-20 â‰¤ PNN â‰¤ 20 o 0.3 â‰¤ % de S â‰¤ 1)
1575 | EDUARDO PAREDES MARTINEZ | PLANTA OMEGA | OMEGA 1 | ORO | N/A | INACTIVO | MURO | ATACAMA | DIEGO DE ALMAGRO | 7041027 | 409166 | 591 | 127 | 68 | 2.5 | 481 | 721 | 14.4 | 3.84 | 0.5 | 3000 | 296753.3 | 30732.35 | 1980 | 50785 | 4357.143 | 13911.76 | 774.6479 | 1854.839 | 9335.106 | 218.3099 | 0.005 | 0.3 | 0.61 | 387.46 | 5 | EDUARDO PAREDES MARTINEZ/PLANTA OMEGA/ATACAMA/DIEGO DE ALMAGRO/OMEGA 1 | 4 | As,Cu,Pb,Zn | 3128.8%,549.5%,20.2%,33.6% | 9.375 | 10.919 | 1.544 | 1.164693 | GeneraciÃ³n de Ã¡cido incierto (ID) (1 <= PN/PA <= 3) | GeneraciÃ³n de Ã¡cido incierto (ID) (-20 <= PNN <= 20) | GeneraciÃ³n de Ã¡cido incierto (ID) (1 â‰¤ RPN â‰¤ 3 o 0.3 â‰¤ % de S â‰¤ 1) | GeneraciÃ³n de Ã¡cido incierto (ID) (-20 â‰¤ PNN â‰¤ 20 o 0.3 â‰¤ % de S â‰¤ 1)
1576 | EDUARDO PAREDES MARTINEZ | PLANTA OMEGA | OMEGA 3 | ORO | 1950 | INACTIVO | CUBETA | ATACAMA | DIEGO DE ALMAGRO | 7041020 | 409166 | 2644 | 86 | 44 | 2.5 | 2307 | 1104 | 57.07 | 3.28 | 0.5 | 700 | 334366.7 | 26073.53 | 1740 | 32375 | 4285.714 | 11719.61 | 619.7183 | 779.0323 | 9003.191 | 218.3099 | 0.89 | 0.07 | 0.6 | 610.26 | 5 | EDUARDO PAREDES MARTINEZ/PLANTA OMEGA/ATACAMA/DIEGO DE ALMAGRO/OMEGA 3 | 5 | As,Cu,Pb,Zn,Mo | 4985.5%,2805.5%,84%,540.8%,42.7% | 2.1875 | 10.74 | 8.5525 | 4.909714 | No genera Ã¡cido (NGA) (PN/PA > 3) | GeneraciÃ³n de Ã¡cido incierto (ID) (-20 <= PNN <= 20) | No genera Ã¡cido (NGA) (RPN > 3 o % de S < 0.3) | No genera Ã¡cido (NGA) (PNN > 20 o % de S < 0.3)
1580 | EDUARDO PAREDES MARTINEZ | PLANTA OMEGA | OMEGA 2 | ORO | 43645 | INACTIVO | CUBETA | ATACAMA | DIEGO DE ALMAGRO | 7041020 | 409107 | 172 | 237 | 78 | 2.5 | 29 | 283 | 10.97 | 2.97 | 0.5 | 7400 | 232586.7 | 43676.47 | 2340 | 62580 | 11071.43 | 12900 | 464.7887 | 1595.161 | 13650 | 240.1408 | 2.4 | 0.74 | 1.55 | 128.21 | 5 | EDUARDO PAREDES MARTINEZ/PLANTA OMEGA/ATACAMA/DIEGO DE ALMAGRO/OMEGA 2 | 3 | As,Cu,V | 968.4%,89%,82.3% | 23.125 | 27.745 | 4.62 | 1.199784 | GeneraciÃ³n de Ã¡cido incierto (ID) (1 <= PN/PA <= 3) | GeneraciÃ³n de Ã¡cido incierto (ID) (-20 <= PNN <= 20) | GeneraciÃ³n de Ã¡cido incierto (ID) (1 â‰¤ RPN â‰¤ 3 o 0.3 â‰¤ % de S â‰¤ 1) | GeneraciÃ³n de Ã¡cido incierto (ID) (-20 â‰¤ PNN â‰¤ 20 o 0.3 â‰¤ % de S â‰¤ 1)
1579 | EDUARDO PAREDES MARTINEZ | PLANTA OMEGA | OMEGA 2 | ORO | N/A | INACTIVO | MURO | ATACAMA | DIEGO DE ALMAGRO | 7041019 | 409094 | 187 | 117 | 58 | 2.5 | 2.5 | 239 | 10.89 | 0.5 | 0.5 | 11800 | 282893.3 | 32002.94 | 1740 | 45815 | 9571.429 | 8600 | 464.7887 | 1446.774 | 11202.13 | 218.3099 | 2.1 | 1.18 | 1.34 | 102.19 | 5 | EDUARDO PAREDES MARTINEZ/PLANTA OMEGA/ATACAMA/DIEGO DE ALMAGRO/OMEGA 2 | 2 | As,Cu | 751.6%,105.5% | 36.875 | 23.986 | -12.889 | 0.6504678 | Potencial de generador Ã¡cido (PAG) (PN/PA < 1) | GeneraciÃ³n de Ã¡cido incierto (ID) (-20 <= PNN <= 20) | Potencial de generador Ã¡cido (PAG) (RPN < 1 o % de S > 1) | GeneraciÃ³n de Ã¡cido incierto (ID) (-20 â‰¤ PNN â‰¤ 20 o 0.3 â‰¤ % de S â‰¤ 1)
1578 | EDUARDO PAREDES MARTINEZ | PLANTA OMEGA | OMEGA 3 | ORO | 1950 | INACTIVO | CUBETA | ATACAMA | DIEGO DE ALMAGRO | 7041018 | 409153 | 1246 | 90 | 36 | 9 | 452 | 207 | 99.58 | 4.47 | 2.4 | 700 | 313413.3 | 40129.41 | 3840 | 18760 | 3785.714 | 13152.94 | 697.1831 | 445.1613 | 19085.11 | 414.7887 | 1.62 | 0.07 | 0.53 | 69.35 | 29 | EDUARDO PAREDES MARTINEZ/PLANTA OMEGA/ATACAMA/DIEGO DE ALMAGRO/OMEGA 3 | 4 | As,Cu,Zn,Mo | 477.9%,1269.2%,25.6%,149% | 2.1875 | 9.487 | 7.2995 | 4.336914 | No genera Ã¡cido (NGA) (PN/PA > 3) | GeneraciÃ³n de Ã¡cido incierto (ID) (-20 <= PNN <= 20) | No genera Ã¡cido (NGA) (RPN > 3 o % de S < 0.3) | No genera Ã¡cido (NGA) (PNN > 20 o % de S < 0.3)
641 | SLM NENITA PRIMERA | PLANTA NENITA I | TRANQUE DE RELAVE DE SLM NENITA PRIMERA | ORO | N/A | ACTIVO | MURO | ATACAMA | DIEGO DE ALMAGRO | 7040920 | 410278 | 113 | 141 | 61 | 89 | 74 | 42 | 2.5 | 40.31 | 3.29 | 50 | 280000 | 39520.59 | 3840 | 19705 | 26142.86 | 31111.76 | 619.7183 | 7753.226 | 12405.32 | 283.8028 | 0.005 | 0.01 | 3.66 | 10 | 11 | SLM NENITA PRIMERA/PLANTA NENITA I/ATACAMA/DIEGO DE ALMAGRO/TRANQUE DE RELAVE DE SLM NENITA PRIMERA | 3 | Cu,V,Ag | 24.2%,8.5%,0.8% | 0.3125 | 65.514 | 65.2015 | 209.6448 | No genera Ã¡cido (NGA) (PN/PA > 3) | No genera Ã¡cido (NGA) (PNN > 20) | No genera Ã¡cido (NGA) (RPN > 3 o % de S < 0.3) | No genera Ã¡cido (NGA) (PNN > 20 o % de S < 0.3)
642 | SLM NENITA PRIMERA | PLANTA NENITA I | TRANQUE DE RELAVE DE SLM NENITA PRIMERA | ORO | 38800 | ACTIVO | CUBETA | ATACAMA | DIEGO DE ALMAGRO | 7040882 | 410302 | 3747 | 147 | 93 | 82 | 214 | 1060 | 18.34 | 29.68 | 2.27 | 2500 | 265020 | 34173.53 | 3300 | 49980 | 16785.71 | 24198.04 | 1239.437 | 3301.613 | 10247.87 | 283.8028 | 2.41 | 0.25 | 2.35 | 157.06 | 26 | SLM NENITA PRIMERA/PLANTA NENITA I/ATACAMA/DIEGO DE ALMAGRO/TRANQUE DE RELAVE DE SLM NENITA PRIMERA | 5 | As,Cr,Cu,Pb,V | 1208.8%,6.9%,4017.6%,76.7%,13.1% | 7.8125 | 42.065 | 34.2525 | 5.38432 | No genera Ã¡cido (NGA) (PN/PA > 3) | No genera Ã¡cido (NGA) (PNN > 20) | No genera Ã¡cido (NGA) (RPN > 3 o % de S < 0.3) | No genera Ã¡cido (NGA) (PNN > 20 o % de S < 0.3)
1583 | OSCAR ROJAS GARIN | PLANTA GOLD SILVER | GOLD SILVER | ORO | 14400 | INACTIVO | CUBETA | ATACAMA | DIEGO DE ALMAGRO | 7040453 | 409688 | 2982 | 171 | 52 | 2.5 | 2182 | 323 | 19.43 | 7.57 | 0.5 | 7500 | 226053.3 | 40844.12 | 3300 | 50890 | 32500 | 30100 | 2866.197 | 2188.71 | 9293.617 | 283.8028 | 2.65 | 0.75 | 4.55 | 142.97 | 5 | OSCAR ROJAS GARIN/PLANTA GOLD SILVER/ATACAMA/DIEGO DE ALMAGRO/GOLD SILVER | 4 | As,Cu,V,Zn | 1091.4%,3176.9%,31.5%,506.1% | 23.4375 | 81.445 | 58.0075 | 3.474987 | No genera Ã¡cido (NGA) (PN/PA > 3) | No genera Ã¡cido (NGA) (PNN > 20) | No genera Ã¡cido (NGA) (RPN > 3 o % de S < 0.3) | No genera Ã¡cido (NGA) (PNN > 20 o % de S < 0.3)
1587 | OSCAR ROJAS GARIN | PLANTA GOLD SILVER | GOLD SILVER | ORO | N/A | INACTIVO | MURO | ATACAMA | DIEGO DE ALMAGRO | 7040443 | 409592 | 3854 | 180 | 36 | 7 | 335 | 153 | 70.23 | 7.06 | 3.23 | 5600 | 202066.7 | 56329.41 | 2400 | 41790 | 29571.43 | 30437.25 | 2169.014 | 3301.613 | 16346.81 | 327.4648 | 4.66 | 0.56 | 4.14 | 10 | 5 | OSCAR ROJAS GARIN/PLANTA GOLD SILVER/ATACAMA/DIEGO DE ALMAGRO/GOLD SILVER | 3 | Cu,V,Mo | 4135.2%,38.5%,75.6% | 17.5 | 74.106 | 56.606 | 4.234629 | No genera Ã¡cido (NGA) (PN/PA > 3) | No genera Ã¡cido (NGA) (PNN > 20) | No genera Ã¡cido (NGA) (RPN > 3 o % de S < 0.3) | No genera Ã¡cido (NGA) (PNN > 20 o % de S < 0.3)
1585 | OSCAR ROJAS GARIN | PLANTA GOLD SILVER | GOLD SILVER | ORO | 14400 | INACTIVO | CUBETA | ATACAMA | DIEGO DE ALMAGRO | 7040442 | 409657 | 3775 | 207 | 47 | 17 | 191 | 138 | 69.04 | 7.65 | 5.41 | 2900 | 248080 | 49394.12 | 2700 | 23590 | 28571.43 | 32039.22 | 2943.662 | 2374.194 | 18089.36 | 567.6056 | 0.75 | 0.29 | 4 | 10 | 5 | OSCAR ROJAS GARIN/PLANTA GOLD SILVER/ATACAMA/DIEGO DE ALMAGRO/GOLD SILVER | 3 | Cu,V,Mo | 4048.4%,59.2%,72.6% | 9.0625 | 71.6 | 62.5375 | 7.90069 | No genera Ã¡cido (NGA) (PN/PA > 3) | No genera Ã¡cido (NGA) (PNN > 20) | No genera Ã¡cido (NGA) (RPN > 3 o % de S < 0.3) | No genera Ã¡cido (NGA) (PNN > 20 o % de S < 0.3)
1586 | OSCAR ROJAS GARIN | PLANTA GOLD SILVER | GOLD SILVER | ORO | 14400 | INACTIVO | CUBETA | ATACAMA | DIEGO DE ALMAGRO | 7040440 | 409611 | 3551 | 178 | 31 | 10 | 285 | 172 | 81.32 | 7.34 | 1.97 | 5900 | 214760 | 50717.65 | 2580 | 42385 | 30785.71 | 29762.75 | 2246.479 | 2967.742 | 15765.96 | 349.2958 | 0.44 | 0.59 | 4.31 | 10 | 5 | OSCAR ROJAS GARIN/PLANTA GOLD SILVER/ATACAMA/DIEGO DE ALMAGRO/GOLD SILVER | 3 | Cu,V,Mo | 3802.2%,36.9%,103.3% | 18.4375 | 77.149 | 58.7115 | 4.184353 | No genera Ã¡cido (NGA) (PN/PA > 3) | No genera Ã¡cido (NGA) (PNN > 20) | No genera Ã¡cido (NGA) (RPN > 3 o % de S < 0.3) | No genera Ã¡cido (NGA) (PNN > 20 o % de S < 0.3)
1590 | J. FONSECA | SIN NOMBRE | TRANQUE J. FONSECA | OROCOBRE | 1800 | INACTIVO | CUBETA | ATACAMA | DIEGO DE ALMAGRO | 7040323 | 409682 | 4610 | 173 | 61 | 14 | 400 | 208 | 12.53 | 7.51 | 3.04 | 50 | 232913.3 | 33326.47 | 3060 | 39235 | 60857.14 | 36760.78 | 4492.958 | 2893.548 | 9376.596 | 261.9718 | 11.31 | 0.01 | 8.52 | 10 | 5 | J. FONSECA/SIN NOMBRE/ATACAMA/DIEGO DE ALMAGRO/TRANQUE J. FONSECA | 3 | Cu,V,Zn | 4965.9%,33.1%,11.1% | 0.3125 | 152.508 | 152.1955 | 488.0256 | No genera Ã¡cido (NGA) (PN/PA > 3) | No genera Ã¡cido (NGA) (PNN > 20) | No genera Ã¡cido (NGA) (RPN > 3 o % de S < 0.3) | No genera Ã¡cido (NGA) (PNN > 20 o % de S < 0.3)
1589 | J. FONSECA | SIN NOMBRE | TRANQUE J. FONSECA | OROCOBRE | 1800 | INACTIVO | CUBETA | ATACAMA | DIEGO DE ALMAGRO | 7040314 | 409647 | 1763 | 161 | 121 | 16 | 233 | 105 | 8.61 | 4.82 | 2.45 | 2500 | 256713.3 | 41002.94 | 3540 | 31605 | 26071.43 | 40976.47 | 2014.085 | 7122.581 | 16139.36 | 283.8028 | 2.54 | 0.25 | 3.65 | 10 | 5 | J. FONSECA/SIN NOMBRE/ATACAMA/DIEGO DE ALMAGRO/TRANQUE J. FONSECA | 3 | Cr,Cu,V | 39.1%,1837.4%,23.8% | 7.8125 | 65.335 | 57.5225 | 8.36288 | No genera Ã¡cido (NGA) (PN/PA > 3) | No genera Ã¡cido (NGA) (PNN > 20) | No genera Ã¡cido (NGA) (RPN > 3 o % de S < 0.3) | No genera Ã¡cido (NGA) (PNN > 20 o % de S < 0.3)
1588 | MARTIN HERNANDEZ | PLANTA HERNANDEZ | TRANQUE DE RELAVE MARTIN HERNANDEZ | COBRE | 12071 | INACTIVO | CUBETA | ATACAMA | DIEGO DE ALMAGRO | 7040270 | 409294 | 3529 | 196 | 78 | 7 | 1030 | 278 | 8.95 | 7.21 | 1.66 | 400 | 285413.3 | 32902.94 | 2760 | 43225 | 18142.86 | 22764.71 | 3021.127 | 2670.968 | 7509.574 | 261.9718 | 7.19 | 0.04 | 2.54 | 10 | 5 | MARTIN HERNANDEZ/PLANTA HERNANDEZ/ATACAMA/DIEGO DE ALMAGRO/TRANQUE DE RELAVE MARTIN HERNANDEZ | 3 | Cu,V,Zn | 3778%,50.8%,186.1% | 1.25 | 45.466 | 44.216 | 36.3728 | No genera Ã¡cido (NGA) (PN/PA > 3) | No genera Ã¡cido (NGA) (PNN > 20) | No genera Ã¡cido (NGA) (RPN > 3 o % de S < 0.3) | No genera Ã¡cido (NGA) (PNN > 20 o % de S < 0.3)
19 | CIA. MINERA MANTOS DE ORO | LA COIPA | RAHCO | PLATAORO | 129600000 | INACTIVO | FILTRADO | ATACAMA | COPIAPO | 7032556 | 472092 | 263 | 128 | 61 | 74 | 140 | 5238 | 5.99 | 81.18 | 0.5 | 51600 | 278040 | 36900 | 2940 | 14315 | 7214.286 | 674.5098 | 852.1127 | 3079.032 | 11575.53 | 349.2958 | 0.005 | 5.16 | 1.01 | 7111.83 | 9 | CIA. MINERA MANTOS DE ORO/LA COIPA/ATACAMA/COPIAPO/RAHCO | 4 | As,Cu,Pb,Ag | 59165.2%,189%,773%,103% | 161.25 | 18.079 | -143.171 | 0.1121178 | Potencial de generador Ã¡cido (PAG) (PN/PA < 1) | Potencial de generador Ã¡cido (PAG) (PNN < -20) | Potencial de generador Ã¡cido (PAG) (RPN < 1 o % de S > 1) | Potencial de generador Ã¡cido (PAG) (PNN < 1 o % de S > 1)
18 | CIA. MINERA MANTOS DE ORO | LA COIPA | RAKITO | PLATAORO | 842450 | INACTIVO | FILTRADO | ATACAMA | COPIAPO | 7032375 | 472865 | 54 | 129 | 75 | 71 | 105 | 4890 | 2.5 | 0.5 | 1.68 | 48900 | 288680 | 37535.29 | 2880 | 15225 | 2642.857 | 337.2549 | 154.9296 | 2930.645 | 11741.49 | 371.1268 | 0.01 | 4.89 | 0.37 | 6585.39 | 8 | CIA. MINERA MANTOS DE ORO/LA COIPA/ATACAMA/COPIAPO/RAKITO | 2 | As,Pb | 54778.2%,715% | 152.8125 | 6.623 | -146.1895 | 0.0433407 | Potencial de generador Ã¡cido (PAG) (PN/PA < 1) | Potencial de generador Ã¡cido (PAG) (PNN < -20) | Potencial de generador Ã¡cido (PAG) (RPN < 1 o % de S > 1) | Potencial de generador Ã¡cido (PAG) (PNN < 1 o % de S > 1)
1572 | CIA. MINERA HUASCO | PLANTA RIO HUASCO | RIO HUASCO | S/I | 653602 | INACTIVO | CUBETA | ATACAMA | CALDERA | 7009057 | 319871 | 576 | 71 | 65 | 17 | 4871 | 1514 | 16.22 | 15.3 | 4.51 | 1400 | 123760 | 19323.53 | 2280 | 23765 | 194071.4 | 37603.92 | 5577.465 | 5861.29 | 7800 | 371.1268 | 1.35 | 0.14 | 27.17 | 956.69 | 52 | CIA. MINERA HUASCO/PLANTA RIO HUASCO/ATACAMA/CALDERA/RIO HUASCO | 4 | As,Cu,Pb,Zn | 7872.4%,533%,152.3%,1253.1% | 4.375 | 486.343 | 481.968 | 111.1641 | No genera Ã¡cido (NGA) (PN/PA > 3) | No genera Ã¡cido (NGA) (PNN > 20) | No genera Ã¡cido (NGA) (RPN > 3 o % de S < 0.3) | No genera Ã¡cido (NGA) (PNN > 20 o % de S < 0.3)
1570 | CIA. MINERA HUASCO | PLANTA RIO HUASCO | RIO HUASCO | S/I | 653602 | INACTIVO | CUBETA | ATACAMA | CALDERA | 7009041 | 319938 | 1117 | 79 | 76 | 24 | 5437 | 2313 | 8.42 | 11.5 | 8.88 | 1600 | 118113.3 | 21970.59 | 2340 | 25515 | 175357.1 | 55309.8 | 5500 | 6900 | 8131.915 | 371.1268 | 0.34 | 0.16 | 24.55 | 1512.13 | 87 | CIA. MINERA HUASCO/PLANTA RIO HUASCO/ATACAMA/CALDERA/RIO HUASCO | 4 | As,Cu,Pb,Zn | 12501.1%,1127.5%,285.5%,1410.3% | 5 | 439.445 | 434.445 | 87.889 | No genera Ã¡cido (NGA) (PN/PA > 3) | No genera Ã¡cido (NGA) (PNN > 20) | No genera Ã¡cido (NGA) (RPN > 3 o % de S < 0.3) | No genera Ã¡cido (NGA) (PNN > 20 o % de S < 0.3)
1571 | CIA. MINERA HUASCO | PLANTA RIO HUASCO | RIO HUASCO | S/I | 653602 | INACTIVO | CUBETA | ATACAMA | CALDERA | 7008984 | 320027 | 523 | 65 | 58 | 16 | 4688 | 1332 | 13.8 | 14.84 | 4.24 | 3700 | 131926.7 | 19244.12 | 2040 | 22820 | 176785.7 | 40049.02 | 5732.394 | 8569.355 | 7882.979 | 371.1268 | 1.18 | 0.37 | 24.75 | 829.04 | 55 | CIA. MINERA HUASCO/PLANTA RIO HUASCO/ATACAMA/CALDERA/RIO HUASCO | 4 | As,Cu,Pb,Zn | 6808.7%,474.7%,122%,1202.2% | 11.5625 | 443.025 | 431.4625 | 38.31568 | No genera Ã¡cido (NGA) (PN/PA > 3) | No genera Ã¡cido (NGA) (PNN > 20) | No genera Ã¡cido (NGA) (RPN > 3 o % de S < 0.3) | No genera Ã¡cido (NGA) (PNN > 20 o % de S < 0.3)
616 | CIA. MINERA DEL PACIFICO | CERRO NEGRO NORTE | CERRO NEGRO NORTE | HIERRO | 100000000 | ACTIVO | CUBETA | ATACAMA | COPIAPO | 6998954 | 365018 | 1203 | 116 | 195 | 85 | 25 | 17 | 22.98 | 7.91 | 0.5 | 16800 | 168140 | 28164.71 | 2280 | 101535 | 34214.29 | 51600 | 1394.366 | 15803.23 | 3443.617 | 1680.986 | 0.06 | 1.68 | 4.79 | 10 | 73 | CIA. MINERA DEL PACIFICO/CERRO NEGRO NORTE/ATACAMA/COPIAPO/CERRO NEGRO NORTE | 2 | Cr,Cu | 124.1%,1222% | 52.5 | 85.741 | 33.241 | 1.633162 | GeneraciÃ³n de Ã¡cido incierto (ID) (1 <= PN/PA <= 3) | No genera Ã¡cido (NGA) (PNN > 20) | GeneraciÃ³n de Ã¡cido incierto (ID) (1 â‰¤ RPN â‰¤ 3 o 0.3 â‰¤ % de S â‰¤ 1) | No genera Ã¡cido (NGA) (PNN > 20 o % de S < 0.3)
615 | CIA. MINERA DEL PACIFICO | CERRO NEGRO NORTE | CERRO NEGRO NORTE | HIERRO | N/A | ACTIVO | MURO | ATACAMA | COPIAPO | 6998430 | 365151 | 35 | 195 | 93 | 78 | 61 | 26 | 2.5 | 2.22 | 6.15 | 50 | 300673.3 | 36026.47 | 5940 | 21315 | 29214.29 | 17790.2 | 542.2535 | 12650 | 8754.255 | 480.2817 | 0.09 | 0.01 | 4.09 | 10 | 11 | CIA. MINERA DEL PACIFICO/CERRO NEGRO NORTE/ATACAMA/COPIAPO/CERRO NEGRO NORTE | 2 | Cr,V | 6.9%,50% | 0.3125 | 73.211 | 72.8985 | 234.2752 | No genera Ã¡cido (NGA) (PN/PA > 3) | No genera Ã¡cido (NGA) (PNN > 20) | No genera Ã¡cido (NGA) (RPN > 3 o % de S < 0.3) | No genera Ã¡cido (NGA) (PNN > 20 o % de S < 0.3)
1395 | CMC SALI HOCHSCHILD S.A | BODEGA ALTO | BODEGA ALTO 4 | COBREORO | N/A | INACTIVO | MURO | ATACAMA | COPIAPO | 6973830.412 | 364611.306 | 460 | 83 | 77 | 30 | 2.5 | 71 | 6.35 | 0.5 | 1.87 | 13800 | 222180 | 25200 | 1860 | 90265 | 35642.86 | 32207.84 | 852.1127 | 10943.55 | 4148.936 | 633.0986 | 0.5 | 1.38 | 4.99 | 10 | 10 | CMC SALI HOCHSCHILD S.A/BODEGA ALTO/ATACAMA/COPIAPO/BODEGA ALTO 4 | 1 | Cu | 405.5% | 43.125 | 89.321 | 46.196 | 2.071212 | GeneraciÃ³n de Ã¡cido incierto (ID) (1 <= PN/PA <= 3) | No genera Ã¡cido (NGA) (PNN > 20) | GeneraciÃ³n de Ã¡cido incierto (ID) (1 â‰¤ RPN â‰¤ 3 o 0.3 â‰¤ % de S â‰¤ 1) | No genera Ã¡cido (NGA) (PNN > 20 o % de S < 0.3)
23 | CMC SALI HOCHSCHILD S.A | BODEGA ALTO | BODEGA ALTO 4 | COBREORO | 773398 | INACTIVO | CUBETA | ATACAMA | COPIAPO | 6973797 | 364522 | 530 | 85 | 94 | 97 | 27 | 12 | 10.25 | 6.15 | 0.5 | 14200 | 220733.3 | 18079.41 | 1380 | 94430 | 24214.29 | 33219.61 | 542.2535 | 12056.45 | 414.8936 | 676.7606 | 0.005 | 1.42 | 3.39 | 10 | 41 | CMC SALI HOCHSCHILD S.A/BODEGA ALTO/ATACAMA/COPIAPO/BODEGA ALTO 4 | 2 | Cr,Cu | 8%,482.4% | 44.375 | 60.681 | 16.306 | 1.367459 | GeneraciÃ³n de Ã¡cido incierto (ID) (1 <= PN/PA <= 3) | GeneraciÃ³n de Ã¡cido incierto (ID) (-20 <= PNN <= 20) | GeneraciÃ³n de Ã¡cido incierto (ID) (1 â‰¤ RPN â‰¤ 3 o 0.3 â‰¤ % de S â‰¤ 1) | GeneraciÃ³n de Ã¡cido incierto (ID) (-20 â‰¤ PNN â‰¤ 20 o 0.3 â‰¤ % de S â‰¤ 1)
1394 | CMC SALI HOCHSCHILD S.A | BODEGA ALTO | BODEGA ALTO 3 | COBREORO | 4673812 | INACTIVO | CUBETA | ATACAMA | COPIAPO | 6973753.496 | 365246.502 | 695 | 80 | 57 | 48 | 2.5 | 85 | 2.5 | 5.39 | 0.5 | 19200 | 210326.7 | 27052.94 | 2160 | 66640 | 57714.29 | 54635.29 | 1394.366 | 10387.1 | 3443.617 | 720.4225 | 0.41 | 1.92 | 8.08 | 10 | 48 | CMC SALI HOCHSCHILD S.A/BODEGA ALTO/ATACAMA/COPIAPO/BODEGA ALTO 3 | 1 | Cu | 663.7% | 60 | 144.632 | 84.632 | 2.410533 | GeneraciÃ³n de Ã¡cido incierto (ID) (1 <= PN/PA <= 3) | No genera Ã¡cido (NGA) (PNN > 20) | GeneraciÃ³n de Ã¡cido incierto (ID) (1 â‰¤ RPN â‰¤ 3 o 0.3 â‰¤ % de S â‰¤ 1) | No genera Ã¡cido (NGA) (PNN > 20 o % de S < 0.3)
1393 | CMC SALI HOCHSCHILD S.A | BODEGA ALTO | BODEGA ALTO 3 | COBREORO | 4673812 | INACTIVO | CUBETA | ATACAMA | COPIAPO | 6973737.694 | 365473.623 | 909 | 67 | 57 | 33 | 124 | 123 | 9.14 | 0.5 | 4.52 | 17800 | 199220 | 23373.53 | 1800 | 78155 | 78642.86 | 40723.53 | 1471.831 | 8754.839 | 4688.298 | 676.7606 | 0.01 | 1.78 | 11.01 | 10 | 26 | CMC SALI HOCHSCHILD S.A/BODEGA ALTO/ATACAMA/COPIAPO/BODEGA ALTO 3 | 1 | Cu | 898.9% | 55.625 | 197.079 | 141.454 | 3.542993 | No genera Ã¡cido (NGA) (PN/PA > 3) | No genera Ã¡cido (NGA) (PNN > 20) | No genera Ã¡cido (NGA) (RPN > 3 o % de S < 0.3) | No genera Ã¡cido (NGA) (PNN > 20 o % de S < 0.3)
1392 | CMC SALI HOCHSCHILD S.A | BODEGA ALTO | BODEGA ALTO 3 | COBREORO | 4673812 | INACTIVO | CUBETA | ATACAMA | COPIAPO | 6973703 | 365444 | 619 | 83 | 57 | 43 | 2.5 | 93 | 6.21 | 0.5 | 0.5 | 22100 | 192920 | 24644.12 | 1800 | 96285 | 47714.29 | 37603.92 | 1007.042 | 8532.258 | 3319.149 | 633.0986 | 0.005 | 2.21 | 6.68 | 10 | 43 | CMC SALI HOCHSCHILD S.A/BODEGA ALTO/ATACAMA/COPIAPO/BODEGA ALTO 3 | 1 | Cu | 580.2% | 69.0625 | 119.572 | 50.5095 | 1.731359 | GeneraciÃ³n de Ã¡cido incierto (ID) (1 <= PN/PA <= 3) | No genera Ã¡cido (NGA) (PNN > 20) | GeneraciÃ³n de Ã¡cido incierto (ID) (1 â‰¤ RPN â‰¤ 3 o 0.3 â‰¤ % de S â‰¤ 1) | No genera Ã¡cido (NGA) (PNN > 20 o % de S < 0.3)
1399 | DOMINGO GUGGIANA | PLANTA GUGGIANA | GUGGIANA | OROCOBRE | 106500 | INACTIVO | CUBETA | ATACAMA | COPIAPO | 6973674.971 | 365991 | 234 | 183 | 67 | 6 | 2.5 | 28 | 2.5 | 11.66 | 4.86 | 50 | 261660 | 42564.71 | 3780 | 28385 | 45142.86 | 39121.57 | 697.1831 | 12538.71 | 5808.511 | 480.2817 | 0.26 | 0.01 | 6.32 | 10 | 5 | DOMINGO GUGGIANA/PLANTA GUGGIANA/ATACAMA/COPIAPO/GUGGIANA | 2 | Cu,V | 157.1%,40.8% | 0.3125 | 113.128 | 112.8155 | 362.0096 | No genera Ã¡cido (NGA) (PN/PA > 3) | No genera Ã¡cido (NGA) (PNN > 20) | No genera Ã¡cido (NGA) (RPN > 3 o % de S < 0.3) | No genera Ã¡cido (NGA) (PNN > 20 o % de S < 0.3)
22 | CMC SALI HOCHSCHILD S.A | BODEGA ALTO | BODEGA ALTO 3 | COBREORO | 4673812 | INACTIVO | CUBETA | ATACAMA | COPIAPO | 6973655 | 364366 | 1401 | 99 | 95 | 68 | 56 | 106 | 10.96 | 0.5 | 2.28 | 16900 | 176493.3 | 19588.24 | 2340 | 84980 | 100428.6 | 25209.8 | 1394.366 | 10943.55 | 3070.213 | 720.4225 | 0.005 | 1.69 | 14.06 | 10 | 36 | CMC SALI HOCHSCHILD S.A/BODEGA ALTO/ATACAMA/COPIAPO/BODEGA ALTO 3 | 2 | Cr,Cu | 9.2%,1439.6% | 52.8125 | 251.674 | 198.8615 | 4.765425 | No genera Ã¡cido (NGA) (PN/PA > 3) | No genera Ã¡cido (NGA) (PNN > 20) | No genera Ã¡cido (NGA) (RPN > 3 o % de S < 0.3) | No genera Ã¡cido (NGA) (PNN > 20 o % de S < 0.3)
1397 | DOMINGO GUGGIANA | PLANTA GUGGIANA | GUGGIANA | OROCOBRE | 106500 | INACTIVO | CUBETA | ATACAMA | COPIAPO | 6973623.155 | 365953.993 | 1171 | 177 | 84 | 8 | 37 | 53 | 2.5 | 4.31 | 4.1 | 500 | 257646.7 | 43147.06 | 3360 | 28560 | 36642.86 | 41566.67 | 852.1127 | 7679.032 | 10040.43 | 414.7887 | 0.32 | 0.05 | 5.13 | 10 | 5 | DOMINGO GUGGIANA/PLANTA GUGGIANA/ATACAMA/COPIAPO/GUGGIANA | 2 | Cu,V | 1186.8%,36.2% | 1.5625 | 91.827 | 90.2645 | 58.76928 | No genera Ã¡cido (NGA) (PN/PA > 3) | No genera Ã¡cido (NGA) (PNN > 20) | No genera Ã¡cido (NGA) (RPN > 3 o % de S < 0.3) | No genera Ã¡cido (NGA) (PNN > 20 o % de S < 0.3)
1398 | DOMINGO GUGGIANA | PLANTA GUGGIANA | GUGGIANA | OROCOBRE | 106500 | INACTIVO | CUBETA | ATACAMA | COPIAPO | 6973601.415 | 365992.516 | 4241 | 166 | 63 | 2.5 | 26 | 80 | 7.8 | 0.5 | 2.75 | 700 | 310053.3 | 26364.71 | 2700 | 32060 | 23142.86 | 23439.22 | 542.2535 | 4711.29 | 5850 | 414.7887 | 0.43 | 0.07 | 3.24 | 10 | 5 | DOMINGO GUGGIANA/PLANTA GUGGIANA/ATACAMA/COPIAPO/GUGGIANA | 2 | Cu,V | 4560.4%,27.7% | 2.1875 | 57.996 | 55.8085 | 26.51246 | No genera Ã¡cido (NGA) (PN/PA > 3) | No genera Ã¡cido (NGA) (PNN > 20) | No genera Ã¡cido (NGA) (RPN > 3 o % de S < 0.3) | No genera Ã¡cido (NGA) (PNN > 20 o % de S < 0.3)
1396 | DUEÃ‘O DESCONOCIDO | PLANTA LA CHIMBA | TRANQUE DE RELAVE PLANTA LA CHIMBA | COBRE | 10500 | ABANDONADO | CUBETA | ATACAMA | COPIAPO | 6973464.973 | 366089.762 | 1286 | 141 | 73 | 10 | 2.5 | 32 | 17.08 | 13.95 | 2.55 | 14400 | 225493.3 | 29355.88 | 2460 | 68250 | 16785.71 | 49745.1 | 309.8592 | 10016.13 | 7343.617 | 480.2817 | 0.11 | 1.44 | 2.35 | 10 | 5 | DUEÃ‘O DESCONOCIDO/PLANTA LA CHIMBA/ATACAMA/COPIAPO/TRANQUE DE RELAVE PLANTA LA CHIMBA | 2 | Cu,V | 1313.2%,8.5% | 45 | 42.065 | -2.935 | 0.9347778 | Potencial de generador Ã¡cido (PAG) (PN/PA < 1) | GeneraciÃ³n de Ã¡cido incierto (ID) (-20 <= PNN <= 20) | Potencial de generador Ã¡cido (PAG) (RPN < 1 o % de S > 1) | GeneraciÃ³n de Ã¡cido incierto (ID) (-20 â‰¤ PNN â‰¤ 20 o 0.3 â‰¤ % de S â‰¤ 1)
2067 | UNIVERSIDAD DE ATACAMA | PLANTA UNIVERSIDAD DE ATACAMA | 12A2B | S/I | N/A | INACTIVO | MURO | ATACAMA | COPIAPO | 6972432 | 366627 | 4576 | 103 | 37 | 80 | 38413 | 23820 | 35.56 | 29.32 | 13.26 | 7700 | 192313.3 | 30758.82 | 2040 | 25200 | 76214.29 | 27654.9 | 6119.718 | 7901.613 | 9625.532 | 327.4648 | 0.15 | 0.77 | 10.67 | 17457.68 | 135 | UNIVERSIDAD DE ATACAMA/PLANTA UNIVERSIDAD DE ATACAMA/ATACAMA/COPIAPO/12A2B | 4 | As,Cu,Pb,Zn | 145380.7%,4928.6%,3870%,10570.3% | 24.0625 | 190.993 | 166.9305 | 7.937371 | No genera Ã¡cido (NGA) (PN/PA > 3) | No genera Ã¡cido (NGA) (PNN > 20) | No genera Ã¡cido (NGA) (RPN > 3 o % de S < 0.3) | No genera Ã¡cido (NGA) (PNN > 20 o % de S < 0.3)
2068 | UNIVERSIDAD DE ATACAMA | PLANTA UNIVERSIDAD DE ATACAMA | 12A2B | S/I | 5090 | INACTIVO | CUBETA | ATACAMA | COPIAPO | 6972426 | 366640 | 2023 | 107 | 54 | 34 | 156 | 269 | 15.32 | 6.24 | 2.54 | 13400 | 199173.3 | 24114.71 | 2100 | 91805 | 60857.14 | 32882.35 | 1084.507 | 8791.935 | 4148.936 | 589.4366 | 0.17 | 1.34 | 8.52 | 10 | 5 | UNIVERSIDAD DE ATACAMA/PLANTA UNIVERSIDAD DE ATACAMA/ATACAMA/COPIAPO/12A2B | 1 | Cu | 2123% | 41.875 | 152.508 | 110.633 | 3.641982 | No genera Ã¡cido (NGA) (PN/PA > 3) | No genera Ã¡cido (NGA) (PNN > 20) | No genera Ã¡cido (NGA) (RPN > 3 o % de S < 0.3) | No genera Ã¡cido (NGA) (PNN > 20 o % de S < 0.3)
2070 | UNIVERSIDAD DE ATACAMA | PLANTA UNIVERSIDAD DE ATACAMA | 12A2B | S/I | 5090 | INACTIVO | CUBETA | ATACAMA | COPIAPO | 6972422 | 366658 | 2234 | 104 | 51 | 38 | 1048 | 791 | 15.75 | 4.16 | 3.62 | 13000 | 204913.3 | 24591.18 | 2100 | 84280 | 64785.71 | 30943.14 | 1316.901 | 9051.613 | 4356.383 | 611.2676 | 0.41 | 1.3 | 9.07 | 487.53 | 5 | UNIVERSIDAD DE ATACAMA/PLANTA UNIVERSIDAD DE ATACAMA/ATACAMA/COPIAPO/12A2B | 4 | As,Cu,Pb,Zn | 3962.8%,2354.9%,31.8%,191.1% | 40.625 | 162.353 | 121.728 | 3.996382 | No genera Ã¡cido (NGA) (PN/PA > 3) | No genera Ã¡cido (NGA) (PNN > 20) | No genera Ã¡cido (NGA) (RPN > 3 o % de S < 0.3) | No genera Ã¡cido (NGA) (PNN > 20 o % de S < 0.3)
2069 | UNIVERSIDAD DE ATACAMA | PLANTA UNIVERSIDAD DE ATACAMA | 12A2B | S/I | 5090 | INACTIVO | CUBETA | ATACAMA | COPIAPO | 6972412 | 366646 | 2032 | 130 | 62 | 37 | 45 | 215 | 16.73 | 3.08 | 2.74 | 10300 | 194040 | 24220.59 | 2160 | 103845 | 47500 | 30605.88 | 929.5775 | 8346.774 | 4480.851 | 567.6056 | 0.17 | 1.03 | 6.65 | 10 | 5 | UNIVERSIDAD DE ATACAMA/PLANTA UNIVERSIDAD DE ATACAMA/ATACAMA/COPIAPO/12A2B | 1 | Cu | 2133% | 32.1875 | 119.035 | 86.8475 | 3.698175 | No genera Ã¡cido (NGA) (PN/PA > 3) | No genera Ã¡cido (NGA) (PNN > 20) | No genera Ã¡cido (NGA) (RPN > 3 o % de S < 0.3) | No genera Ã¡cido (NGA) (PNN > 20 o % de S < 0.3)
21 | CMC SALI HOCHSCHILD S.A | OJANCOS | OJANCOS 2 | COBRE | 2403100 | INACTIVO | CUBETA | ATACAMA | COPIAPO | 6972250 | 366578 | 5287 | 60 | 5 | 64 | 66 | 479 | 11.78 | 39.87 | 7.96 | 6400 | 123106.7 | 11064.71 | 1860 | 26810 | 236000 | 11888.24 | 3408.451 | 5267.742 | 746.8085 | 392.9577 | 0.005 | 0.64 | 33.04 | 427.59 | 9 | CMC SALI HOCHSCHILD S.A/OJANCOS/ATACAMA/COPIAPO/OJANCOS 2 | 2 | As,Cu | 3463.2%,5709.9% | 20 | 591.416 | 571.416 | 29.5708 | No genera Ã¡cido (NGA) (PN/PA > 3) | No genera Ã¡cido (NGA) (PNN > 20) | No genera Ã¡cido (NGA) (RPN > 3 o % de S < 0.3) | No genera Ã¡cido (NGA) (PNN > 20 o % de S < 0.3)
1442 | CMC SALI HOCHSCHILD S.A | OJANCOS | OJANCOS 2 | COBRE | 2403100 | INACTIVO | CUBETA | ATACAMA | COPIAPO | 6972120.217 | 366598.169 | 602 | 74 | 73 | 62 | 19 | 35 | 8.58 | 5.53 | 5.05 | 17700 | 116806.7 | 16464.71 | 1500 | 166495 | 31071.43 | 27823.53 | 387.3239 | 12538.71 | 539.3617 | 676.7606 | 0.01 | 1.77 | 4.35 | 10 | 5 | CMC SALI HOCHSCHILD S.A/OJANCOS/ATACAMA/COPIAPO/OJANCOS 2 | 1 | Cu | 561.5% | 55.3125 | 77.865 | 22.5525 | 1.407729 | GeneraciÃ³n de Ã¡cido incierto (ID) (1 <= PN/PA <= 3) | No genera Ã¡cido (NGA) (PNN > 20) | GeneraciÃ³n de Ã¡cido incierto (ID) (1 â‰¤ RPN â‰¤ 3 o 0.3 â‰¤ % de S â‰¤ 1) | No genera Ã¡cido (NGA) (PNN > 20 o % de S < 0.3)
1440 | LUIS MORALES | SIN NOMBRE | TRANQUE LUIS MORALES | S/I | N/A | INACTIVO | MURO | ATACAMA | COPIAPO | 6972019.554 | 366971.879 | 2726 | 74 | 63 | 17 | 243 | 254 | 11.31 | 17.01 | 3.22 | 8900 | 162773.3 | 19694.12 | 1800 | 83335 | 133142.9 | 21078.43 | 1859.155 | 7679.032 | 3153.191 | 502.1127 | 0.01 | 0.89 | 18.64 | 107.19 | 5 | LUIS MORALES/SIN NOMBRE/ATACAMA/COPIAPO/TRANQUE LUIS MORALES | 2 | As,Cu | 793.2%,2895.6% | 27.8125 | 333.656 | 305.8435 | 11.99662 | No genera Ã¡cido (NGA) (PN/PA > 3) | No genera Ã¡cido (NGA) (PNN > 20) | No genera Ã¡cido (NGA) (RPN > 3 o % de S < 0.3) | No genera Ã¡cido (NGA) (PNN > 20 o % de S < 0.3)
1441 | LUIS MORALES | SIN NOMBRE | TRANQUE LUIS MORALES | S/I | 15956 | INACTIVO | CUBETA | ATACAMA | COPIAPO | 6972011.719 | 367026.071 | 1295 | 61 | 60 | 26 | 31 | 8 | 8.21 | 13.18 | 6.25 | 12400 | 169586.7 | 19588.24 | 2280 | 132755 | 76142.86 | 20066.67 | 1007.042 | 8791.935 | 3900 | 764.0845 | 0.01 | 1.24 | 10.66 | 10 | 5 | LUIS MORALES/SIN NOMBRE/ATACAMA/COPIAPO/TRANQUE LUIS MORALES | 1 | Cu | 1323% | 38.75 | 190.814 | 152.064 | 4.924232 | No genera Ã¡cido (NGA) (PN/PA > 3) | No genera Ã¡cido (NGA) (PNN > 20) | No genera Ã¡cido (NGA) (RPN > 3 o % de S < 0.3) | No genera Ã¡cido (NGA) (PNN > 20 o % de S < 0.3)
20 | CMC SALI HOCHSCHILD S.A | OJANCOS | OJANCOS 1 | COBRE | 4804007 | INACTIVO | CUBETA | ATACAMA | COPIAPO | 6971999 | 366867 | 3158 | 81 | 62 | 63 | 100 | 811 | 12.75 | 14.16 | 2.05 | 7900 | 141306.7 | 16094.12 | 2280 | 66850 | 187142.9 | 13827.45 | 2401.408 | 6937.097 | 2572.34 | 502.1127 | 0.005 | 0.79 | 26.2 | 917.18 | 25 | CMC SALI HOCHSCHILD S.A/OJANCOS/ATACAMA/COPIAPO/OJANCOS 1 | 3 | As,Cu,Pb | 7543.2%,3370.3%,35.2% | 24.6875 | 468.98 | 444.2925 | 18.99666 | No genera Ã¡cido (NGA) (PN/PA > 3) | No genera Ã¡cido (NGA) (PNN > 20) | No genera Ã¡cido (NGA) (RPN > 3 o % de S < 0.3) | No genera Ã¡cido (NGA) (PNN > 20 o % de S < 0.3)
623 | SCM ATACAMA KOZAN | KOZAN | EL GATO | COBRE | 21300000 | ACTIVO | CUBETA | ATACAMA | COPIAPO | 6971032 | 375097 | 251 | 163 | 94 | 70 | 66 | 91 | 12.23 | 30.58 | 9.55 | 7800 | 219613.3 | 26814.71 | 4140 | 89495 | 31142.86 | 32039.22 | 2246.479 | 2300 | 15475.53 | 698.5915 | 0.08 | 0.78 | 4.36 | 10 | 39 | SCM ATACAMA KOZAN/KOZAN/ATACAMA/COPIAPO/EL GATO | 3 | Cr,Cu,V | 8%,175.8%,25.4% | 24.375 | 78.044 | 53.669 | 3.201805 | No genera Ã¡cido (NGA) (PN/PA > 3) | No genera Ã¡cido (NGA) (PNN > 20) | No genera Ã¡cido (NGA) (RPN > 3 o % de S < 0.3) | No genera Ã¡cido (NGA) (PNN > 20 o % de S < 0.3)
624 | SCM ATACAMA KOZAN | KOZAN | EL GATO | COBRE | N/A | ACTIVO | MURO | ATACAMA | COPIAPO | 6970976 | 375043 | 570 | 153 | 95 | 65 | 60 | 52 | 11.32 | 8.09 | 12.33 | 4400 | 241500 | 29144.12 | 3780 | 80290 | 19214.29 | 25631.37 | 1549.296 | 2782.258 | 20578.72 | 567.6056 | 0.07 | 0.44 | 2.69 | 10 | 33 | SCM ATACAMA KOZAN/KOZAN/ATACAMA/COPIAPO/EL GATO | 3 | Cr,Cu,V | 9.2%,526.4%,17.7% | 13.75 | 48.151 | 34.401 | 3.501891 | No genera Ã¡cido (NGA) (PN/PA > 3) | No genera Ã¡cido (NGA) (PNN > 20) | No genera Ã¡cido (NGA) (RPN > 3 o % de S < 0.3) | No genera Ã¡cido (NGA) (PNN > 20 o % de S < 0.3)
625 | SCM ATACAMA KOZAN | KOZAN | EL GATO | COBRE | N/A | ACTIVO | MURO | ATACAMA | COPIAPO | 6970935 | 374901 | 606 | 157 | 96 | 66 | 77 | 68 | 11.21 | 16.82 | 5.76 | 7400 | 228480 | 28323.53 | 3840 | 91595 | 21571.43 | 20994.12 | 1626.761 | 4006.452 | 19085.11 | 611.2676 | 0.06 | 0.74 | 3.02 | 10 | 38 | SCM ATACAMA KOZAN/KOZAN/ATACAMA/COPIAPO/EL GATO | 3 | Cr,Cu,V | 10.3%,565.9%,20.8% | 23.125 | 54.058 | 30.933 | 2.337643 | GeneraciÃ³n de Ã¡cido incierto (ID) (1 <= PN/PA <= 3) | No genera Ã¡cido (NGA) (PNN > 20) | GeneraciÃ³n de Ã¡cido incierto (ID) (1 â‰¤ RPN â‰¤ 3 o 0.3 â‰¤ % de S â‰¤ 1) | No genera Ã¡cido (NGA) (PNN > 20 o % de S < 0.3)
639 | COMERCIAL LEDESMA | PLANTA ANDREA | PLANTA ANDREA | OROCOBRE | N/A | INACTIVO | MURO | ATACAMA | COPIAPO | 6970913 | 372406 | 2125 | 150 | 83 | 70 | 770 | 118 | 10.58 | 33.8 | 13.62 | 1700 | 259466.7 | 35338.24 | 3840 | 39165 | 28857.14 | 34568.63 | 1316.901 | 8754.839 | 9957.447 | 414.7887 | 0.77 | 0.17 | 4.04 | 10 | 19 | COMERCIAL LEDESMA/PLANTA ANDREA/ATACAMA/COPIAPO/PLANTA ANDREA | 3 | Cu,V,Zn | 2235.2%,15.4%,113.9% | 5.3125 | 72.316 | 67.0035 | 13.61242 | No genera Ã¡cido (NGA) (PN/PA > 3) | No genera Ã¡cido (NGA) (PNN > 20) | No genera Ã¡cido (NGA) (RPN > 3 o % de S < 0.3) | No genera Ã¡cido (NGA) (PNN > 20 o % de S < 0.3)
638 | COMERCIAL LEDESMA | PLANTA ANDREA | PLANTA ANDREA | OROCOBRE | 8598 | INACTIVO | CUBETA | ATACAMA | COPIAPO | 6970910 | 372378 | 1065 | 116 | 64 | 75 | 176 | 78 | 41.43 | 25.97 | 5.13 | 500 | 280420 | 40685.29 | 2760 | 26740 | 23285.71 | 23776.47 | 929.5775 | 12724.19 | 11492.55 | 327.4648 | 5.45 | 0.05 | 3.26 | 10 | 14 | COMERCIAL LEDESMA/PLANTA ANDREA/ATACAMA/COPIAPO/PLANTA ANDREA | 2 | Cu,Mo | 1070.3%,3.6% | 1.5625 | 58.354 | 56.7915 | 37.34656 | No genera Ã¡cido (NGA) (PN/PA > 3) | No genera Ã¡cido (NGA) (PNN > 20) | No genera Ã¡cido (NGA) (RPN > 3 o % de S < 0.3) | No genera Ã¡cido (NGA) (PNN > 20 o % de S < 0.3)
1388 | HECTOR CASTELLON | PLANTA CASTELLON | CASTELLON | ORO | 30000 | INACTIVO | CUBETA | ATACAMA | COPIAPO | 6970026.118 | 367877.676 | 834 | 149 | 100 | 18 | 70 | 47 | 7.09 | 0.5 | 0.5 | 4900 | 288400 | 34914.71 | 3360 | 25585 | 26214.29 | 39037.25 | 1007.042 | 1669.355 | 10621.28 | 349.2958 | 0.15 | 0.49 | 3.67 | 10 | 14 | HECTOR CASTELLON/PLANTA CASTELLON/ATACAMA/COPIAPO/CASTELLON | 3 | Cr,Cu,V | 14.9%,816.5%,14.6% | 15.3125 | 65.693 | 50.3805 | 4.290155 | No genera Ã¡cido (NGA) (PN/PA > 3) | No genera Ã¡cido (NGA) (PNN > 20) | No genera Ã¡cido (NGA) (RPN > 3 o % de S < 0.3) | No genera Ã¡cido (NGA) (PNN > 20 o % de S < 0.3)
1387 | HECTOR CASTELLON | PLANTA CASTELLON | CASTELLON | ORO | 30000 | INACTIVO | CUBETA | ATACAMA | COPIAPO | 6970001.411 | 367908 | 706 | 129 | 94 | 13 | 52 | 49 | 5.09 | 0.5 | 0.5 | 3700 | 301653.3 | 32029.41 | 3060 | 22540 | 25500 | 34147.06 | 852.1127 | 1891.935 | 9791.489 | 349.2958 | 0.11 | 0.37 | 3.57 | 10 | 19 | HECTOR CASTELLON/PLANTA CASTELLON/ATACAMA/COPIAPO/CASTELLON | 2 | Cr,Cu | 8%,675.8% | 11.5625 | 63.903 | 52.3405 | 5.526746 | No genera Ã¡cido (NGA) (PN/PA > 3) | No genera Ã¡cido (NGA) (PNN > 20) | No genera Ã¡cido (NGA) (RPN > 3 o % de S < 0.3) | No genera Ã¡cido (NGA) (PNN > 20 o % de S < 0.3)
1386 | MANUEL ACHU PEREZ | PLANTA CUESTA CARDONES | CUESTA CARDONES 1 | COBREORO | 8400 | INACTIVO | CUBETA | ATACAMA | COPIAPO | 6969834 | 367828 | 2050 | 151 | 71 | 7 | 515 | 421 | 27.23 | 8.6 | 3.17 | 50 | 311220 | 23188.24 | 1980 | 39795 | 22000 | 15513.73 | 1084.507 | 1483.871 | 7302.128 | 305.6338 | 0.26 | 0.01 | 3.08 | 209.81 | 5 | MANUEL ACHU PEREZ/PLANTA CUESTA CARDONES/ATACAMA/COPIAPO/CUESTA CARDONES 1 | 4 | As,Cu,V,Zn | 1648.4%,2152.7%,16.2%,43.1% | 0.3125 | 55.132 | 54.8195 | 176.4224 | No genera Ã¡cido (NGA) (PN/PA > 3) | No genera Ã¡cido (NGA) (PNN > 20) | No genera Ã¡cido (NGA) (RPN > 3 o % de S < 0.3) | No genera Ã¡cido (NGA) (PNN > 20 o % de S < 0.3)
1383 | SOC GUERRERO HERMANOS Y CIA. LTDA | PLANTA ARCADIO | ARCADIO 1 | ORO | 375 | INACTIVO | CUBETA | ATACAMA | COPIAPO | 6969823.152 | 367816.856 | 879 | 65 | 190 | 7 | 1088 | 331 | 13.83 | 0.5 | 4.15 | 1400 | 383273.3 | 22658.82 | 1560 | 8225 | 7571.429 | 6745.098 | 929.5775 | 445.1613 | 6430.851 | 174.6479 | 0.04 | 0.14 | 1.06 | 143.97 | 42 | SOC GUERRERO HERMANOS Y CIA. LTDA/PLANTA ARCADIO/ATACAMA/COPIAPO/ARCADIO 1 | 4 | As,Cr,Cu,Zn | 1099.8%,118.4%,865.9%,202.2% | 4.375 | 18.974 | 14.599 | 4.336914 | No genera Ã¡cido (NGA) (PN/PA > 3) | GeneraciÃ³n de Ã¡cido incierto (ID) (-20 <= PNN <= 20) | No genera Ã¡cido (NGA) (RPN > 3 o % de S < 0.3) | No genera Ã¡cido (NGA) (PNN > 20 o % de S < 0.3)
1385 | MANUEL ACHU PEREZ | PLANTA CUESTA CARDONES | CUESTA CARDONES 1 | COBREORO | 8400 | INACTIVO | CUBETA | ATACAMA | COPIAPO | 6969823 | 367817 | 2062 | 297 | 90 | 2.5 | 145 | 1297 | 82.64 | 10.86 | 0.5 | 900 | 242993.3 | 15855.88 | 1440 | 114555 | 5428.571 | 8684.314 | 852.1127 | 1558.065 | 3360.638 | 283.8028 | 0.19 | 0.09 | 0.76 | 724.42 | 5 | MANUEL ACHU PEREZ/PLANTA CUESTA CARDONES/ATACAMA/COPIAPO/CUESTA CARDONES 1 | 6 | As,Cr,Cu,Pb,V,Mo | 5936.8%,3.4%,2165.9%,116.2%,128.5%,106.6% | 2.8125 | 13.604 | 10.7915 | 4.836978 | No genera Ã¡cido (NGA) (PN/PA > 3) | GeneraciÃ³n de Ã¡cido incierto (ID) (-20 <= PNN <= 20) | No genera Ã¡cido (NGA) (RPN > 3 o % de S < 0.3) | No genera Ã¡cido (NGA) (PNN > 20 o % de S < 0.3)
588 | SOC. MINERA FORTUNA LTDA. | PLANTA PUERTO RICO | EMBALSE 4 | COBRE | 39000 | ACTIVO | CUBETA | ATACAMA | COPIAPO | 6969803 | 367453 | 7048 | 105 | 6895 | 62 | 6267 | 1190 | 889.97 | 5.61 | 7.3 | 6400 | 133513.3 | 14347.06 | 1440 | 182770 | 19928.57 | 48311.76 | 309.8592 | 3783.871 | 3443.617 | 196.4789 | 0.005 | 0.64 | 2.79 | 1402.43 | 60 | SOC. MINERA FORTUNA LTDA./PLANTA PUERTO RICO/ATACAMA/COPIAPO/EMBALSE 4 | 6 | As,Cr,Cu,Pb,Zn,Mo | 11586.9%,7825.3%,7645.1%,98.3%,1640.8%,2124.9% | 20 | 49.941 | 29.941 | 2.49705 | GeneraciÃ³n de Ã¡cido incierto (ID) (1 <= PN/PA <= 3) | No genera Ã¡cido (NGA) (PNN > 20) | GeneraciÃ³n de Ã¡cido incierto (ID) (1 â‰¤ RPN â‰¤ 3 o 0.3 â‰¤ % de S â‰¤ 1) | No genera Ã¡cido (NGA) (PNN > 20 o % de S < 0.3)
1384 | MANUEL ACHU PEREZ | PLANTA CUESTA CARDONES | CUESTA CARDONES 1 | COBREORO | 8400 | INACTIVO | CUBETA | ATACAMA | COPIAPO | 6969795.357 | 367787.188 | 2083 | 143 | 85 | 7 | 378 | 269 | 25.88 | 0.5 | 0.5 | 500 | 317006.7 | 26232.35 | 2100 | 32690 | 19642.86 | 15513.73 | 1007.042 | 2559.677 | 9127.66 | 305.6338 | 0.1 | 0.05 | 2.75 | 107.99 | 31 | MANUEL ACHU PEREZ/PLANTA CUESTA CARDONES/ATACAMA/COPIAPO/CUESTA CARDONES 1 | 4 | As,Cu,V,Zn | 799.9%,2189%,10%,5% | 1.5625 | 49.225 | 47.6625 | 31.504 | No genera Ã¡cido (NGA) (PN/PA > 3) | No genera Ã¡cido (NGA) (PNN > 20) | No genera Ã¡cido (NGA) (RPN > 3 o % de S < 0.3) | No genera Ã¡cido (NGA) (PNN > 20 o % de S < 0.3)
587 | SOC. MINERA FORTUNA LTDA. | PLANTA PUERTO RICO | EMBALSE 3 | COBRE | N/A | INACTIVO | MURO | ATACAMA | COPIAPO | 6969770 | 367465 | 567 | 142 | 94 | 73 | 123 | 125 | 17.45 | 11.84 | 8.41 | 12600 | 238653.3 | 37244.12 | 4080 | 23695 | 60642.86 | 27486.27 | 619.7183 | 11129.03 | 7260.638 | 414.7887 | 0.06 | 1.26 | 8.49 | 10 | 12 | SOC. MINERA FORTUNA LTDA./PLANTA PUERTO RICO/ATACAMA/COPIAPO/EMBALSE 3 | 3 | Cr,Cu,V | 8%,523.1%,9.2% | 39.375 | 151.971 | 112.596 | 3.859581 | No genera Ã¡cido (NGA) (PN/PA > 3) | No genera Ã¡cido (NGA) (PNN > 20) | No genera Ã¡cido (NGA) (RPN > 3 o % de S < 0.3) | No genera Ã¡cido (NGA) (PNN > 20 o % de S < 0.3)
1450 | CESAR MIRANDA LARA | PLANTA PORVENIR | PORVENIR NORTE | COBRE | 22800 | INACTIVO | CUBETA | ATACAMA | COPIAPO | 6969694.155 | 368507.162 | 6477 | 111 | 45 | 18 | 15 | 33 | 9.64 | 6.72 | 5.63 | 15600 | 83300 | 18105.88 | 1860 | 157990 | 24928.57 | 31954.9 | 387.3239 | 8643.548 | 2779.787 | 327.4648 | 0.04 | 1.56 | 3.49 | 10 | 5 | CESAR MIRANDA LARA/PLANTA PORVENIR/ATACAMA/COPIAPO/PORVENIR NORTE | 1 | Cu | 7018% | 48.75 | 62.471 | 13.721 | 1.281456 | GeneraciÃ³n de Ã¡cido incierto (ID) (1 <= PN/PA <= 3) | GeneraciÃ³n de Ã¡cido incierto (ID) (-20 <= PNN <= 20) | GeneraciÃ³n de Ã¡cido incierto (ID) (1 â‰¤ RPN â‰¤ 3 o 0.3 â‰¤ % de S â‰¤ 1) | GeneraciÃ³n de Ã¡cido incierto (ID) (-20 â‰¤ PNN â‰¤ 20 o 0.3 â‰¤ % de S â‰¤ 1)
1451 | CESAR MIRANDA LARA | PLANTA PORVENIR | PORVENIR NORTE | COBRE | 22800 | INACTIVO | CUBETA | ATACAMA | COPIAPO | 6969668.121 | 368497.056 | 2421 | 95 | 56 | 33 | 29 | 12 | 10.3 | 9.81 | 6.36 | 20800 | 122733.3 | 20250 | 1860 | 177695 | 14571.43 | 29678.43 | 542.2535 | 9941.935 | 2572.34 | 327.4648 | 0.005 | 2.08 | 2.04 | 10 | 5 | CESAR MIRANDA LARA/PLANTA PORVENIR/ATACAMA/COPIAPO/PORVENIR NORTE | 1 | Cu | 2560% | 65 | 36.516 | -28.484 | 0.5617846 | Potencial de generador Ã¡cido (PAG) (PN/PA < 1) | Potencial de generador Ã¡cido (PAG) (PNN < -20) | Potencial de generador Ã¡cido (PAG) (RPN < 1 o % de S > 1) | Potencial de generador Ã¡cido (PAG) (PNN < 1 o % de S > 1)
584 | SOC. MINERA CANDELARIA | PLANTA CORONA | CORONA | COBRE | N/A | ACTIVO | MURO | ATACAMA | COPIAPO | 6969586 | 367810 | 2497 | 134 | 36 | 67 | 122 | 187 | 11.78 | 6.72 | 0.5 | 7600 | 276406.7 | 33511.76 | 3480 | 35595 | 37857.14 | 23101.96 | 1549.296 | 1780.645 | 7343.617 | 327.4648 | 0.99 | 0.76 | 5.3 | 10 | 18 | SOC. MINERA CANDELARIA/PLANTA CORONA/ATACAMA/COPIAPO/CORONA | 2 | Cu,V | 2644%,3.1% | 23.75 | 94.87 | 71.12 | 3.994526 | No genera Ã¡cido (NGA) (PN/PA > 3) | No genera Ã¡cido (NGA) (PNN > 20) | No genera Ã¡cido (NGA) (RPN > 3 o % de S < 0.3) | No genera Ã¡cido (NGA) (PNN > 20 o % de S < 0.3)
585 | SOC. MINERA CANDELARIA | PLANTA CORONA | CORONA | COBRE | 109500 | ACTIVO | CUBETA | ATACAMA | COPIAPO | 6969573 | 367791 | 3703 | 168 | 43 | 72 | 93 | 96 | 11.78 | 11.92 | 6.96 | 5800 | 238653.3 | 33485.29 | 5340 | 32025 | 69500 | 32629.41 | 1316.901 | 5045.161 | 7177.66 | 589.4366 | 0.57 | 0.58 | 9.73 | 10 | 15 | SOC. MINERA CANDELARIA/PLANTA CORONA/ATACAMA/COPIAPO/CORONA | 2 | Cu,V | 3969.2%,29.2% | 18.125 | 174.167 | 156.042 | 9.609214 | No genera Ã¡cido (NGA) (PN/PA > 3) | No genera Ã¡cido (NGA) (PNN > 20) | No genera Ã¡cido (NGA) (RPN > 3 o % de S < 0.3) | No genera Ã¡cido (NGA) (PNN > 20 o % de S < 0.3)
1382 | SOC GUERRERO HERMANOS Y CIA. LTDA | PLANTA ARCADIO | ARCADIO 1 | ORO | 375 | INACTIVO | CUBETA | ATACAMA | COPIAPO | 6969547 | 367566.544 | 360 | 56 | 44 | 2.5 | 778 | 364 | 16.83 | 0.5 | 0.5 | 100 | 392746.7 | 20541.18 | 1680 | 7385 | 6000 | 5480.392 | 852.1127 | 259.6774 | 5891.489 | 174.6479 | 0.03 | 0.01 | 0.84 | 161.3 | 39 | SOC GUERRERO HERMANOS Y CIA. LTDA/PLANTA ARCADIO/ATACAMA/COPIAPO/ARCADIO 1 | 3 | As,Cu,Zn | 1244.2%,295.6%,116.1% | 0.3125 | 15.036 | 14.7235 | 48.1152 | No genera Ã¡cido (NGA) (PN/PA > 3) | GeneraciÃ³n de Ã¡cido incierto (ID) (-20 <= PNN <= 20) | No genera Ã¡cido (NGA) (RPN > 3 o % de S < 0.3) | No genera Ã¡cido (NGA) (PNN > 20 o % de S < 0.3)
1449 | CESAR MIRANDA LARA | PLANTA PORVENIR | PORVENIR SUR | COBRE | S/I | INACTIVO | CUBETA | ATACAMA | COPIAPO | 6969500.897 | 368483.513 | 667 | 101 | 61 | 18 | 120 | 17 | 9.47 | 10.2 | 3.88 | 4700 | 167020 | 26841.18 | 2700 | 92085 | 29785.71 | 30437.25 | 697.1831 | 11091.94 | 6389.362 | 349.2958 | 0.05 | 0.47 | 4.17 | 10 | 5 | CESAR MIRANDA LARA/PLANTA PORVENIR/ATACAMA/COPIAPO/PORVENIR SUR | 1 | Cu | 633% | 14.6875 | 74.643 | 59.9555 | 5.082077 | No genera Ã¡cido (NGA) (PN/PA > 3) | No genera Ã¡cido (NGA) (PNN > 20) | No genera Ã¡cido (NGA) (RPN > 3 o % de S < 0.3) | No genera Ã¡cido (NGA) (PNN > 20 o % de S < 0.3)
1447 | CESAR MIRANDA LARA | PLANTA PORVENIR | PORVENIR SUR | COBRE | S/I | INACTIVO | CUBETA | ATACAMA | COPIAPO | 6969476.652 | 368454.203 | 6183 | 82 | 56 | 23 | 11 | 23 | 9.4 | 10.26 | 5.79 | 11800 | 70280 | 16173.53 | 2280 | 224490 | 17214.29 | 29509.8 | 1084.507 | 1817.742 | 1037.234 | 523.9437 | 0.04 | 1.18 | 2.41 | 10 | 5 | CESAR MIRANDA LARA/PLANTA PORVENIR/ATACAMA/COPIAPO/PORVENIR SUR | 1 | Cu | 6694% | 36.875 | 43.139 | 6.264 | 1.169871 | GeneraciÃ³n de Ã¡cido incierto (ID) (1 <= PN/PA <= 3) | GeneraciÃ³n de Ã¡cido incierto (ID) (-20 <= PNN <= 20) | GeneraciÃ³n de Ã¡cido incierto (ID) (1 â‰¤ RPN â‰¤ 3 o 0.3 â‰¤ % de S â‰¤ 1) | GeneraciÃ³n de Ã¡cido incierto (ID) (-20 â‰¤ PNN â‰¤ 20 o 0.3 â‰¤ % de S â‰¤ 1)
582 | MIGUEL DAY | PLANTA DAY | DAY 2 | ORO | 54739 | INACTIVO | CUBETA | ATACAMA | COPIAPO | 6969466 | 367333 | 12296 | 146 | 204 | 172 | 216 | 1060 | 105.27 | 10.23 | 3.08 | 2300 | 234780 | 31314.71 | 3060 | 66885 | 24071.43 | 19054.9 | 929.5775 | 2596.774 | 8256.383 | 392.9577 | 5.92 | 0.23 | 3.37 | 224.32 | 66 | MIGUEL DAY/PLANTA DAY/ATACAMA/COPIAPO/DAY 2 | 6 | As,Cr,Cu,Pb,V,Mo | 1769.3%,134.5%,13412.1%,76.7%,12.3%,163.2% | 7.1875 | 60.323 | 53.1355 | 8.392765 | No genera Ã¡cido (NGA) (PN/PA > 3) | No genera Ã¡cido (NGA) (PNN > 20) | No genera Ã¡cido (NGA) (RPN > 3 o % de S < 0.3) | No genera Ã¡cido (NGA) (PNN > 20 o % de S < 0.3)
581 | MIGUEL DAY | PLANTA DAY | DAY 2 | ORO | N/A | INACTIVO | MURO | ATACAMA | COPIAPO | 6969465 | 367344 | 4906 | 131 | 122 | 73 | 496 | 1651 | 29.43 | 10.59 | 8.75 | 9000 | 297126.7 | 26444.12 | 2820 | 40530 | 16714.29 | 9864.706 | 697.1831 | 4006.452 | 7468.085 | 480.2817 | 7.68 | 0.9 | 2.34 | 690.63 | 20 | MIGUEL DAY/PLANTA DAY/ATACAMA/COPIAPO/DAY 2 | 6 | As,Cr,Cu,Pb,V,Zn | 5655.2%,40.2%,5291.2%,175.2%,0.8%,37.8% | 28.125 | 41.886 | 13.761 | 1.48928 | GeneraciÃ³n de Ã¡cido incierto (ID) (1 <= PN/PA <= 3) | GeneraciÃ³n de Ã¡cido incierto (ID) (-20 <= PNN <= 20) | GeneraciÃ³n de Ã¡cido incierto (ID) (1 â‰¤ RPN â‰¤ 3 o 0.3 â‰¤ % de S â‰¤ 1) | GeneraciÃ³n de Ã¡cido incierto (ID) (-20 â‰¤ PNN â‰¤ 20 o 0.3 â‰¤ % de S â‰¤ 1)
1448 | CESAR MIRANDA LARA | PLANTA PORVENIR | PORVENIR SUR | COBRE | S/I | INACTIVO | CUBETA | ATACAMA | COPIAPO | 6969448.045 | 368441 | 3632 | 73 | 55 | 20 | 215 | 724 | 11.83 | 13.42 | 4.8 | 5800 | 68600 | 12758.82 | 2040 | 227815 | 17571.43 | 21162.75 | 1007.042 | 1112.903 | 1161.702 | 523.9437 | 0.02 | 0.58 | 2.46 | 319.97 | 5 | CESAR MIRANDA LARA/PLANTA PORVENIR/ATACAMA/COPIAPO/PORVENIR SUR | 3 | As,Cu,Pb | 2566.4%,3891.2%,20.7% | 18.125 | 44.034 | 25.909 | 2.429462 | GeneraciÃ³n de Ã¡cido incierto (ID) (1 <= PN/PA <= 3) | No genera Ã¡cido (NGA) (PNN > 20) | GeneraciÃ³n de Ã¡cido incierto (ID) (1 â‰¤ RPN â‰¤ 3 o 0.3 â‰¤ % de S â‰¤ 1) | No genera Ã¡cido (NGA) (PNN > 20 o % de S < 0.3)
2040 | CIA. MINERA SAN PATRICIO | SAN PATRICIO | TRANQUE DE RELAVE SAN PATRICIO | S/I | 40950 | INACTIVO | CUBETA | ATACAMA | COPIAPO | 6969446 | 367220 | 3766 | 66 | 126 | 2.5 | 10625 | 1806 | 29.72 | 7.78 | 2.89 | 6200 | 293253.3 | 16914.71 | 1740 | 55230 | 24857.14 | 9105.882 | 1161.972 | 3264.516 | 4646.809 | 283.8028 | 1.94 | 0.62 | 3.48 | 1201.49 | 5 | CIA. MINERA SAN PATRICIO/SAN PATRICIO/ATACAMA/COPIAPO/TRANQUE DE RELAVE SAN PATRICIO | 5 | As,Cr,Cu,Pb,Zn | 9912.4%,44.8%,4038.5%,201%,2851.4% | 19.375 | 62.292 | 42.917 | 3.215071 | No genera Ã¡cido (NGA) (PN/PA > 3) | No genera Ã¡cido (NGA) (PNN > 20) | No genera Ã¡cido (NGA) (RPN > 3 o % de S < 0.3) | No genera Ã¡cido (NGA) (PNN > 20 o % de S < 0.3)
2041 | CIA. MINERA SAN PATRICIO | SAN PATRICIO | TRANQUE DE RELAVE SAN PATRICIO | S/I | 40950 | INACTIVO | CUBETA | ATACAMA | COPIAPO | 6969446 | 367238 | 2723 | 87 | 129 | 28 | 2063 | 950 | 15.48 | 0.5 | 2.05 | 5900 | 247006.7 | 34041.18 | 2820 | 44310 | 41142.86 | 26305.88 | 1161.972 | 2262.903 | 10704.26 | 349.2958 | 22.41 | 0.59 | 5.76 | 610.45 | 17 | CIA. MINERA SAN PATRICIO/SAN PATRICIO/ATACAMA/COPIAPO/TRANQUE DE RELAVE SAN PATRICIO | 5 | As,Cr,Cu,Pb,Zn | 4987.1%,48.3%,2892.3%,58.3%,473.1% | 18.4375 | 103.104 | 84.6665 | 5.592081 | No genera Ã¡cido (NGA) (PN/PA > 3) | No genera Ã¡cido (NGA) (PNN > 20) | No genera Ã¡cido (NGA) (RPN > 3 o % de S < 0.3) | No genera Ã¡cido (NGA) (PNN > 20 o % de S < 0.3)
1381 | JUAN FERNANDO DAY | PLANTA DAY | NN 28 | ORO | S/I | INACTIVO | CUBETA | ATACAMA | COPIAPO | 6969436.184 | 367470.226 | 4144 | 87 | 223 | 5 | 8304 | 3050 | 56.03 | 0.5 | 9.06 | 4000 | 305480 | 24405.88 | 1920 | 37380 | 18071.43 | 15345.1 | 1781.69 | 2782.258 | 7053.191 | 261.9718 | 0.03 | 0.4 | 2.53 | 1815.9 | 5 | JUAN FERNANDO DAY/PLANTA DAY/ATACAMA/COPIAPO/NN 28 | 6 | As,Cr,Cu,Pb,Zn,Mo | 15032.5%,156.3%,4453.8%,408.3%,2206.7%,40.1% | 12.5 | 45.287 | 32.787 | 3.62296 | No genera Ã¡cido (NGA) (PN/PA > 3) | No genera Ã¡cido (NGA) (PNN > 20) | No genera Ã¡cido (NGA) (RPN > 3 o % de S < 0.3) | No genera Ã¡cido (NGA) (PNN > 20 o % de S < 0.3)
1380 | JUAN FERNANDO DAY | PLANTA DAY | NN 28 | ORO | S/I | INACTIVO | CUBETA | ATACAMA | COPIAPO | 6969434.184 | 367480.038 | 4598 | 97 | 233 | 20 | 2978 | 2984 | 38.66 | 14.46 | 4.44 | 3600 | 301933.3 | 24511.76 | 2220 | 43400 | 10428.57 | 17621.57 | 929.5775 | 3153.226 | 7468.085 | 283.8028 | 0.33 | 0.36 | 1.46 | 1210.25 | 5 | JUAN FERNANDO DAY/PLANTA DAY/ATACAMA/COPIAPO/NN 28 | 5 | As,Cr,Cu,Pb,Zn | 9985.4%,167.8%,4952.7%,397.3%,727.2% | 11.25 | 26.134 | 14.884 | 2.323022 | GeneraciÃ³n de Ã¡cido incierto (ID) (1 <= PN/PA <= 3) | GeneraciÃ³n de Ã¡cido incierto (ID) (-20 <= PNN <= 20) | GeneraciÃ³n de Ã¡cido incierto (ID) (1 â‰¤ RPN â‰¤ 3 o 0.3 â‰¤ % de S â‰¤ 1) | GeneraciÃ³n de Ã¡cido incierto (ID) (-20 â‰¤ PNN â‰¤ 20 o 0.3 â‰¤ % de S â‰¤ 1)
2039 | CIA. MINERA SAN PATRICIO | SAN PATRICIO | TRANQUE DE RELAVE SAN PATRICIO | S/I | 40950 | INACTIVO | CUBETA | ATACAMA | COPIAPO | 6969433 | 367210 | 1391 | 75 | 179 | 8 | 4143 | 829 | 15.04 | 6.46 | 7.95 | 2200 | 276500 | 27026.47 | 3540 | 54355 | 28071.43 | 14417.65 | 1007.042 | 4600 | 7841.489 | 327.4648 | 2.58 | 0.22 | 3.93 | 452.99 | 5 | CIA. MINERA SAN PATRICIO/SAN PATRICIO/ATACAMA/COPIAPO/TRANQUE DE RELAVE SAN PATRICIO | 5 | As,Cr,Cu,Pb,Zn | 3674.9%,105.7%,1428.6%,38.2%,1050.8% | 6.875 | 70.347 | 63.472 | 10.23229 | No genera Ã¡cido (NGA) (PN/PA > 3) | No genera Ã¡cido (NGA) (PNN > 20) | No genera Ã¡cido (NGA) (RPN > 3 o % de S < 0.3) | No genera Ã¡cido (NGA) (PNN > 20 o % de S < 0.3)
2042 | CIA. MINERA SAN PATRICIO | SAN PATRICIO | TRANQUE DE RELAVE SAN PATRICIO | S/I | N/A | INACTIVO | MURO | ATACAMA | COPIAPO | 6969422 | 367249 | 11303 | 76 | 183 | 2.5 | 2268 | 1055 | 86.65 | 15.96 | 0.5 | 5900 | 287700 | 23505.88 | 2400 | 53375 | 22571.43 | 14080.39 | 774.6479 | 2967.742 | 7011.702 | 283.8028 | 3.22 | 0.59 | 3.16 | 715.34 | 5 | CIA. MINERA SAN PATRICIO/SAN PATRICIO/ATACAMA/COPIAPO/TRANQUE DE RELAVE SAN PATRICIO | 6 | As,Cr,Cu,Pb,Zn,Mo | 5861.2%,110.3%,12320.9%,75.8%,530%,116.6% | 18.4375 | 56.564 | 38.1265 | 3.067878 | No genera Ã¡cido (NGA) (PN/PA > 3) | No genera Ã¡cido (NGA) (PNN > 20) | No genera Ã¡cido (NGA) (RPN > 3 o % de S < 0.3) | No genera Ã¡cido (NGA) (PNN > 20 o % de S < 0.3)
576 | PEDRO JESUS CASTILLO VEGA | PLANTA RAPELINA | RAPELINA | ORO | 56192 | ACTIVO | CUBETA | ATACAMA | COPIAPO | 6969384 | 367322 | 1818 | 118 | 106 | 69 | 88 | 78 | 13.95 | 7.75 | 5.73 | 3700 | 267773.3 | 33908.82 | 2880 | 38710 | 35642.86 | 22933.33 | 852.1127 | 5008.065 | 11119.15 | 327.4648 | 1.82 | 0.37 | 4.99 | 10 | 18 | PEDRO JESUS CASTILLO VEGA/PLANTA RAPELINA/ATACAMA/COPIAPO/RAPELINA | 2 | Cr,Cu | 21.8%,1897.8% | 11.5625 | 89.321 | 77.7585 | 7.725059 | No genera Ã¡cido (NGA) (PN/PA > 3) | No genera Ã¡cido (NGA) (PNN > 20) | No genera Ã¡cido (NGA) (RPN > 3 o % de S < 0.3) | No genera Ã¡cido (NGA) (PNN > 20 o % de S < 0.3)
575 | PEDRO JESUS CASTILLO VEGA | PLANTA RAPELINA | RAPELINA | ORO | N/A | ACTIVO | MURO | ATACAMA | COPIAPO | 6969377 | 367340 | 1985 | 53 | 180 | 50 | 90 | 88 | 21.63 | 7.51 | 8.45 | 3600 | 53900 | 9264.706 | 1140 | 70385 | 250285.7 | 13152.94 | 7591.549 | 779.0323 | 2323.404 | 327.4648 | 0.3 | 0.36 | 35.04 | 10 | 19 | PEDRO JESUS CASTILLO VEGA/PLANTA RAPELINA/ATACAMA/COPIAPO/RAPELINA | 2 | Cr,Cu | 106.9%,2081.3% | 11.25 | 627.216 | 615.966 | 55.75253 | No genera Ã¡cido (NGA) (PN/PA > 3) | No genera Ã¡cido (NGA) (PNN > 20) | No genera Ã¡cido (NGA) (RPN > 3 o % de S < 0.3) | No genera Ã¡cido (NGA) (PNN > 20 o % de S < 0.3)
2052 | CIA. MINERA SAN ESTEBAN | PLANTA SAN ESTEBAN | SAN ESTEBAN 1 | COBRE | 100800 | INACTIVO | CUBETA | ATACAMA | COPIAPO | 6969263 | 370213 | 83 | 125 | 54 | 19 | 130 | 149 | 2.5 | 2.38 | 1.56 | 50 | 265440 | 43147.06 | 2820 | 21490 | 36000 | 37350.98 | 852.1127 | 9793.548 | 9127.66 | 414.7887 | 0.76 | 0.01 | 5.04 | 10 | 5 | CIA. MINERA SAN ESTEBAN/PLANTA SAN ESTEBAN/ATACAMA/COPIAPO/SAN ESTEBAN 1 | 0 | NA | NA | 0.3125 | 90.216 | 89.9035 | 288.6912 | No genera Ã¡cido (NGA) (PN/PA > 3) | No genera Ã¡cido (NGA) (PNN > 20) | No genera Ã¡cido (NGA) (RPN > 3 o % de S < 0.3) | No genera Ã¡cido (NGA) (PNN > 20 o % de S < 0.3)
578 | MIGUEL DAY | PLANTA DAY | DAY | COBREORO | N/A | INACTIVO | MURO | ATACAMA | COPIAPO | 6969243 | 367259 | 491 | 101 | 67 | 56 | 69 | 46 | 43.07 | 11.5 | 5.23 | 4200 | 241873.3 | 26020.59 | 2700 | 58170 | 75857.14 | 28750.98 | 852.1127 | 12761.29 | 4065.957 | 502.1127 | 0.15 | 0.42 | 10.62 | 10 | 26 | MIGUEL DAY/PLANTA DAY/ATACAMA/COPIAPO/DAY | 2 | Cu,Mo | 439.6%,7.7% | 13.125 | 190.098 | 176.973 | 14.48366 | No genera Ã¡cido (NGA) (PN/PA > 3) | No genera Ã¡cido (NGA) (PNN > 20) | No genera Ã¡cido (NGA) (RPN > 3 o % de S < 0.3) | No genera Ã¡cido (NGA) (PNN > 20 o % de S < 0.3)
579 | MIGUEL DAY | PLANTA DAY | DAY | COBREORO | 26400 | INACTIVO | CUBETA | ATACAMA | COPIAPO | 6969234 | 367227 | 600 | 90 | 73 | 54 | 78 | 50 | 25.44 | 8.87 | 6.9 | 4800 | 224560 | 20514.71 | 2340 | 64610 | 95642.86 | 35749.02 | 1161.972 | 9793.548 | 2904.255 | 414.7887 | 0.25 | 0.48 | 13.39 | 10 | 24 | MIGUEL DAY/PLANTA DAY/ATACAMA/COPIAPO/DAY | 1 | Cu | 559.3% | 15 | 239.681 | 224.681 | 15.97873 | No genera Ã¡cido (NGA) (PN/PA > 3) | No genera Ã¡cido (NGA) (PNN > 20) | No genera Ã¡cido (NGA) (RPN > 3 o % de S < 0.3) | No genera Ã¡cido (NGA) (PNN > 20 o % de S < 0.3)
2051 | CIA. MINERA SAN ESTEBAN | PLANTA SAN ESTEBAN | SAN ESTEBAN 1 | COBRE | 100800 | INACTIVO | CUBETA | ATACAMA | COPIAPO | 6969225 | 370229 | 59 | 72 | 49 | 14 | 127 | 59 | 2.5 | 0.5 | 0.5 | 50 | 263666.7 | 42220.59 | 4560 | 21875 | 40428.57 | 29762.75 | 1007.042 | 11314.52 | 8629.787 | 349.2958 | 0.16 | 0.01 | 5.66 | 10 | 7 | CIA. MINERA SAN ESTEBAN/PLANTA SAN ESTEBAN/ATACAMA/COPIAPO/SAN ESTEBAN 1 | 0 | NA | NA | 0.3125 | 101.314 | 101.0015 | 324.2048 | No genera Ã¡cido (NGA) (PN/PA > 3) | No genera Ã¡cido (NGA) (PNN > 20) | No genera Ã¡cido (NGA) (RPN > 3 o % de S < 0.3) | No genera Ã¡cido (NGA) (PNN > 20 o % de S < 0.3)
1458 | CIA. MINERA SAN ESTEBAN | PLANTA SAN ESTEBAN | SAN ESTEBAN 2A | COBRE | 72000 | INACTIVO | CUBETA | ATACAMA | COPIAPO | 6969045.009 | 370188.139 | 10209 | 42 | 25 | 22 | 77 | 61 | 8.2 | 8.51 | 4.28 | 9700 | 194460 | 25676.47 | 2280 | 61040 | 135571.4 | 23186.27 | 5887.324 | 3079.032 | 8671.277 | 283.8028 | 0.02 | 0.97 | 18.98 | 10 | 5 | CIA. MINERA SAN ESTEBAN/PLANTA SAN ESTEBAN/ATACAMA/COPIAPO/SAN ESTEBAN 2A | 1 | Cu | 11119% | 30.3125 | 339.742 | 309.4295 | 11.20798 | No genera Ã¡cido (NGA) (PN/PA > 3) | No genera Ã¡cido (NGA) (PNN > 20) | No genera Ã¡cido (NGA) (RPN > 3 o % de S < 0.3) | No genera Ã¡cido (NGA) (PNN > 20 o % de S < 0.3)
1459 | CIA. MINERA SAN ESTEBAN | PLANTA SAN ESTEBAN | SAN ESTEBAN 2A | COBRE | 72000 | INACTIVO | CUBETA | ATACAMA | COPIAPO | 6969033.647 | 370192.907 | 1294 | 46 | 27 | 19 | 35 | 30 | 2.5 | 7.14 | 2.15 | 6300 | 230020 | 27714.71 | 2580 | 47985 | 91785.71 | 23354.9 | 3253.521 | 5898.387 | 10538.3 | 392.9577 | 0.1 | 0.63 | 12.85 | 10 | 5 | CIA. MINERA SAN ESTEBAN/PLANTA SAN ESTEBAN/ATACAMA/COPIAPO/SAN ESTEBAN 2A | 1 | Cu | 1322% | 19.6875 | 230.015 | 210.3275 | 11.6833 | No genera Ã¡cido (NGA) (PN/PA > 3) | No genera Ã¡cido (NGA) (PNN > 20) | No genera Ã¡cido (NGA) (RPN > 3 o % de S < 0.3) | No genera Ã¡cido (NGA) (PNN > 20 o % de S < 0.3)
1460 | CIA. MINERA SAN ESTEBAN | PLANTA SAN ESTEBAN | SAN ESTEBAN 2B | COBRE | 367740 | INACTIVO | CUBETA | ATACAMA | COPIAPO | 6969022.166 | 370102.345 | 897 | 31 | 36 | 16 | 26 | 7 | 2.5 | 6.39 | 3.57 | 2700 | 186060 | 22076.47 | 2160 | 56000 | 171285.7 | 26896.08 | 7126.761 | 2077.419 | 8339.362 | 240.1408 | 0.4 | 0.27 | 23.98 | 10 | 5 | CIA. MINERA SAN ESTEBAN/PLANTA SAN ESTEBAN/ATACAMA/COPIAPO/SAN ESTEBAN 2B | 1 | Cu | 885.7% | 8.4375 | 429.242 | 420.8045 | 50.87313 | No genera Ã¡cido (NGA) (PN/PA > 3) | No genera Ã¡cido (NGA) (PNN > 20) | No genera Ã¡cido (NGA) (RPN > 3 o % de S < 0.3) | No genera Ã¡cido (NGA) (PNN > 20 o % de S < 0.3)
1462 | CIA. MINERA SAN ESTEBAN | PLANTA SAN ESTEBAN | SAN ESTEBAN 2B | COBRE | 367740 | INACTIVO | CUBETA | ATACAMA | COPIAPO | 6968990.439 | 370161 | 742 | 49 | 24 | 2.5 | 2.5 | 52 | 2.5 | 0.5 | 0.5 | 7300 | 146533.3 | 24564.71 | 1920 | 50260 | 138642.9 | 32713.73 | 7126.761 | 3969.355 | 7675.532 | 283.8028 | 0.005 | 0.73 | 19.41 | 10 | 5 | CIA. MINERA SAN ESTEBAN/PLANTA SAN ESTEBAN/ATACAMA/COPIAPO/SAN ESTEBAN 2B | 1 | Cu | 715.4% | 22.8125 | 347.439 | 324.6265 | 15.2302 | No genera Ã¡cido (NGA) (PN/PA > 3) | No genera Ã¡cido (NGA) (PNN > 20) | No genera Ã¡cido (NGA) (RPN > 3 o % de S < 0.3) | No genera Ã¡cido (NGA) (PNN > 20 o % de S < 0.3)
1461 | CIA. MINERA SAN ESTEBAN | PLANTA SAN ESTEBAN | SAN ESTEBAN 2B | COBRE | 367740 | INACTIVO | CUBETA | ATACAMA | COPIAPO | 6968988.835 | 370125.046 | 965 | 69 | 34 | 17 | 2.5 | 60 | 2.5 | 0.5 | 0.5 | 7300 | 222786.7 | 32955.88 | 2460 | 50435 | 46000 | 38615.69 | 2091.549 | 9237.097 | 9667.021 | 523.9437 | 0.005 | 0.73 | 6.44 | 10 | 5 | CIA. MINERA SAN ESTEBAN/PLANTA SAN ESTEBAN/ATACAMA/COPIAPO/SAN ESTEBAN 2B | 1 | Cu | 960.4% | 22.8125 | 115.276 | 92.4635 | 5.053195 | No genera Ã¡cido (NGA) (PN/PA > 3) | No genera Ã¡cido (NGA) (PNN > 20) | No genera Ã¡cido (NGA) (RPN > 3 o % de S < 0.3) | No genera Ã¡cido (NGA) (PNN > 20 o % de S < 0.3)
571 | ELIAS RESK CONTRERAS (SOC. MINERA SANTA TERESA) | PLANTA SANTA TERESA | SANTA TERESA 1 | ORO | N/A | INACTIVO | MURO | ATACAMA | COPIAPO | 6968925 | 366936 | 2257 | 177 | 130 | 78 | 98 | 36 | 72.22 | 8.78 | 4.61 | 3500 | 203513.3 | 33538.24 | 4260 | 85120 | 42642.86 | 28666.67 | 774.6479 | 16545.16 | 3526.596 | 720.4225 | 0.17 | 0.35 | 5.97 | 10 | 33 | ELIAS RESK CONTRERAS (SOC. MINERA SANTA TERESA)/PLANTA SANTA TERESA/ATACAMA/COPIAPO/SANTA TERESA 1 | 4 | Cr,Cu,V,Mo | 49.4%,2380.2%,36.2%,80.5% | 10.9375 | 106.863 | 95.9255 | 9.770331 | No genera Ã¡cido (NGA) (PN/PA > 3) | No genera Ã¡cido (NGA) (PNN > 20) | No genera Ã¡cido (NGA) (RPN > 3 o % de S < 0.3) | No genera Ã¡cido (NGA) (PNN > 20 o % de S < 0.3)
572 | ELIAS RESK CONTRERAS (SOC. MINERA SANTA TERESA) | PLANTA SANTA TERESA | SANTA TERESA 1 | ORO | 6075 | INACTIVO | CUBETA | ATACAMA | COPIAPO | 6968923 | 366954 | 515 | 138 | 78 | 62 | 33 | 14 | 17.21 | 3.68 | 1.53 | 1000 | 246400 | 35470.59 | 3300 | 62685 | 32142.86 | 26980.39 | 309.8592 | 18437.1 | 4273.404 | 458.4507 | 0.005 | 0.1 | 4.5 | 10 | 27 | ELIAS RESK CONTRERAS (SOC. MINERA SANTA TERESA)/PLANTA SANTA TERESA/ATACAMA/COPIAPO/SANTA TERESA 1 | 2 | Cu,V | 465.9%,6.2% | 3.125 | 80.55 | 77.425 | 25.776 | No genera Ã¡cido (NGA) (PN/PA > 3) | No genera Ã¡cido (NGA) (PNN > 20) | No genera Ã¡cido (NGA) (RPN > 3 o % de S < 0.3) | No genera Ã¡cido (NGA) (PNN > 20 o % de S < 0.3)
570 | ELIAS RESK CONTRERAS (SOC. MINERA SANTA TERESA) | PLANTA SANTA TERESA | SANTA TERESA 2 | ORO | N/A | ACTIVO | MURO | ATACAMA | COPIAPO | 6968918 | 366971 | 1738 | 160 | 102 | 69 | 114 | 58 | 28.51 | 8.82 | 3.6 | 1200 | 224373.3 | 33697.06 | 3780 | 74760 | 37857.14 | 28750.98 | 619.7183 | 13577.42 | 4480.851 | 611.2676 | 0.005 | 0.12 | 5.3 | 10 | 32 | ELIAS RESK CONTRERAS (SOC. MINERA SANTA TERESA)/PLANTA SANTA TERESA/ATACAMA/COPIAPO/SANTA TERESA 2 | 3 | Cr,Cu,V | 17.2%,1809.9%,23.1% | 3.75 | 94.87 | 91.12 | 25.29867 | No genera Ã¡cido (NGA) (PN/PA > 3) | No genera Ã¡cido (NGA) (PNN > 20) | No genera Ã¡cido (NGA) (RPN > 3 o % de S < 0.3) | No genera Ã¡cido (NGA) (PNN > 20 o % de S < 0.3)
573 | ELIAS RESK CONTRERAS (SOC. MINERA SANTA TERESA) | PLANTA SANTA TERESA | SANTA TERESA 1 | ORO | 6075 | INACTIVO | CUBETA | ATACAMA | COPIAPO | 6968914 | 366919 | 511 | 181 | 190 | 81 | 99 | 63 | 8.76 | 6.87 | 5.03 | 200 | 216253.3 | 38726.47 | 5520 | 44170 | 97714.29 | 28582.35 | 2788.732 | 12538.71 | 2862.766 | 458.4507 | 0.005 | 0.02 | 13.68 | 10 | 16 | ELIAS RESK CONTRERAS (SOC. MINERA SANTA TERESA)/PLANTA SANTA TERESA/ATACAMA/COPIAPO/SANTA TERESA 1 | 3 | Cr,Cu,V | 118.4%,461.5%,39.2% | 0.625 | 244.872 | 244.247 | 391.7952 | No genera Ã¡cido (NGA) (PN/PA > 3) | No genera Ã¡cido (NGA) (PNN > 20) | No genera Ã¡cido (NGA) (RPN > 3 o % de S < 0.3) | No genera Ã¡cido (NGA) (PNN > 20 o % de S < 0.3)
621 | ENAMI | PLANTA MATTA | TRANQUE DE RELAVE 3 | COBRE | N/A | ACTIVO | MURO | ATACAMA | COPIAPO | 6968886 | 376145 | 1495 | 102 | 90 | 74 | 185 | 95 | 9.87 | 12.43 | 3.37 | 4600 | 246260 | 28747.06 | 2040 | 71015 | 26500 | 21247.06 | 619.7183 | 6269.355 | 12571.28 | 458.4507 | 0.12 | 0.46 | 3.71 | 10 | 34 | ENAMI/PLANTA MATTA/ATACAMA/COPIAPO/TRANQUE DE RELAVE 3 | 2 | Cr,Cu | 3.4%,1542.9% | 14.375 | 66.409 | 52.034 | 4.619757 | No genera Ã¡cido (NGA) (PN/PA > 3) | No genera Ã¡cido (NGA) (PNN > 20) | No genera Ã¡cido (NGA) (RPN > 3 o % de S < 0.3) | No genera Ã¡cido (NGA) (PNN > 20 o % de S < 0.3)
1436 | NUÃ‘EZ HNOS | PLANTA LLAUCAVEN | LLAUCAVEN 2 | OROCOBRE | 316192 | INACTIVO | CUBETA | ATACAMA | COPIAPO | 6968648 | 370648 | 788 | 119 | 32 | 2.5 | 319 | 295 | 19.82 | 2.18 | 2.66 | 2100 | 244346.7 | 29726.47 | 2460 | 66640 | 19071.43 | 51262.75 | 464.7887 | 9533.871 | 9667.021 | 502.1127 | 0.01 | 0.21 | 2.67 | 116.88 | 5 | NUÃ‘EZ HNOS/PLANTA LLAUCAVEN/ATACAMA/COPIAPO/LLAUCAVEN 2 | 2 | As,Cu | 874%,765.9% | 6.5625 | 47.793 | 41.2305 | 7.282743 | No genera Ã¡cido (NGA) (PN/PA > 3) | No genera Ã¡cido (NGA) (PNN > 20) | No genera Ã¡cido (NGA) (RPN > 3 o % de S < 0.3) | No genera Ã¡cido (NGA) (PNN > 20 o % de S < 0.3)
620 | ENAMI | PLANTA MATTA | TRANQUE DE RELAVE 3 | COBRE | N/A | ACTIVO | MURO | ATACAMA | COPIAPO | 6968602 | 375931 | 1879 | 133 | 95 | 80 | 138 | 915 | 13.29 | 16.53 | 6.82 | 11000 | 220266.7 | 29461.76 | 3180 | 72310 | 37785.71 | 34568.63 | 1084.507 | 6491.935 | 10662.77 | 567.6056 | 0.16 | 1.1 | 5.29 | 174.47 | 40 | ENAMI/PLANTA MATTA/ATACAMA/COPIAPO/TRANQUE DE RELAVE 3 | 5 | As,Cr,Cu,Pb,V | 1353.9%,9.2%,1964.8%,52.5%,2.3% | 34.375 | 94.691 | 60.316 | 2.754647 | GeneraciÃ³n de Ã¡cido incierto (ID) (1 <= PN/PA <= 3) | No genera Ã¡cido (NGA) (PNN > 20) | GeneraciÃ³n de Ã¡cido incierto (ID) (1 â‰¤ RPN â‰¤ 3 o 0.3 â‰¤ % de S â‰¤ 1) | No genera Ã¡cido (NGA) (PNN > 20 o % de S < 0.3)
1377 | SOC. MINERA UNION | PLANTA LA UNION (EX SAN LORENZO) | UNION | COBRE | 262500 | INACTIVO | CUBETA | ATACAMA | COPIAPO | 6968504 | 366666.706 | 419 | 52 | 24 | 9 | 52 | 940 | 21.45 | 1.33 | 0.5 | 1400 | 248360 | 24273.53 | 2100 | 59150 | 74785.71 | 19476.47 | 929.5775 | 10572.58 | 1867.021 | 436.6197 | 0.57 | 0.14 | 10.47 | 10 | 5 | SOC. MINERA UNION/PLANTA LA UNION (EX SAN LORENZO)/ATACAMA/COPIAPO/UNION | 2 | Cu,Pb | 360.4%,56.7% | 4.375 | 187.413 | 183.038 | 42.83726 | No genera Ã¡cido (NGA) (PN/PA > 3) | No genera Ã¡cido (NGA) (PNN > 20) | No genera Ã¡cido (NGA) (RPN > 3 o % de S < 0.3) | No genera Ã¡cido (NGA) (PNN > 20 o % de S < 0.3)
1378 | SOC. MINERA UNION | PLANTA LA UNION (EX SAN LORENZO) | UNION | COBRE | 262500 | INACTIVO | CUBETA | ATACAMA | COPIAPO | 6968471.567 | 366657.365 | 413 | 58 | 27 | 10 | 38 | 854 | 31.68 | 8.65 | 0.5 | 1000 | 252000 | 27105.88 | 2220 | 57680 | 54642.86 | 30100 | 697.1831 | 12575.81 | 2572.34 | 480.2817 | 0.76 | 0.1 | 7.65 | 10 | 5 | SOC. MINERA UNION/PLANTA LA UNION (EX SAN LORENZO)/ATACAMA/COPIAPO/UNION | 2 | Cu,Pb | 353.8%,42.3% | 3.125 | 136.935 | 133.81 | 43.8192 | No genera Ã¡cido (NGA) (PN/PA > 3) | No genera Ã¡cido (NGA) (PNN > 20) | No genera Ã¡cido (NGA) (RPN > 3 o % de S < 0.3) | No genera Ã¡cido (NGA) (PNN > 20 o % de S < 0.3)
1376 | SOC. MINERA UNION | PLANTA LA UNION (EX SAN LORENZO) | UNION | COBRE | N/A | INACTIVO | MURO | ATACAMA | COPIAPO | 6968467 | 366665.315 | 640 | 70 | 40 | 6 | 83 | 935 | 20.18 | 1.14 | 0.5 | 7400 | 221573.3 | 22950 | 2460 | 87885 | 68285.71 | 21584.31 | 929.5775 | 9570.968 | 1825.532 | 392.9577 | 0.2 | 0.74 | 9.56 | 30.55 | 5 | SOC. MINERA UNION/PLANTA LA UNION (EX SAN LORENZO)/ATACAMA/COPIAPO/UNION | 3 | As,Cu,Pb | 154.6%,603.3%,55.8% | 23.125 | 171.124 | 147.999 | 7.399957 | No genera Ã¡cido (NGA) (PN/PA > 3) | No genera Ã¡cido (NGA) (PNN > 20) | No genera Ã¡cido (NGA) (RPN > 3 o % de S < 0.3) | No genera Ã¡cido (NGA) (PNN > 20 o % de S < 0.3)
1379 | SOC. MINERA UNION | PLANTA LA UNION (EX SAN LORENZO) | UNION | COBRE | 262500 | INACTIVO | CUBETA | ATACAMA | COPIAPO | 6968455.892 | 366621.836 | 446 | 53 | 28 | 8 | 65 | 916 | 20.52 | 5.67 | 1.86 | 2400 | 249293.3 | 23320.59 | 1920 | 64260 | 65071.43 | 24450.98 | 852.1127 | 9979.032 | 2074.468 | 480.2817 | 0.46 | 0.24 | 9.11 | 10 | 5 | SOC. MINERA UNION/PLANTA LA UNION (EX SAN LORENZO)/ATACAMA/COPIAPO/UNION | 2 | Cu,Pb | 390.1%,52.7% | 7.5 | 163.069 | 155.569 | 21.74253 | No genera Ã¡cido (NGA) (PN/PA > 3) | No genera Ã¡cido (NGA) (PNN > 20) | No genera Ã¡cido (NGA) (RPN > 3 o % de S < 0.3) | No genera Ã¡cido (NGA) (PNN > 20 o % de S < 0.3)
619 | ENAMI | PLANTA MATTA | TRANQUE DE RELAVE 3 | COBRE | N/A | ACTIVO | MURO | ATACAMA | COPIAPO | 6968394 | 375825 | 3672 | 116 | 79 | 79 | 98 | 917 | 16.83 | 19.77 | 5.46 | 17200 | 193433.3 | 24538.24 | 2880 | 71855 | 78714.29 | 34231.37 | 1626.761 | 5416.129 | 7011.702 | 480.2817 | 0.26 | 1.72 | 11.02 | 173.23 | 42 | ENAMI/PLANTA MATTA/ATACAMA/COPIAPO/TRANQUE DE RELAVE 3 | 3 | As,Cu,Pb | 1343.6%,3935.2%,52.8% | 53.75 | 197.258 | 143.508 | 3.669916 | No genera Ã¡cido (NGA) (PN/PA > 3) | No genera Ã¡cido (NGA) (PNN > 20) | No genera Ã¡cido (NGA) (RPN > 3 o % de S < 0.3) | No genera Ã¡cido (NGA) (PNN > 20 o % de S < 0.3)
1455 | CIA. MINERA SAN ESTEBAN PRIMERA | PLANTA SAN ESTEBAN | SANTA LAURA 2 | S/I | 4196565 | INACTIVO | CUBETA | ATACAMA | COPIAPO | 6968320.759 | 369372.948 | 352 | 51 | 37 | 18 | 40 | 44 | 2.5 | 0.5 | 1.37 | 2300 | 196093.3 | 33644.12 | 2940 | 22085 | 176642.9 | 22680.39 | 3640.845 | 2596.774 | 10621.28 | 174.6479 | 0.02 | 0.23 | 24.73 | 10 | 8 | CIA. MINERA SAN ESTEBAN PRIMERA/PLANTA SAN ESTEBAN/ATACAMA/COPIAPO/SANTA LAURA 2 | 1 | Cu | 286.8% | 7.1875 | 442.667 | 435.4795 | 61.58845 | No genera Ã¡cido (NGA) (PN/PA > 3) | No genera Ã¡cido (NGA) (PNN > 20) | No genera Ã¡cido (NGA) (RPN > 3 o % de S < 0.3) | No genera Ã¡cido (NGA) (PNN > 20 o % de S < 0.3)
1433 | NUÃ‘EZ HNOS | PLANTA LLAUCAVEN | LLAUCAVEN 2 | OROCOBRE | N/A | INACTIVO | MURO | ATACAMA | COPIAPO | 6968279 | 370621 | 3411 | 83 | 52 | 2.5 | 6 | 486 | 13.23 | 0.5 | 0.5 | 21100 | 253540 | 26020.59 | 1620 | 64470 | 14142.86 | 25378.43 | 619.7183 | 3895.161 | 8339.362 | 305.6338 | 0.005 | 2.11 | 1.98 | 270.93 | 5 | NUÃ‘EZ HNOS/PLANTA LLAUCAVEN/ATACAMA/COPIAPO/LLAUCAVEN 2 | 2 | As,Cu | 2157.8%,3648.4% | 65.9375 | 35.442 | -30.4955 | 0.537509 | Potencial de generador Ã¡cido (PAG) (PN/PA < 1) | Potencial de generador Ã¡cido (PAG) (PNN < -20) | Potencial de generador Ã¡cido (PAG) (RPN < 1 o % de S > 1) | Potencial de generador Ã¡cido (PAG) (PNN < 1 o % de S > 1)
61 | HNOS.NUÃ‘EZ | PLANTA LLAUCAVEN | LLAUCAVEN 2 | OROCOBRE | N/A | INACTIVO | MURO | ATACAMA | COPIAPO | 6968247 | 370672 | 3866 | 115 | 86 | 60 | 96 | 151 | 17.28 | 16.93 | 5.31 | 5600 | 271320 | 26708.82 | 1440 | 72415 | 20642.86 | 16694.12 | 619.7183 | 3190.323 | 11451.06 | 283.8028 | 0.005 | 0.56 | 2.89 | 10 | 29 | HNOS.NUÃ‘EZ/PLANTA LLAUCAVEN/ATACAMA/COPIAPO/LLAUCAVEN 2 | 1 | Cu | 4148% | 17.5 | 51.731 | 34.231 | 2.956057 | GeneraciÃ³n de Ã¡cido incierto (ID) (1 <= PN/PA <= 3) | No genera Ã¡cido (NGA) (PNN > 20) | GeneraciÃ³n de Ã¡cido incierto (ID) (1 â‰¤ RPN â‰¤ 3 o 0.3 â‰¤ % de S â‰¤ 1) | No genera Ã¡cido (NGA) (PNN > 20 o % de S < 0.3)
1456 | CIA. MINERA SAN ESTEBAN PRIMERA | PLANTA SAN ESTEBAN | SANTA LAURA 2 | S/I | 4196565 | INACTIVO | CUBETA | ATACAMA | COPIAPO | 6968246.747 | 369362.362 | 315 | 70 | 52 | 22 | 39 | 36 | 2.5 | 0.5 | 1.61 | 500 | 238653.3 | 37932.35 | 3300 | 24885 | 103857.1 | 24619.61 | 2169.014 | 6306.452 | 8961.702 | 283.8028 | 0.01 | 0.05 | 14.54 | 10 | 5 | CIA. MINERA SAN ESTEBAN PRIMERA/PLANTA SAN ESTEBAN/ATACAMA/COPIAPO/SANTA LAURA 2 | 1 | Cu | 246.2% | 1.5625 | 260.266 | 258.7035 | 166.57024 | No genera Ã¡cido (NGA) (PN/PA > 3) | No genera Ã¡cido (NGA) (PNN > 20) | No genera Ã¡cido (NGA) (RPN > 3 o % de S < 0.3) | No genera Ã¡cido (NGA) (PNN > 20 o % de S < 0.3)
1434 | NUÃ‘EZ HNOS | PLANTA LLAUCAVEN | LLAUCAVEN 2 | OROCOBRE | 316192 | INACTIVO | CUBETA | ATACAMA | COPIAPO | 6968219 | 370585 | 896 | 150 | 65 | 2.5 | 274 | 736 | 13.71 | 0.5 | 0.5 | 3600 | 227593.3 | 22685.29 | 1740 | 104615 | 20357.14 | 33978.43 | 542.2535 | 7270.968 | 5435.106 | 436.6197 | 0.01 | 0.36 | 2.85 | 384.54 | 5 | NUÃ‘EZ HNOS/PLANTA LLAUCAVEN/ATACAMA/COPIAPO/LLAUCAVEN 2 | 4 | As,Cu,Pb,V | 3104.5%,884.6%,22.7%,15.4% | 11.25 | 51.015 | 39.765 | 4.534667 | No genera Ã¡cido (NGA) (PN/PA > 3) | No genera Ã¡cido (NGA) (PNN > 20) | No genera Ã¡cido (NGA) (RPN > 3 o % de S < 0.3) | No genera Ã¡cido (NGA) (PNN > 20 o % de S < 0.3)
1435 | NUÃ‘EZ HNOS | PLANTA LLAUCAVEN | LLAUCAVEN 2 | OROCOBRE | 316192 | INACTIVO | CUBETA | ATACAMA | COPIAPO | 6968219 | 370613 | 2003 | 110 | 57 | 5 | 708 | 590 | 17.13 | 0.5 | 0.5 | 6400 | 258253.3 | 28614.71 | 2100 | 62265 | 21714.29 | 33894.12 | 619.7183 | 9830.645 | 8256.383 | 436.6197 | 0.01 | 0.64 | 3.04 | 295.23 | 5 | NUÃ‘EZ HNOS/PLANTA LLAUCAVEN/ATACAMA/COPIAPO/LLAUCAVEN 2 | 3 | As,Cu,Zn | 2360.3%,2101.1%,96.7% | 20 | 54.416 | 34.416 | 2.7208 | GeneraciÃ³n de Ã¡cido incierto (ID) (1 <= PN/PA <= 3) | No genera Ã¡cido (NGA) (PNN > 20) | GeneraciÃ³n de Ã¡cido incierto (ID) (1 â‰¤ RPN â‰¤ 3 o 0.3 â‰¤ % de S â‰¤ 1) | No genera Ã¡cido (NGA) (PNN > 20 o % de S < 0.3)
567 | OP MINING CHILE SPA | PLANTA OP | EMBALSE OP | COBREORO | N/A | ACTIVO | MURO | ATACAMA | COPIAPO | 6968216 | 367147 | 182 | 158 | 55 | 70 | 47 | 44 | 2.5 | 11.98 | 1.58 | 50 | 227640 | 36158.82 | 4680 | 31465 | 72785.71 | 40470.59 | 697.1831 | 8903.226 | 7136.17 | 240.1408 | 0.005 | 0.01 | 10.19 | 10 | 14 | OP MINING CHILE SPA/PLANTA OP/ATACAMA/COPIAPO/EMBALSE OP | 2 | Cu,V | 100%,21.5% | 0.3125 | 182.401 | 182.0885 | 583.6832 | No genera Ã¡cido (NGA) (PN/PA > 3) | No genera Ã¡cido (NGA) (PNN > 20) | No genera Ã¡cido (NGA) (RPN > 3 o % de S < 0.3) | No genera Ã¡cido (NGA) (PNN > 20 o % de S < 0.3)
568 | OP MINING CHILE SPA | PLANTA OP | EMBALSE OP | COBREORO | 162000 | ACTIVO | CUBETA | ATACAMA | COPIAPO | 6968212 | 367129 | 7711 | 130 | 50 | 73 | 180 | 777 | 23.93 | 15.01 | 6.82 | 3400 | 235200 | 28905.88 | 3420 | 41440 | 59357.14 | 29256.86 | 774.6479 | 10164.52 | 6970.213 | 589.4366 | 1.87 | 0.34 | 8.31 | 64.09 | 22 | OP MINING CHILE SPA/PLANTA OP/ATACAMA/COPIAPO/EMBALSE OP | 3 | As,Cu,Pb | 434.1%,8373.6%,29.5% | 10.625 | 148.749 | 138.124 | 13.99991 | No genera Ã¡cido (NGA) (PN/PA > 3) | No genera Ã¡cido (NGA) (PNN > 20) | No genera Ã¡cido (NGA) (RPN > 3 o % de S < 0.3) | No genera Ã¡cido (NGA) (PNN > 20 o % de S < 0.3)
1454 | CIA. MINERA SAN ESTEBAN PRIMERA | PLANTA SAN ESTEBAN | SANTA LAURA 2 | S/I | 4196565 | INACTIVO | CUBETA | ATACAMA | COPIAPO | 6968171.306 | 369436.436 | 150 | 39 | 32 | 17 | 25 | 11 | 2.5 | 1.41 | 2.37 | 1100 | 181486.7 | 24829.41 | 2940 | 16625 | 249357.1 | 17621.57 | 3098.592 | 3079.032 | 7053.191 | 152.8169 | 0.01 | 0.11 | 34.91 | 10 | 12 | CIA. MINERA SAN ESTEBAN PRIMERA/PLANTA SAN ESTEBAN/ATACAMA/COPIAPO/SANTA LAURA 2 | 1 | Cu | 64.8% | 3.4375 | 624.889 | 621.4515 | 181.7859 | No genera Ã¡cido (NGA) (PN/PA > 3) | No genera Ã¡cido (NGA) (PNN > 20) | No genera Ã¡cido (NGA) (RPN > 3 o % de S < 0.3) | No genera Ã¡cido (NGA) (PNN > 20 o % de S < 0.3)
1391 | NUÃ‘EZ HNOS | PLANTA LLAUCAVEN | LLAUCAVEN 1 | OROCOBRE | 50721 | INACTIVO | CUBETA | ATACAMA | COPIAPO | 6968130 | 370741 | 6930 | 38 | 38 | 12 | 105 | 96 | 12.47 | 0.5 | 6.62 | 4400 | 299320 | 34358.82 | 1140 | 16730 | 33785.71 | 12647.06 | 309.8592 | 4637.097 | 15309.57 | 130.9859 | 0.005 | 0.44 | 4.73 | 10 | 34 | NUÃ‘EZ HNOS/PLANTA LLAUCAVEN/ATACAMA/COPIAPO/LLAUCAVEN 1 | 1 | Cu | 7515% | 13.75 | 84.667 | 70.917 | 6.1576 | No genera Ã¡cido (NGA) (PN/PA > 3) | No genera Ã¡cido (NGA) (PNN > 20) | No genera Ã¡cido (NGA) (RPN > 3 o % de S < 0.3) | No genera Ã¡cido (NGA) (PNN > 20 o % de S < 0.3)
1389 | NUÃ‘EZ HNOS | PLANTA LLAUCAVEN | LLAUCAVEN 1 | OROCOBRE | 50721 | INACTIVO | CUBETA | ATACAMA | COPIAPO | 6968128.981 | 370705.966 | 4362 | 80 | 71 | 27 | 1093 | 208 | 13.72 | 9.62 | 0.5 | 1200 | 296566.7 | 35867.65 | 2100 | 21385 | 25500 | 25378.43 | 464.7887 | 5341.935 | 14853.19 | 174.6479 | 0.24 | 0.12 | 3.57 | 65.37 | 33 | NUÃ‘EZ HNOS/PLANTA LLAUCAVEN/ATACAMA/COPIAPO/LLAUCAVEN 1 | 3 | As,Cu,Zn | 444.8%,4693.4%,203.6% | 3.75 | 63.903 | 60.153 | 17.0408 | No genera Ã¡cido (NGA) (PN/PA > 3) | No genera Ã¡cido (NGA) (PNN > 20) | No genera Ã¡cido (NGA) (RPN > 3 o % de S < 0.3) | No genera Ã¡cido (NGA) (PNN > 20 o % de S < 0.3)
62 | HNOS.NUÃ‘EZ | PLANTA LLAUCAVEN | LLAUCAVEN 1 | OROCOBRE | 50721 | INACTIVO | CUBETA | ATACAMA | COPIAPO | 6968106 | 370674 | 4215 | 115 | 64 | 90 | 81 | 45 | 12.01 | 13.47 | 4.42 | 800 | 311173.3 | 33141.18 | 2220 | 17255 | 28071.43 | 23439.22 | 309.8592 | 5750 | 15060.64 | 196.4789 | 0.005 | 0.08 | 3.93 | 10 | 11 | HNOS.NUÃ‘EZ/PLANTA LLAUCAVEN/ATACAMA/COPIAPO/LLAUCAVEN 1 | 1 | Cu | 4532% | 2.5 | 70.347 | 67.847 | 28.1388 | No genera Ã¡cido (NGA) (PN/PA > 3) | No genera Ã¡cido (NGA) (PNN > 20) | No genera Ã¡cido (NGA) (RPN > 3 o % de S < 0.3) | No genera Ã¡cido (NGA) (PNN > 20 o % de S < 0.3)
1390 | NUÃ‘EZ HNOS | PLANTA LLAUCAVEN | LLAUCAVEN 1 | OROCOBRE | 50721 | INACTIVO | CUBETA | ATACAMA | COPIAPO | 6968097.475 | 370691.564 | 4252 | 77 | 68 | 31 | 332 | 102 | 10.8 | 18.29 | 5.6 | 1700 | 293113.3 | 37085.29 | 2160 | 18060 | 28714.29 | 27149.02 | 464.7887 | 5119.355 | 15226.6 | 174.6479 | 0.27 | 0.17 | 4.02 | 10 | 41 | NUÃ‘EZ HNOS/PLANTA LLAUCAVEN/ATACAMA/COPIAPO/LLAUCAVEN 1 | 1 | Cu | 4572% | 5.3125 | 71.958 | 66.6455 | 13.54504 | No genera Ã¡cido (NGA) (PN/PA > 3) | No genera Ã¡cido (NGA) (PNN > 20) | No genera Ã¡cido (NGA) (RPN > 3 o % de S < 0.3) | No genera Ã¡cido (NGA) (PNN > 20 o % de S < 0.3)
564 | OP MINING CHILE SPA | PLANTA OP | FARAH 1234567 | COBREOROFIERRO | N/A | INACTIVO | MURO | ATACAMA | COPIAPO | 6968051 | 366935 | 1064 | 110 | 81 | 94 | 47 | 50 | 8.21 | 1.63 | 2.87 | 8300 | 209720 | 26205.88 | 2280 | 94675 | 38214.29 | 37688.24 | 1394.366 | 3004.839 | 9003.191 | 807.7465 | 0.39 | 0.83 | 5.35 | 10 | 40 | OP MINING CHILE SPA/PLANTA OP/ATACAMA/COPIAPO/FARAH 1234567 | 1 | Cu | 1069% | 25.9375 | 95.765 | 69.8275 | 3.692145 | No genera Ã¡cido (NGA) (PN/PA > 3) | No genera Ã¡cido (NGA) (PNN > 20) | No genera Ã¡cido (NGA) (RPN > 3 o % de S < 0.3) | No genera Ã¡cido (NGA) (PNN > 20 o % de S < 0.3)
1432 | DELIA NIETO ROBLE | PLANTA TANIA | TANIA | COBREORO | 6450 | INACTIVO | CUBETA | ATACAMA | COPIAPO | 6968046.944 | 370880.665 | 2325 | 58 | 19 | 7 | 74 | 147 | 15.54 | 20.29 | 1.2 | 10900 | 234826.7 | 34623.53 | 2040 | 64050 | 21000 | 28666.67 | 2556.338 | 1632.258 | 12405.32 | 371.1268 | 0.005 | 1.09 | 2.94 | 56.09 | 5 | DELIA NIETO ROBLE/PLANTA TANIA/ATACAMA/COPIAPO/TANIA | 2 | As,Cu | 367.4%,2454.9% | 34.0625 | 52.626 | 18.5635 | 1.544983 | GeneraciÃ³n de Ã¡cido incierto (ID) (1 <= PN/PA <= 3) | GeneraciÃ³n de Ã¡cido incierto (ID) (-20 <= PNN <= 20) | GeneraciÃ³n de Ã¡cido incierto (ID) (1 â‰¤ RPN â‰¤ 3 o 0.3 â‰¤ % de S â‰¤ 1) | GeneraciÃ³n de Ã¡cido incierto (ID) (-20 â‰¤ PNN â‰¤ 20 o 0.3 â‰¤ % de S â‰¤ 1)
1430 | DELIA NIETO ROBLE | PLANTA TANIA | TANIA | COBREORO | N/A | INACTIVO | MURO | ATACAMA | COPIAPO | 6968045.448 | 370875.341 | 4855 | 88 | 35 | 2.5 | 395 | 636 | 49.82 | 10 | 0.5 | 11000 | 248966.7 | 36211.76 | 2460 | 19180 | 87357.14 | 14080.39 | 1704.225 | 10795.16 | 8339.362 | 283.8028 | 0.05 | 1.1 | 12.23 | 372.95 | 34 | DELIA NIETO ROBLE/PLANTA TANIA/ATACAMA/COPIAPO/TANIA | 5 | As,Cu,Pb,Zn,Mo | 3007.9%,5235.2%,6%,9.7%,24.6% | 34.375 | 218.917 | 184.542 | 6.368495 | No genera Ã¡cido (NGA) (PN/PA > 3) | No genera Ã¡cido (NGA) (PNN > 20) | No genera Ã¡cido (NGA) (RPN > 3 o % de S < 0.3) | No genera Ã¡cido (NGA) (PNN > 20 o % de S < 0.3)
1431 | DELIA NIETO ROBLE | PLANTA TANIA | TANIA | COBREORO | 6450 | INACTIVO | CUBETA | ATACAMA | COPIAPO | 6968024.881 | 370879.216 | 1877 | 31 | 19 | 2.5 | 80 | 147 | 14.64 | 12.32 | 1.28 | 2200 | 314580 | 29700 | 1980 | 35595 | 6928.571 | 9527.451 | 2323.944 | 1780.645 | 11243.62 | 196.4789 | 0.005 | 0.22 | 0.97 | 56.05 | 5 | DELIA NIETO ROBLE/PLANTA TANIA/ATACAMA/COPIAPO/TANIA | 2 | As,Cu | 367.1%,1962.6% | 6.875 | 17.363 | 10.488 | 2.525527 | GeneraciÃ³n de Ã¡cido incierto (ID) (1 <= PN/PA <= 3) | GeneraciÃ³n de Ã¡cido incierto (ID) (-20 <= PNN <= 20) | No genera Ã¡cido (NGA) (RPN > 3 o % de S < 0.3) | No genera Ã¡cido (NGA) (PNN > 20 o % de S < 0.3)
551 | ACIBOL SpA | PLANTA IRMITA | EMBALSE DE RELAVE | COBRE | 5396 | ACTIVO | CUBETA | ATACAMA | COPIAPO | 6968005 | 366323 | 3694 | 143 | 498 | 69 | 76 | 102 | 8.42 | 9.79 | 2.79 | 2400 | 245186.7 | 41108.82 | 3660 | 35875 | 38714.29 | 28245.1 | 1084.507 | 15729.03 | 6513.83 | 392.9577 | 0.05 | 0.24 | 5.42 | 10 | 18 | ACIBOL SpA/PLANTA IRMITA/ATACAMA/COPIAPO/EMBALSE DE RELAVE | 3 | Cr,Cu,V | 472.4%,3959.3%,10% | 7.5 | 97.018 | 89.518 | 12.93573 | No genera Ã¡cido (NGA) (PN/PA > 3) | No genera Ã¡cido (NGA) (PNN > 20) | No genera Ã¡cido (NGA) (RPN > 3 o % de S < 0.3) | No genera Ã¡cido (NGA) (PNN > 20 o % de S < 0.3)
565 | OP MINING CHILE SPA | PLANTA OP | FARAH 1234567 | COBREOROFIERRO | 280950 | INACTIVO | CUBETA | ATACAMA | COPIAPO | 6968001 | 366936 | 1148 | 111 | 90 | 104 | 46 | 49 | 9.61 | 13.46 | 6.51 | 10700 | 179713.3 | 25941.18 | 2160 | 107520 | 37642.86 | 44180.39 | 1549.296 | 2670.968 | 8380.851 | 1047.887 | 0.51 | 1.07 | 5.27 | 10 | 46 | OP MINING CHILE SPA/PLANTA OP/ATACAMA/COPIAPO/FARAH 1234567 | 2 | Cr,Cu | 3.4%,1161.5% | 33.4375 | 94.333 | 60.8955 | 2.821174 | GeneraciÃ³n de Ã¡cido incierto (ID) (1 <= PN/PA <= 3) | No genera Ã¡cido (NGA) (PNN > 20) | GeneraciÃ³n de Ã¡cido incierto (ID) (1 â‰¤ RPN â‰¤ 3 o 0.3 â‰¤ % de S â‰¤ 1) | No genera Ã¡cido (NGA) (PNN > 20 o % de S < 0.3)
550 | ACIBOL SpA | PLANTA IRMITA | EMBALSE DE RELAVE | COBRE | 5396 | ACTIVO | CUBETA | ATACAMA | COPIAPO | 6968000 | 366335 | 2996 | 358 | 117 | 73 | 281 | 11 | 2.5 | 8.91 | 4.79 | 2200 | 235480 | 34014.71 | 10980 | 39550 | 24642.86 | 78664.71 | 1161.972 | 11462.9 | 6057.447 | 916.9014 | 0.11 | 0.22 | 3.45 | 10 | 18 | ACIBOL SpA/PLANTA IRMITA/ATACAMA/COPIAPO/EMBALSE DE RELAVE | 3 | Cr,Cu,V | 34.5%,3192.3%,175.4% | 6.875 | 61.755 | 54.88 | 8.982545 | No genera Ã¡cido (NGA) (PN/PA > 3) | No genera Ã¡cido (NGA) (PNN > 20) | No genera Ã¡cido (NGA) (RPN > 3 o % de S < 0.3) | No genera Ã¡cido (NGA) (PNN > 20 o % de S < 0.3)
549 | ACIBOL SpA | PLANTA IRMITA | EMBALSE DE RELAVE | COBRE | N/A | ACTIVO | MURO | ATACAMA | COPIAPO | 6967995 | 366348 | 2091 | 127 | 186 | 84 | 193 | 182 | 30.55 | 5.84 | 5.04 | 6800 | 238700 | 30785.29 | 3000 | 59955 | 32642.86 | 32292.16 | 1007.042 | 8866.129 | 7011.702 | 523.9437 | 0.68 | 0.68 | 4.57 | 10 | 35 | ACIBOL SpA/PLANTA IRMITA/ATACAMA/COPIAPO/EMBALSE DE RELAVE | 2 | Cr,Cu | 113.8%,2197.8% | 21.25 | 81.803 | 60.553 | 3.849553 | No genera Ã¡cido (NGA) (PN/PA > 3) | No genera Ã¡cido (NGA) (PNN > 20) | No genera Ã¡cido (NGA) (RPN > 3 o % de S < 0.3) | No genera Ã¡cido (NGA) (PNN > 20 o % de S < 0.3)
1457 | CIA. MINERA SAN ESTEBAN PRIMERA | PLANTA SAN ESTEBAN | SANTA LAURA 1 | S/I | 2262360 | INACTIVO | CUBETA | ATACAMA | COPIAPO | 6967983.695 | 369433.186 | 148 | 16 | 15 | 15 | 25 | 2.5 | 2.5 | 6.56 | 2.79 | 700 | 147140 | 19111.76 | 2040 | 16695 | 334857.1 | 15176.47 | 4647.887 | 2485.484 | 5144.681 | 109.1549 | 0.2 | 0.07 | 46.88 | 10 | 14 | CIA. MINERA SAN ESTEBAN PRIMERA/PLANTA SAN ESTEBAN/ATACAMA/COPIAPO/SANTA LAURA 1 | 1 | Cu | 62.6% | 2.1875 | 839.152 | 836.9645 | 383.6123 | No genera Ã¡cido (NGA) (PN/PA > 3) | No genera Ã¡cido (NGA) (PNN > 20) | No genera Ã¡cido (NGA) (RPN > 3 o % de S < 0.3) | No genera Ã¡cido (NGA) (PNN > 20 o % de S < 0.3)
553 | CARLOS IRIBARREN | LUZ ELENA | FLORENCIA 1 | COBREORO | N/A | INACTIVO | MURO | ATACAMA | COPIAPO | 6967977 | 366496 | 1734 | 138 | 102 | 68 | 639 | 1206 | 38.05 | 13.04 | 3.13 | 8400 | 252886.7 | 33326.47 | 3360 | 45885 | 41000 | 28329.41 | 929.5775 | 6937.097 | 7592.553 | 523.9437 | 2.38 | 0.84 | 5.74 | 298.46 | 22 | CARLOS IRIBARREN/LUZ ELENA/ATACAMA/COPIAPO/FLORENCIA 1 | 6 | As,Cr,Cu,Pb,V,Zn | 2387.2%,17.2%,1805.5%,101%,6.2%,77.5% | 26.25 | 102.746 | 76.496 | 3.914133 | No genera Ã¡cido (NGA) (PN/PA > 3) | No genera Ã¡cido (NGA) (PNN > 20) | No genera Ã¡cido (NGA) (RPN > 3 o % de S < 0.3) | No genera Ã¡cido (NGA) (PNN > 20 o % de S < 0.3)
1452 | CIA. MINERA SAN ESTEBAN PRIMERA | PLANTA SAN ESTEBAN | SANTA LAURA 1 | S/I | N/A | INACTIVO | MURO | ATACAMA | COPIAPO | 6967972.498 | 369537.034 | 219 | 31 | 23 | 15 | 27 | 2.5 | 2.5 | 9.34 | 3.03 | 1000 | 171126.7 | 21838.24 | 2700 | 19110 | 282142.9 | 18886.27 | 4415.493 | 2633.871 | 6430.851 | 152.8169 | 0.005 | 0.1 | 39.5 | 10 | 12 | CIA. MINERA SAN ESTEBAN PRIMERA/PLANTA SAN ESTEBAN/ATACAMA/COPIAPO/SANTA LAURA 1 | 1 | Cu | 140.7% | 3.125 | 707.05 | 703.925 | 226.256 | No genera Ã¡cido (NGA) (PN/PA > 3) | No genera Ã¡cido (NGA) (PNN > 20) | No genera Ã¡cido (NGA) (RPN > 3 o % de S < 0.3) | No genera Ã¡cido (NGA) (PNN > 20 o % de S < 0.3)
554 | CARLOS IRIBARREN | LUZ ELENA | FLORENCIA 1 | COBREORO | 7800 | INACTIVO | CUBETA | ATACAMA | COPIAPO | 6967965 | 366482 | 1640 | 124 | 194 | 76 | 350 | 1008 | 23.57 | 12.14 | 4.38 | 1900 | 241080 | 36926.47 | 3060 | 53725 | 35285.71 | 25631.37 | 1471.831 | 2077.419 | 14189.36 | 283.8028 | 13.15 | 0.19 | 4.94 | 153.61 | 26 | CARLOS IRIBARREN/LUZ ELENA/ATACAMA/COPIAPO/FLORENCIA 1 | 4 | As,Cr,Cu,Pb | 1180.1%,123%,1702.2%,68% | 5.9375 | 88.426 | 82.4885 | 14.8928 | No genera Ã¡cido (NGA) (PN/PA > 3) | No genera Ã¡cido (NGA) (PNN > 20) | No genera Ã¡cido (NGA) (RPN > 3 o % de S < 0.3) | No genera Ã¡cido (NGA) (PNN > 20 o % de S < 0.3)
556 | CARLOS IRIBARREN | LUZ ELENA | FLORENCIA 2 | COBREORO | N/A | INACTIVO | MURO | ATACAMA | COPIAPO | 6967962 | 366425 | 5731 | 133 | 174 | 70 | 823 | 1205 | 162.31 | 9.63 | 4.47 | 1200 | 233706.7 | 34411.76 | 3240 | 56210 | 44428.57 | 20488.24 | 2633.803 | 2930.645 | 8256.383 | 371.1268 | 1.05 | 0.12 | 6.22 | 394.51 | 29 | CARLOS IRIBARREN/LUZ ELENA/ATACAMA/COPIAPO/FLORENCIA 2 | 7 | As,Cr,Cu,Pb,V,Zn,Mo | 3187.6%,100%,6197.8%,100.8%,2.3%,128.6%,305.8% | 3.75 | 111.338 | 107.588 | 29.69013 | No genera Ã¡cido (NGA) (PN/PA > 3) | No genera Ã¡cido (NGA) (PNN > 20) | No genera Ã¡cido (NGA) (RPN > 3 o % de S < 0.3) | No genera Ã¡cido (NGA) (PNN > 20 o % de S < 0.3)
618 | ENAMI | PLANTA MATTA | TRANQUE DE RELAVE 3 | COBRE | N/A | ACTIVO | MURO | ATACAMA | COPIAPO | 6967954 | 375646 | 3523 | 145 | 104 | 82 | 88 | 887 | 16.11 | 16.77 | 2.17 | 14400 | 201413.3 | 29938.24 | 3600 | 78085 | 47642.86 | 31449.02 | 1084.507 | 8198.387 | 8173.404 | 545.7746 | 0.18 | 1.44 | 6.67 | 204.25 | 48 | ENAMI/PLANTA MATTA/ATACAMA/COPIAPO/TRANQUE DE RELAVE 3 | 5 | As,Cr,Cu,Pb,V | 1602.1%,19.5%,3771.4%,47.8%,11.5% | 45 | 119.393 | 74.393 | 2.653178 | GeneraciÃ³n de Ã¡cido incierto (ID) (1 <= PN/PA <= 3) | No genera Ã¡cido (NGA) (PNN > 20) | GeneraciÃ³n de Ã¡cido incierto (ID) (1 â‰¤ RPN â‰¤ 3 o 0.3 â‰¤ % de S â‰¤ 1) | No genera Ã¡cido (NGA) (PNN > 20 o % de S < 0.3)
557 | CARLOS IRIBARREN | LUZ ELENA | FLORENCIA 2 | COBREORO | 4200 | INACTIVO | CUBETA | ATACAMA | COPIAPO | 6967953 | 366418 | 1551 | 94 | 33 | 67 | 210 | 821 | 8.04 | 11.22 | 1.4 | 700 | 221853.3 | 21388.24 | 3000 | 38605 | 138285.7 | 9358.824 | 6429.577 | 3116.129 | 5269.149 | 327.4648 | 0.14 | 0.07 | 19.36 | 123.07 | 22 | CARLOS IRIBARREN/LUZ ELENA/ATACAMA/COPIAPO/FLORENCIA 2 | 3 | As,Cu,Pb | 925.6%,1604.4%,36.8% | 2.1875 | 346.544 | 344.3565 | 158.4201 | No genera Ã¡cido (NGA) (PN/PA > 3) | No genera Ã¡cido (NGA) (PNN > 20) | No genera Ã¡cido (NGA) (RPN > 3 o % de S < 0.3) | No genera Ã¡cido (NGA) (PNN > 20 o % de S < 0.3)
561 | MINERA SAN MARINO | AURICOP | TRANQUE AURICOP | OROCOBRE | N/A | INACTIVO | MURO | ATACAMA | COPIAPO | 6967863 | 366298 | 3937 | 120 | 96 | 70 | 574 | 1046 | 23.51 | 15.94 | 4.63 | 10200 | 246166.7 | 36635.29 | 2580 | 42560 | 33428.57 | 19139.22 | 1161.972 | 3412.903 | 11534.04 | 283.8028 | 10.36 | 1.02 | 4.68 | 186.22 | 38 | MINERA SAN MARINO/AURICOP/ATACAMA/COPIAPO/TRANQUE AURICOP | 5 | As,Cr,Cu,Pb,Zn | 1451.8%,10.3%,4226.4%,74.3%,59.4% | 31.875 | 83.772 | 51.897 | 2.628141 | GeneraciÃ³n de Ã¡cido incierto (ID) (1 <= PN/PA <= 3) | No genera Ã¡cido (NGA) (PNN > 20) | GeneraciÃ³n de Ã¡cido incierto (ID) (1 â‰¤ RPN â‰¤ 3 o 0.3 â‰¤ % de S â‰¤ 1) | No genera Ã¡cido (NGA) (PNN > 20 o % de S < 0.3)
562 | MINERA SAN MARINO | AURICOP | TRANQUE AURICOP | OROCOBRE | 31902 | INACTIVO | CUBETA | ATACAMA | COPIAPO | 6967855 | 366223 | 1543 | 153 | 118 | 69 | 149 | 973 | 14.04 | 13.14 | 1.12 | 2200 | 241173.3 | 38514.71 | 4140 | 43365 | 41214.29 | 34905.88 | 1471.831 | 9830.645 | 7800 | 436.6197 | 1.35 | 0.22 | 5.77 | 120.64 | 20 | MINERA SAN MARINO/AURICOP/ATACAMA/COPIAPO/TRANQUE AURICOP | 5 | As,Cr,Cu,Pb,V | 905.3%,35.6%,1595.6%,62.2%,17.7% | 6.875 | 103.283 | 96.408 | 15.02298 | No genera Ã¡cido (NGA) (PN/PA > 3) | No genera Ã¡cido (NGA) (PNN > 20) | No genera Ã¡cido (NGA) (RPN > 3 o % de S < 0.3) | No genera Ã¡cido (NGA) (PNN > 20 o % de S < 0.3)
1453 | CIA. MINERA SAN ESTEBAN PRIMERA | PLANTA SAN ESTEBAN | SANTA LAURA 1 | S/I | 2262360 | INACTIVO | CUBETA | ATACAMA | COPIAPO | 6967830.891 | 369379.335 | 155 | 33 | 20 | 13 | 33 | 44 | 2.5 | 3.46 | 3.46 | 500 | 181020 | 25782.35 | 2640 | 18480 | 254071.4 | 17200 | 3718.31 | 3450 | 6887.234 | 152.8169 | 0.005 | 0.05 | 35.57 | 10 | 12 | CIA. MINERA SAN ESTEBAN PRIMERA/PLANTA SAN ESTEBAN/ATACAMA/COPIAPO/SANTA LAURA 1 | 1 | Cu | 70.3% | 1.5625 | 636.703 | 635.1405 | 407.48992 | No genera Ã¡cido (NGA) (PN/PA > 3) | No genera Ã¡cido (NGA) (PNN > 20) | No genera Ã¡cido (NGA) (RPN > 3 o % de S < 0.3) | No genera Ã¡cido (NGA) (PNN > 20 o % de S < 0.3)
558 | CLEMENTE CORTES | PLANTA ALEMANA | EMBALSE DE RELAVE PLANTA ALEMANA | ORO | N/A | INACTIVO | MURO | ATACAMA | COPIAPO | 6967804 | 366050 | 195 | 128 | 34 | 72 | 46 | 34 | 2.5 | 16.05 | 3.58 | 50 | 232306.7 | 35947.06 | 3660 | 23065 | 81142.86 | 38109.8 | 619.7183 | 9830.645 | 6181.915 | 305.6338 | 0.12 | 0.01 | 11.36 | 10 | 11 | CLEMENTE CORTES/PLANTA ALEMANA/ATACAMA/COPIAPO/EMBALSE DE RELAVE PLANTA ALEMANA | 1 | Cu | 114.3% | 0.3125 | 203.344 | 203.0315 | 650.7008 | No genera Ã¡cido (NGA) (PN/PA > 3) | No genera Ã¡cido (NGA) (PNN > 20) | No genera Ã¡cido (NGA) (RPN > 3 o % de S < 0.3) | No genera Ã¡cido (NGA) (PNN > 20 o % de S < 0.3)
559 | CLEMENTE CORTES | PLANTA ALEMANA | EMBALSE DE RELAVE PLANTA ALEMANA | ORO | 2214 | INACTIVO | CUBETA | ATACAMA | COPIAPO | 6967798 | 366046 | 2262 | 171 | 66 | 66 | 78 | 184 | 11.1 | 7.62 | 7.41 | 5800 | 183306.7 | 25067.65 | 1980 | 30380 | 142142.9 | 17031.37 | 3795.775 | 4043.548 | 7260.638 | 218.3099 | 0.6 | 0.58 | 19.9 | 10 | 14 | CLEMENTE CORTES/PLANTA ALEMANA/ATACAMA/COPIAPO/EMBALSE DE RELAVE PLANTA ALEMANA | 2 | Cu,V | 2385.7%,31.5% | 18.125 | 356.21 | 338.085 | 19.65297 | No genera Ã¡cido (NGA) (PN/PA > 3) | No genera Ã¡cido (NGA) (PNN > 20) | No genera Ã¡cido (NGA) (RPN > 3 o % de S < 0.3) | No genera Ã¡cido (NGA) (PNN > 20 o % de S < 0.3)
544 | SOC GUERRERO HERMANOS Y CIA. LTDA | PLANTA ARCADIO | ARCADIO | COBREORO | 42610 | ACTIVO | CUBETA | ATACAMA | COPIAPO | 6967690 | 366041 | 1268 | 135 | 42 | 67 | 114 | 101 | 22.08 | 10.78 | 9.69 | 700 | 260120 | 31579.41 | 3780 | 39655 | 47000 | 24619.61 | 1084.507 | 8235.484 | 12322.34 | 502.1127 | 0.22 | 0.07 | 6.58 | 10 | 17 | SOC GUERRERO HERMANOS Y CIA. LTDA/PLANTA ARCADIO/ATACAMA/COPIAPO/ARCADIO | 2 | Cu,V | 1293.4%,3.8% | 2.1875 | 117.782 | 115.5945 | 53.8432 | No genera Ã¡cido (NGA) (PN/PA > 3) | No genera Ã¡cido (NGA) (PNN > 20) | No genera Ã¡cido (NGA) (RPN > 3 o % de S < 0.3) | No genera Ã¡cido (NGA) (PNN > 20 o % de S < 0.3)
543 | SOC GUERRERO HERMANOS Y CIA. LTDA | PLANTA ARCADIO | ARCADIO | COBREORO | N/A | ACTIVO | MURO | ATACAMA | COPIAPO | 6967672 | 366050 | 1436 | 142 | 82 | 72 | 462 | 1362 | 15.82 | 13.4 | 3.16 | 8200 | 279160 | 26311.76 | 3480 | 45500 | 28428.57 | 11213.73 | 1781.69 | 5008.065 | 7053.191 | 502.1127 | 2.58 | 0.82 | 3.98 | 701.58 | 22 | SOC GUERRERO HERMANOS Y CIA. LTDA/PLANTA ARCADIO/ATACAMA/COPIAPO/ARCADIO | 5 | As,Cu,Pb,V,Zn | 5746.5%,1478%,127%,9.2%,28.3% | 25.625 | 71.242 | 45.617 | 2.780176 | GeneraciÃ³n de Ã¡cido incierto (ID) (1 <= PN/PA <= 3) | No genera Ã¡cido (NGA) (PNN > 20) | GeneraciÃ³n de Ã¡cido incierto (ID) (1 â‰¤ RPN â‰¤ 3 o 0.3 â‰¤ % de S â‰¤ 1) | No genera Ã¡cido (NGA) (PNN > 20 o % de S < 0.3)
547 | NATIMAN FLORES DIAZ | PLANTA OJOS DE AGUA | OJOS DE AGUA | ORO | 25000 | ACTIVO | CUBETA | ATACAMA | COPIAPO | 6967549 | 366316 | 1366 | 98 | 77 | 71 | 262 | 1610 | 83.94 | 10.86 | 6.77 | 3300 | 377066.7 | 11911.76 | 1260 | 28560 | 4357.143 | 3372.549 | 232.3944 | 1150 | 3194.681 | 283.8028 | 1.47 | 0.33 | 0.61 | 1103.08 | 17 | NATIMAN FLORES DIAZ/PLANTA OJOS DE AGUA/ATACAMA/COPIAPO/OJOS DE AGUA | 4 | As,Cu,Pb,Mo | 9092.3%,1401.1%,168.3%,109.9% | 10.3125 | 10.919 | 0.6065 | 1.058812 | GeneraciÃ³n de Ã¡cido incierto (ID) (1 <= PN/PA <= 3) | GeneraciÃ³n de Ã¡cido incierto (ID) (-20 <= PNN <= 20) | GeneraciÃ³n de Ã¡cido incierto (ID) (1 â‰¤ RPN â‰¤ 3 o 0.3 â‰¤ % de S â‰¤ 1) | GeneraciÃ³n de Ã¡cido incierto (ID) (-20 â‰¤ PNN â‰¤ 20 o 0.3 â‰¤ % de S â‰¤ 1)
546 | NATIMAN FLORES DIAZ | PLANTA OJOS DE AGUA | OJOS DE AGUA | ORO | N/A | ACTIVO | MURO | ATACAMA | COPIAPO | 6967547 | 366300 | 3325 | 140 | 106 | 65 | 311 | 1229 | 33.59 | 13.71 | 2.86 | 2100 | 288120 | 25411.76 | 3000 | 58695 | 12428.57 | 9105.882 | 619.7183 | 2262.903 | 8007.447 | 414.7887 | 2.55 | 0.21 | 1.74 | 691.9 | 28 | NATIMAN FLORES DIAZ/PLANTA OJOS DE AGUA/ATACAMA/COPIAPO/OJOS DE AGUA | 5 | As,Cr,Cu,Pb,V | 5665.8%,21.8%,3553.8%,104.8%,7.7% | 6.5625 | 31.146 | 24.5835 | 4.746057 | No genera Ã¡cido (NGA) (PN/PA > 3) | No genera Ã¡cido (NGA) (PNN > 20) | No genera Ã¡cido (NGA) (RPN > 3 o % de S < 0.3) | No genera Ã¡cido (NGA) (PNN > 20 o % de S < 0.3)
541 | SOTRATEC MINART | PLANTA EL CATEADOR | TRANQUE DE RELAVE | COBRE | 52680 | INACTIVO | CUBETA | ATACAMA | COPIAPO | 6967544 | 366031 | 4952 | 151 | 94 | 67 | 163 | 173 | 22.42 | 7.3 | 2.76 | 3100 | 228853.3 | 39547.06 | 3360 | 55160 | 17714.29 | 25378.43 | 1316.901 | 3190.323 | 11658.51 | 480.2817 | 0.26 | 0.31 | 2.48 | 10 | 29 | SOTRATEC MINART/PLANTA EL CATEADOR/ATACAMA/COPIAPO/TRANQUE DE RELAVE | 3 | Cr,Cu,V | 8%,5341.8%,16.2% | 9.6875 | 44.392 | 34.7045 | 4.5824 | No genera Ã¡cido (NGA) (PN/PA > 3) | No genera Ã¡cido (NGA) (PNN > 20) | No genera Ã¡cido (NGA) (RPN > 3 o % de S < 0.3) | No genera Ã¡cido (NGA) (PNN > 20 o % de S < 0.3)
540 | SOTRATEC MINART | PLANTA EL CATEADOR | TRANQUE DE RELAVE | COBRE | N/A | INACTIVO | MURO | ATACAMA | COPIAPO | 6967536 | 366042 | 3229 | 121 | 94 | 67 | 57 | 146 | 13.72 | 20.16 | 6.93 | 500 | 315560 | 22685.29 | 2520 | 46970 | 13642.86 | 11550.98 | 387.3239 | 4043.548 | 5393.617 | 305.6338 | 0.16 | 0.05 | 1.91 | 10 | 25 | SOTRATEC MINART/PLANTA EL CATEADOR/ATACAMA/COPIAPO/TRANQUE DE RELAVE | 2 | Cr,Cu | 8%,3448.4% | 1.5625 | 34.189 | 32.6265 | 21.88096 | No genera Ã¡cido (NGA) (PN/PA > 3) | No genera Ã¡cido (NGA) (PNN > 20) | No genera Ã¡cido (NGA) (RPN > 3 o % de S < 0.3) | No genera Ã¡cido (NGA) (PNN > 20 o % de S < 0.3)
1446 | ENAMI | PLANTA MATTA | TRANQUE DE RELAVES 2 | COBRE | 5716000 | INACTIVO | CUBETA | ATACAMA | COPIAPO | 6967529 | 376027 | 2499 | 42 | 33 | 22 | 182 | 69 | 7.61 | 0.5 | 1.83 | 56800 | 155260 | 19270.59 | 2100 | 41090 | 78714.29 | 54972.55 | 1161.972 | 19290.32 | 5891.489 | 349.2958 | 0.1 | 5.68 | 11.02 | 21.9 | 5 | ENAMI/PLANTA MATTA/ATACAMA/COPIAPO/TRANQUE DE RELAVES 2 | 2 | As,Cu | 82.5%,2646.2% | 177.5 | 197.258 | 19.758 | 1.111313 | GeneraciÃ³n de Ã¡cido incierto (ID) (1 <= PN/PA <= 3) | GeneraciÃ³n de Ã¡cido incierto (ID) (-20 <= PNN <= 20) | GeneraciÃ³n de Ã¡cido incierto (ID) (1 â‰¤ RPN â‰¤ 3 o 0.3 â‰¤ % de S â‰¤ 1) | GeneraciÃ³n de Ã¡cido incierto (ID) (-20 â‰¤ PNN â‰¤ 20 o 0.3 â‰¤ % de S â‰¤ 1)
1445 | ENAMI | PLANTA MATTA | TRANQUE DE RELAVES 2 | COBRE | 5716000 | INACTIVO | CUBETA | ATACAMA | COPIAPO | 6967475 | 375987 | 1487 | 70 | 53 | 28 | 91 | 35 | 7.8 | 2.69 | 3.68 | 10300 | 170753.3 | 29144.12 | 2880 | 71890 | 38928.57 | 31449.02 | 1394.366 | 3338.71 | 11534.04 | 458.4507 | 0.02 | 1.03 | 5.45 | 10 | 5 | ENAMI/PLANTA MATTA/ATACAMA/COPIAPO/TRANQUE DE RELAVES 2 | 1 | Cu | 1534% | 32.1875 | 97.555 | 65.3675 | 3.030835 | No genera Ã¡cido (NGA) (PN/PA > 3) | No genera Ã¡cido (NGA) (PNN > 20) | No genera Ã¡cido (NGA) (RPN > 3 o % de S < 0.3) | No genera Ã¡cido (NGA) (PNN > 20 o % de S < 0.3)
1443 | ENAMI | PLANTA MATTA | TRANQUE DE RELAVES 2 | COBRE | N/A | INACTIVO | MURO | ATACAMA | COPIAPO | 6967415.794 | 375923.488 | 1729 | 70 | 43 | 22 | 164 | 243 | 5.51 | 3.91 | 4.57 | 6200 | 192546.7 | 28588.24 | 2940 | 71855 | 42285.71 | 32292.16 | 1549.296 | 2633.871 | 10289.36 | 567.6056 | 0.02 | 0.62 | 5.92 | 77.68 | 5 | ENAMI/PLANTA MATTA/ATACAMA/COPIAPO/TRANQUE DE RELAVES 2 | 2 | As,Cu | 547.3%,1800% | 19.375 | 105.968 | 86.593 | 5.469316 | No genera Ã¡cido (NGA) (PN/PA > 3) | No genera Ã¡cido (NGA) (PNN > 20) | No genera Ã¡cido (NGA) (RPN > 3 o % de S < 0.3) | No genera Ã¡cido (NGA) (PNN > 20 o % de S < 0.3)
1439 | LUIS PADILLA | PLANTA CASERON | TRANQUE DE RELAVE PLANTA CASERON | COBRE | 8824 | INACTIVO | CUBETA | ATACAMA | COPIAPO | 6967399.758 | 337545.602 | 5864 | 214 | 59 | 30 | 4177 | 1191 | 73.44 | 14.18 | 9.26 | 2400 | 252793.3 | 30176.47 | 1800 | 56630 | 19500 | 28329.41 | 2711.268 | 4970.968 | 8131.915 | 567.6056 | 0.01 | 0.24 | 2.73 | 681.57 | 527 | LUIS PADILLA/PLANTA CASERON/ATACAMA/COPIAPO/TRANQUE DE RELAVE PLANTA CASERON | 7 | As,Cu,Pb,V,Zn,Co,Mo | 5579.8%,6344%,98.5%,64.6%,1060.3%,75.7%,83.6% | 7.5 | 48.867 | 41.367 | 6.5156 | No genera Ã¡cido (NGA) (PN/PA > 3) | No genera Ã¡cido (NGA) (PNN > 20) | No genera Ã¡cido (NGA) (RPN > 3 o % de S < 0.3) | No genera Ã¡cido (NGA) (PNN > 20 o % de S < 0.3)
1444 | ENAMI | PLANTA MATTA | TRANQUE DE RELAVES 2 | COBRE | 5716000 | INACTIVO | CUBETA | ATACAMA | COPIAPO | 6967351 | 375945 | 722 | 58 | 24 | 24 | 73 | 9 | 2.5 | 2.26 | 3.1 | 2200 | 190446.7 | 31552.94 | 2820 | 52010 | 43785.71 | 29172.55 | 1239.437 | 5490.323 | 12695.74 | 567.6056 | 0.02 | 0.22 | 6.13 | 10 | 5 | ENAMI/PLANTA MATTA/ATACAMA/COPIAPO/TRANQUE DE RELAVES 2 | 1 | Cu | 693.4% | 6.875 | 109.727 | 102.852 | 15.96029 | No genera Ã¡cido (NGA) (PN/PA > 3) | No genera Ã¡cido (NGA) (PNN > 20) | No genera Ã¡cido (NGA) (RPN > 3 o % de S < 0.3) | No genera Ã¡cido (NGA) (PNN > 20 o % de S < 0.3)
1437 | LUIS PADILLA | PLANTA CASERON | TRANQUE DE RELAVE PLANTA CASERON | COBRE | 8824 | INACTIVO | CUBETA | ATACAMA | COPIAPO | 6967318.459 | 337632.319 | 3027 | 209 | 70 | 24 | 4550 | 1432 | 29.73 | 10 | 0.5 | 2200 | 235900 | 37667.65 | 3000 | 52465 | 16500 | 41398.04 | 3873.239 | 8940.323 | 8629.787 | 480.2817 | 0.01 | 0.22 | 2.31 | 847.7 | 260 | LUIS PADILLA/PLANTA CASERON/ATACAMA/COPIAPO/TRANQUE DE RELAVE PLANTA CASERON | 5 | As,Cu,Pb,V,Zn | 6964.2%,3226.4%,138.7%,60.8%,1163.9% | 6.875 | 41.349 | 34.474 | 6.0144 | No genera Ã¡cido (NGA) (PN/PA > 3) | No genera Ã¡cido (NGA) (PNN > 20) | No genera Ã¡cido (NGA) (RPN > 3 o % de S < 0.3) | No genera Ã¡cido (NGA) (PNN > 20 o % de S < 0.3)
1438 | LUIS PADILLA | PLANTA CASERON | TRANQUE DE RELAVE PLANTA CASERON | COBRE | 8824 | INACTIVO | CUBETA | ATACAMA | COPIAPO | 6967298.915 | 337646.026 | 8391 | 292 | 77 | 43 | 2989 | 741 | 114.89 | 0.5 | 3.91 | 1300 | 215786.7 | 26126.47 | 1740 | 83440 | 25928.57 | 26052.94 | 2866.197 | 6195.161 | 6928.723 | 938.7324 | 0.01 | 0.13 | 3.63 | 414.23 | 871 | LUIS PADILLA/PLANTA CASERON/ATACAMA/COPIAPO/TRANQUE DE RELAVE PLANTA CASERON | 7 | As,Cu,Pb,V,Zn,Co,Mo | 3351.9%,9120.9%,23.5%,124.6%,730.3%,190.3%,187.2% | 4.0625 | 64.977 | 60.9145 | 15.99434 | No genera Ã¡cido (NGA) (PN/PA > 3) | No genera Ã¡cido (NGA) (PNN > 20) | No genera Ã¡cido (NGA) (RPN > 3 o % de S < 0.3) | No genera Ã¡cido (NGA) (PNN > 20 o % de S < 0.3)
1372 | METALS ATACAMA LTDA. | PILOTO MOVIL ITALIA | TRANQUE DE RELAVE ITALIA | ORO | 21960 | INACTIVO | CUBETA | ATACAMA | COPIAPO | 6967273 | 365258.449 | 1230 | 81 | 42 | 18 | 249 | 1084 | 12.03 | 0.5 | 2.93 | 2700 | 302306.7 | 29673.53 | 2340 | 28000 | 30142.86 | 15766.67 | 619.7183 | 4340.323 | 7634.043 | 261.9718 | 0.005 | 0.27 | 4.22 | 266.65 | 5 | METALS ATACAMA LTDA./PILOTO MOVIL ITALIA/ATACAMA/COPIAPO/TRANQUE DE RELAVE ITALIA | 3 | As,Cu,Pb | 2122.1%,1251.6%,80.7% | 8.4375 | 75.538 | 67.1005 | 8.952652 | No genera Ã¡cido (NGA) (PN/PA > 3) | No genera Ã¡cido (NGA) (PNN > 20) | No genera Ã¡cido (NGA) (RPN > 3 o % de S < 0.3) | No genera Ã¡cido (NGA) (PNN > 20 o % de S < 0.3)
1374 | METALS ATACAMA LTDA. | PILOTO MOVIL ITALIA | TRANQUE DE RELAVE ITALIA | ORO | 21960 | INACTIVO | CUBETA | ATACAMA | COPIAPO | 6967270.478 | 365309 | 535 | 62 | 29 | 20 | 52 | 870 | 14.52 | 2.11 | 4.22 | 300 | 297126.7 | 34464.71 | 2160 | 15890 | 47928.57 | 16441.18 | 697.1831 | 3969.355 | 9874.468 | 218.3099 | 0.73 | 0.03 | 6.71 | 36.74 | 5 | METALS ATACAMA LTDA./PILOTO MOVIL ITALIA/ATACAMA/COPIAPO/TRANQUE DE RELAVE ITALIA | 3 | As,Cu,Pb | 206.2%,487.9%,45% | 0.9375 | 120.109 | 119.1715 | 128.1163 | No genera Ã¡cido (NGA) (PN/PA > 3) | No genera Ã¡cido (NGA) (PNN > 20) | No genera Ã¡cido (NGA) (RPN > 3 o % de S < 0.3) | No genera Ã¡cido (NGA) (PNN > 20 o % de S < 0.3)
537 | PLANTA MONSERRAT | PLANTA MONSERRAT | MONSERRAT | ORO | 100000 | INACTIVO | CUBETA | ATACAMA | COPIAPO | 6967270 | 365691 | 1805 | 130 | 131 | 64 | 387 | 1890 | 22.49 | 12.57 | 7.88 | 600 | 298806.7 | 22685.29 | 2700 | 59010 | 13428.57 | 11045.1 | 542.2535 | 2633.871 | 6845.745 | 283.8028 | 5.88 | 0.06 | 1.88 | 542.64 | 31 | PLANTA MONSERRAT/PLANTA MONSERRAT/ATACAMA/COPIAPO/MONSERRAT | 5 | As,Cr,Cu,Pb,Zn | 4422%,50.6%,1883.5%,215%,7.5% | 1.875 | 33.652 | 31.777 | 17.94773 | No genera Ã¡cido (NGA) (PN/PA > 3) | No genera Ã¡cido (NGA) (PNN > 20) | No genera Ã¡cido (NGA) (RPN > 3 o % de S < 0.3) | No genera Ã¡cido (NGA) (PNN > 20 o % de S < 0.3)
1370 | METALS ATACAMA LTDA. | PILOTO MOVIL ITALIA | TRANQUE DE RELAVE ITALIA | ORO | N/A | INACTIVO | MURO | ATACAMA | COPIAPO | 6967264.025 | 365266.958 | 1372 | 83 | 32 | 20 | 160 | 1037 | 20.84 | 22.3 | 5.8 | 5600 | 298946.7 | 31261.76 | 2640 | 22820 | 31857.14 | 17537.25 | 697.1831 | 4266.129 | 8256.383 | 327.4648 | 0.49 | 0.56 | 4.46 | 1575.39 | 5 | METALS ATACAMA LTDA./PILOTO MOVIL ITALIA/ATACAMA/COPIAPO/TRANQUE DE RELAVE ITALIA | 3 | As,Cu,Pb | 13028.2%,1407.7%,72.8% | 17.5 | 79.834 | 62.334 | 4.561943 | No genera Ã¡cido (NGA) (PN/PA > 3) | No genera Ã¡cido (NGA) (PNN > 20) | No genera Ã¡cido (NGA) (RPN > 3 o % de S < 0.3) | No genera Ã¡cido (NGA) (PNN > 20 o % de S < 0.3)
1371 | METALS ATACAMA LTDA. | PILOTO MOVIL ITALIA | TRANQUE DE RELAVE ITALIA | ORO | 21960 | INACTIVO | CUBETA | ATACAMA | COPIAPO | 6967257.967 | 365250.017 | 2870 | 58 | 52 | 20 | 3021 | 3674 | 39.44 | 3 | 3.81 | 2300 | 345800 | 21097.06 | 1560 | 28700 | 17285.71 | 13658.82 | 1704.225 | 3004.839 | 5061.702 | 283.8028 | 0.005 | 0.23 | 2.42 | 1455.08 | 5 | METALS ATACAMA LTDA./PILOTO MOVIL ITALIA/ATACAMA/COPIAPO/TRANQUE DE RELAVE ITALIA | 4 | As,Cu,Pb,Zn | 12025.7%,3053.8%,512.3%,739.2% | 7.1875 | 43.318 | 36.1305 | 6.026852 | No genera Ã¡cido (NGA) (PN/PA > 3) | No genera Ã¡cido (NGA) (PNN > 20) | No genera Ã¡cido (NGA) (RPN > 3 o % de S < 0.3) | No genera Ã¡cido (NGA) (PNN > 20 o % de S < 0.3)
538 | PLANTA MONSERRAT | PLANTA MONSERRAT | MONSERRAT | ORO | 100000 | INACTIVO | CUBETA | ATACAMA | COPIAPO | 6967246 | 365665 | 7033 | 124 | 48 | 73 | 72 | 1579 | 9.3 | 10.99 | 7.53 | 11100 | 319433.3 | 22764.71 | 3000 | 24080 | 21214.29 | 10033.33 | 387.3239 | 3041.935 | 7219.149 | 458.4507 | 3.57 | 1.11 | 2.97 | 663.68 | 15 | PLANTA MONSERRAT/PLANTA MONSERRAT/ATACAMA/COPIAPO/MONSERRAT | 3 | As,Cu,Pb | 5430.7%,7628.6%,163.2% | 34.6875 | 53.163 | 18.4755 | 1.532627 | GeneraciÃ³n de Ã¡cido incierto (ID) (1 <= PN/PA <= 3) | GeneraciÃ³n de Ã¡cido incierto (ID) (-20 <= PNN <= 20) | GeneraciÃ³n de Ã¡cido incierto (ID) (1 â‰¤ RPN â‰¤ 3 o 0.3 â‰¤ % de S â‰¤ 1) | GeneraciÃ³n de Ã¡cido incierto (ID) (-20 â‰¤ PNN â‰¤ 20 o 0.3 â‰¤ % de S â‰¤ 1)
1373 | METALS ATACAMA LTDA. | PILOTO MOVIL ITALIA | TRANQUE DE RELAVE ITALIA | ORO | 21960 | INACTIVO | CUBETA | ATACAMA | COPIAPO | 6967245.508 | 365296.033 | 1359 | 94 | 47 | 22 | 66 | 938 | 22.42 | 0.5 | 0.5 | 3000 | 310846.7 | 33829.41 | 2460 | 31290 | 34000 | 20235.29 | 697.1831 | 3561.29 | 8754.255 | 305.6338 | 0.02 | 0.3 | 4.76 | 308.84 | 5 | METALS ATACAMA LTDA./PILOTO MOVIL ITALIA/ATACAMA/COPIAPO/TRANQUE DE RELAVE ITALIA | 3 | As,Cu,Pb | 2473.7%,1393.4%,56.3% | 9.375 | 85.204 | 75.829 | 9.088427 | No genera Ã¡cido (NGA) (PN/PA > 3) | No genera Ã¡cido (NGA) (PNN > 20) | No genera Ã¡cido (NGA) (RPN > 3 o % de S < 0.3) | No genera Ã¡cido (NGA) (PNN > 20 o % de S < 0.3)
536 | PLANTA MONSERRAT | PLANTA MONSERRAT | MONSERRAT | ORO | N/A | INACTIVO | MURO | ATACAMA | COPIAPO | 6967221 | 365677 | 488 | 136 | 51 | 58 | 137 | 1238 | 7.04 | 5.52 | 12.48 | 50 | 285086.7 | 35682.35 | 3420 | 27965 | 38785.71 | 31027.45 | 619.7183 | 11870.97 | 4522.34 | 458.4507 | 1.91 | 0.01 | 5.43 | 192.69 | 13 | PLANTA MONSERRAT/PLANTA MONSERRAT/ATACAMA/COPIAPO/MONSERRAT | 4 | As,Cu,Pb,V | 1505.8%,436.3%,106.3%,4.6% | 0.3125 | 97.197 | 96.8845 | 311.0304 | No genera Ã¡cido (NGA) (PN/PA > 3) | No genera Ã¡cido (NGA) (PNN > 20) | No genera Ã¡cido (NGA) (RPN > 3 o % de S < 0.3) | No genera Ã¡cido (NGA) (PNN > 20 o % de S < 0.3)
1463 | MINEX S.A. | PLANTA SAN EDUARDO | SAN EDUARDO | COBRE | 4779 | INACTIVO | CUBETA | ATACAMA | COPIAPO | 6966950.971 | 365900.926 | 4482 | 103 | 3872 | 96 | 820 | 4270 | 69.73 | 0.5 | 0.5 | 53300 | 204586.7 | 26391.18 | 2520 | 35175 | 56714.29 | 23945.1 | 309.8592 | 7901.613 | 5767.021 | 371.1268 | 0.01 | 5.33 | 7.94 | 2688.69 | 5 | MINEX S.A./PLANTA SAN EDUARDO/ATACAMA/COPIAPO/SAN EDUARDO | 6 | As,Cr,Cu,Pb,Zn,Mo | 22305.8%,4350.6%,4825.3%,611.7%,127.8%,74.3% | 166.5625 | 142.126 | -24.4365 | 0.8532893 | Potencial de generador Ã¡cido (PAG) (PN/PA < 1) | Potencial de generador Ã¡cido (PAG) (PNN < -20) | Potencial de generador Ã¡cido (PAG) (RPN < 1 o % de S > 1) | Potencial de generador Ã¡cido (PAG) (PNN < 1 o % de S > 1)
534 | MINEX S.A | PLANTA SAN EDUARDO | EMBALSE SAN EDUARDO | COBRE | 5100 | ACTIVO | CUBETA | ATACAMA | COPIAPO | 6966939 | 365931 | 11888 | 137 | 128957 | 392 | 1461 | 1215 | 23.36 | 14.69 | 9.89 | 1700 | 49420 | 13950 | 1920 | 27545 | 13785.71 | 494921.6 | 38.73239 | 1298.387 | 1078.723 | 327.4648 | 0.42 | 0.17 | 1.93 | 278.58 | 49 | MINEX S.A/PLANTA SAN EDUARDO/ATACAMA/COPIAPO/EMBALSE SAN EDUARDO | 6 | As,Cr,Cu,Pb,V,Zn | 2221.5%,148126.4%,12963.7%,102.5%,5.4%,305.8% | 5.3125 | 34.547 | 29.2345 | 6.502965 | No genera Ã¡cido (NGA) (PN/PA > 3) | No genera Ã¡cido (NGA) (PNN > 20) | No genera Ã¡cido (NGA) (RPN > 3 o % de S < 0.3) | No genera Ã¡cido (NGA) (PNN > 20 o % de S < 0.3)
533 | MINEX S.A | PLANTA SAN EDUARDO | EMBALSE SAN EDUARDO | COBRE | N/A | ACTIVO | MURO | ATACAMA | COPIAPO | 6966938 | 365937 | 7254 | 144 | 10819 | 357 | 1242 | 1911 | 47.03 | 14.37 | 14.74 | 7800 | 216486.7 | 29991.18 | 3600 | 42280 | 48642.86 | 61886.27 | 852.1127 | 9125.806 | 6430.851 | 392.9577 | 0.99 | 0.78 | 6.81 | 960.49 | 27 | MINEX S.A/PLANTA SAN EDUARDO/ATACAMA/COPIAPO/EMBALSE SAN EDUARDO | 7 | As,Cr,Cu,Pb,V,Zn,Mo | 7904.1%,12335.6%,7871.4%,218.5%,10.8%,245%,17.6% | 24.375 | 121.899 | 97.524 | 5.000985 | No genera Ã¡cido (NGA) (PN/PA > 3) | No genera Ã¡cido (NGA) (PNN > 20) | No genera Ã¡cido (NGA) (RPN > 3 o % de S < 0.3) | No genera Ã¡cido (NGA) (PNN > 20 o % de S < 0.3)
1422 | DUEÃ‘O DESCONOCIDO SECTOR VIÃ‘ITA AZUL | SIN NOMBRE | NN 29 | ORO | N/A | ABANDONADO | MURO | ATACAMA | COPIAPO | 6966839.163 | 370290.113 | 2434 | 147 | 80 | 2.5 | 71 | 55 | 11.71 | 1.45 | 0.5 | 700 | 284620 | 21838.24 | 1500 | 77770 | 8500 | 13574.51 | 387.3239 | 630.6452 | 6845.745 | 152.8169 | 0.01 | 0.07 | 1.19 | 10 | 5 | DUEÃ‘O DESCONOCIDO SECTOR VIÃ‘ITA AZUL/SIN NOMBRE/ATACAMA/COPIAPO/NN 29 | 2 | Cu,V | 2574.7%,13.1% | 2.1875 | 21.301 | 19.1135 | 9.7376 | No genera Ã¡cido (NGA) (PN/PA > 3) | GeneraciÃ³n de Ã¡cido incierto (ID) (-20 <= PNN <= 20) | No genera Ã¡cido (NGA) (RPN > 3 o % de S < 0.3) | No genera Ã¡cido (NGA) (PNN > 20 o % de S < 0.3)
1427 | DUEÃ‘O DESCONOCIDO SECTOR VIÃ‘ITA AZUL | SIN NOMBRE | NN 30 | ORO | 12633 | ABANDONADO | CUBETA | ATACAMA | COPIAPO | 6966831.574 | 370316.494 | 1720 | 108 | 74 | 32 | 56 | 48 | 13.58 | 8.88 | 1.09 | 12200 | 229693.3 | 26417.65 | 1800 | 89075 | 19428.57 | 30437.25 | 619.7183 | 6974.194 | 6555.319 | 305.6338 | 0.05 | 1.22 | 2.72 | 10 | 5 | DUEÃ‘O DESCONOCIDO SECTOR VIÃ‘ITA AZUL/SIN NOMBRE/ATACAMA/COPIAPO/NN 30 | 1 | Cu | 1790% | 38.125 | 48.688 | 10.563 | 1.277062 | GeneraciÃ³n de Ã¡cido incierto (ID) (1 <= PN/PA <= 3) | GeneraciÃ³n de Ã¡cido incierto (ID) (-20 <= PNN <= 20) | GeneraciÃ³n de Ã¡cido incierto (ID) (1 â‰¤ RPN â‰¤ 3 o 0.3 â‰¤ % de S â‰¤ 1) | GeneraciÃ³n de Ã¡cido incierto (ID) (-20 â‰¤ PNN â‰¤ 20 o 0.3 â‰¤ % de S â‰¤ 1)
1426 | DUEÃ‘O DESCONOCIDO SECTOR VIÃ‘ITA AZUL | SIN NOMBRE | NN 30 | ORO | 12633 | ABANDONADO | CUBETA | ATACAMA | COPIAPO | 6966819.569 | 370323.245 | 1823 | 113 | 87 | 35 | 2.5 | 26 | 29.25 | 0.5 | 0.5 | 7100 | 252560 | 34914.71 | 2640 | 49875 | 19857.14 | 43674.51 | 387.3239 | 10424.19 | 10911.7 | 283.8028 | 0.13 | 0.71 | 2.78 | 10 | 15 | DUEÃ‘O DESCONOCIDO SECTOR VIÃ‘ITA AZUL/SIN NOMBRE/ATACAMA/COPIAPO/NN 30 | 1 | Cu | 1903% | 22.1875 | 49.762 | 27.5745 | 2.242794 | GeneraciÃ³n de Ã¡cido incierto (ID) (1 <= PN/PA <= 3) | No genera Ã¡cido (NGA) (PNN > 20) | GeneraciÃ³n de Ã¡cido incierto (ID) (1 â‰¤ RPN â‰¤ 3 o 0.3 â‰¤ % de S â‰¤ 1) | No genera Ã¡cido (NGA) (PNN > 20 o % de S < 0.3)
1423 | DUEÃ‘O DESCONOCIDO SECTOR VIÃ‘ITA AZUL | SIN NOMBRE | NN 29 | ORO | 6414 | ABANDONADO | CUBETA | ATACAMA | COPIAPO | 6966813.765 | 370277.231 | 1901 | 129 | 69 | 2.5 | 193 | 140 | 9.99 | 10.47 | 0.5 | 50 | 306226.7 | 28164.71 | 2220 | 42665 | 15357.14 | 19729.41 | 852.1127 | 2967.742 | 8090.426 | 305.6338 | 0.02 | 0.01 | 2.15 | 26.81 | 5 | DUEÃ‘O DESCONOCIDO SECTOR VIÃ‘ITA AZUL/SIN NOMBRE/ATACAMA/COPIAPO/NN 29 | 2 | As,Cu | 123.4%,1989% | 0.3125 | 38.485 | 38.1725 | 123.152 | No genera Ã¡cido (NGA) (PN/PA > 3) | No genera Ã¡cido (NGA) (PNN > 20) | No genera Ã¡cido (NGA) (RPN > 3 o % de S < 0.3) | No genera Ã¡cido (NGA) (PNN > 20 o % de S < 0.3)
1421 | CIA. MINERA VIÃ‘ITA AZUL | PLANTA VIÃ‘ITA AZUL | TRANQUE 1 | ORO | N/A | INACTIVO | MURO | ATACAMA | COPIAPO | 6966794 | 369717 | 4331 | 88 | 36 | 6 | 2.5 | 100 | 14.58 | 0.5 | 1.43 | 50 | 281913.3 | 16226.47 | 1140 | 26425 | 77071.43 | 23354.9 | 2556.338 | 4006.452 | 3568.085 | 196.4789 | 0.01 | 0.01 | 10.79 | 10 | 204 | CIA. MINERA VIÃ‘ITA AZUL/PLANTA VIÃ‘ITA AZUL/ATACAMA/COPIAPO/TRANQUE 1 | 1 | Cu | 4659% | 0.3125 | 193.141 | 192.8285 | 618.0512 | No genera Ã¡cido (NGA) (PN/PA > 3) | No genera Ã¡cido (NGA) (PNN > 20) | No genera Ã¡cido (NGA) (RPN > 3 o % de S < 0.3) | No genera Ã¡cido (NGA) (PNN > 20 o % de S < 0.3)
1424 | DUEÃ‘O DESCONOCIDO SECTOR VIÃ‘ITA AZUL | SIN NOMBRE | NN 29 | ORO | 6414 | ABANDONADO | CUBETA | ATACAMA | COPIAPO | 6966793.931 | 370255.985 | 3221 | 58 | 46 | 2.5 | 29902 | 4226 | 32.65 | 13.34 | 22.24 | 50 | 343793.3 | 18211.76 | 1260 | 22050 | 10571.43 | 8768.627 | 3795.775 | 6900 | 2862.766 | 196.4789 | 0.02 | 0.01 | 1.48 | 2495.66 | 10 | DUEÃ‘O DESCONOCIDO SECTOR VIÃ‘ITA AZUL/SIN NOMBRE/ATACAMA/COPIAPO/NN 29 | 5 | As,Cd,Cu,Pb,Zn | 20697.2%,1.1%,3439.6%,604.3%,8206.1% | 0.3125 | 26.492 | 26.1795 | 84.7744 | No genera Ã¡cido (NGA) (PN/PA > 3) | No genera Ã¡cido (NGA) (PNN > 20) | No genera Ã¡cido (NGA) (RPN > 3 o % de S < 0.3) | No genera Ã¡cido (NGA) (PNN > 20 o % de S < 0.3)
1425 | DUEÃ‘O DESCONOCIDO SECTOR VIÃ‘ITA AZUL | SIN NOMBRE | NN 29 | ORO | 6414 | ABANDONADO | CUBETA | ATACAMA | COPIAPO | 6966779.002 | 370227.172 | 1103 | 113 | 56 | 25 | 26 | 63 | 13.19 | 3.37 | 0.5 | 7500 | 263340 | 26470.59 | 1920 | 71050 | 15928.57 | 25209.8 | 464.7887 | 7011.29 | 6638.298 | 305.6338 | 0.02 | 0.75 | 2.23 | 10 | 5 | DUEÃ‘O DESCONOCIDO SECTOR VIÃ‘ITA AZUL/SIN NOMBRE/ATACAMA/COPIAPO/NN 29 | 1 | Cu | 1112% | 23.4375 | 39.917 | 16.4795 | 1.703125 | GeneraciÃ³n de Ã¡cido incierto (ID) (1 <= PN/PA <= 3) | GeneraciÃ³n de Ã¡cido incierto (ID) (-20 <= PNN <= 20) | GeneraciÃ³n de Ã¡cido incierto (ID) (1 â‰¤ RPN â‰¤ 3 o 0.3 â‰¤ % de S â‰¤ 1) | GeneraciÃ³n de Ã¡cido incierto (ID) (-20 â‰¤ PNN â‰¤ 20 o 0.3 â‰¤ % de S â‰¤ 1)
1419 | CIA. MINERA VIÃ‘ITA AZUL | PLANTA VIÃ‘ITA AZUL | TRANQUE 1 | ORO | 7200 | INACTIVO | CUBETA | ATACAMA | COPIAPO | 6966768.676 | 369763.961 | 7519 | 116 | 30 | 2.5 | 2.5 | 98 | 21.64 | 2.87 | 0.5 | 300 | 222740 | 19641.18 | 1080 | 25095 | 100357.1 | 71666.67 | 2633.803 | 2337.097 | 2738.298 | 196.4789 | 0.13 | 0.03 | 14.05 | 10 | 139 | CIA. MINERA VIÃ‘ITA AZUL/PLANTA VIÃ‘ITA AZUL/ATACAMA/COPIAPO/TRANQUE 1 | 1 | Cu | 8163% | 0.9375 | 251.495 | 250.5575 | 268.2613 | No genera Ã¡cido (NGA) (PN/PA > 3) | No genera Ã¡cido (NGA) (PNN > 20) | No genera Ã¡cido (NGA) (RPN > 3 o % de S < 0.3) | No genera Ã¡cido (NGA) (PNN > 20 o % de S < 0.3)
1420 | CIA. MINERA VIÃ‘ITA AZUL | PLANTA VIÃ‘ITA AZUL | TRANQUE 1 | ORO | 7200 | INACTIVO | CUBETA | ATACAMA | COPIAPO | 6966765.761 | 369739.768 | 9848 | 105 | 44 | 2.5 | 37 | 324 | 20.57 | 9.22 | 0.5 | 500 | 214246.7 | 13844.12 | 480 | 29610 | 115285.7 | 60705.88 | 2788.732 | 1743.548 | 2032.979 | 152.8169 | 0.09 | 0.05 | 16.14 | 160.3 | 188 | CIA. MINERA VIÃ‘ITA AZUL/PLANTA VIÃ‘ITA AZUL/ATACAMA/COPIAPO/TRANQUE 1 | 2 | As,Cu | 1235.8%,10722% | 1.5625 | 288.906 | 287.3435 | 184.89984 | No genera Ã¡cido (NGA) (PN/PA > 3) | No genera Ã¡cido (NGA) (PNN > 20) | No genera Ã¡cido (NGA) (RPN > 3 o % de S < 0.3) | No genera Ã¡cido (NGA) (PNN > 20 o % de S < 0.3)
594 | SOC. CONTRACTUAL MINERA ALIANZA | PLANTA VIÃ‘ITA AZUL | TRANQUE 3 | COBRE | 108735 | ACTIVO | CUBETA | ATACAMA | COPIAPO | 6966704 | 369079 | 920 | 142 | 104 | 51 | 25 | 7 | 11.91 | 22.91 | 9 | 200 | 231513.3 | 29302.94 | 3060 | 99750 | 12000 | 5143.137 | 154.9296 | 24817.74 | 2198.936 | 589.4366 | 0.07 | 0.02 | 1.68 | 10 | 39 | SOC. CONTRACTUAL MINERA ALIANZA/PLANTA VIÃ‘ITA AZUL/ATACAMA/COPIAPO/TRANQUE 3 | 3 | Cr,Cu,V | 19.5%,911%,9.2% | 0.625 | 30.072 | 29.447 | 48.1152 | No genera Ã¡cido (NGA) (PN/PA > 3) | No genera Ã¡cido (NGA) (PNN > 20) | No genera Ã¡cido (NGA) (RPN > 3 o % de S < 0.3) | No genera Ã¡cido (NGA) (PNN > 20 o % de S < 0.3)
593 | SOC. CONTRACTUAL MINERA ALIANZA | PLANTA VIÃ‘ITA AZUL | TRANQUE 3 | COBRE | N/A | ACTIVO | MURO | ATACAMA | COPIAPO | 6966698 | 369091 | 735 | 146 | 105 | 51 | 29 | 8 | 11.52 | 30.8 | 6.89 | 200 | 230300 | 30308.82 | 3240 | 99470 | 14142.86 | 7756.863 | 232.3944 | 22777.42 | 3194.681 | 567.6056 | 0.11 | 0.02 | 1.98 | 10 | 39 | SOC. CONTRACTUAL MINERA ALIANZA/PLANTA VIÃ‘ITA AZUL/ATACAMA/COPIAPO/TRANQUE 3 | 3 | Cr,Cu,V | 20.7%,707.7%,12.3% | 0.625 | 35.442 | 34.817 | 56.7072 | No genera Ã¡cido (NGA) (PN/PA > 3) | No genera Ã¡cido (NGA) (PNN > 20) | No genera Ã¡cido (NGA) (RPN > 3 o % de S < 0.3) | No genera Ã¡cido (NGA) (PNN > 20 o % de S < 0.3)
591 | SOC. CONTRACTUAL MINERA ALIANZA | PLANTA VIÃ‘ITA AZUL | TRANQUE 2 | COBRE | 17255 | ACTIVO | CUBETA | ATACAMA | COPIAPO | 6966642 | 369616 | 1471 | 135 | 119 | 52 | 28 | 7 | 13.97 | 9.02 | 4.89 | 1000 | 229553.3 | 25755.88 | 2760 | 110705 | 12285.71 | 10792.16 | 154.9296 | 19216.13 | 2696.809 | 589.4366 | 0.02 | 0.1 | 1.72 | 10 | 42 | SOC. CONTRACTUAL MINERA ALIANZA/PLANTA VIÃ‘ITA AZUL/ATACAMA/COPIAPO/TRANQUE 2 | 3 | Cr,Cu,V | 36.8%,1516.5%,3.8% | 3.125 | 30.788 | 27.663 | 9.85216 | No genera Ã¡cido (NGA) (PN/PA > 3) | No genera Ã¡cido (NGA) (PNN > 20) | No genera Ã¡cido (NGA) (RPN > 3 o % de S < 0.3) | No genera Ã¡cido (NGA) (PNN > 20 o % de S < 0.3)
590 | SOC. CONTRACTUAL MINERA ALIANZA | PLANTA VIÃ‘ITA AZUL | TRANQUE 2 | COBRE | N/A | ACTIVO | MURO | ATACAMA | COPIAPO | 6966637 | 369394 | 526 | 125 | 119 | 53 | 26 | 8 | 11.54 | 9.13 | 6.6 | 50 | 236506.7 | 27582.35 | 2400 | 102305 | 8000 | 19560.78 | 154.9296 | 18400 | 3734.043 | 502.1127 | 0.005 | 0.01 | 1.12 | 10 | 39 | SOC. CONTRACTUAL MINERA ALIANZA/PLANTA VIÃ‘ITA AZUL/ATACAMA/COPIAPO/TRANQUE 2 | 2 | Cr,Cu | 36.8%,478% | 0.3125 | 20.048 | 19.7355 | 64.1536 | No genera Ã¡cido (NGA) (PN/PA > 3) | GeneraciÃ³n de Ã¡cido incierto (ID) (-20 <= PNN <= 20) | No genera Ã¡cido (NGA) (RPN > 3 o % de S < 0.3) | No genera Ã¡cido (NGA) (PNN > 20 o % de S < 0.3)
1429 | DUEÃ‘O DESCONOCIDO SECTOR VIÃ‘ITA AZUL | SIN NOMBRE | NN 31 | ORO | 4140 | ABANDONADO | CUBETA | ATACAMA | COPIAPO | 6966628 | 370177.748 | 870 | 98 | 50 | 12 | 646 | 1186 | 31.73 | 4.85 | 0.5 | 50 | 334880 | 16067.65 | 1320 | 49665 | 8571.429 | 8009.804 | 1316.901 | 1372.581 | 4978.723 | 152.8169 | 0.06 | 0.01 | 1.2 | 737.1 | 149 | DUEÃ‘O DESCONOCIDO SECTOR VIÃ‘ITA AZUL/SIN NOMBRE/ATACAMA/COPIAPO/NN 31 | 4 | As,Cu,Pb,Zn | 6042.5%,856%,97.7%,79.4% | 0.3125 | 21.48 | 21.1675 | 68.736 | No genera Ã¡cido (NGA) (PN/PA > 3) | No genera Ã¡cido (NGA) (PNN > 20) | No genera Ã¡cido (NGA) (RPN > 3 o % de S < 0.3) | No genera Ã¡cido (NGA) (PNN > 20 o % de S < 0.3)
1416 | CIA. MINERA PURIFICACION | PLANTA PURIFICACION | PURIFICACION 2 | ORO | 18000 | INACTIVO | CUBETA | ATACAMA | COPIAPO | 6966618.958 | 370001.554 | 1340 | 135 | 51 | 2.5 | 150 | 72 | 10 | 3.27 | 3.86 | 2300 | 262640 | 45847.06 | 2700 | 32760 | 28071.43 | 24788.24 | 1394.366 | 5861.29 | 11700 | 261.9718 | 0.06 | 0.23 | 3.93 | 10 | 5 | CIA. MINERA PURIFICACION/PLANTA PURIFICACION/ATACAMA/COPIAPO/PURIFICACION 2 | 2 | Cu,V | 1372.5%,3.8% | 7.1875 | 70.347 | 63.1595 | 9.787409 | No genera Ã¡cido (NGA) (PN/PA > 3) | No genera Ã¡cido (NGA) (PNN > 20) | No genera Ã¡cido (NGA) (RPN > 3 o % de S < 0.3) | No genera Ã¡cido (NGA) (PNN > 20 o % de S < 0.3)
1415 | CIA. MINERA PURIFICACION | PLANTA PURIFICACION | PURIFICACION 1 | ORO | 750 | INACTIVO | CUBETA | ATACAMA | COPIAPO | 6966589.039 | 370001.178 | 191 | 69 | 25 | 2.5 | 39 | 25 | 2.5 | 0.5 | 1.48 | 2600 | 270573.3 | 45450 | 1920 | 19005 | 42000 | 23186.27 | 1084.507 | 5787.097 | 9584.043 | 240.1408 | 0.25 | 0.26 | 5.88 | 10 | 19 | CIA. MINERA PURIFICACION/PLANTA PURIFICACION/ATACAMA/COPIAPO/PURIFICACION 1 | 1 | Cu | 109.9% | 8.125 | 105.252 | 97.127 | 12.95409 | No genera Ã¡cido (NGA) (PN/PA > 3) | No genera Ã¡cido (NGA) (PNN > 20) | No genera Ã¡cido (NGA) (RPN > 3 o % de S < 0.3) | No genera Ã¡cido (NGA) (PNN > 20 o % de S < 0.3)
1414 | CIA. MINERA PURIFICACION | PLANTA PURIFICACION | PURIFICACION 1 | ORO | 750 | INACTIVO | CUBETA | ATACAMA | COPIAPO | 6966554 | 370004.016 | 740 | 94 | 26 | 2.5 | 141 | 42 | 2.5 | 3.17 | 2.96 | 7300 | 274073.3 | 43861.76 | 2280 | 27720 | 27214.29 | 21415.69 | 1084.507 | 4711.29 | 12031.91 | 261.9718 | 0.2 | 0.73 | 3.81 | 10 | 5 | CIA. MINERA PURIFICACION/PLANTA PURIFICACION/ATACAMA/COPIAPO/PURIFICACION 1 | 1 | Cu | 713.2% | 22.8125 | 68.199 | 45.3865 | 2.989545 | GeneraciÃ³n de Ã¡cido incierto (ID) (1 <= PN/PA <= 3) | No genera Ã¡cido (NGA) (PNN > 20) | GeneraciÃ³n de Ã¡cido incierto (ID) (1 â‰¤ RPN â‰¤ 3 o 0.3 â‰¤ % de S â‰¤ 1) | No genera Ã¡cido (NGA) (PNN > 20 o % de S < 0.3)
1418 | CIA. MINERA PURIFICACION | PLANTA PURIFICACION | EMBALSE DE RELAVES | ORO | 12462 | INACTIVO | CUBETA | ATACAMA | COPIAPO | 6966546.451 | 370101.983 | 3218 | 183 | 42 | 8 | 406 | 149 | 6.09 | 12.96 | 1.14 | 1100 | 223580 | 47408.82 | 5160 | 30870 | 52928.57 | 32882.35 | 2711.268 | 4043.548 | 15143.62 | 545.7746 | 0.21 | 0.11 | 7.41 | 33.01 | 5 | CIA. MINERA PURIFICACION/PLANTA PURIFICACION/ATACAMA/COPIAPO/EMBALSE DE RELAVES | 4 | As,Cu,V,Zn | 175.1%,3436.3%,40.8%,12.8% | 3.4375 | 132.639 | 129.2015 | 38.58589 | No genera Ã¡cido (NGA) (PN/PA > 3) | No genera Ã¡cido (NGA) (PNN > 20) | No genera Ã¡cido (NGA) (RPN > 3 o % de S < 0.3) | No genera Ã¡cido (NGA) (PNN > 20 o % de S < 0.3)
1366 | S. PIZARRO | PLANTA ANDACOLLO | ANDACOLLO 2 | ORO | N/A | INACTIVO | MURO | ATACAMA | COPIAPO | 6966517 | 362851 | 3683 | 119 | 53 | 20 | 50 | 900 | 14.86 | 13.06 | 4.33 | 1000 | 299973.3 | 27767.65 | 2580 | 38955 | 19857.14 | 23523.53 | 697.1831 | 3858.065 | 7094.681 | 371.1268 | 0.46 | 0.1 | 2.78 | 33.23 | 5 | S. PIZARRO/PLANTA ANDACOLLO/ATACAMA/COPIAPO/ANDACOLLO 2 | 3 | As,Cu,Pb | 176.9%,3947.3%,50% | 3.125 | 49.762 | 46.637 | 15.92384 | No genera Ã¡cido (NGA) (PN/PA > 3) | No genera Ã¡cido (NGA) (PNN > 20) | No genera Ã¡cido (NGA) (RPN > 3 o % de S < 0.3) | No genera Ã¡cido (NGA) (PNN > 20 o % de S < 0.3)
1368 | S. PIZARRO | PLANTA ANDACOLLO | ANDACOLLO 2 | ORO | 4640 | INACTIVO | CUBETA | ATACAMA | COPIAPO | 6966512 | 362833 | 4560 | 128 | 45 | 17 | 51 | 913 | 21.18 | 1.76 | 4.41 | 1400 | 230160 | 33220.59 | 2160 | 61775 | 40357.14 | 29931.37 | 1549.296 | 2040.323 | 9252.128 | 240.1408 | 0.27 | 0.14 | 5.65 | 43.03 | 5 | S. PIZARRO/PLANTA ANDACOLLO/ATACAMA/COPIAPO/ANDACOLLO 2 | 3 | As,Cu,Pb | 258.6%,4911%,52.2% | 4.375 | 101.135 | 96.76 | 23.11657 | No genera Ã¡cido (NGA) (PN/PA > 3) | No genera Ã¡cido (NGA) (PNN > 20) | No genera Ã¡cido (NGA) (RPN > 3 o % de S < 0.3) | No genera Ã¡cido (NGA) (PNN > 20 o % de S < 0.3)
1367 | S. PIZARRO | PLANTA ANDACOLLO | ANDACOLLO 2 | ORO | 4640 | INACTIVO | CUBETA | ATACAMA | COPIAPO | 6966503 | 362837 | 2629 | 107 | 40 | 11 | 101 | 899 | 11.75 | 3.72 | 4.36 | 50 | 296893.3 | 20144.12 | 2400 | 65310 | 15142.86 | 13237.25 | 387.3239 | 2411.29 | 5227.66 | 283.8028 | 0.2 | 0.01 | 2.12 | 30.71 | 5 | S. PIZARRO/PLANTA ANDACOLLO/ATACAMA/COPIAPO/ANDACOLLO 2 | 3 | As,Cu,Pb | 155.9%,2789%,49.8% | 0.3125 | 37.948 | 37.6355 | 121.4336 | No genera Ã¡cido (NGA) (PN/PA > 3) | No genera Ã¡cido (NGA) (PNN > 20) | No genera Ã¡cido (NGA) (RPN > 3 o % de S < 0.3) | No genera Ã¡cido (NGA) (PNN > 20 o % de S < 0.3)
1363 | S. PIZARRO | PLANTA ANDACOLLO | ANDACOLLO 1 | COBRE | N/A | INACTIVO | MURO | ATACAMA | COPIAPO | 6966493.703 | 362856.045 | 3677 | 121 | 49 | 18 | 49 | 896 | 13.21 | 0.5 | 5.13 | 300 | 297546.7 | 29250 | 2340 | 40950 | 18071.43 | 22933.33 | 697.1831 | 3895.161 | 7302.128 | 283.8028 | 0.08 | 0.03 | 2.53 | 44.04 | 5 | S. PIZARRO/PLANTA ANDACOLLO/ATACAMA/COPIAPO/ANDACOLLO 1 | 3 | As,Cu,Pb | 267%,3940.7%,49.3% | 0.9375 | 45.287 | 44.3495 | 48.30613 | No genera Ã¡cido (NGA) (PN/PA > 3) | No genera Ã¡cido (NGA) (PNN > 20) | No genera Ã¡cido (NGA) (RPN > 3 o % de S < 0.3) | No genera Ã¡cido (NGA) (PNN > 20 o % de S < 0.3)
1364 | S. PIZARRO | PLANTA ANDACOLLO | ANDACOLLO 1 | COBRE | 3840 | INACTIVO | CUBETA | ATACAMA | COPIAPO | 6966491.773 | 362842.026 | 3117 | 122 | 46 | 15 | 50 | 913 | 15.36 | 0.5 | 0.5 | 50 | 287933.3 | 28773.53 | 2640 | 50085 | 17928.57 | 21921.57 | 619.7183 | 3301.613 | 7177.66 | 327.4648 | 0.19 | 0.01 | 2.51 | 27.63 | 5 | S. PIZARRO/PLANTA ANDACOLLO/ATACAMA/COPIAPO/ANDACOLLO 1 | 3 | As,Cu,Pb | 130.2%,3325.3%,52.2% | 0.3125 | 44.929 | 44.6165 | 143.7728 | No genera Ã¡cido (NGA) (PN/PA > 3) | No genera Ã¡cido (NGA) (PNN > 20) | No genera Ã¡cido (NGA) (RPN > 3 o % de S < 0.3) | No genera Ã¡cido (NGA) (PNN > 20 o % de S < 0.3)
1365 | S. PIZARRO | PLANTA ANDACOLLO | ANDACOLLO 1 | COBRE | 3840 | INACTIVO | CUBETA | ATACAMA | COPIAPO | 6966484.837 | 362845 | 3348 | 123 | 55 | 16 | 48 | 865 | 17.55 | 0.5 | 1.67 | 400 | 294233.3 | 25994.12 | 2460 | 50225 | 16857.14 | 18801.96 | 542.2535 | 2522.581 | 6762.766 | 305.6338 | 0.34 | 0.04 | 2.36 | 32.16 | 5 | S. PIZARRO/PLANTA ANDACOLLO/ATACAMA/COPIAPO/ANDACOLLO 1 | 3 | As,Cu,Pb | 168%,3579.1%,44.2% | 1.25 | 42.244 | 40.994 | 33.7952 | No genera Ã¡cido (NGA) (PN/PA > 3) | No genera Ã¡cido (NGA) (PNN > 20) | No genera Ã¡cido (NGA) (RPN > 3 o % de S < 0.3) | No genera Ã¡cido (NGA) (PNN > 20 o % de S < 0.3)
1362 | MAYA ENTERPRISE LTDA. | PLANTA ANDACOLLO | TRANQUE DE RELAVE MAYA | COBRE | 3840 | INACTIVO | CUBETA | ATACAMA | COPIAPO | 6966462.547 | 362864.104 | 5655 | 112 | 42 | 16 | 80 | 882 | 12.38 | 8.21 | 0.5 | 700 | 265440 | 33988.24 | 2400 | 49910 | 21714.29 | 25041.18 | 1394.366 | 1891.935 | 8422.34 | 283.8028 | 0.05 | 0.07 | 3.04 | 65.73 | 5 | MAYA ENTERPRISE LTDA./PLANTA ANDACOLLO/ATACAMA/COPIAPO/TRANQUE DE RELAVE MAYA | 3 | As,Cu,Pb | 447.8%,6114.3%,47% | 2.1875 | 54.416 | 52.2285 | 24.87589 | No genera Ã¡cido (NGA) (PN/PA > 3) | No genera Ã¡cido (NGA) (PNN > 20) | No genera Ã¡cido (NGA) (RPN > 3 o % de S < 0.3) | No genera Ã¡cido (NGA) (PNN > 20 o % de S < 0.3)
1361 | MAYA ENTERPRISE LTDA. | PLANTA ANDACOLLO | TRANQUE DE RELAVE MAYA | COBRE | 3840 | INACTIVO | CUBETA | ATACAMA | COPIAPO | 6966450.959 | 362868.189 | 3432 | 112 | 53 | 11 | 90 | 889 | 21.17 | 7.04 | 1.87 | 800 | 267680 | 25755.88 | 2100 | 72730 | 13500 | 19645.1 | 697.1831 | 1483.871 | 7343.617 | 261.9718 | 0.05 | 0.08 | 1.89 | 42.77 | 5 | MAYA ENTERPRISE LTDA./PLANTA ANDACOLLO/ATACAMA/COPIAPO/TRANQUE DE RELAVE MAYA | 3 | As,Cu,Pb | 256.4%,3671.4%,48.2% | 2.5 | 33.831 | 31.331 | 13.5324 | No genera Ã¡cido (NGA) (PN/PA > 3) | No genera Ã¡cido (NGA) (PNN > 20) | No genera Ã¡cido (NGA) (RPN > 3 o % de S < 0.3) | No genera Ã¡cido (NGA) (PNN > 20 o % de S < 0.3)
1472 | VICTOR JENSEN | PLANTA LA FLORIDA | LA FLORIDA 1 | ORO | N/A | INACTIVO | MURO | ATACAMA | TIERRA AMARILLA | 6965900 | 374921 | 355 | 122 | 71 | 37 | 314 | 156 | 6.59 | 4.19 | 2.3 | 1600 | 222973.3 | 41479.41 | 3060 | 24500 | 61071.43 | 39121.57 | 1007.042 | 6751.613 | 9003.191 | 633.0986 | 1.05 | 0.16 | 8.55 | 10 | 5 | VICTOR JENSEN/PLANTA LA FLORIDA/ATACAMA/TIERRA AMARILLA/LA FLORIDA 1 | 1 | Cu | 290.1% | 5 | 153.045 | 148.045 | 30.609 | No genera Ã¡cido (NGA) (PN/PA > 3) | No genera Ã¡cido (NGA) (PNN > 20) | No genera Ã¡cido (NGA) (RPN > 3 o % de S < 0.3) | No genera Ã¡cido (NGA) (PNN > 20 o % de S < 0.3)
1473 | VICTOR JENSEN | PLANTA LA FLORIDA | LA FLORIDA 1 | ORO | 4500 | INACTIVO | CUBETA | ATACAMA | TIERRA AMARILLA | 6965899 | 374936 | 3072 | 411 | 264 | 20 | 747 | 1551 | 31.62 | 13.58 | 3.67 | 9600 | 213500 | 40420.59 | 3120 | 65975 | 15000 | 22511.76 | 929.5775 | 2670.968 | 11865.96 | 611.2676 | 0.09 | 0.96 | 2.1 | 1075.23 | 5 | VICTOR JENSEN/PLANTA LA FLORIDA/ATACAMA/TIERRA AMARILLA/LA FLORIDA 1 | 6 | As,Cr,Cu,Pb,V,Zn | 8860.2%,203.4%,3275.8%,158.5%,216.2%,107.5% | 30 | 37.59 | 7.59 | 1.253 | GeneraciÃ³n de Ã¡cido incierto (ID) (1 <= PN/PA <= 3) | GeneraciÃ³n de Ã¡cido incierto (ID) (-20 <= PNN <= 20) | GeneraciÃ³n de Ã¡cido incierto (ID) (1 â‰¤ RPN â‰¤ 3 o 0.3 â‰¤ % de S â‰¤ 1) | GeneraciÃ³n de Ã¡cido incierto (ID) (-20 â‰¤ PNN â‰¤ 20 o 0.3 â‰¤ % de S â‰¤ 1)
1474 | VICTOR JENSEN | PLANTA LA FLORIDA | LA FLORIDA 1 | ORO | 4500 | INACTIVO | CUBETA | ATACAMA | TIERRA AMARILLA | 6965880 | 374966 | 4431 | 142 | 78 | 10 | 1492 | 1267 | 70.57 | 9.73 | 4.63 | 3900 | 254660 | 29726.47 | 3420 | 55370 | 37785.71 | 17284.31 | 2091.549 | 2411.29 | 9625.532 | 523.9437 | 0.12 | 0.39 | 5.29 | 818.84 | 5 | VICTOR JENSEN/PLANTA LA FLORIDA/ATACAMA/TIERRA AMARILLA/LA FLORIDA 1 | 6 | As,Cu,Pb,V,Zn,Mo | 6723.7%,4769.2%,111.2%,9.2%,314.4%,76.4% | 12.1875 | 94.691 | 82.5035 | 7.769518 | No genera Ã¡cido (NGA) (PN/PA > 3) | No genera Ã¡cido (NGA) (PNN > 20) | No genera Ã¡cido (NGA) (RPN > 3 o % de S < 0.3) | No genera Ã¡cido (NGA) (PNN > 20 o % de S < 0.3)
1475 | VICTOR JENSEN | PLANTA LA FLORIDA | LA FLORIDA 1 | ORO | 4500 | INACTIVO | CUBETA | ATACAMA | TIERRA AMARILLA | 6965876 | 375011 | 2954 | 181 | 124 | 15 | 1481 | 1748 | 41.32 | 11.42 | 2.43 | 4400 | 266980 | 23955.88 | 2280 | 61635 | 24571.43 | 16778.43 | 1161.972 | 3004.839 | 6970.213 | 611.2676 | 0.06 | 0.44 | 3.44 | 1258.61 | 5 | VICTOR JENSEN/PLANTA LA FLORIDA/ATACAMA/TIERRA AMARILLA/LA FLORIDA 1 | 7 | As,Cr,Cu,Pb,V,Zn,Mo | 10388.4%,42.5%,3146.2%,191.3%,39.2%,311.4%,3.3% | 13.75 | 61.576 | 47.826 | 4.478255 | No genera Ã¡cido (NGA) (PN/PA > 3) | No genera Ã¡cido (NGA) (PNN > 20) | No genera Ã¡cido (NGA) (RPN > 3 o % de S < 0.3) | No genera Ã¡cido (NGA) (PNN > 20 o % de S < 0.3)
1410 | SLM ESCONDIDA UNA DE LAS SIERRAS RAJO DE ORO | PLANTA CANDELARIA | CANDELARIA 2 | COBRE | N/A | INACTIVO | MURO | ATACAMA | COPIAPO | 6965855.493 | 370035.331 | 157 | 61 | 68 | 7 | 2.5 | 595 | 6.08 | 5.03 | 0.5 | 14300 | 137293.3 | 16464.71 | 1560 | 119980 | 35785.71 | 31533.33 | 12704.23 | 1743.548 | 3858.511 | 174.6479 | 0.14 | 1.43 | 5.01 | 348.62 | 5 | SLM ESCONDIDA UNA DE LAS SIERRAS RAJO DE ORO/PLANTA CANDELARIA/ATACAMA/COPIAPO/CANDELARIA 2 | 2 | As,Cu | 2805.2%,72.5% | 44.6875 | 89.679 | 44.9915 | 2.006803 | GeneraciÃ³n de Ã¡cido incierto (ID) (1 <= PN/PA <= 3) | No genera Ã¡cido (NGA) (PNN > 20) | GeneraciÃ³n de Ã¡cido incierto (ID) (1 â‰¤ RPN â‰¤ 3 o 0.3 â‰¤ % de S â‰¤ 1) | No genera Ã¡cido (NGA) (PNN > 20 o % de S < 0.3)
1411 | SLM ESCONDIDA UNA DE LAS SIERRAS RAJO DE ORO | PLANTA CANDELARIA | CANDELARIA 2 | COBRE | 16137 | INACTIVO | CUBETA | ATACAMA | COPIAPO | 6965854 | 369984.428 | 677 | 89 | 50 | 12 | 2.5 | 848 | 9.82 | 0.5 | 0.5 | 8400 | 109900 | 25438.24 | 1980 | 118720 | 48285.71 | 35158.82 | 10690.14 | 1446.774 | 7302.128 | 196.4789 | 0.005 | 0.84 | 6.76 | 522.72 | 5 | SLM ESCONDIDA UNA DE LAS SIERRAS RAJO DE ORO/PLANTA CANDELARIA/ATACAMA/COPIAPO/CANDELARIA 2 | 3 | As,Cu,Pb | 4256%,644%,41.3% | 26.25 | 121.004 | 94.754 | 4.609676 | No genera Ã¡cido (NGA) (PN/PA > 3) | No genera Ã¡cido (NGA) (PNN > 20) | No genera Ã¡cido (NGA) (RPN > 3 o % de S < 0.3) | No genera Ã¡cido (NGA) (PNN > 20 o % de S < 0.3)
1412 | SLM ESCONDIDA UNA DE LAS SIERRAS RAJO DE ORO | PLANTA CANDELARIA | CANDELARIA 2 | COBRE | 16137 | INACTIVO | CUBETA | ATACAMA | COPIAPO | 6965849.154 | 370001.685 | 784 | 87 | 75 | 7 | 2.5 | 773 | 9.02 | 5.71 | 3.15 | 7900 | 133700 | 21414.71 | 1980 | 127400 | 38500 | 29172.55 | 11697.18 | 1743.548 | 5435.106 | 218.3099 | 0.005 | 0.79 | 5.39 | 471.09 | 5 | SLM ESCONDIDA UNA DE LAS SIERRAS RAJO DE ORO/PLANTA CANDELARIA/ATACAMA/COPIAPO/CANDELARIA 2 | 3 | As,Cu,Pb | 3825.8%,761.5%,28.8% | 24.6875 | 96.481 | 71.7935 | 3.908091 | No genera Ã¡cido (NGA) (PN/PA > 3) | No genera Ã¡cido (NGA) (PNN > 20) | No genera Ã¡cido (NGA) (RPN > 3 o % de S < 0.3) | No genera Ã¡cido (NGA) (PNN > 20 o % de S < 0.3)
1413 | SLM ESCONDIDA UNA DE LAS SIERRAS RAJO DE ORO | PLANTA CANDELARIA | CANDELARIA 2 | COBRE | 16137 | INACTIVO | CUBETA | ATACAMA | COPIAPO | 6965835.575 | 370027.237 | 833 | 92 | 79 | 10 | 2.5 | 1032 | 7.9 | 8.8 | 0.5 | 26200 | 164966.7 | 20011.76 | 1980 | 113715 | 40714.29 | 24366.67 | 8753.521 | 1780.645 | 4605.319 | 218.3099 | 0.005 | 2.62 | 5.7 | 642.25 | 70 | SLM ESCONDIDA UNA DE LAS SIERRAS RAJO DE ORO/PLANTA CANDELARIA/ATACAMA/COPIAPO/CANDELARIA 2 | 3 | As,Cu,Pb | 5252.1%,815.4%,72% | 81.875 | 102.03 | 20.155 | 1.246168 | GeneraciÃ³n de Ã¡cido incierto (ID) (1 <= PN/PA <= 3) | No genera Ã¡cido (NGA) (PNN > 20) | GeneraciÃ³n de Ã¡cido incierto (ID) (1 â‰¤ RPN â‰¤ 3 o 0.3 â‰¤ % de S â‰¤ 1) | No genera Ã¡cido (NGA) (PNN > 20 o % de S < 0.3)
1407 | SLM ESCONDIDA UNA DE LAS SIERRAS RAJO DE ORO | PLANTA CANDELARIA | CANDELARIA 1 | COBRE | N/A | INACTIVO | MURO | ATACAMA | COPIAPO | 6965789.015 | 370014.283 | 565 | 115 | 65 | 20 | 2.5 | 2603 | 6 | 0.5 | 0.5 | 26100 | 205100 | 30361.76 | 3180 | 69545 | 72428.57 | 33809.8 | 2014.085 | 4340.323 | 6970.213 | 283.8028 | 0.05 | 2.61 | 10.14 | 1734.31 | 320 | SLM ESCONDIDA UNA DE LAS SIERRAS RAJO DE ORO/PLANTA CANDELARIA/ATACAMA/COPIAPO/CANDELARIA 1 | 4 | As,Cu,Pb,Co | 14352.6%,520.9%,333.8%,6.7% | 81.5625 | 181.506 | 99.9435 | 2.225361 | GeneraciÃ³n de Ã¡cido incierto (ID) (1 <= PN/PA <= 3) | No genera Ã¡cido (NGA) (PNN > 20) | GeneraciÃ³n de Ã¡cido incierto (ID) (1 â‰¤ RPN â‰¤ 3 o 0.3 â‰¤ % de S â‰¤ 1) | No genera Ã¡cido (NGA) (PNN > 20 o % de S < 0.3)
1408 | SLM ESCONDIDA UNA DE LAS SIERRAS RAJO DE ORO | PLANTA CANDELARIA | CANDELARIA 1 | COBRE | 5976 | INACTIVO | CUBETA | ATACAMA | COPIAPO | 6965788.734 | 369998.171 | 495 | 116 | 89 | 32 | 2.5 | 3432 | 9 | 0.5 | 0.5 | 24600 | 208506.7 | 31632.35 | 3660 | 55195 | 68214.29 | 38278.43 | 1936.62 | 4266.129 | 8048.936 | 327.4648 | 0.07 | 2.46 | 9.55 | 2307.28 | 457 | SLM ESCONDIDA UNA DE LAS SIERRAS RAJO DE ORO/PLANTA CANDELARIA/ATACAMA/COPIAPO/CANDELARIA 1 | 5 | As,Cr,Cu,Pb,Co | 19127.3%,2.3%,444%,472%,52.3% | 76.875 | 170.945 | 94.07 | 2.223675 | GeneraciÃ³n de Ã¡cido incierto (ID) (1 <= PN/PA <= 3) | No genera Ã¡cido (NGA) (PNN > 20) | GeneraciÃ³n de Ã¡cido incierto (ID) (1 â‰¤ RPN â‰¤ 3 o 0.3 â‰¤ % de S â‰¤ 1) | No genera Ã¡cido (NGA) (PNN > 20 o % de S < 0.3)
1409 | SLM ESCONDIDA UNA DE LAS SIERRAS RAJO DE ORO | PLANTA CANDELARIA | CANDELARIA 1 | COBRE | 5976 | INACTIVO | CUBETA | ATACAMA | COPIAPO | 6965785.069 | 369976.459 | 437 | 101 | 60 | 18 | 2.5 | 2125 | 11.61 | 3 | 0.5 | 17000 | 212706.7 | 32611.76 | 3480 | 44485 | 85071.43 | 35327.45 | 1781.69 | 4154.839 | 8961.702 | 283.8028 | 0.12 | 1.7 | 11.91 | 1407.49 | 232 | SLM ESCONDIDA UNA DE LAS SIERRAS RAJO DE ORO/PLANTA CANDELARIA/ATACAMA/COPIAPO/CANDELARIA 1 | 3 | As,Cu,Pb | 11629.1%,380.2%,254.2% | 53.125 | 213.189 | 160.064 | 4.012969 | No genera Ã¡cido (NGA) (PN/PA > 3) | No genera Ã¡cido (NGA) (PNN > 20) | No genera Ã¡cido (NGA) (RPN > 3 o % de S < 0.3) | No genera Ã¡cido (NGA) (PNN > 20 o % de S < 0.3)
597 | NELSON ZUÃ‘IGA CARVAJAL | PLANTA SANTA LAURA | TRANQUE DE RELAVE | COBRE | 79460 | ACTIVO | CUBETA | ATACAMA | COPIAPO | 6965580 | 369881 | 2002 | 166 | 120 | 71 | 105 | 186 | 45.71 | 13.45 | 10.67 | 4500 | 214386.7 | 33511.76 | 4320 | 63140 | 45214.29 | 40554.9 | 1007.042 | 13688.71 | 7302.128 | 654.9296 | 0.06 | 0.45 | 6.33 | 10 | 39 | NELSON ZUÃ‘IGA CARVAJAL/PLANTA SANTA LAURA/ATACAMA/COPIAPO/TRANQUE DE RELAVE | 4 | Cr,Cu,V,Mo | 37.9%,2100%,27.7%,14.3% | 14.0625 | 113.307 | 99.2445 | 8.057387 | No genera Ã¡cido (NGA) (PN/PA > 3) | No genera Ã¡cido (NGA) (PNN > 20) | No genera Ã¡cido (NGA) (RPN > 3 o % de S < 0.3) | No genera Ã¡cido (NGA) (PNN > 20 o % de S < 0.3)
596 | NELSON ZUÃ‘IGA CARVAJAL | PLANTA SANTA LAURA | TRANQUE DE RELAVE | COBRE | N/A | ACTIVO | MURO | ATACAMA | COPIAPO | 6965563 | 369854 | 2030 | 174 | 128 | 66 | 134 | 897 | 37.1 | 45.25 | 8.08 | 9300 | 218400 | 32638.24 | 4440 | 73255 | 39000 | 16272.55 | 1084.507 | 11537.1 | 8214.894 | 414.7887 | 0.09 | 0.93 | 5.46 | 138.17 | 39 | NELSON ZUÃ‘IGA CARVAJAL/PLANTA SANTA LAURA/ATACAMA/COPIAPO/TRANQUE DE RELAVE | 6 | As,Cr,Cu,Pb,V,Ag | 1051.4%,47.1%,2130.8%,49.5%,33.8%,13.1% | 29.0625 | 97.734 | 68.6715 | 3.36289 | No genera Ã¡cido (NGA) (PN/PA > 3) | No genera Ã¡cido (NGA) (PNN > 20) | No genera Ã¡cido (NGA) (RPN > 3 o % de S < 0.3) | No genera Ã¡cido (NGA) (PNN > 20 o % de S < 0.3)
1403 | EXEQUIEL BUGUEÃ‘O | SANTA ROSA | SANTA ROSA 2 | ORO | 7177 | INACTIVO | CUBETA | ATACAMA | COPIAPO | 6965447.462 | 370300.247 | 604 | 62 | 42 | 6 | 4717 | 7114 | 11.27 | 1 | 6.68 | 8700 | 185640 | 25147.06 | 1440 | 26810 | 131357.1 | 32207.84 | 5267.606 | 7196.774 | 5186.17 | 174.6479 | 0.02 | 0.87 | 18.39 | 4848.98 | 5 | EXEQUIEL BUGUEÃ‘O/SANTA ROSA/ATACAMA/COPIAPO/SANTA ROSA 2 | 4 | As,Cu,Pb,Zn | 40308.2%,563.7%,1085.7%,1210.3% | 27.1875 | 329.181 | 301.9935 | 12.10781 | No genera Ã¡cido (NGA) (PN/PA > 3) | No genera Ã¡cido (NGA) (PNN > 20) | No genera Ã¡cido (NGA) (RPN > 3 o % de S < 0.3) | No genera Ã¡cido (NGA) (PNN > 20 o % de S < 0.3)
1402 | EXEQUIEL BUGUEÃ‘O | SANTA ROSA | SANTA ROSA 2 | ORO | 7177 | INACTIVO | CUBETA | ATACAMA | COPIAPO | 6965439.164 | 370311.802 | 705 | 69 | 53 | 6 | 3653 | 2757 | 13.87 | 0.5 | 7.85 | 7500 | 230953.3 | 27026.47 | 1860 | 27230 | 92000 | 29847.06 | 5112.676 | 8383.871 | 3858.511 | 196.4789 | 0.01 | 0.75 | 12.88 | 1839.12 | 5 | EXEQUIEL BUGUEÃ‘O/SANTA ROSA/ATACAMA/COPIAPO/SANTA ROSA 2 | 4 | As,Cu,Pb,Zn | 15226%,674.7%,359.5%,914.7% | 23.4375 | 230.552 | 207.1145 | 9.836885 | No genera Ã¡cido (NGA) (PN/PA > 3) | No genera Ã¡cido (NGA) (PNN > 20) | No genera Ã¡cido (NGA) (RPN > 3 o % de S < 0.3) | No genera Ã¡cido (NGA) (PNN > 20 o % de S < 0.3)
1405 | EXEQUIEL BUGUEÃ‘O | SANTA ROSA | SANTA ROSA 1 | ORO | 23658 | INACTIVO | CUBETA | ATACAMA | COPIAPO | 6965437.598 | 370236 | 1329 | 55 | 42 | 2.5 | 854 | 1182 | 14.06 | 0.5 | 6.79 | 2800 | 235573.3 | 32744.12 | 1560 | 35665 | 69285.71 | 23860.78 | 3253.521 | 3820.968 | 11948.94 | 196.4789 | 0.09 | 0.28 | 9.7 | 736.82 | 5 | EXEQUIEL BUGUEÃ‘O/SANTA ROSA/ATACAMA/COPIAPO/SANTA ROSA 1 | 4 | As,Cu,Pb,Zn | 6040.2%,1360.4%,97%,137.2% | 8.75 | 173.63 | 164.88 | 19.84343 | No genera Ã¡cido (NGA) (PN/PA > 3) | No genera Ã¡cido (NGA) (PNN > 20) | No genera Ã¡cido (NGA) (RPN > 3 o % de S < 0.3) | No genera Ã¡cido (NGA) (PNN > 20 o % de S < 0.3)
1404 | EXEQUIEL BUGUEÃ‘O | SANTA ROSA | SANTA ROSA 1 | ORO | 23658 | INACTIVO | CUBETA | ATACAMA | COPIAPO | 6965436.723 | 370259.035 | 850 | 88 | 46 | 2.5 | 1233 | 472 | 10.04 | 2.79 | 0.5 | 2200 | 248406.7 | 35205.88 | 2280 | 46410 | 43285.71 | 27570.59 | 1781.69 | 2522.581 | 14106.38 | 218.3099 | 0.05 | 0.22 | 6.06 | 251.64 | 5 | EXEQUIEL BUGUEÃ‘O/SANTA ROSA/ATACAMA/COPIAPO/SANTA ROSA 1 | 3 | As,Cu,Zn | 1997%,834.1%,242.5% | 6.875 | 108.474 | 101.599 | 15.77804 | No genera Ã¡cido (NGA) (PN/PA > 3) | No genera Ã¡cido (NGA) (PNN > 20) | No genera Ã¡cido (NGA) (RPN > 3 o % de S < 0.3) | No genera Ã¡cido (NGA) (PNN > 20 o % de S < 0.3)
599 | ZSC MINERALS | PLANTA MARIA ISABEL | TRANQUE DE RELAVE MARÃA ISABEL | HIERRO | N/A | ACTIVO | MURO | ATACAMA | TIERRA AMARILLA | 6964422 | 374384 | 1507 | 173 | 90 | 78 | 95 | 185 | 11.12 | 21.44 | 4.17 | 4600 | 292366.7 | 23532.35 | 1740 | 44205 | 19785.71 | 10033.33 | 5654.93 | 2114.516 | 7426.596 | 305.6338 | 0.06 | 0.46 | 2.77 | 10 | 24 | ZSC MINERALS/PLANTA MARIA ISABEL/ATACAMA/TIERRA AMARILLA/TRANQUE DE RELAVE MARÃA ISABEL | 3 | Cr,Cu,V | 3.4%,1556%,33.1% | 14.375 | 49.583 | 35.208 | 3.449252 | No genera Ã¡cido (NGA) (PN/PA > 3) | No genera Ã¡cido (NGA) (PNN > 20) | No genera Ã¡cido (NGA) (RPN > 3 o % de S < 0.3) | No genera Ã¡cido (NGA) (PNN > 20 o % de S < 0.3)
600 | ZSC MINERALS | PLANTA MARIA ISABEL | TRANQUE DE RELAVE MARÃA ISABEL | HIERRO | 73500 | ACTIVO | CUBETA | ATACAMA | TIERRA AMARILLA | 6964413 | 374365 | 505 | 89 | 190 | 91 | 24 | 14 | 10.82 | 15.6 | 9.59 | 48400 | 106306.7 | 9926.471 | 900 | 211260 | 13857.14 | 5817.647 | 232.3944 | 3412.903 | 1120.213 | 283.8028 | 0.03 | 4.84 | 1.94 | 10 | 92 | ZSC MINERALS/PLANTA MARIA ISABEL/ATACAMA/TIERRA AMARILLA/TRANQUE DE RELAVE MARÃA ISABEL | 2 | Cr,Cu | 118.4%,454.9% | 151.25 | 34.726 | -116.524 | 0.2295934 | Potencial de generador Ã¡cido (PAG) (PN/PA < 1) | Potencial de generador Ã¡cido (PAG) (PNN < -20) | Potencial de generador Ã¡cido (PAG) (RPN < 1 o % de S > 1) | Potencial de generador Ã¡cido (PAG) (PNN < 1 o % de S > 1)
1507 | DUEÃ‘O DESCONOCIDO (POSIBLE MARTA) | SIN NOMBRE | NN 32 | S/I | 22220 | ABANDONADO | CUBETA | ATACAMA | TIERRA AMARILLA | 6964037 | 374468 | 1043 | 163 | 35 | 19 | 87 | 49 | 34.83 | 0.5 | 2.48 | 2800 | 226800 | 41797.06 | 2640 | 32865 | 59428.57 | 38615.69 | 852.1127 | 11722.58 | 8214.894 | 480.2817 | 0.005 | 0.28 | 8.32 | 10 | 5 | DUEÃ‘O DESCONOCIDO (POSIBLE MARTA)/SIN NOMBRE/ATACAMA/TIERRA AMARILLA/NN 32 | 2 | Cu,V | 1046.2%,25.4% | 8.75 | 148.928 | 140.178 | 17.02034 | No genera Ã¡cido (NGA) (PN/PA > 3) | No genera Ã¡cido (NGA) (PNN > 20) | No genera Ã¡cido (NGA) (RPN > 3 o % de S < 0.3) | No genera Ã¡cido (NGA) (PNN > 20 o % de S < 0.3)
1508 | DUEÃ‘O DESCONOCIDO (POSIBLE MARTA) | SIN NOMBRE | NN 32 | S/I | 22220 | ABANDONADO | CUBETA | ATACAMA | TIERRA AMARILLA | 6963978 | 374466 | 3691 | 79 | 31 | 2.5 | 1996 | 587 | 16.46 | 7.5 | 2.67 | 800 | 253353.3 | 28138.24 | 3120 | 46935 | 61142.86 | 21752.94 | 2788.732 | 2262.903 | 7800 | 283.8028 | 1.08 | 0.08 | 8.56 | 508.11 | 5 | DUEÃ‘O DESCONOCIDO (POSIBLE MARTA)/SIN NOMBRE/ATACAMA/TIERRA AMARILLA/NN 32 | 3 | As,Cu,Zn | 4134.2%,3956%,454.4% | 2.5 | 153.224 | 150.724 | 61.2896 | No genera Ã¡cido (NGA) (PN/PA > 3) | No genera Ã¡cido (NGA) (PNN > 20) | No genera Ã¡cido (NGA) (RPN > 3 o % de S < 0.3) | No genera Ã¡cido (NGA) (PNN > 20 o % de S < 0.3)
1509 | DUEÃ‘O DESCONOCIDO (POSIBLE MARTA) | SIN NOMBRE | NN 32 | S/I | 22220 | ABANDONADO | CUBETA | ATACAMA | TIERRA AMARILLA | 6963944 | 374458 | 2032 | 100 | 60 | 2.5 | 3771 | 647 | 16.44 | 2.9 | 4.79 | 700 | 151340 | 23505.88 | 2340 | 94220 | 104785.7 | 25715.69 | 2943.662 | 2670.968 | 5103.191 | 305.6338 | 2.52 | 0.07 | 14.67 | 485.6 | 5 | DUEÃ‘O DESCONOCIDO (POSIBLE MARTA)/SIN NOMBRE/ATACAMA/TIERRA AMARILLA/NN 32 | 4 | As,Cu,Pb,Zn | 3946.7%,2133%,7.8%,947.5% | 2.1875 | 262.593 | 260.4055 | 120.0425 | No genera Ã¡cido (NGA) (PN/PA > 3) | No genera Ã¡cido (NGA) (PNN > 20) | No genera Ã¡cido (NGA) (RPN > 3 o % de S < 0.3) | No genera Ã¡cido (NGA) (PNN > 20 o % de S < 0.3)
1494 | SOC. MINERA SAN JOAQUIN | PLANTA SAN JOAQUIN | SAN JOAQUIN 2 | COBREORO | 12750 | INACTIVO | CUBETA | ATACAMA | TIERRA AMARILLA | 6963881 | 374157 | 5266 | 98 | 59 | 8 | 28 | 926 | 44.54 | 0.5 | 0.5 | 4600 | 220220 | 21626.47 | 1980 | 44625 | 89214.29 | 34568.63 | 2943.662 | 667.7419 | 6596.809 | 261.9718 | 0.005 | 0.46 | 12.49 | 157.03 | 143 | SOC. MINERA SAN JOAQUIN/PLANTA SAN JOAQUIN/ATACAMA/TIERRA AMARILLA/SAN JOAQUIN 2 | 4 | As,Cu,Pb,Mo | 1208.6%,5686.8%,54.3%,11.3% | 14.375 | 223.571 | 209.196 | 15.55277 | No genera Ã¡cido (NGA) (PN/PA > 3) | No genera Ã¡cido (NGA) (PNN > 20) | No genera Ã¡cido (NGA) (RPN > 3 o % de S < 0.3) | No genera Ã¡cido (NGA) (PNN > 20 o % de S < 0.3)
1496 | SOC. MINERA SAN JOAQUIN | PLANTA SAN JOAQUIN | SAN JOAQUIN 3 | COBREORO | 20550 | INACTIVO | CUBETA | ATACAMA | TIERRA AMARILLA | 6963879 | 374305 | 3924 | 89 | 42 | 2.5 | 26 | 888 | 41.61 | 0.5 | 0.5 | 700 | 176820 | 18794.12 | 2460 | 42280 | 130714.3 | 38447.06 | 4028.169 | 482.2581 | 5435.106 | 240.1408 | 1.18 | 0.07 | 18.3 | 405.52 | 82 | SOC. MINERA SAN JOAQUIN/PLANTA SAN JOAQUIN/ATACAMA/TIERRA AMARILLA/SAN JOAQUIN 3 | 4 | As,Cu,Pb,Mo | 3279.3%,4212.1%,48%,4% | 2.1875 | 327.57 | 325.3825 | 149.7463 | No genera Ã¡cido (NGA) (PN/PA > 3) | No genera Ã¡cido (NGA) (PNN > 20) | No genera Ã¡cido (NGA) (RPN > 3 o % de S < 0.3) | No genera Ã¡cido (NGA) (PNN > 20 o % de S < 0.3)
1492 | SOC. MINERA SAN JOAQUIN | PLANTA SAN JOAQUIN | SAN JOAQUIN 2 | COBREORO | 12750 | INACTIVO | CUBETA | ATACAMA | TIERRA AMARILLA | 6963861 | 374171 | 6964 | 79 | 46 | 2.5 | 28 | 844 | 46.27 | 5.4 | 0.5 | 1600 | 219846.7 | 20488.24 | 1860 | 45535 | 86642.86 | 32292.16 | 3950.704 | 370.9677 | 5974.468 | 218.3099 | 1.79 | 0.16 | 12.13 | 114.15 | 68 | SOC. MINERA SAN JOAQUIN/PLANTA SAN JOAQUIN/ATACAMA/TIERRA AMARILLA/SAN JOAQUIN 2 | 4 | As,Cu,Pb,Mo | 851.3%,7552.7%,40.7%,15.7% | 5 | 217.127 | 212.127 | 43.4254 | No genera Ã¡cido (NGA) (PN/PA > 3) | No genera Ã¡cido (NGA) (PNN > 20) | No genera Ã¡cido (NGA) (RPN > 3 o % de S < 0.3) | No genera Ã¡cido (NGA) (PNN > 20 o % de S < 0.3)
1498 | SOC. MINERA SAN JOAQUIN | PLANTA SAN JOAQUIN | SAN JOAQUIN 3 | COBREORO | 20550 | INACTIVO | CUBETA | ATACAMA | TIERRA AMARILLA | 6963859 | 374302 | 4555 | 95 | 49 | 2.5 | 29 | 880 | 41.5 | 0.5 | 4.01 | 1600 | 187506.7 | 21467.65 | 2400 | 43540 | 118214.3 | 34905.88 | 3718.31 | 296.7742 | 6181.915 | 240.1408 | 2.13 | 0.16 | 16.55 | 466.59 | 99 | SOC. MINERA SAN JOAQUIN/PLANTA SAN JOAQUIN/ATACAMA/TIERRA AMARILLA/SAN JOAQUIN 3 | 4 | As,Cu,Pb,Mo | 3788.2%,4905.5%,46.7%,3.8% | 5 | 296.245 | 291.245 | 59.249 | No genera Ã¡cido (NGA) (PN/PA > 3) | No genera Ã¡cido (NGA) (PNN > 20) | No genera Ã¡cido (NGA) (RPN > 3 o % de S < 0.3) | No genera Ã¡cido (NGA) (PNN > 20 o % de S < 0.3)
1495 | SOC. MINERA SAN JOAQUIN | PLANTA SAN JOAQUIN | SAN JOAQUIN 2 | COBREORO | 12750 | INACTIVO | CUBETA | ATACAMA | TIERRA AMARILLA | 6963857 | 374233 | 1216 | 63 | 32 | 9 | 12 | 904 | 10.24 | 0.5 | 0.5 | 3700 | 70886.67 | 10270.59 | 1140 | 50330 | 277000 | 18043.14 | 2866.197 | 853.2258 | 2655.319 | 109.1549 | 0.005 | 0.37 | 38.78 | 37.23 | 131 | SOC. MINERA SAN JOAQUIN/PLANTA SAN JOAQUIN/ATACAMA/TIERRA AMARILLA/SAN JOAQUIN 2 | 3 | As,Cu,Pb | 210.2%,1236.3%,50.7% | 11.5625 | 694.162 | 682.5995 | 60.03563 | No genera Ã¡cido (NGA) (PN/PA > 3) | No genera Ã¡cido (NGA) (PNN > 20) | No genera Ã¡cido (NGA) (RPN > 3 o % de S < 0.3) | No genera Ã¡cido (NGA) (PNN > 20 o % de S < 0.3)
1493 | SOC. MINERA SAN JOAQUIN | PLANTA SAN JOAQUIN | SAN JOAQUIN 2 | COBREORO | 12750 | INACTIVO | CUBETA | ATACAMA | TIERRA AMARILLA | 6963841 | 374190 | 4965 | 95 | 51 | 2.5 | 26 | 875 | 47.32 | 0.5 | 2.67 | 2800 | 209813.3 | 20197.06 | 2340 | 47600 | 95357.14 | 37350.98 | 3640.845 | 222.5806 | 5850 | 261.9718 | 2.07 | 0.28 | 13.35 | 146.16 | 101 | SOC. MINERA SAN JOAQUIN/PLANTA SAN JOAQUIN/ATACAMA/TIERRA AMARILLA/SAN JOAQUIN 2 | 4 | As,Cu,Pb,Mo | 1118%,5356%,45.8%,18.3% | 8.75 | 238.965 | 230.215 | 27.31029 | No genera Ã¡cido (NGA) (PN/PA > 3) | No genera Ã¡cido (NGA) (PNN > 20) | No genera Ã¡cido (NGA) (RPN > 3 o % de S < 0.3) | No genera Ã¡cido (NGA) (PNN > 20 o % de S < 0.3)
1497 | SOC. MINERA SAN JOAQUIN | PLANTA SAN JOAQUIN | SAN JOAQUIN 3 | COBREORO | 20550 | INACTIVO | CUBETA | ATACAMA | TIERRA AMARILLA | 6963840 | 374271 | 4527 | 97 | 37 | 2.5 | 26 | 865 | 44.12 | 1.45 | 3.4 | 600 | 202533.3 | 19323.53 | 2220 | 43400 | 106928.6 | 37772.55 | 3718.31 | 74.19355 | 5476.596 | 240.1408 | 1.77 | 0.06 | 14.97 | 459.01 | 105 | SOC. MINERA SAN JOAQUIN/PLANTA SAN JOAQUIN/ATACAMA/TIERRA AMARILLA/SAN JOAQUIN 3 | 4 | As,Cu,Pb,Mo | 3725.1%,4874.7%,44.2%,10.3% | 1.875 | 267.963 | 266.088 | 142.9136 | No genera Ã¡cido (NGA) (PN/PA > 3) | No genera Ã¡cido (NGA) (PNN > 20) | No genera Ã¡cido (NGA) (RPN > 3 o % de S < 0.3) | No genera Ã¡cido (NGA) (PNN > 20 o % de S < 0.3)
1491 | SOC. MINERA SAN JOAQUIN | PLANTA SAN JOAQUIN | SAN JOAQUIN 2 | COBREORO | N/A | INACTIVO | MURO | ATACAMA | TIERRA AMARILLA | 6963831 | 374197 | 4792 | 105 | 59 | 8 | 29 | 919 | 40.33 | 9.31 | 0.5 | 5600 | 197306.7 | 23902.94 | 2400 | 49560 | 104285.7 | 38278.43 | 3176.056 | 296.7742 | 6223.404 | 261.9718 | 1.57 | 0.56 | 14.6 | 157.61 | 139 | SOC. MINERA SAN JOAQUIN/PLANTA SAN JOAQUIN/ATACAMA/TIERRA AMARILLA/SAN JOAQUIN 2 | 4 | As,Cu,Pb,Mo | 1213.4%,5165.9%,53.2%,0.8% | 17.5 | 261.34 | 243.84 | 14.93371 | No genera Ã¡cido (NGA) (PN/PA > 3) | No genera Ã¡cido (NGA) (PNN > 20) | No genera Ã¡cido (NGA) (RPN > 3 o % de S < 0.3) | No genera Ã¡cido (NGA) (PNN > 20 o % de S < 0.3)
1500 | SOC. MINERA SAN JOAQUIN | PLANTA SAN JOAQUIN | SAN JOAQUIN 1 | COBREORO | 19500 | INACTIVO | CUBETA | ATACAMA | TIERRA AMARILLA | 6963809 | 374347 | 2241 | 84 | 37 | 10 | 35 | 954 | 15.84 | 0.5 | 0.5 | 4600 | 186013.3 | 29673.53 | 2340 | 40985 | 111071.4 | 35158.82 | 1704.225 | 6083.871 | 6638.298 | 305.6338 | 1.53 | 0.46 | 15.55 | 81.53 | 39 | SOC. MINERA SAN JOAQUIN/PLANTA SAN JOAQUIN/ATACAMA/TIERRA AMARILLA/SAN JOAQUIN 1 | 3 | As,Cu,Pb | 579.4%,2362.6%,59% | 14.375 | 278.345 | 263.97 | 19.36313 | No genera Ã¡cido (NGA) (PN/PA > 3) | No genera Ã¡cido (NGA) (PNN > 20) | No genera Ã¡cido (NGA) (RPN > 3 o % de S < 0.3) | No genera Ã¡cido (NGA) (PNN > 20 o % de S < 0.3)
1499 | SOC. MINERA SAN JOAQUIN | PLANTA SAN JOAQUIN | SAN JOAQUIN 1 | COBREORO | 19500 | INACTIVO | CUBETA | ATACAMA | TIERRA AMARILLA | 6963802 | 374328 | 3487 | 76 | 31 | 8 | 39 | 991 | 20.03 | 10.81 | 0.5 | 4800 | 157360 | 28879.41 | 1860 | 35140 | 139857.1 | 34315.69 | 2323.944 | 4785.484 | 7592.553 | 261.9718 | 2.8 | 0.48 | 19.58 | 136.69 | 55 | SOC. MINERA SAN JOAQUIN/PLANTA SAN JOAQUIN/ATACAMA/TIERRA AMARILLA/SAN JOAQUIN 1 | 3 | As,Cu,Pb | 1039.1%,3731.9%,65.2% | 15 | 350.482 | 335.482 | 23.36547 | No genera Ã¡cido (NGA) (PN/PA > 3) | No genera Ã¡cido (NGA) (PNN > 20) | No genera Ã¡cido (NGA) (RPN > 3 o % de S < 0.3) | No genera Ã¡cido (NGA) (PNN > 20 o % de S < 0.3)
1506 | RODRIGO BARRERA BARRERA (EX NELSON SOTO) | PLANTA MARIA ISABEL | MARIA ISABEL 1 | COBRE | 15000 | INACTIVO | CUBETA | ATACAMA | TIERRA AMARILLA | 6963212 | 374443 | 2691 | 98 | 45 | 13 | 627 | 269 | 32.81 | 9.2 | 1.1 | 5600 | 242853.3 | 43782.35 | 3120 | 36330 | 28500 | 27401.96 | 2323.944 | 4822.581 | 13857.45 | 371.1268 | 0.38 | 0.56 | 3.99 | 10 | 5 | RODRIGO BARRERA BARRERA (EX NELSON SOTO)/PLANTA MARIA ISABEL/ATACAMA/TIERRA AMARILLA/MARIA ISABEL 1 | 2 | Cu,Zn | 2857.1%,74.2% | 17.5 | 71.421 | 53.921 | 4.0812 | No genera Ã¡cido (NGA) (PN/PA > 3) | No genera Ã¡cido (NGA) (PNN > 20) | No genera Ã¡cido (NGA) (RPN > 3 o % de S < 0.3) | No genera Ã¡cido (NGA) (PNN > 20 o % de S < 0.3)
1505 | RODRIGO BARRERA BARRERA (EX NELSON SOTO) | PLANTA MARIA ISABEL | MARIA ISABEL 2 | COBRE | N/A | INACTIVO | MURO | ATACAMA | TIERRA AMARILLA | 6963189 | 374452 | 3682 | 41 | 23 | 2.5 | 123 | 183 | 21.79 | 20.5 | 3.43 | 4700 | 302773.3 | 31023.53 | 2160 | 39725 | 5142.857 | 8684.314 | 3098.592 | 1261.29 | 11865.96 | 218.3099 | 0.005 | 0.47 | 0.72 | 10 | 5 | RODRIGO BARRERA BARRERA (EX NELSON SOTO)/PLANTA MARIA ISABEL/ATACAMA/TIERRA AMARILLA/MARIA ISABEL 2 | 1 | Cu | 3946% | 14.6875 | 12.888 | -1.7995 | 0.8774809 | Potencial de generador Ã¡cido (PAG) (PN/PA < 1) | GeneraciÃ³n de Ã¡cido incierto (ID) (-20 <= PNN <= 20) | GeneraciÃ³n de Ã¡cido incierto (ID) (1 â‰¤ RPN â‰¤ 3 o 0.3 â‰¤ % de S â‰¤ 1) | GeneraciÃ³n de Ã¡cido incierto (ID) (-20 â‰¤ PNN â‰¤ 20 o 0.3 â‰¤ % de S â‰¤ 1)
1503 | RODRIGO BARRERA BARRERA (EX NELSON SOTO) | PLANTA MARIA ISABEL | MARIA ISABEL 2 | COBRE | 4500 | INACTIVO | CUBETA | ATACAMA | TIERRA AMARILLA | 6963184 | 374437 | 2572 | 39 | 31 | 2.5 | 155 | 852 | 16.64 | 21.1 | 3.83 | 7800 | 274260 | 35629.41 | 1980 | 35665 | 18428.57 | 22005.88 | 3176.056 | 1632.258 | 13152.13 | 218.3099 | 3.53 | 0.78 | 2.58 | 60.87 | 5 | RODRIGO BARRERA BARRERA (EX NELSON SOTO)/PLANTA MARIA ISABEL/ATACAMA/TIERRA AMARILLA/MARIA ISABEL 2 | 3 | As,Cu,Pb | 407.2%,2726.4%,42% | 24.375 | 46.182 | 21.807 | 1.894646 | GeneraciÃ³n de Ã¡cido incierto (ID) (1 <= PN/PA <= 3) | No genera Ã¡cido (NGA) (PNN > 20) | GeneraciÃ³n de Ã¡cido incierto (ID) (1 â‰¤ RPN â‰¤ 3 o 0.3 â‰¤ % de S â‰¤ 1) | No genera Ã¡cido (NGA) (PNN > 20 o % de S < 0.3)
1504 | RODRIGO BARRERA BARRERA (EX NELSON SOTO) | PLANTA MARIA ISABEL | MARIA ISABEL 2 | COBRE | 4500 | INACTIVO | CUBETA | ATACAMA | TIERRA AMARILLA | 6963179 | 374448 | 2439 | 47 | 29 | 5 | 182 | 191 | 20.38 | 9.2 | 3.36 | 12000 | 262920 | 37667.65 | 2160 | 39165 | 18571.43 | 18211.76 | 2943.662 | 1854.839 | 14106.38 | 240.1408 | 0.005 | 1.2 | 2.6 | 10 | 5 | RODRIGO BARRERA BARRERA (EX NELSON SOTO)/PLANTA MARIA ISABEL/ATACAMA/TIERRA AMARILLA/MARIA ISABEL 2 | 1 | Cu | 2580% | 37.5 | 46.54 | 9.04 | 1.241067 | GeneraciÃ³n de Ã¡cido incierto (ID) (1 <= PN/PA <= 3) | GeneraciÃ³n de Ã¡cido incierto (ID) (-20 <= PNN <= 20) | GeneraciÃ³n de Ã¡cido incierto (ID) (1 â‰¤ RPN â‰¤ 3 o 0.3 â‰¤ % de S â‰¤ 1) | GeneraciÃ³n de Ã¡cido incierto (ID) (-20 â‰¤ PNN â‰¤ 20 o 0.3 â‰¤ % de S â‰¤ 1)
1401 | JOSE NARA | PLANTA SAN CRISTOBAL | JOSE NARA SUR | COBRE | 3051 | INACTIVO | CUBETA | ATACAMA | COPIAPO | 6962913.305 | 370316.815 | 3671 | 137 | 2623 | 25 | 1549 | 1607 | 97.57 | 1 | 6.65 | 28300 | 182840 | 38594.12 | 3300 | 52535 | 32142.86 | 47890.2 | 1007.042 | 6306.452 | 10040.43 | 523.9437 | 0.01 | 2.83 | 4.5 | 965.72 | 5 | JOSE NARA/PLANTA SAN CRISTOBAL/ATACAMA/COPIAPO/JOSE NARA SUR | 7 | As,Cr,Cu,Pb,V,Zn,Mo | 7947.7%,2914.9%,3934.1%,167.8%,5.4%,330.3%,143.9% | 88.4375 | 80.55 | -7.8875 | 0.9108127 | Potencial de generador Ã¡cido (PAG) (PN/PA < 1) | GeneraciÃ³n de Ã¡cido incierto (ID) (-20 <= PNN <= 20) | Potencial de generador Ã¡cido (PAG) (RPN < 1 o % de S > 1) | GeneraciÃ³n de Ã¡cido incierto (ID) (-20 â‰¤ PNN â‰¤ 20 o 0.3 â‰¤ % de S â‰¤ 1)
1400 | JOSE NARA | PLANTA SAN CRISTOBAL | JOSE NARA NORTE | COBRE | 1687 | INACTIVO | CUBETA | ATACAMA | COPIAPO | 6962899 | 370284.735 | 1700 | 39 | 186 | 5 | 762 | 80 | 914.61 | 0.5 | 4.79 | 8100 | 254240 | 26126.47 | 1740 | 41300 | 97142.86 | 19223.53 | 4570.423 | 1224.194 | 7800 | 502.1127 | 0.18 | 0.81 | 13.6 | 10 | 30 | JOSE NARA/PLANTA SAN CRISTOBAL/ATACAMA/COPIAPO/JOSE NARA NORTE | 4 | Cr,Cu,Zn,Mo | 113.8%,1768.1%,111.7%,2186.5% | 25.3125 | 243.44 | 218.1275 | 9.617383 | No genera Ã¡cido (NGA) (PN/PA > 3) | No genera Ã¡cido (NGA) (PNN > 20) | No genera Ã¡cido (NGA) (RPN > 3 o % de S < 0.3) | No genera Ã¡cido (NGA) (PNN > 20 o % de S < 0.3)
57 | SOC. PUNTA DEL COBRE S.A. | PLANTA SAN JOSE | LAS CRUCES | COBRE | N/A | ACTIVO | MURO | ATACAMA | COPIAPO | 6962873 | 369725 | 478 | 127 | 79 | 70 | 58 | 39 | 7.25 | 21.9 | 0.5 | 3300 | 227826.7 | 32108.82 | 3060 | 63350 | 36428.57 | 41398.04 | 1316.901 | 3375.806 | 16595.74 | 589.4366 | 0.005 | 0.33 | 5.1 | 10 | 25 | SOC. PUNTA DEL COBRE S.A./PLANTA SAN JOSE/ATACAMA/COPIAPO/LAS CRUCES | 1 | Cu | 425.3% | 10.3125 | 91.29 | 80.9775 | 8.852364 | No genera Ã¡cido (NGA) (PN/PA > 3) | No genera Ã¡cido (NGA) (PNN > 20) | No genera Ã¡cido (NGA) (RPN > 3 o % de S < 0.3) | No genera Ã¡cido (NGA) (PNN > 20 o % de S < 0.3)
58 | SOC. PUNTA DEL COBRE S.A. | PLANTA SAN JOSE | LAS CRUCES | COBRE | 50110413 | ACTIVO | CUBETA | ATACAMA | COPIAPO | 6962593 | 368126 | 341 | 124 | 105 | 79 | 60 | 38 | 6.86 | 11.95 | 1.68 | 5900 | 227313.3 | 30335.29 | 2820 | 67655 | 32785.71 | 45276.47 | 1316.901 | 5787.097 | 12571.28 | 938.7324 | 0.005 | 0.59 | 4.59 | 10 | 30 | SOC. PUNTA DEL COBRE S.A./PLANTA SAN JOSE/ATACAMA/COPIAPO/LAS CRUCES | 2 | Cr,Cu | 20.7%,274.7% | 18.4375 | 82.161 | 63.7235 | 4.45619 | No genera Ã¡cido (NGA) (PN/PA > 3) | No genera Ã¡cido (NGA) (PNN > 20) | No genera Ã¡cido (NGA) (RPN > 3 o % de S < 0.3) | No genera Ã¡cido (NGA) (PNN > 20 o % de S < 0.3)
1490 | SCM ZEPOLAC | PLANTA DON LUIS | DON LUIS 2 | COBRE | 15000 | INACTIVO | CUBETA | ATACAMA | TIERRA AMARILLA | 6959266 | 372637 | 542 | 63 | 38 | 2.5 | 49 | 877 | 2.5 | 0.5 | 2.67 | 8400 | 161840 | 32002.94 | 2040 | 17780 | 164142.9 | 32882.35 | 2866.197 | 4377.419 | 9832.979 | 152.8169 | 0.45 | 0.84 | 22.98 | 10 | 52 | SCM ZEPOLAC/PLANTA DON LUIS/ATACAMA/TIERRA AMARILLA/DON LUIS 2 | 2 | Cu,Pb | 495.6%,46.2% | 26.25 | 411.342 | 385.092 | 15.67017 | No genera Ã¡cido (NGA) (PN/PA > 3) | No genera Ã¡cido (NGA) (PNN > 20) | No genera Ã¡cido (NGA) (RPN > 3 o % de S < 0.3) | No genera Ã¡cido (NGA) (PNN > 20 o % de S < 0.3)
1489 | SCM ZEPOLAC | PLANTA DON LUIS | DON LUIS 2 | COBRE | 15000 | INACTIVO | CUBETA | ATACAMA | TIERRA AMARILLA | 6959249 | 372670 | 439 | 39 | 21 | 2.5 | 31 | 898 | 2.5 | 0.5 | 4.82 | 6600 | 118860 | 22605.88 | 1680 | 16030 | 232500 | 26474.51 | 4260.563 | 3338.71 | 6679.787 | 130.9859 | 1.68 | 0.66 | 32.55 | 10 | 51 | SCM ZEPOLAC/PLANTA DON LUIS/ATACAMA/TIERRA AMARILLA/DON LUIS 2 | 2 | Cu,Pb | 382.4%,49.7% | 20.625 | 582.645 | 562.02 | 28.24945 | No genera Ã¡cido (NGA) (PN/PA > 3) | No genera Ã¡cido (NGA) (PNN > 20) | No genera Ã¡cido (NGA) (RPN > 3 o % de S < 0.3) | No genera Ã¡cido (NGA) (PNN > 20 o % de S < 0.3)
1484 | CIA. CONTRACTUAL MINERA CANDELARIA | PLANTA SAN ESTEBAN | SAN ESTEBAN 1 SECUNDARIO | COBRE | N/A | INACTIVO | MURO | ATACAMA | TIERRA AMARILLA | 6959243 | 372545 | 458 | 72 | 28 | 2.5 | 58 | 888 | 2.5 | 0.5 | 2.29 | 5300 | 198660 | 30255.88 | 2400 | 33530 | 121642.9 | 25800 | 2323.944 | 3041.935 | 13525.53 | 196.4789 | 0.01 | 0.53 | 17.03 | 34.6 | 15 | CIA. CONTRACTUAL MINERA CANDELARIA/PLANTA SAN ESTEBAN/ATACAMA/TIERRA AMARILLA/SAN ESTEBAN 1 SECUNDARIO | 3 | As,Cu,Pb | 188.3%,403.3%,48% | 16.5625 | 304.837 | 288.2745 | 18.40525 | No genera Ã¡cido (NGA) (PN/PA > 3) | No genera Ã¡cido (NGA) (PNN > 20) | No genera Ã¡cido (NGA) (RPN > 3 o % de S < 0.3) | No genera Ã¡cido (NGA) (PNN > 20 o % de S < 0.3)
1488 | SCM ZEPOLAC | PLANTA DON LUIS | DON LUIS 2 | COBRE | 15000 | INACTIVO | CUBETA | ATACAMA | TIERRA AMARILLA | 6959243 | 372689 | 2496 | 63 | 38 | 13 | 44 | 921 | 5.87 | 0.5 | 1.62 | 10800 | 166460 | 30891.18 | 2040 | 26425 | 153500 | 32207.84 | 2943.662 | 4229.032 | 8671.277 | 218.3099 | 0.72 | 1.08 | 21.49 | 10 | 85 | SCM ZEPOLAC/PLANTA DON LUIS/ATACAMA/TIERRA AMARILLA/DON LUIS 2 | 2 | Cu,Pb | 2642.9%,53.5% | 33.75 | 384.671 | 350.921 | 11.39766 | No genera Ã¡cido (NGA) (PN/PA > 3) | No genera Ã¡cido (NGA) (PNN > 20) | No genera Ã¡cido (NGA) (RPN > 3 o % de S < 0.3) | No genera Ã¡cido (NGA) (PNN > 20 o % de S < 0.3)
1486 | CIA. CONTRACTUAL MINERA CANDELARIA | PLANTA SAN ESTEBAN | SAN ESTEBAN 1 SECUNDARIO | COBRE | 97500 | INACTIVO | CUBETA | ATACAMA | TIERRA AMARILLA | 6959228 | 372523 | 480 | 58 | 24 | 2.5 | 45 | 858 | 2.5 | 0.5 | 0.5 | 900 | 135613.3 | 27900 | 2100 | 23905 | 185714.3 | 27992.16 | 5190.141 | 1632.258 | 9708.511 | 152.8169 | 0.15 | 0.09 | 26 | 10 | 39 | CIA. CONTRACTUAL MINERA CANDELARIA/PLANTA SAN ESTEBAN/ATACAMA/TIERRA AMARILLA/SAN ESTEBAN 1 SECUNDARIO | 2 | Cu,Pb | 427.5%,43% | 2.8125 | 465.4 | 462.5875 | 165.4756 | No genera Ã¡cido (NGA) (PN/PA > 3) | No genera Ã¡cido (NGA) (PNN > 20) | No genera Ã¡cido (NGA) (RPN > 3 o % de S < 0.3) | No genera Ã¡cido (NGA) (PNN > 20 o % de S < 0.3)
1487 | CIA. CONTRACTUAL MINERA CANDELARIA | PLANTA SAN ESTEBAN | SAN ESTEBAN 1 SECUNDARIO | COBRE | 97500 | INACTIVO | CUBETA | ATACAMA | TIERRA AMARILLA | 6959197 | 372541 | 411 | 92 | 55 | 2.5 | 68 | 796 | 2.5 | 12.71 | 0.5 | 1600 | 225680 | 39255.88 | 2820 | 15540 | 100785.7 | 26137.25 | 1316.901 | 3858.065 | 12322.34 | 196.4789 | 0.005 | 0.16 | 14.11 | 10 | 37 | CIA. CONTRACTUAL MINERA CANDELARIA/PLANTA SAN ESTEBAN/ATACAMA/TIERRA AMARILLA/SAN ESTEBAN 1 SECUNDARIO | 2 | Cu,Pb | 351.6%,32.7% | 5 | 252.569 | 247.569 | 50.5138 | No genera Ã¡cido (NGA) (PN/PA > 3) | No genera Ã¡cido (NGA) (PNN > 20) | No genera Ã¡cido (NGA) (RPN > 3 o % de S < 0.3) | No genera Ã¡cido (NGA) (PNN > 20 o % de S < 0.3)
1478 | CIA. CONTRACTUAL MINERA CANDELARIA | PLANTA SAN ESTEBAN | SAN ESTEBAN 1 PRINCIPAL | COBRE | 738765 | INACTIVO | CUBETA | ATACAMA | TIERRA AMARILLA | 6959176 | 372141 | 280 | 52 | 26 | 2.5 | 2.5 | 21 | 6.99 | 6.02 | 2.34 | 4600 | 110226.7 | 25597.06 | 2100 | 24815 | 212714.3 | 29003.92 | 5809.859 | 1929.032 | 9874.468 | 130.9859 | 1.42 | 0.46 | 29.78 | 10 | 48 | CIA. CONTRACTUAL MINERA CANDELARIA/PLANTA SAN ESTEBAN/ATACAMA/TIERRA AMARILLA/SAN ESTEBAN 1 PRINCIPAL | 1 | Cu | 207.7% | 14.375 | 533.062 | 518.687 | 37.08257 | No genera Ã¡cido (NGA) (PN/PA > 3) | No genera Ã¡cido (NGA) (PNN > 20) | No genera Ã¡cido (NGA) (RPN > 3 o % de S < 0.3) | No genera Ã¡cido (NGA) (PNN > 20 o % de S < 0.3)
1485 | CIA. CONTRACTUAL MINERA CANDELARIA | PLANTA SAN ESTEBAN | SAN ESTEBAN 1 SECUNDARIO | COBRE | 97500 | INACTIVO | CUBETA | ATACAMA | TIERRA AMARILLA | 6959176 | 372509 | 978 | 117 | 41 | 6 | 57 | 875 | 2.5 | 0.5 | 0.5 | 1200 | 223720 | 36397.06 | 3900 | 21805 | 103214.3 | 26896.08 | 1936.62 | 4674.194 | 10413.83 | 283.8028 | 0.02 | 0.12 | 14.45 | 10 | 43 | CIA. CONTRACTUAL MINERA CANDELARIA/PLANTA SAN ESTEBAN/ATACAMA/TIERRA AMARILLA/SAN ESTEBAN 1 SECUNDARIO | 2 | Cu,Pb | 974.7%,45.8% | 3.75 | 258.655 | 254.905 | 68.97467 | No genera Ã¡cido (NGA) (PN/PA > 3) | No genera Ã¡cido (NGA) (PNN > 20) | No genera Ã¡cido (NGA) (RPN > 3 o % de S < 0.3) | No genera Ã¡cido (NGA) (PNN > 20 o % de S < 0.3)
1479 | CIA. CONTRACTUAL MINERA CANDELARIA | PLANTA SAN ESTEBAN | SAN ESTEBAN 1 PRINCIPAL | COBRE | N/A | INACTIVO | MURO | ATACAMA | TIERRA AMARILLA | 6959150 | 372398 | 981 | 45 | 16 | 2.5 | 2.5 | 37 | 6.65 | 6.69 | 3.15 | 3600 | 103740 | 22050 | 2100 | 29085 | 226714.3 | 27317.65 | 7436.62 | 1150 | 7882.979 | 109.1549 | 0.59 | 0.36 | 31.74 | 10 | 52 | CIA. CONTRACTUAL MINERA CANDELARIA/PLANTA SAN ESTEBAN/ATACAMA/TIERRA AMARILLA/SAN ESTEBAN 1 PRINCIPAL | 1 | Cu | 978% | 11.25 | 568.146 | 556.896 | 50.50187 | No genera Ã¡cido (NGA) (PN/PA > 3) | No genera Ã¡cido (NGA) (PNN > 20) | No genera Ã¡cido (NGA) (RPN > 3 o % de S < 0.3) | No genera Ã¡cido (NGA) (PNN > 20 o % de S < 0.3)
1476 | CIA. CONTRACTUAL MINERA CANDELARIA | PLANTA SAN ESTEBAN | SAN ESTEBAN 1 PRINCIPAL | COBRE | 738765 | INACTIVO | CUBETA | ATACAMA | TIERRA AMARILLA | 6959132 | 372178 | 219 | 58 | 20 | 2.5 | 2.5 | 19 | 6.46 | 6.23 | 2.11 | 2600 | 116900 | 29964.71 | 2040 | 26180 | 198642.9 | 26305.88 | 5887.324 | 1632.258 | 11492.55 | 152.8169 | 0.53 | 0.26 | 27.81 | 10 | 37 | CIA. CONTRACTUAL MINERA CANDELARIA/PLANTA SAN ESTEBAN/ATACAMA/TIERRA AMARILLA/SAN ESTEBAN 1 PRINCIPAL | 1 | Cu | 140.7% | 8.125 | 497.799 | 489.674 | 61.26757 | No genera Ã¡cido (NGA) (PN/PA > 3) | No genera Ã¡cido (NGA) (PNN > 20) | No genera Ã¡cido (NGA) (RPN > 3 o % de S < 0.3) | No genera Ã¡cido (NGA) (PNN > 20 o % de S < 0.3)
1477 | CIA. CONTRACTUAL MINERA CANDELARIA | PLANTA SAN ESTEBAN | SAN ESTEBAN 1 PRINCIPAL | COBRE | 738765 | INACTIVO | CUBETA | ATACAMA | TIERRA AMARILLA | 6959110 | 372212 | 449 | 57 | 28 | 5 | 2.5 | 26 | 6.97 | 5.63 | 4.37 | 13300 | 105840 | 31288.24 | 1860 | 24815 | 198571.4 | 33050.98 | 5422.535 | 2114.516 | 11865.96 | 152.8169 | 1.47 | 1.33 | 27.8 | 10 | 47 | CIA. CONTRACTUAL MINERA CANDELARIA/PLANTA SAN ESTEBAN/ATACAMA/TIERRA AMARILLA/SAN ESTEBAN 1 PRINCIPAL | 1 | Cu | 393.4% | 41.5625 | 497.62 | 456.0575 | 11.97281 | No genera Ã¡cido (NGA) (PN/PA > 3) | No genera Ã¡cido (NGA) (PNN > 20) | No genera Ã¡cido (NGA) (RPN > 3 o % de S < 0.3) | No genera Ã¡cido (NGA) (PNN > 20 o % de S < 0.3)
1483 | CIA. CONTRACTUAL MINERA CANDELARIA | PLANTA SAN ESTEBAN | SAN ESTEBAN 2 | COBRE | 425812 | INACTIVO | CUBETA | ATACAMA | TIERRA AMARILLA | 6958760 | 372173 | 1078 | 107 | 53 | 9 | 2.5 | 37 | 8.1 | 4.96 | 3.91 | 5900 | 193013.3 | 39705.88 | 2820 | 21350 | 115500 | 28160.78 | 2091.549 | 4229.032 | 14106.38 | 218.3099 | 2.38 | 0.59 | 16.17 | 10 | 70 | CIA. CONTRACTUAL MINERA CANDELARIA/PLANTA SAN ESTEBAN/ATACAMA/TIERRA AMARILLA/SAN ESTEBAN 2 | 1 | Cu | 1085% | 18.4375 | 289.443 | 271.0055 | 15.6986 | No genera Ã¡cido (NGA) (PN/PA > 3) | No genera Ã¡cido (NGA) (PNN > 20) | No genera Ã¡cido (NGA) (RPN > 3 o % de S < 0.3) | No genera Ã¡cido (NGA) (PNN > 20 o % de S < 0.3)
1480 | CIA. CONTRACTUAL MINERA CANDELARIA | PLANTA SAN ESTEBAN | SAN ESTEBAN 2 | COBRE | N/A | INACTIVO | MURO | ATACAMA | TIERRA AMARILLA | 6958753 | 372053 | 286 | 100 | 33 | 5 | 2.5 | 19 | 5.01 | 6.77 | 3.1 | 50 | 203560 | 36397.06 | 3660 | 16450 | 130214.3 | 23439.22 | 1781.69 | 3004.839 | 12073.4 | 196.4789 | 0.57 | 0.01 | 18.23 | 10 | 40 | CIA. CONTRACTUAL MINERA CANDELARIA/PLANTA SAN ESTEBAN/ATACAMA/TIERRA AMARILLA/SAN ESTEBAN 2 | 1 | Cu | 214.3% | 0.3125 | 326.317 | 326.0045 | 1044.2144 | No genera Ã¡cido (NGA) (PN/PA > 3) | No genera Ã¡cido (NGA) (PNN > 20) | No genera Ã¡cido (NGA) (RPN > 3 o % de S < 0.3) | No genera Ã¡cido (NGA) (PNN > 20 o % de S < 0.3)
1482 | CIA. CONTRACTUAL MINERA CANDELARIA | PLANTA SAN ESTEBAN | SAN ESTEBAN 2 | COBRE | 425812 | INACTIVO | CUBETA | ATACAMA | TIERRA AMARILLA | 6958749 | 372119 | 781 | 94 | 38 | 7 | 2.5 | 30 | 7.15 | 8.35 | 3.99 | 9400 | 227733.3 | 37932.35 | 3000 | 16765 | 106785.7 | 25884.31 | 1626.761 | 4229.032 | 11202.13 | 218.3099 | 1.77 | 0.94 | 14.95 | 10 | 50 | CIA. CONTRACTUAL MINERA CANDELARIA/PLANTA SAN ESTEBAN/ATACAMA/TIERRA AMARILLA/SAN ESTEBAN 2 | 1 | Cu | 758.2% | 29.375 | 267.605 | 238.23 | 9.109957 | No genera Ã¡cido (NGA) (PN/PA > 3) | No genera Ã¡cido (NGA) (PNN > 20) | No genera Ã¡cido (NGA) (RPN > 3 o % de S < 0.3) | No genera Ã¡cido (NGA) (PNN > 20 o % de S < 0.3)
1481 | CIA. CONTRACTUAL MINERA CANDELARIA | PLANTA SAN ESTEBAN | SAN ESTEBAN 2 | COBRE | 425812 | INACTIVO | CUBETA | ATACAMA | TIERRA AMARILLA | 6958691 | 372081 | 251 | 99 | 31 | 7 | 2.5 | 16 | 2.5 | 6.31 | 3.86 | 50 | 224560 | 37826.47 | 3420 | 15470 | 110428.6 | 21331.37 | 1704.225 | 3524.194 | 12446.81 | 218.3099 | 0.62 | 0.01 | 15.46 | 10 | 44 | CIA. CONTRACTUAL MINERA CANDELARIA/PLANTA SAN ESTEBAN/ATACAMA/TIERRA AMARILLA/SAN ESTEBAN 2 | 1 | Cu | 175.8% | 0.3125 | 276.734 | 276.4215 | 885.5488 | No genera Ã¡cido (NGA) (PN/PA > 3) | No genera Ã¡cido (NGA) (PNN > 20) | No genera Ã¡cido (NGA) (RPN > 3 o % de S < 0.3) | No genera Ã¡cido (NGA) (PNN > 20 o % de S < 0.3)
16 | CIA. CONTRACTUAL MINERA CANDELARIA | CANDELARIA | CANDELARIA | COBRE | 498609000 | ACTIVO | CUBETA | ATACAMA | TIERRA AMARILLA | 6955253 | 370404 | 225 | 166 | 129 | 72 | 113 | 49 | 8.61 | 0.5 | 0.5 | 4800 | 221153.3 | 32876.47 | 4380 | 69440 | 25357.14 | 49492.16 | 1781.69 | 3375.806 | 22653.19 | 502.1127 | 0.01 | 0.48 | 3.55 | 10 | 29 | CIA. CONTRACTUAL MINERA CANDELARIA/CANDELARIA/ATACAMA/TIERRA AMARILLA/CANDELARIA | 3 | Cr,Cu,V | 48.3%,147.3%,27.7% | 15 | 63.545 | 48.545 | 4.236333 | No genera Ã¡cido (NGA) (PN/PA > 3) | No genera Ã¡cido (NGA) (PNN > 20) | No genera Ã¡cido (NGA) (RPN > 3 o % de S < 0.3) | No genera Ã¡cido (NGA) (PNN > 20 o % de S < 0.3)
17 | CIA. CONTRACTUAL MINERA CANDELARIA | CANDELARIA | CANDELARIA | COBRE | 498609000 | ACTIVO | CUBETA | ATACAMA | TIERRA AMARILLA | 6955240 | 370387 | 277 | 167 | 103 | 76 | 123 | 54 | 7.82 | 1.3 | 0.5 | 4700 | 228900 | 33326.47 | 4500 | 58450 | 26428.57 | 53623.53 | 1859.155 | 3598.387 | 22736.17 | 545.7746 | 0.005 | 0.47 | 3.7 | 10 | 26 | CIA. CONTRACTUAL MINERA CANDELARIA/CANDELARIA/ATACAMA/TIERRA AMARILLA/CANDELARIA | 3 | Cr,Cu,V | 18.4%,204.4%,28.5% | 14.6875 | 66.23 | 51.5425 | 4.509277 | No genera Ã¡cido (NGA) (PN/PA > 3) | No genera Ã¡cido (NGA) (PNN > 20) | No genera Ã¡cido (NGA) (RPN > 3 o % de S < 0.3) | No genera Ã¡cido (NGA) (PNN > 20 o % de S < 0.3)
1469 | COEMIN S.A | PLANTA CERRILLOS | TRANQUE DE RELAVE 1 | COBRE | 2898813 | ACTIVO | CUBETA | ATACAMA | TIERRA AMARILLA | 6950399 | 377295 | 1088 | 148 | 65 | 39 | 1450 | 94 | 8.37 | 7.8 | 2.1 | 9400 | 202206.7 | 30097.06 | 2520 | 85855 | 32642.86 | 60874.51 | 1161.972 | 2930.645 | 14687.23 | 742.2535 | 0.42 | 0.94 | 4.57 | 10 | 5 | COEMIN S.A/PLANTA CERRILLOS/ATACAMA/TIERRA AMARILLA/TRANQUE DE RELAVE 1 | 3 | Cu,V,Zn | 1095.6%,13.8%,302.8% | 29.375 | 81.803 | 52.428 | 2.784783 | GeneraciÃ³n de Ã¡cido incierto (ID) (1 <= PN/PA <= 3) | No genera Ã¡cido (NGA) (PNN > 20) | GeneraciÃ³n de Ã¡cido incierto (ID) (1 â‰¤ RPN â‰¤ 3 o 0.3 â‰¤ % de S â‰¤ 1) | No genera Ã¡cido (NGA) (PNN > 20 o % de S < 0.3)
1470 | COEMIN S.A | PLANTA CERRILLOS | TRANQUE DE RELAVE 1 | COBRE | N/A | ACTIVO | MURO | ATACAMA | TIERRA AMARILLA | 6950361 | 377441 | 599 | 114 | 64 | 33 | 391 | 72 | 7.72 | 7.56 | 1.86 | 9200 | 218353.3 | 32744.12 | 2820 | 64295 | 28714.29 | 58935.29 | 1161.972 | 1891.935 | 20744.68 | 480.2817 | 0.34 | 0.92 | 4.02 | 10 | 5 | COEMIN S.A/PLANTA CERRILLOS/ATACAMA/TIERRA AMARILLA/TRANQUE DE RELAVE 1 | 2 | Cu,Zn | 558.2%,8.6% | 28.75 | 71.958 | 43.208 | 2.502887 | GeneraciÃ³n de Ã¡cido incierto (ID) (1 <= PN/PA <= 3) | No genera Ã¡cido (NGA) (PNN > 20) | GeneraciÃ³n de Ã¡cido incierto (ID) (1 â‰¤ RPN â‰¤ 3 o 0.3 â‰¤ % de S â‰¤ 1) | No genera Ã¡cido (NGA) (PNN > 20 o % de S < 0.3)
1468 | COEMIN S.A | PLANTA CERRILLOS | TRANQUE DE RELAVE 1 | COBRE | 2898813 | ACTIVO | CUBETA | ATACAMA | TIERRA AMARILLA | 6950341 | 377191 | 1327 | 161 | 63 | 42 | 924 | 71 | 8.11 | 5.43 | 1.65 | 10500 | 185033.3 | 30520.59 | 2460 | 96355 | 27571.43 | 61549.02 | 1007.042 | 1520.968 | 16305.32 | 633.0986 | 0.55 | 1.05 | 3.86 | 10 | 5 | COEMIN S.A/PLANTA CERRILLOS/ATACAMA/TIERRA AMARILLA/TRANQUE DE RELAVE 1 | 3 | Cu,V,Zn | 1358.2%,23.8%,156.7% | 32.8125 | 69.094 | 36.2815 | 2.105722 | GeneraciÃ³n de Ã¡cido incierto (ID) (1 <= PN/PA <= 3) | No genera Ã¡cido (NGA) (PNN > 20) | GeneraciÃ³n de Ã¡cido incierto (ID) (1 â‰¤ RPN â‰¤ 3 o 0.3 â‰¤ % de S â‰¤ 1) | No genera Ã¡cido (NGA) (PNN > 20 o % de S < 0.3)
1471 | COEMIN S.A | PLANTA CERRILLOS | TRANQUE DE RELAVE 1 | COBRE | 2898813 | ACTIVO | CUBETA | ATACAMA | TIERRA AMARILLA | 6950169 | 377030 | 1117 | 126 | 60 | 38 | 955 | 76 | 9.36 | 5.06 | 3.47 | 19300 | 170986.7 | 29091.18 | 2340 | 76860 | 45285.71 | 78074.51 | 1239.437 | 2225.806 | 13732.98 | 742.2535 | 0.48 | 1.93 | 6.34 | 10 | 5 | COEMIN S.A/PLANTA CERRILLOS/ATACAMA/TIERRA AMARILLA/TRANQUE DE RELAVE 1 | 2 | Cu,Zn | 1127.5%,165.3% | 60.3125 | 113.486 | 53.1735 | 1.881633 | GeneraciÃ³n de Ã¡cido incierto (ID) (1 <= PN/PA <= 3) | No genera Ã¡cido (NGA) (PNN > 20) | GeneraciÃ³n de Ã¡cido incierto (ID) (1 â‰¤ RPN â‰¤ 3 o 0.3 â‰¤ % de S â‰¤ 1) | No genera Ã¡cido (NGA) (PNN > 20 o % de S < 0.3)
56 | COEMIN S.A | PLANTA CERRILLOS | TRANQUE DE RELAVE 3 | COBRE | 5816300 | ACTIVO | CUBETA | ATACAMA | TIERRA AMARILLA | 6949716 | 378645 | 397 | 132 | 115 | 88 | 249 | 55 | 7.46 | 17.29 | 0.5 | 6000 | 204633.3 | 31764.71 | 2940 | 79170 | 31285.71 | 55056.86 | 1394.366 | 2522.581 | 13691.49 | 720.4225 | 0.005 | 0.6 | 4.38 | 10 | 33 | COEMIN S.A/PLANTA CERRILLOS/ATACAMA/TIERRA AMARILLA/TRANQUE DE RELAVE 3 | 3 | Cr,Cu,V | 32.2%,336.3%,1.5% | 18.75 | 78.402 | 59.652 | 4.18144 | No genera Ã¡cido (NGA) (PN/PA > 3) | No genera Ã¡cido (NGA) (PNN > 20) | No genera Ã¡cido (NGA) (RPN > 3 o % de S < 0.3) | No genera Ã¡cido (NGA) (PNN > 20 o % de S < 0.3)
59 | COEMIN S.A | PLANTA CERRILLOS | TRANQUE DE RELAVE 3 | COBRE | N/A | ACTIVO | MURO | ATACAMA | TIERRA AMARILLA | 6949444 | 378685 | 1402 | 124 | 130 | 86 | 764 | 75 | 8.7 | 1.91 | 0.5 | 14100 | 198660 | 30255.88 | 2640 | 79205 | 26214.29 | 47805.88 | 1007.042 | 2856.452 | 18255.32 | 654.9296 | 0.005 | 1.41 | 3.67 | 10 | 34 | COEMIN S.A/PLANTA CERRILLOS/ATACAMA/TIERRA AMARILLA/TRANQUE DE RELAVE 3 | 3 | Cr,Cu,Zn | 49.4%,1440.7%,112.2% | 44.0625 | 65.693 | 21.6305 | 1.490905 | GeneraciÃ³n de Ã¡cido incierto (ID) (1 <= PN/PA <= 3) | No genera Ã¡cido (NGA) (PNN > 20) | GeneraciÃ³n de Ã¡cido incierto (ID) (1 â‰¤ RPN â‰¤ 3 o 0.3 â‰¤ % de S â‰¤ 1) | No genera Ã¡cido (NGA) (PNN > 20 o % de S < 0.3)
60 | COEMIN S.A | PLANTA CERRILLOS | TRANQUE DE RELAVE 3 | COBRE | 5816300 | ACTIVO | CUBETA | ATACAMA | TIERRA AMARILLA | 6949412 | 378637 | 2172 | 122 | 106 | 80 | 776 | 68 | 8.21 | 27.16 | 6.4 | 7000 | 224000 | 31738.24 | 2700 | 64750 | 24785.71 | 50503.92 | 1161.972 | 2522.581 | 18877.66 | 633.0986 | 0.005 | 0.7 | 3.47 | 10 | 26 | COEMIN S.A/PLANTA CERRILLOS/ATACAMA/TIERRA AMARILLA/TRANQUE DE RELAVE 3 | 3 | Cr,Cu,Zn | 21.8%,2286.8%,115.6% | 21.875 | 62.113 | 40.238 | 2.839451 | GeneraciÃ³n de Ã¡cido incierto (ID) (1 <= PN/PA <= 3) | No genera Ã¡cido (NGA) (PNN > 20) | GeneraciÃ³n de Ã¡cido incierto (ID) (1 â‰¤ RPN â‰¤ 3 o 0.3 â‰¤ % de S â‰¤ 1) | No genera Ã¡cido (NGA) (PNN > 20 o % de S < 0.3)
1501 | DUEÃ‘O DESCONOCIDO | SIN NOMBRE | PABELLON | COBRE | 13050 | ABANDONADO | CUBETA | ATACAMA | TIERRA AMARILLA | 6940643 | 378137 | 924 | 16 | 5 | 7 | 401 | 919 | 2.5 | 384.94 | 3.94 | 50 | 300393.3 | 42167.65 | 960 | 6685 | 21714.29 | 26305.88 | 1161.972 | 1372.581 | 15807.45 | 65.49296 | 1.24 | 0.01 | 3.04 | 122.22 | 57 | DUEÃ‘O DESCONOCIDO/SIN NOMBRE/ATACAMA/TIERRA AMARILLA/PABELLON | 5 | As,Cu,Pb,Zn,Ag | 918.5%,915.4%,53.2%,11.4%,862.4% | 0.3125 | 54.416 | 54.1035 | 174.1312 | No genera Ã¡cido (NGA) (PN/PA > 3) | No genera Ã¡cido (NGA) (PNN > 20) | No genera Ã¡cido (NGA) (RPN > 3 o % de S < 0.3) | No genera Ã¡cido (NGA) (PNN > 20 o % de S < 0.3)
1502 | DUEÃ‘O DESCONOCIDO | SIN NOMBRE | PABELLON | COBRE | 13050 | ABANDONADO | CUBETA | ATACAMA | TIERRA AMARILLA | 6940473 | 378070 | 799 | 5 | 18 | 2.5 | 319 | 918 | 2.5 | 699.51 | 5.24 | 400 | 333293.3 | 32188.24 | 780 | 4655 | 23000 | 18886.27 | 1084.507 | 1446.774 | 11865.96 | 65.49296 | 1.22 | 0.04 | 3.22 | 125.27 | 59 | DUEÃ‘O DESCONOCIDO/SIN NOMBRE/ATACAMA/TIERRA AMARILLA/PABELLON | 4 | As,Cu,Pb,Ag | 943.9%,778%,53%,1648.8% | 1.25 | 57.638 | 56.388 | 46.1104 | No genera Ã¡cido (NGA) (PN/PA > 3) | No genera Ã¡cido (NGA) (PNN > 20) | No genera Ã¡cido (NGA) (RPN > 3 o % de S < 0.3) | No genera Ã¡cido (NGA) (PNN > 20 o % de S < 0.3)
611 | CIA EXPLORACIÃ“N DE MINAS SAN ANDRÃ‰S | PLANTA ELISA DE BORDOS | ELISA DE BORDOS 2 | COBRE | N/A | ACTIVO | MURO | ATACAMA | TIERRA AMARILLA | 6933456 | 382878 | 3835 | 70 | 5 | 76 | 321 | 1089 | 2.5 | 23.37 | 3.08 | 1000 | 320273.3 | 34491.18 | 1440 | 8505 | 29857.14 | 927.451 | 1007.042 | 5304.839 | 18836.17 | 87.32394 | 9.33 | 0.1 | 4.18 | 177.05 | 6 | CIA EXPLORACIÃ“N DE MINAS SAN ANDRÃ‰S/PLANTA ELISA DE BORDOS/ATACAMA/TIERRA AMARILLA/ELISA DE BORDOS 2 | 3 | As,Cu,Pb | 1375.4%,4114.3%,81.5% | 3.125 | 74.822 | 71.697 | 23.94304 | No genera Ã¡cido (NGA) (PN/PA > 3) | No genera Ã¡cido (NGA) (PNN > 20) | No genera Ã¡cido (NGA) (RPN > 3 o % de S < 0.3) | No genera Ã¡cido (NGA) (PNN > 20 o % de S < 0.3)
612 | CIA EXPLORACIÃ“N DE MINAS SAN ANDRÃ‰S | PLANTA ELISA DE BORDOS | TRANQUE DE RELAVE | COBRE | N/A | INACTIVO | MURO | ATACAMA | TIERRA AMARILLA | 6933422 | 383069 | 899 | 109 | 61 | 65 | 425 | 1245 | 35.73 | 39.43 | 8 | 4500 | 297500 | 22579.41 | 2280 | 47810 | 20285.71 | 4805.882 | 1161.972 | 1929.032 | 13318.09 | 240.1408 | 1.01 | 0.45 | 2.84 | 1163.52 | 22 | CIA EXPLORACIÃ“N DE MINAS SAN ANDRÃ‰S/PLANTA ELISA DE BORDOS/ATACAMA/TIERRA AMARILLA/TRANQUE DE RELAVE | 4 | As,Cu,Pb,Zn | 9596%,887.9%,107.5%,18.1% | 14.0625 | 50.836 | 36.7735 | 3.615004 | No genera Ã¡cido (NGA) (PN/PA > 3) | No genera Ã¡cido (NGA) (PNN > 20) | No genera Ã¡cido (NGA) (RPN > 3 o % de S < 0.3) | No genera Ã¡cido (NGA) (PNN > 20 o % de S < 0.3)
609 | CIA EXPLORACIÃ“N DE MINAS SAN ANDRÃ‰S | PLANTA ELISA DE BORDOS | ELISA DE BORDOS 2 | COBRE | 158580 | ACTIVO | CUBETA | ATACAMA | TIERRA AMARILLA | 6933421 | 382835 | 1458 | 90 | 25 | 66 | 94 | 142 | 9.33 | 20.82 | 3.62 | 2400 | 289333.3 | 34252.94 | 2040 | 32200 | 26071.43 | 4890.196 | 774.6479 | 6046.774 | 17840.43 | 152.8169 | 2.9 | 0.24 | 3.65 | 10 | 14 | CIA EXPLORACIÃ“N DE MINAS SAN ANDRÃ‰S/PLANTA ELISA DE BORDOS/ATACAMA/TIERRA AMARILLA/ELISA DE BORDOS 2 | 1 | Cu | 1502% | 7.5 | 65.335 | 57.835 | 8.711333 | No genera Ã¡cido (NGA) (PN/PA > 3) | No genera Ã¡cido (NGA) (PNN > 20) | No genera Ã¡cido (NGA) (RPN > 3 o % de S < 0.3) | No genera Ã¡cido (NGA) (PNN > 20 o % de S < 0.3)
608 | CIA EXPLORACIÃ“N DE MINAS SAN ANDRÃ‰S | PLANTA ELISA DE BORDOS | ELISA DE BORDOS 1 | COBRE | N/A | INACTIVO | MURO | ATACAMA | TIERRA AMARILLA | 6933417 | 382802 | 3507 | 80 | 5 | 75 | 129 | 205 | 2.5 | 16.27 | 5.65 | 700 | 311126.7 | 36952.94 | 1800 | 10780 | 27285.71 | 2613.725 | 1007.042 | 10238.71 | 17093.62 | 130.9859 | 2.71 | 0.07 | 3.82 | 10 | 7 | CIA EXPLORACIÃ“N DE MINAS SAN ANDRÃ‰S/PLANTA ELISA DE BORDOS/ATACAMA/TIERRA AMARILLA/ELISA DE BORDOS 1 | 1 | Cu | 3754% | 2.1875 | 68.378 | 66.1905 | 31.25851 | No genera Ã¡cido (NGA) (PN/PA > 3) | No genera Ã¡cido (NGA) (PNN > 20) | No genera Ã¡cido (NGA) (RPN > 3 o % de S < 0.3) | No genera Ã¡cido (NGA) (PNN > 20 o % de S < 0.3)
610 | CIA EXPLORACIÃ“N DE MINAS SAN ANDRÃ‰S | PLANTA ELISA DE BORDOS | ELISA DE BORDOS 1 | COBRE | 1350000 | INACTIVO | CUBETA | ATACAMA | TIERRA AMARILLA | 6933393 | 382802 | 1082 | 98 | 41 | 64 | 77 | 134 | 15.41 | 16.72 | 6.09 | 4100 | 274260 | 38117.65 | 2220 | 38360 | 21285.71 | 6492.157 | 619.7183 | 5601.613 | 20246.81 | 174.6479 | 3.2 | 0.41 | 2.98 | 10 | 16 | CIA EXPLORACIÃ“N DE MINAS SAN ANDRÃ‰S/PLANTA ELISA DE BORDOS/ATACAMA/TIERRA AMARILLA/ELISA DE BORDOS 1 | 1 | Cu | 1089% | 12.8125 | 53.342 | 40.5295 | 4.163278 | No genera Ã¡cido (NGA) (PN/PA > 3) | No genera Ã¡cido (NGA) (PNN > 20) | No genera Ã¡cido (NGA) (RPN > 3 o % de S < 0.3) | No genera Ã¡cido (NGA) (PNN > 20 o % de S < 0.3)
606 | CIA EXPLORACIÃ“N DE MINAS SAN ANDRÃ‰S | PLANTA ELISA DE BORDOS | ELISA DE BORDOS 3 | COBRE | 1980000 | ACTIVO | CUBETA | ATACAMA | TIERRA AMARILLA | 6932874 | 382956 | 176 | 100 | 112 | 68 | 26 | 22 | 10.67 | 9.71 | 2 | 7000 | 203420 | 23770.59 | 1920 | 109200 | 38785.71 | 25715.69 | 542.2535 | 13985.48 | 2696.809 | 611.2676 | 0.05 | 0.7 | 5.43 | 10 | 43 | CIA EXPLORACIÃ“N DE MINAS SAN ANDRÃ‰S/PLANTA ELISA DE BORDOS/ATACAMA/TIERRA AMARILLA/ELISA DE BORDOS 3 | 2 | Cr,Cu | 28.7%,93.4% | 21.875 | 97.197 | 75.322 | 4.443291 | No genera Ã¡cido (NGA) (PN/PA > 3) | No genera Ã¡cido (NGA) (PNN > 20) | No genera Ã¡cido (NGA) (RPN > 3 o % de S < 0.3) | No genera Ã¡cido (NGA) (PNN > 20 o % de S < 0.3)
605 | CIA EXPLORACIÃ“N DE MINAS SAN ANDRÃ‰S | PLANTA ELISA DE BORDOS | ELISA DE BORDOS 3 | COBRE | N/A | ACTIVO | MURO | ATACAMA | TIERRA AMARILLA | 6932807 | 382938 | 403 | 111 | 121 | 75 | 96 | 28 | 11.91 | 12.8 | 1.33 | 11300 | 193573.3 | 27264.71 | 2340 | 104265 | 46857.14 | 31533.33 | 697.1831 | 9570.968 | 4522.34 | 523.9437 | 0.08 | 1.13 | 6.56 | 10 | 42 | CIA EXPLORACIÃ“N DE MINAS SAN ANDRÃ‰S/PLANTA ELISA DE BORDOS/ATACAMA/TIERRA AMARILLA/ELISA DE BORDOS 3 | 2 | Cr,Cu | 39.1%,342.9% | 35.3125 | 117.424 | 82.1115 | 3.325281 | No genera Ã¡cido (NGA) (PN/PA > 3) | No genera Ã¡cido (NGA) (PNN > 20) | No genera Ã¡cido (NGA) (RPN > 3 o % de S < 0.3) | No genera Ã¡cido (NGA) (PNN > 20 o % de S < 0.3)
1467 | COBREX | PLANTA AMOLANAS | AMOLANAS | COBRE | 276622 | INACTIVO | CUBETA | ATACAMA | TIERRA AMARILLA | 6901702 | 400220 | 2599 | 5 | 21 | 5 | 17 | 42 | 2.5 | 6.94 | 2.92 | 900 | 333526.7 | 34914.71 | 480 | 4795 | 28714.29 | 2950.98 | 387.3239 | 408.0645 | 20703.19 | 43.66197 | 1.51 | 0.09 | 4.02 | 10 | 47 | COBREX/PLANTA AMOLANAS/ATACAMA/TIERRA AMARILLA/AMOLANAS | 1 | Cu | 2756% | 2.8125 | 71.958 | 69.1455 | 25.58507 | No genera Ã¡cido (NGA) (PN/PA > 3) | No genera Ã¡cido (NGA) (PNN > 20) | No genera Ã¡cido (NGA) (RPN > 3 o % de S < 0.3) | No genera Ã¡cido (NGA) (PNN > 20 o % de S < 0.3)
1464 | COBREX | PLANTA AMOLANAS | AMOLANAS | COBRE | N/A | INACTIVO | MURO | ATACAMA | TIERRA AMARILLA | 6901676 | 400267 | 4427 | 5 | 11 | 7 | 13 | 49 | 2.5 | 11.22 | 2.69 | 1500 | 338940 | 33882.35 | 540 | 4725 | 22357.14 | 3119.608 | 309.8592 | 593.5484 | 20869.15 | 65.49296 | 0.7 | 0.15 | 3.13 | 10 | 49 | COBREX/PLANTA AMOLANAS/ATACAMA/TIERRA AMARILLA/AMOLANAS | 1 | Cu | 4765% | 4.6875 | 56.027 | 51.3395 | 11.95243 | No genera Ã¡cido (NGA) (PN/PA > 3) | No genera Ã¡cido (NGA) (PNN > 20) | No genera Ã¡cido (NGA) (RPN > 3 o % de S < 0.3) | No genera Ã¡cido (NGA) (PNN > 20 o % de S < 0.3)
1466 | COBREX | PLANTA AMOLANAS | AMOLANAS | COBRE | 276622 | INACTIVO | CUBETA | ATACAMA | TIERRA AMARILLA | 6901609 | 400228 | 3183 | 5 | 12 | 6 | 19 | 42 | 2.5 | 6.07 | 6.16 | 1800 | 334273.3 | 34861.76 | 480 | 4725 | 25285.71 | 3119.608 | 309.8592 | 556.4516 | 20910.64 | 65.49296 | 0.35 | 0.18 | 3.54 | 10 | 47 | COBREX/PLANTA AMOLANAS/ATACAMA/TIERRA AMARILLA/AMOLANAS | 1 | Cu | 3398% | 5.625 | 63.366 | 57.741 | 11.26507 | No genera Ã¡cido (NGA) (PN/PA > 3) | No genera Ã¡cido (NGA) (PNN > 20) | No genera Ã¡cido (NGA) (RPN > 3 o % de S < 0.3) | No genera Ã¡cido (NGA) (PNN > 20 o % de S < 0.3)
1465 | COBREX | PLANTA AMOLANAS | AMOLANAS | COBRE | 276622 | INACTIVO | CUBETA | ATACAMA | TIERRA AMARILLA | 6901563 | 400245 | 1758 | 5 | 26 | 6 | 16 | 50 | 2.5 | 6.74 | 3.71 | 1400 | 331193.3 | 36105.88 | 480 | 4655 | 28285.71 | 2950.98 | 309.8592 | 482.2581 | 21242.55 | 43.66197 | 0.16 | 0.14 | 3.96 | 10 | 47 | COBREX/PLANTA AMOLANAS/ATACAMA/TIERRA AMARILLA/AMOLANAS | 1 | Cu | 1832% | 4.375 | 70.884 | 66.509 | 16.20206 | No genera Ã¡cido (NGA) (PN/PA > 3) | No genera Ã¡cido (NGA) (PNN > 20) | No genera Ã¡cido (NGA) (RPN > 3 o % de S < 0.3) | No genera Ã¡cido (NGA) (PNN > 20 o % de S < 0.3)
1511 | CESAR FLORES | BOQUERON CHAÃ‘AR | TRANQUE DE RELAVE | COBRE | 89000 | INACTIVO | CUBETA | ATACAMA | VALLENAR | 6895089 | 333686 | 600 | 74 | 37 | 43 | 2.5 | 45 | 6.85 | 0.5 | 2.29 | 50 | 191660 | 17444.12 | 2040 | 19530 | 130571.4 | 68378.43 | 2633.803 | 2448.387 | 5269.149 | 218.3099 | 2.36 | 0.01 | 18.28 | 10 | 336 | CESAR FLORES/BOQUERON CHAÃ‘AR/ATACAMA/VALLENAR/TRANQUE DE RELAVE | 2 | Cu,Co | 559.3%,12% | 0.3125 | 327.212 | 326.8995 | 1047.0784 | No genera Ã¡cido (NGA) (PN/PA > 3) | No genera Ã¡cido (NGA) (PNN > 20) | No genera Ã¡cido (NGA) (RPN > 3 o % de S < 0.3) | No genera Ã¡cido (NGA) (PNN > 20 o % de S < 0.3)
1510 | CESAR FLORES | BOQUERON CHAÃ‘AR | TRANQUE DE RELAVE | COBRE | N/A | INACTIVO | MURO | ATACAMA | VALLENAR | 6895083 | 333711 | 760 | 54 | 17 | 13 | 5 | 117 | 40.67 | 0.5 | 3.8 | 500 | 234266.7 | 21758.82 | 1560 | 20930 | 84000 | 64078.43 | 2169.014 | 853.2258 | 8131.915 | 152.8169 | 0.67 | 0.05 | 11.76 | 10 | 105 | CESAR FLORES/BOQUERON CHAÃ‘AR/ATACAMA/VALLENAR/TRANQUE DE RELAVE | 2 | Cu,Mo | 735.2%,1.7% | 1.5625 | 210.504 | 208.9415 | 134.72256 | No genera Ã¡cido (NGA) (PN/PA > 3) | No genera Ã¡cido (NGA) (PNN > 20) | No genera Ã¡cido (NGA) (RPN > 3 o % de S < 0.3) | No genera Ã¡cido (NGA) (PNN > 20 o % de S < 0.3)
1512 | CESAR FLORES | BOQUERON CHAÃ‘AR | TRANQUE DE RELAVE | COBRE | 89000 | INACTIVO | CUBETA | ATACAMA | VALLENAR | 6895073 | 333729 | 691 | 62 | 27 | 40 | 2.5 | 45 | 7.23 | 0.5 | 1.83 | 1500 | 195766.7 | 16941.18 | 1680 | 18795 | 128142.9 | 67029.41 | 2633.803 | 1595.161 | 5476.596 | 174.6479 | 2.69 | 0.15 | 17.94 | 10 | 363 | CESAR FLORES/BOQUERON CHAÃ‘AR/ATACAMA/VALLENAR/TRANQUE DE RELAVE | 2 | Cu,Co | 659.3%,21% | 4.6875 | 321.126 | 316.4385 | 68.50688 | No genera Ã¡cido (NGA) (PN/PA > 3) | No genera Ã¡cido (NGA) (PNN > 20) | No genera Ã¡cido (NGA) (RPN > 3 o % de S < 0.3) | No genera Ã¡cido (NGA) (PNN > 20 o % de S < 0.3)
1513 | CESAR FLORES | BOQUERON CHAÃ‘AR | TRANQUE DE RELAVE | COBRE | 89000 | INACTIVO | CUBETA | ATACAMA | VALLENAR | 6895064 | 333774 | 733 | 52 | 24 | 50 | 2.5 | 57 | 8.22 | 0.5 | 1.99 | 200 | 202673.3 | 14400 | 1500 | 18095 | 132071.4 | 65849.02 | 2556.338 | 1112.903 | 4771.277 | 152.8169 | 3.11 | 0.02 | 18.49 | 10 | 437 | CESAR FLORES/BOQUERON CHAÃ‘AR/ATACAMA/VALLENAR/TRANQUE DE RELAVE | 2 | Cu,Co | 705.5%,45.7% | 0.625 | 330.971 | 330.346 | 529.5536 | No genera Ã¡cido (NGA) (PN/PA > 3) | No genera Ã¡cido (NGA) (PNN > 20) | No genera Ã¡cido (NGA) (RPN > 3 o % de S < 0.3) | No genera Ã¡cido (NGA) (PNN > 20 o % de S < 0.3)
602 | INVERSIONES E INMOBILIARIA COYANCURA | PLANTA COYANCURA | EMBALSE DE RELAVE | COBRE | N/A | ACTIVO | MURO | ATACAMA | TIERRA AMARILLA | 6894656 | 398273 | 6842 | 121 | 81 | 109 | 74 | 100 | 5.86 | 22.92 | 5.58 | 50 | 279720 | 41717.65 | 2940 | 15575 | 38142.86 | 11888.24 | 697.1831 | 2040.323 | 18089.36 | 261.9718 | 0.04 | 0.01 | 5.34 | 10 | 9 | INVERSIONES E INMOBILIARIA COYANCURA/PLANTA COYANCURA/ATACAMA/TIERRA AMARILLA/EMBALSE DE RELAVE | 1 | Cu | 7419% | 0.3125 | 95.586 | 95.2735 | 305.8752 | No genera Ã¡cido (NGA) (PN/PA > 3) | No genera Ã¡cido (NGA) (PNN > 20) | No genera Ã¡cido (NGA) (RPN > 3 o % de S < 0.3) | No genera Ã¡cido (NGA) (PNN > 20 o % de S < 0.3)
603 | INVERSIONES E INMOBILIARIA COYANCURA | PLANTA COYANCURA | EMBALSE DE RELAVE | COBRE | 67800 | ACTIVO | CUBETA | ATACAMA | TIERRA AMARILLA | 6894601 | 398285 | 2604 | 56 | 5 | 81 | 54 | 47 | 2.5 | 21.38 | 4.55 | 50 | 342626.7 | 32294.12 | 420 | 4410 | 25857.14 | 252.9412 | 309.8592 | 18.54839 | 20869.15 | 43.66197 | 0.01 | 0.01 | 3.62 | 10 | 5 | INVERSIONES E INMOBILIARIA COYANCURA/PLANTA COYANCURA/ATACAMA/TIERRA AMARILLA/EMBALSE DE RELAVE | 1 | Cu | 2762% | 0.3125 | 64.798 | 64.4855 | 207.3536 | No genera Ã¡cido (NGA) (PN/PA > 3) | No genera Ã¡cido (NGA) (PNN > 20) | No genera Ã¡cido (NGA) (RPN > 3 o % de S < 0.3) | No genera Ã¡cido (NGA) (PNN > 20 o % de S < 0.3)
24 | MINERA LUMINA COPPER CHILE LTDA. | CASERONES | DEPOSITO DE LAMAS LA BREA | COBRE | N/A | ACTIVO | MURO | ATACAMA | TIERRA AMARILLA | 6887598 | 438782 | 2660 | 112 | 23 | 79 | 58 | 52 | 56.23 | 9.24 | 5.77 | 2500 | 301840 | 51776.47 | 2760 | 7280 | 6428.571 | 9358.824 | 154.9296 | 7085.484 | 16139.36 | 261.9718 | 0.05 | 0.25 | 0.9 | 10 | 6 | MINERA LUMINA COPPER CHILE LTDA./CASERONES/ATACAMA/TIERRA AMARILLA/DEPOSITO DE LAMAS LA BREA | 2 | Cu,Mo | 2823.1%,40.6% | 7.8125 | 16.11 | 8.2975 | 2.06208 | GeneraciÃ³n de Ã¡cido incierto (ID) (1 <= PN/PA <= 3) | GeneraciÃ³n de Ã¡cido incierto (ID) (-20 <= PNN <= 20) | No genera Ã¡cido (NGA) (RPN > 3 o % de S < 0.3) | No genera Ã¡cido (NGA) (PNN > 20 o % de S < 0.3)
2034 | ASOCIACION GREMIAL MINERA EL DONKEY | EL DONKEY | TRANQUE DE RELAVE EL DONKEY | ORO | S/I | ACTIVO | CUBETA | ATACAMA | VALLENAR | 6883123 | 343005 | 25432 | 19 | 42 | 2.5 | 3271 | 6277 | 11.61 | 16.71 | 20.85 | 20700 | 322560 | 17232.35 | 1140 | 23905 | 29142.86 | 5480.392 | 1007.042 | 667.7419 | 5891.489 | 130.9859 | 7.87 | 2.07 | 4.08 | 5490.46 | 101 | ASOCIACION GREMIAL MINERA EL DONKEY/EL DONKEY/ATACAMA/VALLENAR/TRANQUE DE RELAVE EL DONKEY | 4 | As,Cu,Pb,Zn | 45653.8%,27847.3%,946.2%,808.6% | 64.6875 | 73.032 | 8.3445 | 1.128997 | GeneraciÃ³n de Ã¡cido incierto (ID) (1 <= PN/PA <= 3) | GeneraciÃ³n de Ã¡cido incierto (ID) (-20 <= PNN <= 20) | GeneraciÃ³n de Ã¡cido incierto (ID) (1 â‰¤ RPN â‰¤ 3 o 0.3 â‰¤ % de S â‰¤ 1) | GeneraciÃ³n de Ã¡cido incierto (ID) (-20 â‰¤ PNN â‰¤ 20 o 0.3 â‰¤ % de S â‰¤ 1)
2033 | ASOCIACION GREMIAL MINERA EL DONKEY | EL DONKEY | TRANQUE DE RELAVE EL DONKEY | ORO | S/I | ACTIVO | CUBETA | ATACAMA | VALLENAR | 6883109 | 343002 | 409 | 48 | 19 | 2.5 | 266 | 685 | 37.92 | 8.1 | 1.58 | 10400 | 338893.3 | 24405.88 | 1620 | 16835 | 22214.29 | 7925.49 | 387.3239 | 890.3226 | 9044.681 | 305.6338 | 97.25 | 1.04 | 3.11 | 370.89 | 24 | ASOCIACION GREMIAL MINERA EL DONKEY/EL DONKEY/ATACAMA/VALLENAR/TRANQUE DE RELAVE EL DONKEY | 4 | As,Cu,Pb,Hg | 2990.8%,349.5%,14.2%,94.5% | 32.5 | 55.669 | 23.169 | 1.712892 | GeneraciÃ³n de Ã¡cido incierto (ID) (1 <= PN/PA <= 3) | No genera Ã¡cido (NGA) (PNN > 20) | GeneraciÃ³n de Ã¡cido incierto (ID) (1 â‰¤ RPN â‰¤ 3 o 0.3 â‰¤ % de S â‰¤ 1) | No genera Ã¡cido (NGA) (PNN > 20 o % de S < 0.3)
2032 | ASOCIACION GREMIAL MINERA EL DONKEY | EL DONKEY | TRANQUE DE RELAVE EL DONKEY | ORO | S/I | ACTIVO | CUBETA | ATACAMA | VALLENAR | 6883102 | 342984 | 948 | 5 | 5 | 2.5 | 104 | 6512 | 2.5 | 14.54 | 13.35 | 34800 | 282053.3 | 12202.94 | 30 | 3360 | 2142.857 | 1686.275 | 77.46479 | 1520.968 | 1908.511 | 261.9718 | 1.11 | 3.48 | 0.3 | 5870.82 | 35 | ASOCIACION GREMIAL MINERA EL DONKEY/EL DONKEY/ATACAMA/VALLENAR/TRANQUE DE RELAVE EL DONKEY | 3 | As,Cu,Pb | 48823.5%,941.8%,985.3% | 108.75 | 5.37 | -103.38 | 0.04937931 | Potencial de generador Ã¡cido (PAG) (PN/PA < 1) | Potencial de generador Ã¡cido (PAG) (PNN < -20) | Potencial de generador Ã¡cido (PAG) (RPN < 1 o % de S > 1) | Potencial de generador Ã¡cido (PAG) (PNN < 1 o % de S > 1)
25 | MINERA LUMINA COPPER CHILE LTDA. | CASERONES | ARENAS EL TAMBO | COBRE | N/A | ACTIVO | MURO | ATACAMA | TIERRA AMARILLA | 6881674 | 445709 | 1572 | 107 | 18 | 78 | 51 | 31 | 39.35 | 22.78 | 0.5 | 300 | 322746.7 | 47170.59 | 2580 | 5775 | 5785.714 | 7503.922 | 154.9296 | 8161.29 | 15765.96 | 240.1408 | 0.04 | 0.03 | 0.81 | 10 | 5 | MINERA LUMINA COPPER CHILE LTDA./CASERONES/ATACAMA/TIERRA AMARILLA/ARENAS EL TAMBO | 1 | Cu | 1627% | 0.9375 | 14.499 | 13.5615 | 15.4656 | No genera Ã¡cido (NGA) (PN/PA > 3) | GeneraciÃ³n de Ã¡cido incierto (ID) (-20 <= PNN <= 20) | No genera Ã¡cido (NGA) (RPN > 3 o % de S < 0.3) | No genera Ã¡cido (NGA) (PNN > 20 o % de S < 0.3)
1525 | SOCIEDAD CAPOTE | CAPOTE | CAPOTE | ORO | 80305 | INACTIVO | CUBETA | ATACAMA | HUASCO | 6866362 | 308820 | 612 | 206 | 229 | 23 | 368 | 27248 | 9.67 | 1.1 | 1.98 | 19300 | 190680 | 34067.65 | 2460 | 64855 | 15714.29 | 18549.02 | 1239.437 | 9125.806 | 9376.596 | 196.4789 | 0.66 | 1.93 | 2.2 | 32817.82 | 5 | SOCIEDAD CAPOTE/CAPOTE/ATACAMA/HUASCO/CAPOTE | 6 | As,Cr,Cu,Pb,V,Zn | 273381.8%,163.2%,572.5%,4441.3%,58.5%,2.2% | 60.3125 | 39.38 | -20.9325 | 0.6529326 | Potencial de generador Ã¡cido (PAG) (PN/PA < 1) | Potencial de generador Ã¡cido (PAG) (PNN < -20) | Potencial de generador Ã¡cido (PAG) (RPN < 1 o % de S > 1) | Potencial de generador Ã¡cido (PAG) (PNN < 1 o % de S > 1)
1523 | SOCIEDAD CAPOTE | CAPOTE | CAPOTE | ORO | 80305 | INACTIVO | CUBETA | ATACAMA | HUASCO | 6866333 | 308831 | 1297 | 201 | 207 | 72 | 1416 | 27646 | 9.8 | 1.3 | 2.38 | 23300 | 183260 | 31685.29 | 2280 | 57505 | 16785.71 | 30437.25 | 5887.324 | 9941.935 | 8546.809 | 174.6479 | 5.3 | 2.33 | 2.35 | 33243.28 | 426 | SOCIEDAD CAPOTE/CAPOTE/ATACAMA/HUASCO/CAPOTE | 7 | As,Cr,Cu,Pb,V,Zn,Co | 276927.3%,137.9%,1325.3%,4507.7%,54.6%,293.3%,42% | 72.8125 | 42.065 | -30.7475 | 0.5777167 | Potencial de generador Ã¡cido (PAG) (PN/PA < 1) | Potencial de generador Ã¡cido (PAG) (PNN < -20) | Potencial de generador Ã¡cido (PAG) (RPN < 1 o % de S > 1) | Potencial de generador Ã¡cido (PAG) (PNN < 1 o % de S > 1)
1524 | SOCIEDAD CAPOTE | CAPOTE | CAPOTE | ORO | 80305 | INACTIVO | CUBETA | ATACAMA | HUASCO | 6866327 | 308845 | 2233 | 194 | 285 | 85 | 781 | 32868 | 10.87 | 1.9 | 4.07 | 22300 | 143546.7 | 37747.06 | 1860 | 62825 | 19642.86 | 32629.41 | 2943.662 | 10980.65 | 10704.26 | 152.8169 | 1.13 | 2.23 | 2.75 | 39491.27 | 325 | SOCIEDAD CAPOTE/CAPOTE/ATACAMA/HUASCO/CAPOTE | 7 | As,Cr,Cu,Pb,V,Zn,Co | 328993.9%,227.6%,2353.8%,5378%,49.2%,116.9%,8.3% | 69.6875 | 49.225 | -20.4625 | 0.7063677 | Potencial de generador Ã¡cido (PAG) (PN/PA < 1) | Potencial de generador Ã¡cido (PAG) (PNN < -20) | Potencial de generador Ã¡cido (PAG) (RPN < 1 o % de S > 1) | Potencial de generador Ã¡cido (PAG) (PNN < 1 o % de S > 1)
1522 | SOCIEDAD CAPOTE | CAPOTE | CAPOTE | ORO | 80305 | INACTIVO | CUBETA | ATACAMA | HUASCO | 6866219 | 308822 | 615 | 159 | 266 | 31 | 168 | 24884 | 11.96 | 1.4 | 4.88 | 17900 | 188953.3 | 30388.24 | 2160 | 67900 | 19785.71 | 15260.78 | 1549.296 | 15543.55 | 8837.234 | 152.8169 | 1.83 | 1.79 | 2.77 | 29987.07 | 5 | SOCIEDAD CAPOTE/CAPOTE/ATACAMA/HUASCO/CAPOTE | 5 | As,Cr,Cu,Pb,V | 249792.2%,205.7%,575.8%,4047.3%,22.3% | 55.9375 | 49.583 | -6.3545 | 0.8864 | Potencial de generador Ã¡cido (PAG) (PN/PA < 1) | GeneraciÃ³n de Ã¡cido incierto (ID) (-20 <= PNN <= 20) | Potencial de generador Ã¡cido (PAG) (RPN < 1 o % de S > 1) | GeneraciÃ³n de Ã¡cido incierto (ID) (-20 â‰¤ PNN â‰¤ 20 o 0.3 â‰¤ % de S â‰¤ 1)
1518 | RUBEN JOFRE | PLANTA JOFRE | TRANQUE DE RELAVE RUBEN JOFRE | S/I | 450 | INACTIVO | CUBETA | ATACAMA | FREIRINA | 6843886 | 299379 | 1060 | 140 | 123 | 24 | 24 | 4549 | 7.27 | 1.2 | 2.69 | 600 | 321160 | 30176.47 | 2160 | 29015 | 8857.143 | 13237.25 | 697.1831 | 1558.065 | 10206.38 | 261.9718 | 33.19 | 0.06 | 1.24 | 5251.14 | 5 | RUBEN JOFRE/PLANTA JOFRE/ATACAMA/FREIRINA/TRANQUE DE RELAVE RUBEN JOFRE | 5 | As,Cr,Cu,Pb,V | 43659.5%,41.4%,1064.8%,658.2%,7.7% | 1.875 | 22.196 | 20.321 | 11.83787 | No genera Ã¡cido (NGA) (PN/PA > 3) | No genera Ã¡cido (NGA) (PNN > 20) | No genera Ã¡cido (NGA) (RPN > 3 o % de S < 0.3) | No genera Ã¡cido (NGA) (PNN > 20 o % de S < 0.3)
1520 | RUBEN JOFRE | PLANTA JOFRE | TRANQUE DE RELAVE RUBEN JOFRE | S/I | 450 | INACTIVO | CUBETA | ATACAMA | FREIRINA | 6843877 | 299375 | 2296 | 217 | 102 | 12 | 261 | 7692 | 7.51 | 2.5 | 2.86 | 5100 | 309913.3 | 21705.88 | 2700 | 36575 | 22000 | 15598.04 | 619.7183 | 6603.226 | 4314.894 | 283.8028 | 24.75 | 0.51 | 3.08 | 8890.93 | 5 | RUBEN JOFRE/PLANTA JOFRE/ATACAMA/FREIRINA/TRANQUE DE RELAVE RUBEN JOFRE | 5 | As,Cr,Cu,Pb,V | 73991.1%,17.2%,2423.1%,1182%,66.9% | 15.9375 | 55.132 | 39.1945 | 3.459263 | No genera Ã¡cido (NGA) (PN/PA > 3) | No genera Ã¡cido (NGA) (PNN > 20) | No genera Ã¡cido (NGA) (RPN > 3 o % de S < 0.3) | No genera Ã¡cido (NGA) (PNN > 20 o % de S < 0.3)
1519 | RUBEN JOFRE | PLANTA JOFRE | TRANQUE DE RELAVE RUBEN JOFRE | S/I | 450 | INACTIVO | CUBETA | ATACAMA | FREIRINA | 6843870 | 299375 | 2210 | 138 | 71 | 13 | 396 | 3152 | 9.18 | 2.1 | 2.85 | 12100 | 291526.7 | 28005.88 | 2580 | 28770 | 22428.57 | 14670.59 | 387.3239 | 6343.548 | 6970.213 | 327.4648 | 94.23 | 1.21 | 3.14 | 3520.27 | 5 | RUBEN JOFRE/PLANTA JOFRE/ATACAMA/FREIRINA/TRANQUE DE RELAVE RUBEN JOFRE | 6 | As,Cu,Pb,Hg,V,Zn | 29235.6%,2328.6%,425.3%,88.5%,6.2%,10% | 37.8125 | 56.206 | 18.3935 | 1.48644 | GeneraciÃ³n de Ã¡cido incierto (ID) (1 <= PN/PA <= 3) | GeneraciÃ³n de Ã¡cido incierto (ID) (-20 <= PNN <= 20) | GeneraciÃ³n de Ã¡cido incierto (ID) (1 â‰¤ RPN â‰¤ 3 o 0.3 â‰¤ % de S â‰¤ 1) | GeneraciÃ³n de Ã¡cido incierto (ID) (-20 â‰¤ PNN â‰¤ 20 o 0.3 â‰¤ % de S â‰¤ 1)
1516 | EDUARDO ALTAMIRANO | PLANTA ALTAMIRANO | TRANQUE DE RELAVE EDUARDO ALTAMIRANO | OROCOBRE | S/I | INACTIVO | CUBETA | ATACAMA | FREIRINA | 6843707 | 298864 | 11500 | 203 | 90 | 69 | 179 | 2289 | 15.93 | 0.5 | 2.76 | 1000 | 207293.3 | 45370.59 | 2160 | 62545 | 17642.86 | 31617.65 | 1316.901 | 4414.516 | 12944.68 | 371.1268 | 1.77 | 0.1 | 2.47 | 2509.32 | 358 | EDUARDO ALTAMIRANO/PLANTA ALTAMIRANO/ATACAMA/FREIRINA/TRANQUE DE RELAVE EDUARDO ALTAMIRANO | 6 | As,Cr,Cu,Pb,V,Co | 20811%,3.4%,12537.4%,281.5%,56.2%,19.3% | 3.125 | 44.213 | 41.088 | 14.14816 | No genera Ã¡cido (NGA) (PN/PA > 3) | No genera Ã¡cido (NGA) (PNN > 20) | No genera Ã¡cido (NGA) (RPN > 3 o % de S < 0.3) | No genera Ã¡cido (NGA) (PNN > 20 o % de S < 0.3)
1517 | EDUARDO ALTAMIRANO | PLANTA ALTAMIRANO | TRANQUE DE RELAVE EDUARDO ALTAMIRANO | OROCOBRE | S/I | INACTIVO | CUBETA | ATACAMA | FREIRINA | 6843697 | 298852 | 7459 | 153 | 115 | 44 | 142 | 1564 | 14.23 | 0.5 | 2.36 | 1000 | 239026.7 | 27026.47 | 2760 | 61950 | 40785.71 | 27739.22 | 1316.901 | 3895.161 | 6970.213 | 414.7887 | 2.66 | 0.1 | 5.71 | 1631.53 | 221 | EDUARDO ALTAMIRANO/PLANTA ALTAMIRANO/ATACAMA/FREIRINA/TRANQUE DE RELAVE EDUARDO ALTAMIRANO | 5 | As,Cr,Cu,Pb,V | 13496.1%,32.2%,8096.7%,160.7%,17.7% | 3.125 | 102.209 | 99.084 | 32.70688 | No genera Ã¡cido (NGA) (PN/PA > 3) | No genera Ã¡cido (NGA) (PNN > 20) | No genera Ã¡cido (NGA) (RPN > 3 o % de S < 0.3) | No genera Ã¡cido (NGA) (PNN > 20 o % de S < 0.3)
1514 | RAMIRO BRUZONE | PLANTA BRUZONE | TRANQUE DE RELAVE RAMIRO BRUZONE | COBRE | S/I | INACTIVO | CUBETA | ATACAMA | FREIRINA | 6843181 | 299578 | 114 | 153 | 100 | 25 | 36 | 22 | 2.5 | 0.5 | 3.52 | 3700 | 258393.3 | 40897.06 | 2640 | 24885 | 18785.71 | 50082.35 | 697.1831 | 16990.32 | 7634.043 | 305.6338 | 0.005 | 0.37 | 2.63 | 10 | 5 | RAMIRO BRUZONE/PLANTA BRUZONE/ATACAMA/FREIRINA/TRANQUE DE RELAVE RAMIRO BRUZONE | 3 | Cr,Cu,V | 14.9%,25.3%,17.7% | 11.5625 | 47.077 | 35.5145 | 4.071524 | No genera Ã¡cido (NGA) (PN/PA > 3) | No genera Ã¡cido (NGA) (PNN > 20) | No genera Ã¡cido (NGA) (RPN > 3 o % de S < 0.3) | No genera Ã¡cido (NGA) (PNN > 20 o % de S < 0.3)
1515 | RAMIRO BRUZONE | PLANTA BRUZONE | TRANQUE DE RELAVE RAMIRO BRUZONE | COBRE | S/I | INACTIVO | CUBETA | ATACAMA | FREIRINA | 6843157 | 299576 | 56 | 108 | 65 | 10 | 12 | 13 | 7.02 | 0.5 | 1.62 | 14300 | 274166.7 | 38091.18 | 2280 | 19950 | 28928.57 | 27317.65 | 387.3239 | 16841.94 | 7011.702 | 152.8169 | 0.005 | 1.43 | 4.05 | 10 | 5 | RAMIRO BRUZONE/PLANTA BRUZONE/ATACAMA/FREIRINA/TRANQUE DE RELAVE RAMIRO BRUZONE | 0 | NA | NA | 44.6875 | 72.495 | 27.8075 | 1.622266 | GeneraciÃ³n de Ã¡cido incierto (ID) (1 <= PN/PA <= 3) | No genera Ã¡cido (NGA) (PNN > 20) | GeneraciÃ³n de Ã¡cido incierto (ID) (1 â‰¤ RPN â‰¤ 3 o 0.3 â‰¤ % de S â‰¤ 1) | No genera Ã¡cido (NGA) (PNN > 20 o % de S < 0.3)
1543 | SLM CHARLOTTE | PLANTA CHARLOTTE | CHARLOTTE 2 | COBRE | 64800 | INACTIVO | CUBETA | ATACAMA | VALLENAR | 6842268 | 329612 | 2272 | 290 | 89 | 26 | 64 | 466 | 234.35 | 0.5 | 1.9 | 1400 | 214900 | 21176.47 | 1860 | 119875 | 37357.14 | 27317.65 | 852.1127 | 4229.032 | 3692.553 | 829.5775 | 0.005 | 0.14 | 5.23 | 296.9 | 473 | SLM CHARLOTTE/PLANTA CHARLOTTE/ATACAMA/VALLENAR/CHARLOTTE 2 | 6 | As,Cr,Cu,V,Co,Mo | 2374.2%,2.3%,2396.7%,123.1%,57.7%,485.9% | 4.375 | 93.617 | 89.242 | 21.39817 | No genera Ã¡cido (NGA) (PN/PA > 3) | No genera Ã¡cido (NGA) (PNN > 20) | No genera Ã¡cido (NGA) (RPN > 3 o % de S < 0.3) | No genera Ã¡cido (NGA) (PNN > 20 o % de S < 0.3)
630 | INVERSIONES NUTRAM | PLANTA COBRE NORTE | COBRE NORTE | COBRE | N/A | ACTIVO | MURO | ATACAMA | VALLENAR | 6840893 | 329994 | 1313 | 131 | 76 | 71 | 258 | 966 | 57.4 | 17.41 | 13.22 | 4800 | 237160 | 31844.12 | 3360 | 55440 | 58142.86 | 18549.02 | 1161.972 | 7233.871 | 17757.45 | 458.4507 | 0.17 | 0.48 | 8.14 | 424.17 | 37 | INVERSIONES NUTRAM/PLANTA COBRE NORTE/ATACAMA/VALLENAR/COBRE NORTE | 5 | As,Cu,Pb,V,Mo | 3434.8%,1342.9%,61%,0.8%,43.5% | 15 | 145.706 | 130.706 | 9.713733 | No genera Ã¡cido (NGA) (PN/PA > 3) | No genera Ã¡cido (NGA) (PNN > 20) | No genera Ã¡cido (NGA) (RPN > 3 o % de S < 0.3) | No genera Ã¡cido (NGA) (PNN > 20 o % de S < 0.3)
631 | INVERSIONES NUTRAM | PLANTA COBRE NORTE | COBRE NORTE | COBRE | 672000 | ACTIVO | CUBETA | ATACAMA | VALLENAR | 6840807 | 330179 | 308 | 154 | 124 | 68 | 43 | 48 | 13.08 | 11.42 | 5.76 | 7800 | 228620 | 32638.24 | 4080 | 69020 | 32785.71 | 24282.35 | 464.7887 | 7345.161 | 20578.72 | 523.9437 | 0.12 | 0.78 | 4.59 | 10 | 31 | INVERSIONES NUTRAM/PLANTA COBRE NORTE/ATACAMA/VALLENAR/COBRE NORTE | 3 | Cr,Cu,V | 42.5%,238.5%,18.5% | 24.375 | 82.161 | 57.786 | 3.370708 | No genera Ã¡cido (NGA) (PN/PA > 3) | No genera Ã¡cido (NGA) (PNN > 20) | No genera Ã¡cido (NGA) (RPN > 3 o % de S < 0.3) | No genera Ã¡cido (NGA) (PNN > 20 o % de S < 0.3)
632 | INVERSIONES NUTRAM | PLANTA COBRE NORTE | COBRE NORTE | COBRE | 672000 | ACTIVO | CUBETA | ATACAMA | VALLENAR | 6840801 | 329988 | 523 | 147 | 131 | 82 | 41 | 40 | 14.79 | 20.15 | 9.35 | 17800 | 221853.3 | 31341.18 | 3540 | 87885 | 17142.86 | 18886.27 | 387.3239 | 3487.097 | 23192.55 | 654.9296 | 0.15 | 1.78 | 2.4 | 10 | 43 | INVERSIONES NUTRAM/PLANTA COBRE NORTE/ATACAMA/VALLENAR/COBRE NORTE | 3 | Cr,Cu,V | 50.6%,474.7%,13.1% | 55.625 | 42.96 | -12.665 | 0.7723146 | Potencial de generador Ã¡cido (PAG) (PN/PA < 1) | GeneraciÃ³n de Ã¡cido incierto (ID) (-20 <= PNN <= 20) | Potencial de generador Ã¡cido (PAG) (RPN < 1 o % de S > 1) | GeneraciÃ³n de Ã¡cido incierto (ID) (-20 â‰¤ PNN â‰¤ 20 o 0.3 â‰¤ % de S â‰¤ 1)
629 | INVERSIONES NUTRAM | PLANTA COBRE NORTE | COBRE NORTE | COBRE | N/A | ACTIVO | MURO | ATACAMA | VALLENAR | 6840773 | 330115 | 1048 | 136 | 81 | 71 | 144 | 961 | 24.62 | 28.86 | 1.59 | 7600 | 231746.7 | 32241.18 | 3600 | 62580 | 37571.43 | 19813.73 | 697.1831 | 6306.452 | 22238.3 | 523.9437 | 0.34 | 0.76 | 5.26 | 190.08 | 29 | INVERSIONES NUTRAM/PLANTA COBRE NORTE/ATACAMA/VALLENAR/COBRE NORTE | 4 | As,Cu,Pb,V | 1484%,1051.6%,60.2%,4.6% | 23.75 | 94.154 | 70.404 | 3.964379 | No genera Ã¡cido (NGA) (PN/PA > 3) | No genera Ã¡cido (NGA) (PNN > 20) | No genera Ã¡cido (NGA) (RPN > 3 o % de S < 0.3) | No genera Ã¡cido (NGA) (PNN > 20 o % de S < 0.3)
1530 | HERNAN SOLIS | PLANTA SOLIS | SOLIS 1 | ORO | 3000 | INACTIVO | CUBETA | ATACAMA | VALLENAR | 6840396 | 327552 | 4332 | 325 | 63 | 11 | 11775 | 12394 | 45.55 | 16.6 | 7.19 | 1800 | 267306.7 | 27317.65 | 2400 | 52815 | 14071.43 | 17031.37 | 1161.972 | 2522.581 | 8131.915 | 458.4507 | 8.1 | 0.18 | 1.97 | 14244.54 | 5 | HERNAN SOLIS/PLANTA SOLIS/ATACAMA/VALLENAR/SOLIS 1 | 6 | As,Cu,Pb,V,Zn,Mo | 118604.5%,4660.4%,1965.7%,150%,3170.8%,13.9% | 5.625 | 35.263 | 29.638 | 6.268978 | No genera Ã¡cido (NGA) (PN/PA > 3) | No genera Ã¡cido (NGA) (PNN > 20) | No genera Ã¡cido (NGA) (RPN > 3 o % de S < 0.3) | No genera Ã¡cido (NGA) (PNN > 20 o % de S < 0.3)
1528 | HERNAN SOLIS | PLANTA SOLIS | SOLIS 2 | ORO | 12900 | INACTIVO | CUBETA | ATACAMA | VALLENAR | 6840391 | 327612 | 1845 | 192 | 137 | 30 | 245 | 3119 | 19.96 | 2.2 | 2.89 | 600 | 291713.3 | 35523.53 | 2340 | 40530 | 10357.14 | 12309.8 | 619.7183 | 704.8387 | 12114.89 | 261.9718 | 3.83 | 0.06 | 1.45 | 3455.39 | 5 | HERNAN SOLIS/PLANTA SOLIS/ATACAMA/VALLENAR/SOLIS 2 | 5 | As,Cr,Cu,Pb,V | 28694.9%,57.5%,1927.5%,419.8%,47.7% | 1.875 | 25.955 | 24.08 | 13.84267 | No genera Ã¡cido (NGA) (PN/PA > 3) | No genera Ã¡cido (NGA) (PNN > 20) | No genera Ã¡cido (NGA) (RPN > 3 o % de S < 0.3) | No genera Ã¡cido (NGA) (PNN > 20 o % de S < 0.3)
1529 | HERNAN SOLIS | PLANTA SOLIS | SOLIS 1 | ORO | 3000 | INACTIVO | CUBETA | ATACAMA | VALLENAR | 6840380 | 327547 | 3832 | 212 | 51 | 9 | 7777 | 2496 | 32.65 | 5.6 | 3.93 | 1600 | 276360 | 26338.24 | 1920 | 51660 | 17071.43 | 23439.22 | 2323.944 | 2745.161 | 6804.255 | 349.2958 | 17.06 | 0.16 | 2.39 | 2510.76 | 5 | HERNAN SOLIS/PLANTA SOLIS/ATACAMA/VALLENAR/SOLIS 1 | 5 | As,Cu,Pb,V,Zn | 20823%,4111%,316%,63.1%,2060.3% | 5 | 42.781 | 37.781 | 8.5562 | No genera Ã¡cido (NGA) (PN/PA > 3) | No genera Ã¡cido (NGA) (PNN > 20) | No genera Ã¡cido (NGA) (RPN > 3 o % de S < 0.3) | No genera Ã¡cido (NGA) (PNN > 20 o % de S < 0.3)
1527 | HERNAN SOLIS | PLANTA SOLIS | SOLIS 2 | ORO | 12900 | INACTIVO | CUBETA | ATACAMA | VALLENAR | 6840377 | 327620 | 3957 | 225 | 63 | 2.5 | 106 | 770 | 11.68 | 1.2 | 4.34 | 50 | 320926.7 | 24882.35 | 2220 | 38220 | 13857.14 | 6913.725 | 1471.831 | 1595.161 | 7675.532 | 261.9718 | 10.84 | 0.01 | 1.94 | 659.56 | 5 | HERNAN SOLIS/PLANTA SOLIS/ATACAMA/VALLENAR/SOLIS 2 | 4 | As,Cu,Pb,V | 5396.3%,4248.4%,28.3%,73.1% | 0.3125 | 34.726 | 34.4135 | 111.1232 | No genera Ã¡cido (NGA) (PN/PA > 3) | No genera Ã¡cido (NGA) (PNN > 20) | No genera Ã¡cido (NGA) (RPN > 3 o % de S < 0.3) | No genera Ã¡cido (NGA) (PNN > 20 o % de S < 0.3)
1526 | HERNAN SOLIS | PLANTA SOLIS | SOLIS 2 | ORO | 12900 | INACTIVO | CUBETA | ATACAMA | VALLENAR | 6840367 | 327625 | 2121 | 158 | 65 | 17 | 1247 | 2078 | 50.04 | 6.2 | 4.14 | 500 | 312246.7 | 20011.76 | 1920 | 38045 | 36500 | 15682.35 | 1471.831 | 2225.806 | 6472.34 | 261.9718 | 7.03 | 0.05 | 5.11 | 2121 | 5 | HERNAN SOLIS/PLANTA SOLIS/ATACAMA/VALLENAR/SOLIS 2 | 6 | As,Cu,Pb,V,Zn,Mo | 17575%,2230.8%,246.3%,21.5%,246.4%,25.1% | 1.5625 | 91.469 | 89.9065 | 58.54016 | No genera Ã¡cido (NGA) (PN/PA > 3) | No genera Ã¡cido (NGA) (PNN > 20) | No genera Ã¡cido (NGA) (RPN > 3 o % de S < 0.3) | No genera Ã¡cido (NGA) (PNN > 20 o % de S < 0.3)
636 | ENAMI | PLANTA VALLENAR | TRANQUE DE RELAVE NÂ° 3 | COBRE | 3435800 | ACTIVO | CUBETA | ATACAMA | VALLENAR | 6839057 | 330422 | 1029 | 131 | 137 | 60 | 42 | 83 | 12.96 | 20.93 | 6.5 | 1500 | 226380 | 24088.24 | 2460 | 100240 | 30714.29 | 23692.16 | 697.1831 | 11425.81 | 5144.681 | 785.9155 | 0.08 | 0.15 | 4.3 | 10 | 38 | ENAMI/PLANTA VALLENAR/ATACAMA/VALLENAR/TRANQUE DE RELAVE NÂ° 3 | 3 | Cr,Cu,V | 57.5%,1030.8%,0.8% | 4.6875 | 76.97 | 72.2825 | 16.42027 | No genera Ã¡cido (NGA) (PN/PA > 3) | No genera Ã¡cido (NGA) (PNN > 20) | No genera Ã¡cido (NGA) (RPN > 3 o % de S < 0.3) | No genera Ã¡cido (NGA) (PNN > 20 o % de S < 0.3)
634 | ENAMI | PLANTA VALLENAR | TRANQUE DE RELAVE NÂ° 3 | COBRE | N/A | ACTIVO | MURO | ATACAMA | VALLENAR | 6838848 | 330425 | 455 | 153 | 125 | 54 | 26 | 14 | 14.24 | 41.71 | 5.48 | 200 | 235900 | 28508.82 | 3000 | 96915 | 14000 | 11803.92 | 154.9296 | 20662.9 | 3941.489 | 1222.535 | 0.06 | 0.02 | 1.96 | 10 | 37 | ENAMI/PLANTA VALLENAR/ATACAMA/VALLENAR/TRANQUE DE RELAVE NÂ° 3 | 4 | Cr,Cu,V,Ag | 43.7%,400%,17.7%,4.3% | 0.625 | 35.084 | 34.459 | 56.1344 | No genera Ã¡cido (NGA) (PN/PA > 3) | No genera Ã¡cido (NGA) (PNN > 20) | No genera Ã¡cido (NGA) (RPN > 3 o % de S < 0.3) | No genera Ã¡cido (NGA) (PNN > 20 o % de S < 0.3)
635 | ENAMI | PLANTA VALLENAR | TRANQUE DE RELAVE NÂ° 3 | COBRE | 3435800 | ACTIVO | CUBETA | ATACAMA | VALLENAR | 6838819 | 330385 | 673 | 149 | 116 | 57 | 31 | 27 | 15.34 | 25.62 | 9.63 | 1200 | 224093.3 | 26814.71 | 3000 | 98350 | 21857.14 | 22596.08 | 387.3239 | 15914.52 | 5227.66 | 1157.042 | 0.04 | 0.12 | 3.06 | 10 | 38 | ENAMI/PLANTA VALLENAR/ATACAMA/VALLENAR/TRANQUE DE RELAVE NÂ° 3 | 3 | Cr,Cu,V | 33.3%,639.6%,14.6% | 3.75 | 54.774 | 51.024 | 14.6064 | No genera Ã¡cido (NGA) (PN/PA > 3) | No genera Ã¡cido (NGA) (PNN > 20) | No genera Ã¡cido (NGA) (RPN > 3 o % de S < 0.3) | No genera Ã¡cido (NGA) (PNN > 20 o % de S < 0.3)
2199 | DUEÃ‘O DESCONOCIDO | PLANTA CALLEJAS VALLENAR | TRANQUE DE RELAVES CALLEJAS VALLENAR | COBREORO | S/I | ABANDONADO | CUBETA | ATACAMA | VALLENAR | 6838057 | 326816 | 3131 | 239 | 62 | 19 | 162 | 69 | 25.44 | 7.86 | 1.24 | 4600 | 226473.3 | 29329.41 | 2460 | 65555 | 19857.14 | 27823.53 | 1161.972 | 4525.806 | 10206.38 | 611.2676 | 0.1 | 0.46 | 2.78 | 253.63 | 44 | DUEÃ‘O DESCONOCIDO/PLANTA CALLEJAS VALLENAR/ATACAMA/VALLENAR/TRANQUE DE RELAVES CALLEJAS VALLENAR | 3 | As,Cu,V | 2013.6%,3340.7%,83.8% | 14.375 | 49.762 | 35.387 | 3.461704 | No genera Ã¡cido (NGA) (PN/PA > 3) | No genera Ã¡cido (NGA) (PNN > 20) | No genera Ã¡cido (NGA) (RPN > 3 o % de S < 0.3) | No genera Ã¡cido (NGA) (PNN > 20 o % de S < 0.3)
2198 | DUEÃ‘O DESCONOCIDO | PLANTA CALLEJAS VALLENAR | TRANQUE DE RELAVES CALLEJAS VALLENAR | COBREORO | S/I | ABANDONADO | CUBETA | ATACAMA | VALLENAR | 6838029 | 326828 | 2422 | 160 | 53 | 8 | 1951 | 557 | 39.86 | 4.72 | 6.21 | 50 | 356440 | 11011.76 | 1500 | 33740 | 15285.71 | 7588.235 | 619.7183 | 3153.226 | 2696.809 | 261.9718 | 0.005 | 0.01 | 2.14 | 758.52 | 25 | DUEÃ‘O DESCONOCIDO/PLANTA CALLEJAS VALLENAR/ATACAMA/VALLENAR/TRANQUE DE RELAVES CALLEJAS VALLENAR | 4 | As,Cu,V,Zn | 6221%,2561.5%,23.1%,441.9% | 0.3125 | 38.306 | 37.9935 | 122.5792 | No genera Ã¡cido (NGA) (PN/PA > 3) | No genera Ã¡cido (NGA) (PNN > 20) | No genera Ã¡cido (NGA) (RPN > 3 o % de S < 0.3) | No genera Ã¡cido (NGA) (PNN > 20 o % de S < 0.3)
2196 | DUEÃ‘O DESCONOCIDO | PLANTA CARMEN | TRANQUE DE RELAVES CARMEN | COBREORO | S/I | ABANDONADO | CUBETA | ATACAMA | VALLENAR | 6836767 | 329013 | 2005 | 136 | 36 | 10 | 890 | 284 | 18.06 | 5.18 | 1.89 | 800 | 245653.3 | 23161.76 | 3000 | 33915 | 92571.43 | 25631.37 | 2943.662 | 8606.452 | 5642.553 | 545.7746 | 0.005 | 0.08 | 12.96 | 524.34 | 32 | DUEÃ‘O DESCONOCIDO/PLANTA CARMEN/ATACAMA/VALLENAR/TRANQUE DE RELAVES CARMEN | 4 | As,Cu,V,Zn | 4269.5%,2103.3%,4.6%,147.2% | 2.5 | 231.984 | 229.484 | 92.7936 | No genera Ã¡cido (NGA) (PN/PA > 3) | No genera Ã¡cido (NGA) (PNN > 20) | No genera Ã¡cido (NGA) (RPN > 3 o % de S < 0.3) | No genera Ã¡cido (NGA) (PNN > 20 o % de S < 0.3)
2197 | DUEÃ‘O DESCONOCIDO | PLANTA CARMEN | TRANQUE DE RELAVES CARMEN | COBREORO | S/I | ABANDONADO | CUBETA | ATACAMA | VALLENAR | 6836741 | 329001 | 3247 | 131 | 35 | 16 | 324 | 163 | 57.89 | 7.21 | 1.92 | 5000 | 203980 | 27264.71 | 3360 | 37380 | 96714.29 | 32207.84 | 3253.521 | 11017.74 | 6430.851 | 633.0986 | 0.005 | 0.5 | 13.54 | 340.69 | 64 | DUEÃ‘O DESCONOCIDO/PLANTA CARMEN/ATACAMA/VALLENAR/TRANQUE DE RELAVES CARMEN | 4 | As,Cu,V,Mo | 2739.1%,3468.1%,0.8%,44.7% | 15.625 | 242.366 | 226.741 | 15.511424 | No genera Ã¡cido (NGA) (PN/PA > 3) | No genera Ã¡cido (NGA) (PNN > 20) | No genera Ã¡cido (NGA) (RPN > 3 o % de S < 0.3) | No genera Ã¡cido (NGA) (PNN > 20 o % de S < 0.3)
2191 | DUEÃ‘O DESCONOCIDO | PLANTA TORINO | TORINO 1 | COBREORO | S/I | ABANDONADO | CUBETA | ATACAMA | VALLENAR | 6836569 | 329502 | 1987 | 169 | 64 | 23 | 577 | 480 | 11.74 | 8.14 | 1.48 | 1100 | 211120 | 31473.53 | 3780 | 35840 | 90642.86 | 28750.98 | 4570.423 | 2559.677 | 11036.17 | 414.7887 | 0.005 | 0.11 | 12.69 | 539 | 95 | DUEÃ‘O DESCONOCIDO/PLANTA TORINO/ATACAMA/VALLENAR/TORINO 1 | 4 | As,Cu,V,Zn | 4391.7%,2083.5%,30%,60.3% | 3.4375 | 227.151 | 223.7135 | 66.08029 | No genera Ã¡cido (NGA) (PN/PA > 3) | No genera Ã¡cido (NGA) (PNN > 20) | No genera Ã¡cido (NGA) (RPN > 3 o % de S < 0.3) | No genera Ã¡cido (NGA) (PNN > 20 o % de S < 0.3)
2190 | DUEÃ‘O DESCONOCIDO | PLANTA TORINO | TORINO 1 | COBREORO | S/I | ABANDONADO | CUBETA | ATACAMA | VALLENAR | 6836539 | 329543 | 3516 | 90 | 69 | 33 | 99 | 30 | 5.26 | 5.21 | 0.5 | 50 | 178826.7 | 14691.18 | 1560 | 87605 | 178571.4 | 11045.1 | 3873.239 | 853.2258 | 1369.149 | 196.4789 | 0.7 | 0.01 | 25 | 147.83 | 51 | DUEÃ‘O DESCONOCIDO/PLANTA TORINO/ATACAMA/VALLENAR/TORINO 1 | 2 | As,Cu | 1131.9%,3763.7% | 0.3125 | 447.5 | 447.1875 | 1432 | No genera Ã¡cido (NGA) (PN/PA > 3) | No genera Ã¡cido (NGA) (PNN > 20) | No genera Ã¡cido (NGA) (RPN > 3 o % de S < 0.3) | No genera Ã¡cido (NGA) (PNN > 20 o % de S < 0.3)
2188 | DUEÃ‘O DESCONOCIDO | PLANTA TORINO | TORINO 1 | COBREORO | S/I | ABANDONADO | CUBETA | ATACAMA | VALLENAR | 6836504 | 329516 | 2622 | 148 | 38 | 96 | 58 | 38 | 20.46 | 0.5 | 0.5 | 400 | 189746.7 | 23558.82 | 1080 | 32340 | 118071.4 | 43421.57 | 3640.845 | 1372.581 | 10372.34 | 130.9859 | 0.005 | 0.04 | 16.53 | 158.37 | 980 | DUEÃ‘O DESCONOCIDO/PLANTA TORINO/ATACAMA/VALLENAR/TORINO 1 | 4 | As,Cu,V,Co | 1219.8%,2781.3%,13.8%,226.7% | 1.25 | 295.887 | 294.637 | 236.7096 | No genera Ã¡cido (NGA) (PN/PA > 3) | No genera Ã¡cido (NGA) (PNN > 20) | No genera Ã¡cido (NGA) (RPN > 3 o % de S < 0.3) | No genera Ã¡cido (NGA) (PNN > 20 o % de S < 0.3)
2189 | DUEÃ‘O DESCONOCIDO | PLANTA TORINO | TORINO 1 | COBREORO | S/I | ABANDONADO | CUBETA | ATACAMA | VALLENAR | 6836490 | 329531 | 6582 | 142 | 98 | 47 | 2378 | 344 | 19.81 | 19.86 | 6.89 | 50 | 281166.7 | 24458.82 | 2220 | 34055 | 37000 | 33472.55 | 3795.775 | 5008.065 | 10123.4 | 218.3099 | 0.005 | 0.01 | 5.18 | 268.88 | 144 | DUEÃ‘O DESCONOCIDO/PLANTA TORINO/ATACAMA/VALLENAR/TORINO 1 | 5 | As,Cr,Cu,V,Zn | 2140.7%,12.6%,7133%,9.2%,560.6% | 0.3125 | 92.722 | 92.4095 | 296.7104 | No genera Ã¡cido (NGA) (PN/PA > 3) | No genera Ã¡cido (NGA) (PNN > 20) | No genera Ã¡cido (NGA) (RPN > 3 o % de S < 0.3) | No genera Ã¡cido (NGA) (PNN > 20 o % de S < 0.3)
2193 | DUEÃ‘O DESCONOCIDO | PLANTA TORINO | TORINO 2 | COBREORO | S/I | ABANDONADO | CUBETA | ATACAMA | VALLENAR | 6836426 | 329648 | 4510 | 105 | 47 | 10 | 81 | 44 | 7.11 | 1.52 | 0.5 | 50 | 267400 | 32055.88 | 2940 | 42630 | 33642.86 | 20235.29 | 2091.549 | 3450 | 10911.7 | 305.6338 | 0.1 | 0.01 | 4.71 | 164.28 | 16 | DUEÃ‘O DESCONOCIDO/PLANTA TORINO/ATACAMA/VALLENAR/TORINO 2 | 2 | As,Cu | 1269%,4856% | 0.3125 | 84.309 | 83.9965 | 269.7888 | No genera Ã¡cido (NGA) (PN/PA > 3) | No genera Ã¡cido (NGA) (PNN > 20) | No genera Ã¡cido (NGA) (RPN > 3 o % de S < 0.3) | No genera Ã¡cido (NGA) (PNN > 20 o % de S < 0.3)
2194 | DUEÃ‘O DESCONOCIDO | PLANTA TORINO | TORINO 2 | COBREORO | S/I | ABANDONADO | CUBETA | ATACAMA | VALLENAR | 6836423 | 329631 | 2988 | 225 | 74 | 14 | 234 | 285 | 10.96 | 4.34 | 1.74 | 50 | 271040 | 26179.41 | 3060 | 57785 | 27428.57 | 20741.18 | 1781.69 | 4229.032 | 7343.617 | 327.4648 | 0.005 | 0.01 | 3.84 | 257.88 | 60 | DUEÃ‘O DESCONOCIDO/PLANTA TORINO/ATACAMA/VALLENAR/TORINO 2 | 3 | As,Cu,V | 2049%,3183.5%,73.1% | 0.3125 | 68.736 | 68.4235 | 219.9552 | No genera Ã¡cido (NGA) (PN/PA > 3) | No genera Ã¡cido (NGA) (PNN > 20) | No genera Ã¡cido (NGA) (RPN > 3 o % de S < 0.3) | No genera Ã¡cido (NGA) (PNN > 20 o % de S < 0.3)
2195 | DUEÃ‘O DESCONOCIDO | PLANTA TORINO | TORINO 2 | COBREORO | S/I | ABANDONADO | CUBETA | ATACAMA | VALLENAR | 6836418 | 329623 | 3297 | 286 | 96 | 22 | 289 | 348 | 15.62 | 4.8 | 1.44 | 50 | 257506.7 | 24564.71 | 3180 | 72170 | 20857.14 | 22933.33 | 1316.901 | 4080.645 | 7094.681 | 414.7887 | 0.005 | 0.01 | 2.92 | 217.02 | 135 | DUEÃ‘O DESCONOCIDO/PLANTA TORINO/ATACAMA/VALLENAR/TORINO 2 | 4 | As,Cr,Cu,V | 1708.5%,10.3%,3523.1%,120% | 0.3125 | 52.268 | 51.9555 | 167.2576 | No genera Ã¡cido (NGA) (PN/PA > 3) | No genera Ã¡cido (NGA) (PNN > 20) | No genera Ã¡cido (NGA) (RPN > 3 o % de S < 0.3) | No genera Ã¡cido (NGA) (PNN > 20 o % de S < 0.3)
2192 | DUEÃ‘O DESCONOCIDO | PLANTA TORINO | TORINO 2 | COBREORO | S/I | ABANDONADO | CUBETA | ATACAMA | VALLENAR | 6836405 | 329600 | 2708 | 289 | 82 | 20 | 441 | 530 | 15.29 | 7.26 | 1.81 | 200 | 224840 | 37455.88 | 3360 | 58485 | 22000 | 32966.67 | 1704.225 | 4043.548 | 12280.85 | 436.6197 | 0.005 | 0.02 | 3.08 | 1476.29 | 71 | DUEÃ‘O DESCONOCIDO/PLANTA TORINO/ATACAMA/VALLENAR/TORINO 2 | 4 | As,Cu,V,Zn | 12202.4%,2875.8%,122.3%,22.5% | 0.625 | 55.132 | 54.507 | 88.2112 | No genera Ã¡cido (NGA) (PN/PA > 3) | No genera Ã¡cido (NGA) (PNN > 20) | No genera Ã¡cido (NGA) (RPN > 3 o % de S < 0.3) | No genera Ã¡cido (NGA) (PNN > 20 o % de S < 0.3)
627 | SINDICATO ART. MINERO POZO SECO | PLANTA POZO SECO | TRANQUE DE RELAVE | ORO | 2850 | INACTIVO | CUBETA | ATACAMA | VALLENAR | 6818034 | 326751 | 5851 | 115 | 128 | 53 | 65 | 49 | 166.06 | 28.29 | 6.15 | 50 | 216953.3 | 15855.88 | 1620 | 116480 | 7357.143 | 12984.31 | 542.2535 | 2151.613 | 4812.766 | 261.9718 | 5.45 | 0.01 | 1.03 | 10 | 44 | SINDICATO ART. MINERO POZO SECO/PLANTA POZO SECO/ATACAMA/VALLENAR/TRANQUE DE RELAVE | 3 | Cr,Cu,Mo | 47.1%,6329.7%,315.2% | 0.3125 | 18.437 | 18.1245 | 58.9984 | No genera Ã¡cido (NGA) (PN/PA > 3) | GeneraciÃ³n de Ã¡cido incierto (ID) (-20 <= PNN <= 20) | No genera Ã¡cido (NGA) (RPN > 3 o % de S < 0.3) | No genera Ã¡cido (NGA) (PNN > 20 o % de S < 0.3)
1531 | DUEÃ‘O DESCONOCIDO | SIN NOMBRE | NN 33 | ORO | 75000 | ABANDONADO | CUBETA | ATACAMA | FREIRINA | 6805070 | 292458 | 432 | 172 | 82 | 2.5 | 6 | 17 | 123.34 | 0.5 | 4.57 | 8500 | 93613.33 | 32108.82 | 2520 | 144935 | 66571.43 | 60621.57 | 2556.338 | 1335.484 | 4522.34 | 261.9718 | 1 | 0.85 | 9.32 | 10 | 5 | DUEÃ‘O DESCONOCIDO/SIN NOMBRE/ATACAMA/FREIRINA/NN 33 | 3 | Cu,V,Mo | 374.7%,32.3%,208.3% | 26.5625 | 166.828 | 140.2655 | 6.280584 | No genera Ã¡cido (NGA) (PN/PA > 3) | No genera Ã¡cido (NGA) (PNN > 20) | No genera Ã¡cido (NGA) (RPN > 3 o % de S < 0.3) | No genera Ã¡cido (NGA) (PNN > 20 o % de S < 0.3)
1532 | DUEÃ‘O DESCONOCIDO | SIN NOMBRE | NN 33 | ORO | N/A | ABANDONADO | MURO | ATACAMA | FREIRINA | 6804413 | 292535 | 801 | 195 | 116 | 10 | 53 | 21 | 134.15 | 0.5 | 3.57 | 4000 | 126700 | 36000 | 2340 | 121135 | 56857.14 | 59272.55 | 2323.944 | 1632.258 | 4895.745 | 305.6338 | 0.48 | 0.4 | 7.96 | 10 | 5 | DUEÃ‘O DESCONOCIDO/SIN NOMBRE/ATACAMA/FREIRINA/NN 33 | 4 | Cr,Cu,V,Mo | 33.3%,780.2%,50%,235.4% | 12.5 | 142.484 | 129.984 | 11.39872 | No genera Ã¡cido (NGA) (PN/PA > 3) | No genera Ã¡cido (NGA) (PNN > 20) | No genera Ã¡cido (NGA) (RPN > 3 o % de S < 0.3) | No genera Ã¡cido (NGA) (PNN > 20 o % de S < 0.3)
1534 | DUEÃ‘O DESCONOCIDO QUEBRADA EL MORADO | SIN NOMBRE | NN 34 | ORO | 2850 | ABANDONADO | CUBETA | ATACAMA | FREIRINA | 6803831 | 290879 | 481 | 263 | 121 | 28 | 5722 | 1341 | 7.59 | 1 | 4.02 | 50 | 258160 | 40579.41 | 3300 | 34475 | 24071.43 | 40049.02 | 1471.831 | 3895.161 | 11160.64 | 349.2958 | 0.72 | 0.01 | 3.37 | 1355.26 | 5 | DUEÃ‘O DESCONOCIDO QUEBRADA EL MORADO/SIN NOMBRE/ATACAMA/FREIRINA/NN 34 | 6 | As,Cr,Cu,Pb,V,Zn | 11193.8%,39.1%,428.6%,123.5%,102.3%,1489.4% | 0.3125 | 60.323 | 60.0105 | 193.0336 | No genera Ã¡cido (NGA) (PN/PA > 3) | No genera Ã¡cido (NGA) (PNN > 20) | No genera Ã¡cido (NGA) (RPN > 3 o % de S < 0.3) | No genera Ã¡cido (NGA) (PNN > 20 o % de S < 0.3)
1533 | DUEÃ‘O DESCONOCIDO QUEBRADA EL MORADO | SIN NOMBRE | NN 34 | ORO | 2850 | ABANDONADO | CUBETA | ATACAMA | FREIRINA | 6803760 | 290916 | 554 | 227 | 114 | 29 | 7991 | 1379 | 7.79 | 0.5 | 3.07 | 3400 | 256013.3 | 40473.53 | 2580 | 29155 | 26785.71 | 38952.94 | 1316.901 | 3820.968 | 11824.47 | 261.9718 | 0.41 | 0.34 | 3.75 | 1398.73 | 10 | DUEÃ‘O DESCONOCIDO QUEBRADA EL MORADO/SIN NOMBRE/ATACAMA/FREIRINA/NN 34 | 6 | As,Cr,Cu,Pb,V,Zn | 11556.1%,31%,508.8%,129.8%,74.6%,2119.7% | 10.625 | 67.125 | 56.5 | 6.317647 | No genera Ã¡cido (NGA) (PN/PA > 3) | No genera Ã¡cido (NGA) (PNN > 20) | No genera Ã¡cido (NGA) (RPN > 3 o % de S < 0.3) | No genera Ã¡cido (NGA) (PNN > 20 o % de S < 0.3)
1541 | SOC. EXPLODESA DOS AMIGOS (EX MINERA DOMEYKO) | PLANTA DOMEYKO | DOMEYKO 3 | OROCOBREPLATA | 64057 | INACTIVO | CUBETA | ATACAMA | VALLENAR | 6795507 | 316131 | 208 | 144 | 39 | 2.5 | 2.5 | 298 | 7.61 | 0.5 | 1.07 | 800 | 234033.3 | 39917.65 | 2100 | 35490 | 24857.14 | 6239.216 | 309.8592 | 4080.645 | 6513.83 | 371.1268 | 0.19 | 0.08 | 3.48 | 89.73 | 5 | SOC. EXPLODESA DOS AMIGOS (EX MINERA DOMEYKO)/PLANTA DOMEYKO/ATACAMA/VALLENAR/DOMEYKO 3 | 3 | As,Cu,V | 647.8%,128.6%,10.8% | 2.5 | 62.292 | 59.792 | 24.9168 | No genera Ã¡cido (NGA) (PN/PA > 3) | No genera Ã¡cido (NGA) (PNN > 20) | No genera Ã¡cido (NGA) (RPN > 3 o % de S < 0.3) | No genera Ã¡cido (NGA) (PNN > 20 o % de S < 0.3)
1540 | SOC. EXPLODESA DOS AMIGOS (EX MINERA DOMEYKO) | PLANTA DOMEYKO | DOMEYKO 2 | OROCOBREPLATA | 168726 | INACTIVO | CUBETA | ATACAMA | VALLENAR | 6795335 | 316003 | 1884 | 203 | 61 | 12 | 2442 | 8058 | 19.74 | 4.6 | 2.68 | 20300 | 264600 | 17655.88 | 1500 | 50785 | 42357.14 | 12984.31 | 774.6479 | 5119.355 | 4771.277 | 261.9718 | 4.12 | 2.03 | 5.93 | 9282.24 | 31 | SOC. EXPLODESA DOS AMIGOS (EX MINERA DOMEYKO)/PLANTA DOMEYKO/ATACAMA/VALLENAR/DOMEYKO 2 | 5 | As,Cu,Pb,V,Zn | 77252%,1970.3%,1243%,56.2%,578.3% | 63.4375 | 106.147 | 42.7095 | 1.673253 | GeneraciÃ³n de Ã¡cido incierto (ID) (1 <= PN/PA <= 3) | No genera Ã¡cido (NGA) (PNN > 20) | GeneraciÃ³n de Ã¡cido incierto (ID) (1 â‰¤ RPN â‰¤ 3 o 0.3 â‰¤ % de S â‰¤ 1) | No genera Ã¡cido (NGA) (PNN > 20 o % de S < 0.3)
1539 | SOC. EXPLODESA DOS AMIGOS (EX MINERA DOMEYKO) | PLANTA DOMEYKO | DOMEYKO 2 | OROCOBREPLATA | 168726 | INACTIVO | CUBETA | ATACAMA | VALLENAR | 6795333 | 315974 | 1913 | 207 | 77 | 10 | 2471 | 7069 | 29.47 | 4.8 | 6.02 | 16400 | 253073.3 | 19747.06 | 1860 | 62020 | 30642.86 | 14080.39 | 1007.042 | 3746.774 | 5020.213 | 261.9718 | 2.89 | 1.64 | 4.29 | 8092.88 | 5 | SOC. EXPLODESA DOS AMIGOS (EX MINERA DOMEYKO)/PLANTA DOMEYKO/ATACAMA/VALLENAR/DOMEYKO 2 | 5 | As,Cu,Pb,V,Zn | 67340.7%,2002.2%,1078.2%,59.2%,586.4% | 51.25 | 76.791 | 25.541 | 1.498361 | GeneraciÃ³n de Ã¡cido incierto (ID) (1 <= PN/PA <= 3) | No genera Ã¡cido (NGA) (PNN > 20) | GeneraciÃ³n de Ã¡cido incierto (ID) (1 â‰¤ RPN â‰¤ 3 o 0.3 â‰¤ % de S â‰¤ 1) | No genera Ã¡cido (NGA) (PNN > 20 o % de S < 0.3)
1536 | DUEÃ‘O DESCONOCIDO | PLANTA CACHIYUYO | CACHIYUYO 12 | S/I | 2418 | ABANDONADO | CUBETA | ATACAMA | VALLENAR | 6785270 | 316190 | 2794 | 155 | 48 | 10 | 133 | 965 | 5.01 | 0.5 | 1.7 | 400 | 289660 | 37588.24 | 2580 | 26005 | 23785.71 | 22258.82 | 1007.042 | 6788.71 | 11160.64 | 240.1408 | 2.63 | 0.04 | 3.33 | 906.27 | 5 | DUEÃ‘O DESCONOCIDO/PLANTA CACHIYUYO/ATACAMA/VALLENAR/CACHIYUYO 12 | 4 | As,Cu,Pb,V | 7452.2%,2970.3%,60.8%,19.2% | 1.25 | 59.607 | 58.357 | 47.6856 | No genera Ã¡cido (NGA) (PN/PA > 3) | No genera Ã¡cido (NGA) (PNN > 20) | No genera Ã¡cido (NGA) (RPN > 3 o % de S < 0.3) | No genera Ã¡cido (NGA) (PNN > 20 o % de S < 0.3)
1537 | DUEÃ‘O DESCONOCIDO | PLANTA CACHIYUYO | CACHIYUYO 12 | S/I | 2418 | ABANDONADO | CUBETA | ATACAMA | VALLENAR | 6785262 | 316204 | 4205 | 204 | 54 | 2.5 | 352 | 2376 | 13.01 | 4 | 3.36 | 4000 | 253773.3 | 36952.94 | 2100 | 50330 | 14500 | 13658.82 | 1781.69 | 2411.29 | 11741.49 | 349.2958 | 8.3 | 0.4 | 2.03 | 3148.82 | 5 | DUEÃ‘O DESCONOCIDO/PLANTA CACHIYUYO/ATACAMA/VALLENAR/CACHIYUYO 12 | 4 | As,Cu,Pb,V | 26140.2%,4520.9%,296%,56.9% | 12.5 | 36.337 | 23.837 | 2.90696 | GeneraciÃ³n de Ã¡cido incierto (ID) (1 <= PN/PA <= 3) | No genera Ã¡cido (NGA) (PNN > 20) | GeneraciÃ³n de Ã¡cido incierto (ID) (1 â‰¤ RPN â‰¤ 3 o 0.3 â‰¤ % de S â‰¤ 1) | No genera Ã¡cido (NGA) (PNN > 20 o % de S < 0.3)
1538 | DUEÃ‘O DESCONOCIDO | PLANTA CACHIYUYO | CACHIYUYO 12 | S/I | 2418 | ABANDONADO | CUBETA | ATACAMA | VALLENAR | 6785241 | 316177 | 5746 | 217 | 47 | 5 | 216 | 1614 | 9.63 | 2.2 | 5.01 | 3900 | 296006.7 | 27608.82 | 2640 | 43225 | 11500 | 13658.82 | 1316.901 | 2856.452 | 7592.553 | 261.9718 | 15.14 | 0.39 | 1.61 | 1652.32 | 5 | DUEÃ‘O DESCONOCIDO/PLANTA CACHIYUYO/ATACAMA/VALLENAR/CACHIYUYO 12 | 4 | As,Cu,Pb,V | 13669.3%,6214.3%,169%,66.9% | 12.1875 | 28.819 | 16.6315 | 2.364636 | GeneraciÃ³n de Ã¡cido incierto (ID) (1 <= PN/PA <= 3) | GeneraciÃ³n de Ã¡cido incierto (ID) (-20 <= PNN <= 20) | GeneraciÃ³n de Ã¡cido incierto (ID) (1 â‰¤ RPN â‰¤ 3 o 0.3 â‰¤ % de S â‰¤ 1) | GeneraciÃ³n de Ã¡cido incierto (ID) (-20 â‰¤ PNN â‰¤ 20 o 0.3 â‰¤ % de S â‰¤ 1)
83 | SOC. EXPLOTADORA MINERA RA LTDA. | RA | EMBALSE DE RELAVE RA | COBRE | 552148 | ACTIVO | CUBETA | COQUIMBO | LA HIGUERA | 6753245 | 291797 | 143 | 188 | 84 | 72 | 170 | 33 | 8.19 | 7.44 | 0.5 | 2300 | 206453.3 | 40685.29 | 5760 | 39760 | 57571.43 | 27570.59 | 2323.944 | 1780.645 | 9625.532 | 371.1268 | 6.72 | 0.23 | 8.06 | 10 | 15 | SOC. EXPLOTADORA MINERA RA LTDA./RA/COQUIMBO/LA HIGUERA/EMBALSE DE RELAVE RA | 2 | Cu,V | 57.1%,44.6% | 7.1875 | 144.274 | 137.0865 | 20.0729 | No genera Ã¡cido (NGA) (PN/PA > 3) | No genera Ã¡cido (NGA) (PNN > 20) | No genera Ã¡cido (NGA) (RPN > 3 o % de S < 0.3) | No genera Ã¡cido (NGA) (PNN > 20 o % de S < 0.3)
1038 | ALDO LETTURA MATAS | PLANTA SANTA DOMINGA | SANTA DOMINGA | COBREORO | 793440 | INACTIVO | CUBETA | COQUIMBO | LA HIGUERA | 6752187 | 291211 | 742 | 192 | 116 | 21 | 2.5 | 18 | 9.93 | 4.22 | 3.16 | 8300 | 196560 | 43491.18 | 2520 | 53620 | 33285.71 | 67788.24 | 1007.042 | 4340.323 | 12944.68 | 283.8028 | 0.02 | 0.83 | 4.66 | 10 | 5 | ALDO LETTURA MATAS/PLANTA SANTA DOMINGA/COQUIMBO/LA HIGUERA/SANTA DOMINGA | 3 | Cr,Cu,V | 33.3%,715.4%,47.7% | 25.9375 | 83.414 | 57.4765 | 3.215961 | No genera Ã¡cido (NGA) (PN/PA > 3) | No genera Ã¡cido (NGA) (PNN > 20) | No genera Ã¡cido (NGA) (RPN > 3 o % de S < 0.3) | No genera Ã¡cido (NGA) (PNN > 20 o % de S < 0.3)
1037 | ALDO LETTURA MATAS | PLANTA SANTA DOMINGA | SANTA DOMINGA | COBREORO | 793440 | INACTIVO | CUBETA | COQUIMBO | LA HIGUERA | 6752165 | 291240 | 920 | 190 | 96 | 18 | 2.5 | 25 | 22.62 | 4.9 | 2.8 | 15100 | 191006.7 | 41876.47 | 2400 | 54460 | 37285.71 | 68884.31 | 1007.042 | 6158.065 | 12737.23 | 283.8028 | 0.05 | 1.51 | 5.22 | 10 | 5 | ALDO LETTURA MATAS/PLANTA SANTA DOMINGA/COQUIMBO/LA HIGUERA/SANTA DOMINGA | 3 | Cr,Cu,V | 10.3%,911%,46.2% | 47.1875 | 93.438 | 46.2505 | 1.980143 | GeneraciÃ³n de Ã¡cido incierto (ID) (1 <= PN/PA <= 3) | No genera Ã¡cido (NGA) (PNN > 20) | GeneraciÃ³n de Ã¡cido incierto (ID) (1 â‰¤ RPN â‰¤ 3 o 0.3 â‰¤ % de S â‰¤ 1) | No genera Ã¡cido (NGA) (PNN > 20 o % de S < 0.3)
1036 | ALDO LETTURA MATAS | PLANTA SANTA DOMINGA | SANTA DOMINGA | COBREORO | 793440 | INACTIVO | CUBETA | COQUIMBO | LA HIGUERA | 6752148 | 291265 | 482 | 192 | 100 | 17 | 2.5 | 19 | 6.22 | 3.24 | 2.32 | 2300 | 208320 | 43173.53 | 2640 | 52675 | 35500 | 56827.45 | 1084.507 | 3820.968 | 13110.64 | 283.8028 | 0.29 | 0.23 | 4.97 | 10 | 5 | ALDO LETTURA MATAS/PLANTA SANTA DOMINGA/COQUIMBO/LA HIGUERA/SANTA DOMINGA | 3 | Cr,Cu,V | 14.9%,429.7%,47.7% | 7.1875 | 88.963 | 81.7755 | 12.37746 | No genera Ã¡cido (NGA) (PN/PA > 3) | No genera Ã¡cido (NGA) (PNN > 20) | No genera Ã¡cido (NGA) (RPN > 3 o % de S < 0.3) | No genera Ã¡cido (NGA) (PNN > 20 o % de S < 0.3)
1034 | ALTO ADIGIO SpA | ALDO LETTURA | DEPÃ“SITO DE EMERGENCIA (EN CONSTRUCCION) | COBRE | 6546 | ACTIVO | CUBETA | COQUIMBO | LA HIGUERA | 6752079 | 291290 | 3888 | 109 | 122 | 28 | 3826 | 6231 | 14.15 | 5.96 | 2.64 | 2500 | 319760 | 23400 | 2880 | 31220 | 9285.714 | 39374.51 | 3176.056 | 1780.645 | 5061.702 | 327.4648 | 0.62 | 0.25 | 1.3 | 2573.17 | 5 | ALTO ADIGIO SpA/ALDO LETTURA/COQUIMBO/LA HIGUERA/DEPÃ“SITO DE EMERGENCIA (EN CONSTRUCCION) | 5 | As,Cr,Cu,Pb,Zn | 21343.1%,40.2%,4172.5%,938.5%,962.8% | 7.8125 | 23.27 | 15.4575 | 2.97856 | GeneraciÃ³n de Ã¡cido incierto (ID) (1 <= PN/PA <= 3) | GeneraciÃ³n de Ã¡cido incierto (ID) (-20 <= PNN <= 20) | No genera Ã¡cido (NGA) (RPN > 3 o % de S < 0.3) | No genera Ã¡cido (NGA) (PNN > 20 o % de S < 0.3)
1035 | ALDO LETTURA MATAS | PLANTA SANTA DOMINGA | SANTA DOMINGA | COBREORO | N/A | INACTIVO | MURO | COQUIMBO | LA HIGUERA | 6752069 | 291108 | 469 | 176 | 78 | 9 | 2.5 | 21 | 6.03 | 4.66 | 2.92 | 100 | 224793.3 | 39414.71 | 2640 | 49770 | 41500 | 46541.18 | 1084.507 | 3709.677 | 11617.02 | 283.8028 | 0.23 | 0.01 | 5.81 | 10 | 5 | ALDO LETTURA MATAS/PLANTA SANTA DOMINGA/COQUIMBO/LA HIGUERA/SANTA DOMINGA | 2 | Cu,V | 415.4%,35.4% | 0.3125 | 103.999 | 103.6865 | 332.7968 | No genera Ã¡cido (NGA) (PN/PA > 3) | No genera Ã¡cido (NGA) (PNN > 20) | No genera Ã¡cido (NGA) (RPN > 3 o % de S < 0.3) | No genera Ã¡cido (NGA) (PNN > 20 o % de S < 0.3)
1084 | RENZO BALDO | PLANTA SAN RAMON | SAN RAMON 2 | ORO | 7515 | INACTIVO | CUBETA | COQUIMBO | LA HIGUERA | 6751215 | 292781 | 3244 | 184 | 51 | 2.5 | 1071 | 1375 | 11.11 | 5.38 | 3.85 | 1000 | 278273.3 | 30864.71 | 2820 | 46480 | 21500 | 24366.67 | 1704.225 | 4043.548 | 8339.362 | 392.9577 | 1.17 | 0.1 | 3.01 | 642.32 | 5 | RENZO BALDO/PLANTA SAN RAMON/COQUIMBO/LA HIGUERA/SAN RAMON 2 | 5 | As,Cu,Pb,V,Zn | 5252.7%,3464.8%,129.2%,41.5%,197.5% | 3.125 | 53.879 | 50.754 | 17.24128 | No genera Ã¡cido (NGA) (PN/PA > 3) | No genera Ã¡cido (NGA) (PNN > 20) | No genera Ã¡cido (NGA) (RPN > 3 o % de S < 0.3) | No genera Ã¡cido (NGA) (PNN > 20 o % de S < 0.3)
1085 | RENZO BALDO | PLANTA SAN RAMON | SAN RAMON 2 | ORO | 7515 | INACTIVO | CUBETA | COQUIMBO | LA HIGUERA | 6751206 | 292801 | 5048 | 165 | 71 | 9 | 224 | 1027 | 9.31 | 3.45 | 1.97 | 1000 | 255406.7 | 31367.65 | 2160 | 47670 | 34071.43 | 28835.29 | 1161.972 | 3004.839 | 8712.766 | 196.4789 | 0.71 | 0.1 | 4.77 | 115.42 | 5 | RENZO BALDO/PLANTA SAN RAMON/COQUIMBO/LA HIGUERA/SAN RAMON 2 | 4 | As,Cu,Pb,V | 861.8%,5447.3%,71.2%,26.9% | 3.125 | 85.383 | 82.258 | 27.32256 | No genera Ã¡cido (NGA) (PN/PA > 3) | No genera Ã¡cido (NGA) (PNN > 20) | No genera Ã¡cido (NGA) (RPN > 3 o % de S < 0.3) | No genera Ã¡cido (NGA) (PNN > 20 o % de S < 0.3)
1080 | RENZO BALDO | PLANTA SAN RAMON | SAN RAMON 1 | ORO | 11677 | INACTIVO | CUBETA | COQUIMBO | LA HIGUERA | 6751198 | 292822 | 1670 | 138 | 60 | 2.5 | 102 | 98 | 10.05 | 5.2 | 2.77 | 50 | 242480 | 31844.12 | 2640 | 52780 | 45928.57 | 27233.33 | 1084.507 | 3227.419 | 11824.47 | 240.1408 | 0.2 | 0.01 | 6.43 | 10 | 5 | RENZO BALDO/PLANTA SAN RAMON/COQUIMBO/LA HIGUERA/SAN RAMON 1 | 2 | Cu,V | 1735.2%,6.2% | 0.3125 | 115.097 | 114.7845 | 368.3104 | No genera Ã¡cido (NGA) (PN/PA > 3) | No genera Ã¡cido (NGA) (PNN > 20) | No genera Ã¡cido (NGA) (RPN > 3 o % de S < 0.3) | No genera Ã¡cido (NGA) (PNN > 20 o % de S < 0.3)
1081 | RENZO BALDO | PLANTA SAN RAMON | SAN RAMON 1 | ORO | 11677 | INACTIVO | CUBETA | COQUIMBO | LA HIGUERA | 6751188 | 292838 | 1900 | 144 | 56 | 6 | 130 | 107 | 9.02 | 3.63 | 4.02 | 400 | 219753.3 | 34835.29 | 3000 | 49280 | 64000 | 29003.92 | 1471.831 | 2633.871 | 13567.02 | 305.6338 | 0.08 | 0.04 | 8.96 | 10 | 5 | RENZO BALDO/PLANTA SAN RAMON/COQUIMBO/LA HIGUERA/SAN RAMON 1 | 2 | Cu,V | 1987.9%,10.8% | 1.25 | 160.384 | 159.134 | 128.3072 | No genera Ã¡cido (NGA) (PN/PA > 3) | No genera Ã¡cido (NGA) (PNN > 20) | No genera Ã¡cido (NGA) (RPN > 3 o % de S < 0.3) | No genera Ã¡cido (NGA) (PNN > 20 o % de S < 0.3)
1039 | RENZO BALDO | PLANTA SAN RAMON | SAN RAMON 1 | ORO | N/A | INACTIVO | MURO | COQUIMBO | LA HIGUERA | 6751166 | 292838 | 3753 | 178 | 42 | 2.5 | 643 | 1111 | 15.85 | 4.25 | 1.24 | 400 | 262686.7 | 35602.94 | 2700 | 51065 | 17857.14 | 25462.75 | 1007.042 | 3153.226 | 15434.04 | 392.9577 | 0.03 | 0.04 | 2.5 | 136.66 | 5 | RENZO BALDO/PLANTA SAN RAMON/COQUIMBO/LA HIGUERA/SAN RAMON 1 | 5 | As,Cu,Pb,V,Zn | 1038.8%,4024.2%,85.2%,36.9%,78.6% | 1.25 | 44.75 | 43.5 | 35.8 | No genera Ã¡cido (NGA) (PN/PA > 3) | No genera Ã¡cido (NGA) (PNN > 20) | No genera Ã¡cido (NGA) (RPN > 3 o % de S < 0.3) | No genera Ã¡cido (NGA) (PNN > 20 o % de S < 0.3)
1082 | RENZO BALDO | PLANTA SAN RAMON | SAN RAMON 1 | ORO | 11677 | INACTIVO | CUBETA | COQUIMBO | LA HIGUERA | 6751165 | 292872 | 2393 | 153 | 68 | 9 | 779 | 354 | 9.57 | 4.6 | 5.48 | 2300 | 230300 | 37561.76 | 2820 | 44695 | 49500 | 33472.55 | 1316.901 | 2708.065 | 15392.55 | 327.4648 | 0.04 | 0.23 | 6.93 | 10 | 5 | RENZO BALDO/PLANTA SAN RAMON/COQUIMBO/LA HIGUERA/SAN RAMON 1 | 3 | Cu,V,Zn | 2529.7%,17.7%,116.4% | 7.1875 | 124.047 | 116.8595 | 17.25871 | No genera Ã¡cido (NGA) (PN/PA > 3) | No genera Ã¡cido (NGA) (PNN > 20) | No genera Ã¡cido (NGA) (RPN > 3 o % de S < 0.3) | No genera Ã¡cido (NGA) (PNN > 20 o % de S < 0.3)
1165 | MARIO ALVAREZ | PLANTA PUNTA COLORADA | TRANQUE DE RELAVES PUNTA COLORADA | ORO | 3000 | INACTIVO | CUBETA | COQUIMBO | LA HIGUERA | 6750906 | 304145 | 3110 | 152 | 44 | 2.5 | 548 | 1100 | 11.75 | 4.08 | 2.13 | 100 | 301326.7 | 33855.88 | 2700 | 38150 | 7071.429 | 16947.06 | 542.2535 | 7679.032 | 7094.681 | 283.8028 | 0.31 | 0.01 | 0.99 | 174.52 | 5 | MARIO ALVAREZ/PLANTA PUNTA COLORADA/COQUIMBO/LA HIGUERA/TRANQUE DE RELAVES PUNTA COLORADA | 5 | As,Cu,Pb,V,Zn | 1354.3%,3317.6%,83.3%,16.9%,52.2% | 0.3125 | 17.721 | 17.4085 | 56.7072 | No genera Ã¡cido (NGA) (PN/PA > 3) | GeneraciÃ³n de Ã¡cido incierto (ID) (-20 <= PNN <= 20) | No genera Ã¡cido (NGA) (RPN > 3 o % de S < 0.3) | No genera Ã¡cido (NGA) (PNN > 20 o % de S < 0.3)
1166 | MARIO ALVAREZ | PLANTA PUNTA COLORADA | TRANQUE DE RELAVES PUNTA COLORADA | ORO | 3000 | INACTIVO | CUBETA | COQUIMBO | LA HIGUERA | 6750896 | 304140 | 3345 | 161 | 59 | 2.5 | 2647 | 2494 | 12.95 | 5.95 | 1.14 | 1000 | 300113.3 | 31791.18 | 2520 | 38290 | 8000 | 18380.39 | 1084.507 | 6046.774 | 7468.085 | 283.8028 | 0.51 | 0.1 | 1.12 | 1442.39 | 5 | MARIO ALVAREZ/PLANTA PUNTA COLORADA/COQUIMBO/LA HIGUERA/TRANQUE DE RELAVES PUNTA COLORADA | 5 | As,Cu,Pb,V,Zn | 11919.9%,3575.8%,315.7%,23.8%,635.3% | 3.125 | 20.048 | 16.923 | 6.41536 | No genera Ã¡cido (NGA) (PN/PA > 3) | GeneraciÃ³n de Ã¡cido incierto (ID) (-20 <= PNN <= 20) | No genera Ã¡cido (NGA) (RPN > 3 o % de S < 0.3) | No genera Ã¡cido (NGA) (PNN > 20 o % de S < 0.3)
1167 | MARIO ALVAREZ | PLANTA PUNTA COLORADA | TRANQUE DE RELAVES PUNTA COLORADA | ORO | 3000 | INACTIVO | CUBETA | COQUIMBO | LA HIGUERA | 6750886 | 304135 | 1104 | 139 | 55 | 2.5 | 10598 | 5610 | 8.82 | 2.87 | 1.65 | 1100 | 279066.7 | 28350 | 2280 | 45290 | 6571.429 | 36423.53 | 5345.07 | 2188.71 | 9874.468 | 283.8028 | 0.29 | 0.11 | 0.92 | 2615.67 | 5 | MARIO ALVAREZ/PLANTA PUNTA COLORADA/COQUIMBO/LA HIGUERA/TRANQUE DE RELAVES PUNTA COLORADA | 5 | As,Cu,Pb,V,Zn | 21697.2%,1113.2%,835%,6.9%,2843.9% | 3.4375 | 16.468 | 13.0305 | 4.790691 | No genera Ã¡cido (NGA) (PN/PA > 3) | GeneraciÃ³n de Ã¡cido incierto (ID) (-20 <= PNN <= 20) | No genera Ã¡cido (NGA) (RPN > 3 o % de S < 0.3) | No genera Ã¡cido (NGA) (PNN > 20 o % de S < 0.3)
1164 | MARIO ALVAREZ | PLANTA PUNTA COLORADA | TRANQUE DE RELAVES PUNTA COLORADA | ORO | N/A | INACTIVO | MURO | COQUIMBO | LA HIGUERA | 6750880 | 304144 | 4628 | 221 | 65 | 6 | 1202 | 1543 | 66.23 | 2.86 | 1.02 | 50 | 243506.7 | 28905.88 | 1860 | 61005 | 28571.43 | 27739.22 | 1859.155 | 5008.065 | 7675.532 | 523.9437 | 1.06 | 0.01 | 4 | 493.97 | 5 | MARIO ALVAREZ/PLANTA PUNTA COLORADA/COQUIMBO/LA HIGUERA/TRANQUE DE RELAVES PUNTA COLORADA | 6 | As,Cu,Pb,V,Zn,Mo | 4016.4%,4985.7%,157.2%,70%,233.9%,65.6% | 0.3125 | 71.6 | 71.2875 | 229.12 | No genera Ã¡cido (NGA) (PN/PA > 3) | No genera Ã¡cido (NGA) (PNN > 20) | No genera Ã¡cido (NGA) (RPN > 3 o % de S < 0.3) | No genera Ã¡cido (NGA) (PNN > 20 o % de S < 0.3)
1093 | ABEL AGUIRRE | PLANTA ALGARROBAL | ALGARROBAL | ORO | 59950 | INACTIVO | CUBETA | COQUIMBO | LA HIGUERA | 6750794 | 293293 | 2244 | 194 | 38 | 5 | 2.5 | 129 | 22.84 | 4.89 | 2.98 | 5500 | 172853.3 | 29250 | 2100 | 68775 | 83785.71 | 26896.08 | 5654.93 | 2077.419 | 7675.532 | 327.4648 | 0.51 | 0.55 | 11.73 | 10 | 5 | ABEL AGUIRRE/PLANTA ALGARROBAL/COQUIMBO/LA HIGUERA/ALGARROBAL | 2 | Cu,V | 2365.9%,49.2% | 17.1875 | 209.967 | 192.7795 | 12.21626 | No genera Ã¡cido (NGA) (PN/PA > 3) | No genera Ã¡cido (NGA) (PNN > 20) | No genera Ã¡cido (NGA) (RPN > 3 o % de S < 0.3) | No genera Ã¡cido (NGA) (PNN > 20 o % de S < 0.3)
1094 | ABEL AGUIRRE | PLANTA ALGARROBAL | ALGARROBAL | ORO | 59950 | INACTIVO | CUBETA | COQUIMBO | LA HIGUERA | 6750784 | 293269 | 2440 | 198 | 36 | 5 | 2.5 | 108 | 25.94 | 5.1 | 3.04 | 2500 | 234360 | 24511.76 | 2640 | 52220 | 80500 | 19729.41 | 3098.592 | 1706.452 | 6430.851 | 283.8028 | 0.29 | 0.25 | 11.27 | 10 | 60 | ABEL AGUIRRE/PLANTA ALGARROBAL/COQUIMBO/LA HIGUERA/ALGARROBAL | 2 | Cu,V | 2581.3%,52.3% | 7.8125 | 201.733 | 193.9205 | 25.821824 | No genera Ã¡cido (NGA) (PN/PA > 3) | No genera Ã¡cido (NGA) (PNN > 20) | No genera Ã¡cido (NGA) (RPN > 3 o % de S < 0.3) | No genera Ã¡cido (NGA) (PNN > 20 o % de S < 0.3)
1092 | ABEL AGUIRRE | PLANTA ALGARROBAL | ALGARROBAL | ORO | 59950 | INACTIVO | CUBETA | COQUIMBO | LA HIGUERA | 6750777 | 293316 | 1502 | 267 | 94 | 11 | 2.5 | 33 | 31.01 | 2.41 | 4.44 | 2600 | 181113.3 | 24882.35 | 2340 | 98595 | 51214.29 | 33303.92 | 6352.113 | 2114.516 | 5269.149 | 414.7887 | 0.96 | 0.26 | 7.17 | 10 | 5 | ABEL AGUIRRE/PLANTA ALGARROBAL/COQUIMBO/LA HIGUERA/ALGARROBAL | 3 | Cr,Cu,V | 8%,1550.5%,105.4% | 8.125 | 128.343 | 120.218 | 15.79606 | No genera Ã¡cido (NGA) (PN/PA > 3) | No genera Ã¡cido (NGA) (PNN > 20) | No genera Ã¡cido (NGA) (RPN > 3 o % de S < 0.3) | No genera Ã¡cido (NGA) (PNN > 20 o % de S < 0.3)
1121 | RICARDO ROJAS | PLANTA SANTA ROSA | EMBALSE 2 | COBREORO | 822 | INACTIVO | CUBETA | COQUIMBO | LA HIGUERA | 6750746 | 293417 | 1691 | 284 | 56 | 2.5 | 19 | 73 | 42.37 | 2.51 | 2.22 | 5300 | 167393.3 | 27820.59 | 2760 | 107800 | 54571.43 | 37519.61 | 3408.451 | 4451.613 | 4563.83 | 720.4225 | 0.19 | 0.53 | 7.64 | 5 | 96 | RICARDO ROJAS/PLANTA SANTA ROSA/COQUIMBO/LA HIGUERA/EMBALSE 2 | 3 | Cu,V,Mo | 1758.2%,118.5%,5.9% | 16.5625 | 136.756 | 120.1935 | 8.256966 | No genera Ã¡cido (NGA) (PN/PA > 3) | No genera Ã¡cido (NGA) (PNN > 20) | No genera Ã¡cido (NGA) (RPN > 3 o % de S < 0.3) | No genera Ã¡cido (NGA) (PNN > 20 o % de S < 0.3)
1120 | RICARDO ROJAS | PLANTA SANTA ROSA | EMBALSE 2 | COBREORO | 822 | INACTIVO | CUBETA | COQUIMBO | LA HIGUERA | 6750736 | 293410 | 1182 | 218 | 50 | 2.5 | 65 | 88 | 16.04 | 4.16 | 2.98 | 1400 | 197073.3 | 27582.35 | 2880 | 72135 | 76785.71 | 32629.41 | 4725.352 | 3338.71 | 6223.404 | 523.9437 | 0.16 | 0.14 | 10.75 | 5 | 5 | RICARDO ROJAS/PLANTA SANTA ROSA/COQUIMBO/LA HIGUERA/EMBALSE 2 | 2 | Cu,V | 1198.9%,67.7% | 4.375 | 192.425 | 188.05 | 43.98286 | No genera Ã¡cido (NGA) (PN/PA > 3) | No genera Ã¡cido (NGA) (PNN > 20) | No genera Ã¡cido (NGA) (RPN > 3 o % de S < 0.3) | No genera Ã¡cido (NGA) (PNN > 20 o % de S < 0.3)
1122 | RICARDO ROJAS | PLANTA SANTA ROSA | EMBALSE 1 | COBREORO | 954 | INACTIVO | CUBETA | COQUIMBO | LA HIGUERA | 6750725 | 293405 | 1161 | 203 | 66 | 6 | 494 | 106 | 7.36 | 4.45 | 2.13 | 50 | 233986.7 | 38461.76 | 2760 | 42385 | 67714.29 | 42156.86 | 8133.803 | 1335.484 | 11782.98 | 480.2817 | 0.19 | 0.01 | 9.48 | 5 | 5 | RICARDO ROJAS/PLANTA SANTA ROSA/COQUIMBO/LA HIGUERA/EMBALSE 1 | 3 | Cu,V,Zn | 1175.8%,56.2%,37.2% | 0.3125 | 169.692 | 169.3795 | 543.0144 | No genera Ã¡cido (NGA) (PN/PA > 3) | No genera Ã¡cido (NGA) (PNN > 20) | No genera Ã¡cido (NGA) (RPN > 3 o % de S < 0.3) | No genera Ã¡cido (NGA) (PNN > 20 o % de S < 0.3)
1096 | MINERA RCL | PLANTA SANTA ROSA | SANTA ROSA | ORO | N/A | INACTIVO | MURO | COQUIMBO | LA HIGUERA | 6750691 | 293387 | 666 | 140 | 41 | 2.5 | 2.5 | 30 | 14.57 | 3.54 | 1.18 | 1400 | 142893.3 | 21891.18 | 1980 | 111265 | 39428.57 | 27233.33 | 14563.38 | 2559.677 | 4895.745 | 240.1408 | 0.14 | 0.14 | 5.52 | 10 | 5 | MINERA RCL/PLANTA SANTA ROSA/COQUIMBO/LA HIGUERA/SANTA ROSA | 2 | Cu,V | 631.9%,7.7% | 4.375 | 98.808 | 94.433 | 22.58469 | No genera Ã¡cido (NGA) (PN/PA > 3) | No genera Ã¡cido (NGA) (PNN > 20) | No genera Ã¡cido (NGA) (RPN > 3 o % de S < 0.3) | No genera Ã¡cido (NGA) (PNN > 20 o % de S < 0.3)
1097 | MINERA RCL | PLANTA SANTA ROSA | SANTA ROSA | ORO | 49971 | INACTIVO | CUBETA | COQUIMBO | LA HIGUERA | 6750679 | 293335 | 231 | 157 | 30 | 2.5 | 2.5 | 23 | 12.27 | 2.98 | 1.05 | 3600 | 144946.7 | 23611.76 | 1860 | 106225 | 45857.14 | 30605.88 | 12781.69 | 2114.516 | 4605.319 | 152.8169 | 0.02 | 0.36 | 6.42 | 10 | 5 | MINERA RCL/PLANTA SANTA ROSA/COQUIMBO/LA HIGUERA/SANTA ROSA | 2 | Cu,V | 153.8%,20.8% | 11.25 | 114.918 | 103.668 | 10.21493 | No genera Ã¡cido (NGA) (PN/PA > 3) | No genera Ã¡cido (NGA) (PNN > 20) | No genera Ã¡cido (NGA) (RPN > 3 o % de S < 0.3) | No genera Ã¡cido (NGA) (PNN > 20 o % de S < 0.3)
1098 | MINERA RCL | PLANTA SANTA ROSA | SANTA ROSA | ORO | 49971 | INACTIVO | CUBETA | COQUIMBO | LA HIGUERA | 6750646 | 293353 | 164 | 187 | 38 | 2.5 | 2.5 | 20 | 13.99 | 2.12 | 3.73 | 8500 | 144246.7 | 22235.29 | 2220 | 116760 | 39214.29 | 33978.43 | 11542.25 | 2040.323 | 4563.83 | 152.8169 | 0.005 | 0.85 | 5.49 | 10 | 155 | MINERA RCL/PLANTA SANTA ROSA/COQUIMBO/LA HIGUERA/SANTA ROSA | 2 | Cu,V | 80.2%,43.8% | 26.5625 | 98.271 | 71.7085 | 3.699614 | No genera Ã¡cido (NGA) (PN/PA > 3) | No genera Ã¡cido (NGA) (PNN > 20) | No genera Ã¡cido (NGA) (RPN > 3 o % de S < 0.3) | No genera Ã¡cido (NGA) (PNN > 20 o % de S < 0.3)
82 | COMPAÃ‘ÃA MINERA QUEBRADA HONDA (EX SOC. MINERA SAN ALEJANDRO LTDA) | PLANTA SAN ALEJANDRO (EX TRAPICHE) | SAN ALEJANDRO (EX TRAPICHE 12) | COBREORO | 38508 | INACTIVO | CUBETA | COQUIMBO | LA HIGUERA | 6750499 | 293824 | 2161 | 134 | 77 | 73 | 82 | 166 | 29.02 | 3.89 | 2.11 | 10900 | 271506.7 | 33379.41 | 2940 | 38115 | 24428.57 | 14080.39 | 1007.042 | 5972.581 | 10289.36 | 480.2817 | 1.66 | 1.09 | 3.42 | 10 | 22 | COMPAÃ‘ÃA MINERA QUEBRADA HONDA (EX SOC. MINERA SAN ALEJANDRO LTDA)/PLANTA SAN ALEJANDRO (EX TRAPICHE)/COQUIMBO/LA HIGUERA/SAN ALEJANDRO (EX TRAPICHE 12) | 2 | Cu,V | 2274.7%,3.1% | 34.0625 | 61.218 | 27.1555 | 1.797226 | GeneraciÃ³n de Ã¡cido incierto (ID) (1 <= PN/PA <= 3) | No genera Ã¡cido (NGA) (PNN > 20) | GeneraciÃ³n de Ã¡cido incierto (ID) (1 â‰¤ RPN â‰¤ 3 o 0.3 â‰¤ % de S â‰¤ 1) | No genera Ã¡cido (NGA) (PNN > 20 o % de S < 0.3)
81 | COMPAÃ‘ÃA MINERA QUEBRADA HONDA (EX SOC. MINERA SAN ALEJANDRO LTDA) | PLANTA SAN ALEJANDRO (EX TRAPICHE) | SAN ALEJANDRO (EX TRAPICHE 12) | COBREORO | 38508 | INACTIVO | CUBETA | COQUIMBO | LA HIGUERA | 6750489 | 293814 | 310 | 180 | 192 | 51 | 25 | 13 | 10.7 | 0.5 | 7.56 | 3900 | 112933.3 | 17205.88 | 3060 | 140910 | 21214.29 | 26727.45 | 15260.56 | 3561.29 | 2447.872 | 371.1268 | 0.11 | 0.39 | 2.97 | 10 | 64 | COMPAÃ‘ÃA MINERA QUEBRADA HONDA (EX SOC. MINERA SAN ALEJANDRO LTDA)/PLANTA SAN ALEJANDRO (EX TRAPICHE)/COQUIMBO/LA HIGUERA/SAN ALEJANDRO (EX TRAPICHE 12) | 3 | Cr,Cu,V | 120.7%,240.7%,38.5% | 12.1875 | 53.163 | 40.9755 | 4.362092 | No genera Ã¡cido (NGA) (PN/PA > 3) | No genera Ã¡cido (NGA) (PNN > 20) | No genera Ã¡cido (NGA) (RPN > 3 o % de S < 0.3) | No genera Ã¡cido (NGA) (PNN > 20 o % de S < 0.3)
1124 | MARIO ROJAS | SOR TERESA | SOR TERESA | COBREORO | 50688 | INACTIVO | CUBETA | COQUIMBO | LA HIGUERA | 6750352 | 293949 | 937 | 143 | 45 | 10 | 36 | 83 | 9.28 | 5.02 | 4.19 | 1400 | 255546.7 | 34385.29 | 2280 | 27405 | 66285.71 | 27064.71 | 852.1127 | 16100 | 1493.617 | 545.7746 | 0.22 | 0.14 | 9.28 | 5 | 5 | MARIO ROJAS/SOR TERESA/COQUIMBO/LA HIGUERA/SOR TERESA | 2 | Cu,V | 929.7%,10% | 4.375 | 166.112 | 161.737 | 37.96846 | No genera Ã¡cido (NGA) (PN/PA > 3) | No genera Ã¡cido (NGA) (PNN > 20) | No genera Ã¡cido (NGA) (RPN > 3 o % de S < 0.3) | No genera Ã¡cido (NGA) (PNN > 20 o % de S < 0.3)
1125 | MARIO ROJAS | SOR TERESA | SOR TERESA | COBREORO | 50688 | INACTIVO | CUBETA | COQUIMBO | LA HIGUERA | 6750327 | 293971 | 1173 | 130 | 39 | 10 | 2.5 | 28 | 9.41 | 4.15 | 1.91 | 1000 | 247800 | 30997.06 | 3300 | 27300 | 81000 | 26643.14 | 852.1127 | 14616.13 | 1576.596 | 480.2817 | 0.61 | 0.1 | 11.34 | 5 | 16 | MARIO ROJAS/SOR TERESA/COQUIMBO/LA HIGUERA/SOR TERESA | 1 | Cu | 1189% | 3.125 | 202.986 | 199.861 | 64.95552 | No genera Ã¡cido (NGA) (PN/PA > 3) | No genera Ã¡cido (NGA) (PNN > 20) | No genera Ã¡cido (NGA) (RPN > 3 o % de S < 0.3) | No genera Ã¡cido (NGA) (PNN > 20 o % de S < 0.3)
1126 | SOC. MINERA MENSURA | SOR TERESA | SOR TERESA | COBREORO | 421500 | INACTIVO | CUBETA | COQUIMBO | LA HIGUERA | 6750322 | 294079 | 2487 | 223 | 96 | 23 | 268 | 896 | 9.94 | 3.85 | 3.51 | 700 | 264506.7 | 27132.35 | 2460 | 43085 | 41285.71 | 41903.92 | 852.1127 | 5675.806 | 4273.404 | 545.7746 | 0.59 | 0.07 | 5.78 | 5 | 5 | SOC. MINERA MENSURA/SOR TERESA/COQUIMBO/LA HIGUERA/SOR TERESA | 4 | Cr,Cu,Pb,V | 10.3%,2633%,49.3%,71.5% | 2.1875 | 103.462 | 101.2745 | 47.29691 | No genera Ã¡cido (NGA) (PN/PA > 3) | No genera Ã¡cido (NGA) (PNN > 20) | No genera Ã¡cido (NGA) (RPN > 3 o % de S < 0.3) | No genera Ã¡cido (NGA) (PNN > 20 o % de S < 0.3)
1123 | MARIO ROJAS | SOR TERESA | SOR TERESA | COBREORO | N/A | INACTIVO | MURO | COQUIMBO | LA HIGUERA | 6750314 | 293979 | 1555 | 214 | 56 | 12 | 2.5 | 32 | 7.09 | 4.44 | 3.49 | 50 | 253866.7 | 38647.06 | 2880 | 43575 | 29785.71 | 44517.65 | 619.7183 | 16582.26 | 1452.128 | 611.2676 | 0.05 | 0.01 | 4.17 | 5 | 5 | MARIO ROJAS/SOR TERESA/COQUIMBO/LA HIGUERA/SOR TERESA | 2 | Cu,V | 1608.8%,64.6% | 0.3125 | 74.643 | 74.3305 | 238.8576 | No genera Ã¡cido (NGA) (PN/PA > 3) | No genera Ã¡cido (NGA) (PNN > 20) | No genera Ã¡cido (NGA) (RPN > 3 o % de S < 0.3) | No genera Ã¡cido (NGA) (PNN > 20 o % de S < 0.3)
1099 | MINERA RCL | PLANTA SANTA ROSA | SANTA ROSA | ORO | 49971 | INACTIVO | CUBETA | COQUIMBO | LA HIGUERA | 6750223 | 293386 | 284 | 139 | 39 | 2.5 | 2.5 | 19 | 11.98 | 4 | 4.41 | 7800 | 140420 | 20488.24 | 1560 | 106750 | 41785.71 | 34484.31 | 15028.17 | 1743.548 | 4065.957 | 130.9859 | 0.005 | 0.78 | 5.85 | 10 | 5 | MINERA RCL/PLANTA SANTA ROSA/COQUIMBO/LA HIGUERA/SANTA ROSA | 2 | Cu,V | 212.1%,6.9% | 24.375 | 104.715 | 80.34 | 4.296 | No genera Ã¡cido (NGA) (PN/PA > 3) | No genera Ã¡cido (NGA) (PNN > 20) | No genera Ã¡cido (NGA) (RPN > 3 o % de S < 0.3) | No genera Ã¡cido (NGA) (PNN > 20 o % de S < 0.3)
88 | SLM TESORO | TESORO | TESORO 123 | COBRE | 76809 | INACTIVO | CUBETA | COQUIMBO | LA HIGUERA | 6750203 | 299518 | 309 | 118 | 170 | 55 | 28 | 13 | 9.44 | 2.76 | 2.34 | 5900 | 142660 | 26232.35 | 1980 | 143045 | 27714.29 | 39037.25 | 3408.451 | 3375.806 | 7177.66 | 283.8028 | 0.29 | 0.59 | 3.88 | 10 | 67 | SLM TESORO/TESORO/COQUIMBO/LA HIGUERA/TESORO 123 | 2 | Cr,Cu | 95.4%,239.6% | 18.4375 | 69.452 | 51.0145 | 3.766888 | No genera Ã¡cido (NGA) (PN/PA > 3) | No genera Ã¡cido (NGA) (PNN > 20) | No genera Ã¡cido (NGA) (RPN > 3 o % de S < 0.3) | No genera Ã¡cido (NGA) (PNN > 20 o % de S < 0.3)
1131 | SOC. CORRIDA UNA DEL TORNO | PLANTA ELENA | ELENA 3 | ORO | 18300 | INACTIVO | CUBETA | COQUIMBO | LA HIGUERA | 6750187 | 294185 | 2126 | 152 | 94 | 15 | 131 | 957 | 13.35 | 3.7 | 2.55 | 50 | 275613.3 | 35205.88 | 2220 | 38500 | 20285.71 | 32039.22 | 1007.042 | 5750 | 7758.511 | 480.2817 | 9.57 | 0.01 | 2.84 | 224.91 | 5 | SOC. CORRIDA UNA DEL TORNO/PLANTA ELENA/COQUIMBO/LA HIGUERA/ELENA 3 | 5 | As,Cr,Cu,Pb,V | 1774.2%,8%,2236.3%,59.5%,16.9% | 0.3125 | 50.836 | 50.5235 | 162.6752 | No genera Ã¡cido (NGA) (PN/PA > 3) | No genera Ã¡cido (NGA) (PNN > 20) | No genera Ã¡cido (NGA) (RPN > 3 o % de S < 0.3) | No genera Ã¡cido (NGA) (PNN > 20 o % de S < 0.3)
1132 | SOC. CORRIDA UNA DEL TORNO | PLANTA ELENA | ELENA 3 | ORO | 18300 | INACTIVO | CUBETA | COQUIMBO | LA HIGUERA | 6750183 | 294195 | 324 | 178 | 70 | 15 | 110 | 77 | 2.5 | 3.36 | 2.23 | 50 | 261800 | 40632.35 | 2940 | 28280 | 37500 | 35749.02 | 1084.507 | 10869.35 | 9293.617 | 502.1127 | 4.18 | 0.01 | 5.25 | 5 | 5 | SOC. CORRIDA UNA DEL TORNO/PLANTA ELENA/COQUIMBO/LA HIGUERA/ELENA 3 | 2 | Cu,V | 256%,36.9% | 0.3125 | 93.975 | 93.6625 | 300.72 | No genera Ã¡cido (NGA) (PN/PA > 3) | No genera Ã¡cido (NGA) (PNN > 20) | No genera Ã¡cido (NGA) (RPN > 3 o % de S < 0.3) | No genera Ã¡cido (NGA) (PNN > 20 o % de S < 0.3)
1134 | SOC. CORRIDA UNA DEL TORNO | PLANTA ELENA | ELENA 2 | ORO | 1725 | INACTIVO | CUBETA | COQUIMBO | LA HIGUERA | 6750179 | 294216 | 2173 | 161 | 72 | 14 | 162 | 942 | 12.79 | 2.55 | 3.75 | 50 | 262220 | 37297.06 | 2100 | 37205 | 30714.29 | 34905.88 | 1316.901 | 6640.323 | 8256.383 | 414.7887 | 0.72 | 0.01 | 4.3 | 153.07 | 5 | SOC. CORRIDA UNA DEL TORNO/PLANTA ELENA/COQUIMBO/LA HIGUERA/ELENA 2 | 4 | As,Cu,Pb,V | 1175.6%,2287.9%,57%,23.8% | 0.3125 | 76.97 | 76.6575 | 246.304 | No genera Ã¡cido (NGA) (PN/PA > 3) | No genera Ã¡cido (NGA) (PNN > 20) | No genera Ã¡cido (NGA) (RPN > 3 o % de S < 0.3) | No genera Ã¡cido (NGA) (PNN > 20 o % de S < 0.3)
1135 | SOC. CORRIDA UNA DEL TORNO | PLANTA ELENA | ELENA 2 | ORO | 1725 | INACTIVO | CUBETA | COQUIMBO | LA HIGUERA | 6750168 | 294230 | 3756 | 119 | 57 | 7 | 147 | 1063 | 10.51 | 4.8 | 3.53 | 50 | 314206.7 | 23320.59 | 1800 | 36295 | 22142.86 | 27317.65 | 852.1127 | 3635.484 | 3651.064 | 261.9718 | 4.85 | 0.01 | 3.1 | 300.04 | 5 | SOC. CORRIDA UNA DEL TORNO/PLANTA ELENA/COQUIMBO/LA HIGUERA/ELENA 2 | 3 | As,Cu,Pb | 2400.3%,4027.5%,77.2% | 0.3125 | 55.49 | 55.1775 | 177.568 | No genera Ã¡cido (NGA) (PN/PA > 3) | No genera Ã¡cido (NGA) (PNN > 20) | No genera Ã¡cido (NGA) (RPN > 3 o % de S < 0.3) | No genera Ã¡cido (NGA) (PNN > 20 o % de S < 0.3)
87 | SLM TESORO | TESORO | TESORO 123 | COBRE | 76809 | INACTIVO | CUBETA | COQUIMBO | LA HIGUERA | 6750165 | 299481 | 375 | 173 | 192 | 73 | 34 | 30 | 9.62 | 6.45 | 0.5 | 50 | 113586.7 | 20117.65 | 2040 | 134995 | 103285.7 | 44096.08 | 929.5775 | 6862.903 | 1078.723 | 15216.2 | 0.27 | 0.01 | 14.46 | 10 | 39 | SLM TESORO/TESORO/COQUIMBO/LA HIGUERA/TESORO 123 | 3 | Cr,Cu,V | 120.7%,312.1%,33.1% | 0.3125 | 258.834 | 258.5215 | 828.2688 | No genera Ã¡cido (NGA) (PN/PA > 3) | No genera Ã¡cido (NGA) (PNN > 20) | No genera Ã¡cido (NGA) (RPN > 3 o % de S < 0.3) | No genera Ã¡cido (NGA) (PNN > 20 o % de S < 0.3)
1133 | SOC. CORRIDA UNA DEL TORNO | PLANTA ELENA | ELENA 2 | ORO | N/A | INACTIVO | MURO | COQUIMBO | LA HIGUERA | 6750144 | 294219 | 2201 | 223 | 67 | 10 | 60 | 165 | 10.51 | 2.51 | 3.36 | 1200 | 250833.3 | 31314.71 | 2820 | 54250 | 35500 | 44517.65 | 1084.507 | 6009.677 | 4024.468 | 742.2535 | 5.51 | 0.12 | 4.97 | 5 | 5 | SOC. CORRIDA UNA DEL TORNO/PLANTA ELENA/COQUIMBO/LA HIGUERA/ELENA 2 | 2 | Cu,V | 2318.7%,71.5% | 3.75 | 88.963 | 85.213 | 23.72347 | No genera Ã¡cido (NGA) (PN/PA > 3) | No genera Ã¡cido (NGA) (PNN > 20) | No genera Ã¡cido (NGA) (RPN > 3 o % de S < 0.3) | No genera Ã¡cido (NGA) (PNN > 20 o % de S < 0.3)
1129 | SOC. CORRIDA UNA DEL TORNO | PLANTA ELENA | ELENA 1 | ORO | 3360 | INACTIVO | CUBETA | COQUIMBO | LA HIGUERA | 6750130 | 294256 | 2484 | 248 | 78 | 12 | 45 | 87 | 9.57 | 4.64 | 4.42 | 50 | 222740 | 37270.59 | 2340 | 56420 | 30428.57 | 73352.94 | 1161.972 | 5119.355 | 3360.638 | 261.9718 | 1.3 | 0.01 | 4.26 | 5 | 5 | SOC. CORRIDA UNA DEL TORNO/PLANTA ELENA/COQUIMBO/LA HIGUERA/ELENA 1 | 2 | Cu,V | 2629.7%,90.8% | 0.3125 | 76.254 | 75.9415 | 244.0128 | No genera Ã¡cido (NGA) (PN/PA > 3) | No genera Ã¡cido (NGA) (PNN > 20) | No genera Ã¡cido (NGA) (RPN > 3 o % de S < 0.3) | No genera Ã¡cido (NGA) (PNN > 20 o % de S < 0.3)
1128 | SOC. CORRIDA UNA DEL TORNO | PLANTA ELENA | ELENA 1 | ORO | 3360 | INACTIVO | CUBETA | COQUIMBO | LA HIGUERA | 6750126 | 294264 | 1335 | 100 | 42 | 7 | 171 | 1122 | 2.5 | 2.86 | 2.88 | 50 | 333573.3 | 25914.71 | 2040 | 21560 | 21285.71 | 20488.24 | 619.7183 | 7159.677 | 5684.043 | 349.2958 | 2.6 | 0.01 | 2.98 | 503.07 | 5 | SOC. CORRIDA UNA DEL TORNO/PLANTA ELENA/COQUIMBO/LA HIGUERA/ELENA 1 | 3 | As,Cu,Pb | 4092.2%,1367%,87% | 0.3125 | 53.342 | 53.0295 | 170.6944 | No genera Ã¡cido (NGA) (PN/PA > 3) | No genera Ã¡cido (NGA) (PNN > 20) | No genera Ã¡cido (NGA) (RPN > 3 o % de S < 0.3) | No genera Ã¡cido (NGA) (PNN > 20 o % de S < 0.3)
85 | SLM TESORO | TESORO | TESORO 4 | COBRE | N/A | ACTIVO | MURO | COQUIMBO | LA HIGUERA | 6750119 | 299525 | 1205 | 118 | 154 | 73 | 263 | 74 | 12.43 | 5.37 | 3.67 | 3800 | 280840 | 27052.94 | 2400 | 61670 | 10642.86 | 31196.08 | 1394.366 | 3487.097 | 6430.851 | 327.4648 | 0.19 | 0.38 | 1.49 | 10 | 33 | SLM TESORO/TESORO/COQUIMBO/LA HIGUERA/TESORO 4 | 2 | Cr,Cu | 77%,1224.2% | 11.875 | 26.671 | 14.796 | 2.245979 | GeneraciÃ³n de Ã¡cido incierto (ID) (1 <= PN/PA <= 3) | GeneraciÃ³n de Ã¡cido incierto (ID) (-20 <= PNN <= 20) | GeneraciÃ³n de Ã¡cido incierto (ID) (1 â‰¤ RPN â‰¤ 3 o 0.3 â‰¤ % de S â‰¤ 1) | GeneraciÃ³n de Ã¡cido incierto (ID) (-20 â‰¤ PNN â‰¤ 20 o 0.3 â‰¤ % de S â‰¤ 1)
86 | SLM TESORO | TESORO | TESORO 4 | COBRE | 235188 | ACTIVO | CUBETA | COQUIMBO | LA HIGUERA | 6750114 | 299527 | 1630 | 105 | 141 | 89 | 525 | 158 | 7.52 | 11.48 | 1.31 | 2000 | 333853.3 | 21944.12 | 2400 | 28140 | 17428.57 | 28919.61 | 1936.62 | 1891.935 | 3028.723 | 327.4648 | 0.12 | 0.2 | 2.44 | 10 | 16 | SLM TESORO/TESORO/COQUIMBO/LA HIGUERA/TESORO 4 | 3 | Cr,Cu,Zn | 62.1%,1691.2%,45.8% | 6.25 | 43.676 | 37.426 | 6.98816 | No genera Ã¡cido (NGA) (PN/PA > 3) | No genera Ã¡cido (NGA) (PNN > 20) | No genera Ã¡cido (NGA) (RPN > 3 o % de S < 0.3) | No genera Ã¡cido (NGA) (PNN > 20 o % de S < 0.3)
1202 | CIA. MINERA CLAUDIO ALBERTO ISA | ENRIQUETA | ENRIQUETA | COBREORO | 73500 | INACTIVO | CUBETA | COQUIMBO | LA HIGUERA | 6749915 | 294576 | 1245 | 1084 | 139 | 31 | 2.5 | 33 | 13.88 | 7.1 | 1.6 | 7700 | 153766.7 | 20911.76 | 1500 | 123410 | 49642.86 | 71919.61 | 1084.507 | 3820.968 | 1950 | 2445.07 | 0.33 | 0.77 | 6.95 | 10 | 5 | CIA. MINERA CLAUDIO ALBERTO ISA/ENRIQUETA/COQUIMBO/LA HIGUERA/ENRIQUETA | 3 | Cr,Cu,V | 59.8%,1268.1%,733.8% | 24.0625 | 124.405 | 100.3425 | 5.170078 | No genera Ã¡cido (NGA) (PN/PA > 3) | No genera Ã¡cido (NGA) (PNN > 20) | No genera Ã¡cido (NGA) (RPN > 3 o % de S < 0.3) | No genera Ã¡cido (NGA) (PNN > 20 o % de S < 0.3)
1201 | CIA. MINERA CLAUDIO ALBERTO ISA | ENRIQUETA | ENRIQUETA | COBREORO | 73500 | INACTIVO | CUBETA | COQUIMBO | LA HIGUERA | 6749861 | 294621 | 2187 | 314 | 67 | 13 | 1207 | 117 | 11.4 | 10.33 | 2.62 | 3500 | 266700 | 26258.82 | 2400 | 53445 | 32285.71 | 32039.22 | 1704.225 | 5416.129 | 5725.532 | 698.5915 | 0.21 | 0.35 | 4.52 | 10 | 5 | CIA. MINERA CLAUDIO ALBERTO ISA/ENRIQUETA/COQUIMBO/LA HIGUERA/ENRIQUETA | 3 | Cu,V,Zn | 2303.3%,141.5%,235.3% | 10.9375 | 80.908 | 69.9705 | 7.397303 | No genera Ã¡cido (NGA) (PN/PA > 3) | No genera Ã¡cido (NGA) (PNN > 20) | No genera Ã¡cido (NGA) (RPN > 3 o % de S < 0.3) | No genera Ã¡cido (NGA) (PNN > 20 o % de S < 0.3)
1203 | DUEÃ‘O DESCONOCIDO | SIN NOMBRE | NN 39 | EPV | 18000 | ABANDONADO | CUBETA | COQUIMBO | LA HIGUERA | 6749808 | 294533 | 334 | 528 | 83 | 11 | 2.5 | 16 | 8.72 | 7.74 | 1.57 | 2000 | 185826.7 | 24908.82 | 2700 | 86415 | 49857.14 | 56743.14 | 3640.845 | 7085.484 | 2198.936 | 1571.831 | 0.07 | 0.2 | 6.98 | 10 | 5 | DUEÃ‘O DESCONOCIDO/SIN NOMBRE/COQUIMBO/LA HIGUERA/NN 39 | 2 | Cu,V | 267%,306.2% | 6.25 | 124.942 | 118.692 | 19.99072 | No genera Ã¡cido (NGA) (PN/PA > 3) | No genera Ã¡cido (NGA) (PNN > 20) | No genera Ã¡cido (NGA) (RPN > 3 o % de S < 0.3) | No genera Ã¡cido (NGA) (PNN > 20 o % de S < 0.3)
1200 | DUEÃ‘O DESCONOCIDO | SIN NOMBRE | NN 39 | EPV | N/A | ABANDONADO | MURO | COQUIMBO | LA HIGUERA | 6749794 | 294514 | 454 | 726 | 110 | 23 | 361 | 121 | 11.03 | 9.88 | 1.61 | 1700 | 194133.3 | 28058.82 | 2760 | 91840 | 45285.71 | 56574.51 | 1239.437 | 5824.194 | 4522.34 | 1811.972 | 0.17 | 0.17 | 6.34 | 10 | 5 | DUEÃ‘O DESCONOCIDO/SIN NOMBRE/COQUIMBO/LA HIGUERA/NN 39 | 4 | Cr,Cu,V,Zn | 26.4%,398.9%,458.5%,0.3% | 5.3125 | 113.486 | 108.1735 | 21.36207 | No genera Ã¡cido (NGA) (PN/PA > 3) | No genera Ã¡cido (NGA) (PNN > 20) | No genera Ã¡cido (NGA) (RPN > 3 o % de S < 0.3) | No genera Ã¡cido (NGA) (PNN > 20 o % de S < 0.3)
78 | CIA MINERA CLAUDIO ALBERTO ISA | ENRIQUETA | TRANQUE DE RELAVE | COBRE | 4848 | INACTIVO | CUBETA | COQUIMBO | LA HIGUERA | 6749709 | 294755 | 384 | 183 | 128 | 82 | 216 | 59 | 15.18 | 7.19 | 2.73 | 2500 | 233473.3 | 41426.47 | 5280 | 34545 | 44571.43 | 41988.24 | 1626.761 | 8012.903 | 9210.638 | 371.1268 | 0.39 | 0.25 | 6.24 | 10 | 15 | CIA MINERA CLAUDIO ALBERTO ISA/ENRIQUETA/COQUIMBO/LA HIGUERA/TRANQUE DE RELAVE | 3 | Cr,Cu,V | 47.1%,322%,40.8% | 7.8125 | 111.696 | 103.8835 | 14.297088 | No genera Ã¡cido (NGA) (PN/PA > 3) | No genera Ã¡cido (NGA) (PNN > 20) | No genera Ã¡cido (NGA) (RPN > 3 o % de S < 0.3) | No genera Ã¡cido (NGA) (PNN > 20 o % de S < 0.3)
1179 | JUAN RIVERA CONTRERAS | PLANTA RIVERA | RIVERA | S/I | 2880 | INACTIVO | CUBETA | COQUIMBO | LA HIGUERA | 6749694 | 294713 | 1140 | 183 | 72 | 28 | 731 | 1003 | 16.13 | 4.75 | 2.1 | 1300 | 238000 | 39811.76 | 2940 | 34125 | 41857.14 | 41903.92 | 1859.155 | 6269.355 | 8837.234 | 371.1268 | 0.005 | 0.13 | 5.86 | 239.04 | 5 | JUAN RIVERA CONTRERAS/PLANTA RIVERA/COQUIMBO/LA HIGUERA/RIVERA | 5 | As,Cu,Pb,V,Zn | 1892%,1152.7%,67.2%,40.8%,103.1% | 4.0625 | 104.894 | 100.8315 | 25.82006 | No genera Ã¡cido (NGA) (PN/PA > 3) | No genera Ã¡cido (NGA) (PNN > 20) | No genera Ã¡cido (NGA) (RPN > 3 o % de S < 0.3) | No genera Ã¡cido (NGA) (PNN > 20 o % de S < 0.3)
1177 | JUAN RIVERA CONTRERAS | PLANTA RIVERA | RIVERA | S/I | N/A | INACTIVO | MURO | COQUIMBO | LA HIGUERA | 6749692 | 294735 | 520 | 179 | 79 | 25 | 395 | 231 | 13.64 | 4.81 | 0.5 | 500 | 249200 | 40473.53 | 3120 | 30625 | 40428.57 | 41566.67 | 1549.296 | 8420.968 | 8878.723 | 349.2958 | 0.02 | 0.05 | 5.66 | 10 | 5 | JUAN RIVERA CONTRERAS/PLANTA RIVERA/COQUIMBO/LA HIGUERA/RIVERA | 3 | Cu,V,Zn | 471.4%,37.7%,9.7% | 1.5625 | 101.314 | 99.7515 | 64.84096 | No genera Ã¡cido (NGA) (PN/PA > 3) | No genera Ã¡cido (NGA) (PNN > 20) | No genera Ã¡cido (NGA) (RPN > 3 o % de S < 0.3) | No genera Ã¡cido (NGA) (PNN > 20 o % de S < 0.3)
1178 | JUAN RIVERA CONTRERAS | PLANTA RIVERA | RIVERA | S/I | 2880 | INACTIVO | CUBETA | COQUIMBO | LA HIGUERA | 6749671 | 294722 | 443 | 174 | 72 | 28 | 385 | 135 | 13 | 3.89 | 2.23 | 50 | 237253.3 | 39811.76 | 3120 | 32410 | 46142.86 | 43927.45 | 1704.225 | 6603.226 | 8505.319 | 349.2958 | 0.1 | 0.01 | 6.46 | 10 | 5 | JUAN RIVERA CONTRERAS/PLANTA RIVERA/COQUIMBO/LA HIGUERA/RIVERA | 3 | Cu,V,Zn | 386.8%,33.8%,6.9% | 0.3125 | 115.634 | 115.3215 | 370.0288 | No genera Ã¡cido (NGA) (PN/PA > 3) | No genera Ã¡cido (NGA) (PNN > 20) | No genera Ã¡cido (NGA) (RPN > 3 o % de S < 0.3) | No genera Ã¡cido (NGA) (PNN > 20 o % de S < 0.3)
1024 | M.R.C MINERIA | DON ALDO | ALDO LETTURA | ORO | 9360 | INACTIVO | CUBETA | COQUIMBO | LA HIGUERA | 6749050 | 296060 | 433 | 115 | 79 | 2.5 | 2.5 | 2.5 | 9.52 | 3.92 | 0.5 | 6800 | 90626.67 | 25147.06 | 1200 | 200130 | 8928.571 | 67282.35 | 774.6479 | 5379.032 | 6264.894 | 218.3099 | 2.47 | 0.68 | 1.25 | 10 | 5 | M.R.C MINERIA/DON ALDO/COQUIMBO/LA HIGUERA/ALDO LETTURA | 1 | Cu | 375.8% | 21.25 | 22.375 | 1.125 | 1.052941 | GeneraciÃ³n de Ã¡cido incierto (ID) (1 <= PN/PA <= 3) | GeneraciÃ³n de Ã¡cido incierto (ID) (-20 <= PNN <= 20) | GeneraciÃ³n de Ã¡cido incierto (ID) (1 â‰¤ RPN â‰¤ 3 o 0.3 â‰¤ % de S â‰¤ 1) | GeneraciÃ³n de Ã¡cido incierto (ID) (-20 â‰¤ PNN â‰¤ 20 o 0.3 â‰¤ % de S â‰¤ 1)
1023 | M.R.C MINERIA | DON ALDO | ALDO LETTURA | ORO | 9360 | INACTIVO | CUBETA | COQUIMBO | LA HIGUERA | 6749040 | 296078 | 689 | 151 | 59 | 11 | 2.5 | 68 | 9.24 | 5.53 | 1.71 | 6900 | 176493.3 | 33141.18 | 2400 | 112385 | 17500 | 62139.22 | 1007.042 | 7122.581 | 9003.191 | 283.8028 | 0.8 | 0.69 | 2.45 | 10 | 5 | M.R.C MINERIA/DON ALDO/COQUIMBO/LA HIGUERA/ALDO LETTURA | 2 | Cu,V | 657.1%,16.2% | 21.5625 | 43.855 | 22.2925 | 2.033855 | GeneraciÃ³n de Ã¡cido incierto (ID) (1 <= PN/PA <= 3) | No genera Ã¡cido (NGA) (PNN > 20) | GeneraciÃ³n de Ã¡cido incierto (ID) (1 â‰¤ RPN â‰¤ 3 o 0.3 â‰¤ % de S â‰¤ 1) | No genera Ã¡cido (NGA) (PNN > 20 o % de S < 0.3)
1022 | M.R.C MINERIA | DON ALDO | ALDO LETTURA | ORO | 9360 | INACTIVO | CUBETA | COQUIMBO | LA HIGUERA | 6749032 | 296107 | 615 | 152 | 84 | 10 | 2.5 | 21 | 9.9 | 2.48 | 0.5 | 5500 | 177193.3 | 28323.53 | 1500 | 122325 | 17857.14 | 66607.84 | 929.5775 | 5638.71 | 7758.511 | 283.8028 | 0.08 | 0.55 | 2.5 | 10 | 5 | M.R.C MINERIA/DON ALDO/COQUIMBO/LA HIGUERA/ALDO LETTURA | 2 | Cu,V | 575.8%,16.9% | 17.1875 | 44.75 | 27.5625 | 2.603636 | GeneraciÃ³n de Ã¡cido incierto (ID) (1 <= PN/PA <= 3) | No genera Ã¡cido (NGA) (PNN > 20) | GeneraciÃ³n de Ã¡cido incierto (ID) (1 â‰¤ RPN â‰¤ 3 o 0.3 â‰¤ % de S â‰¤ 1) | No genera Ã¡cido (NGA) (PNN > 20 o % de S < 0.3)
1021 | M.R.C MINERIA | DON ALDO | ALDO LETTURA | ORO | N/A | INACTIVO | MURO | COQUIMBO | LA HIGUERA | 6749015 | 296084 | 1364 | 304 | 88 | 19 | 2.5 | 41 | 10.14 | 5.7 | 2.25 | 5800 | 217560 | 19561.76 | 1500 | 96250 | 40285.71 | 60115.69 | 852.1127 | 4674.194 | 4107.447 | 502.1127 | 0.18 | 0.58 | 5.64 | 10 | 5 | M.R.C MINERIA/DON ALDO/COQUIMBO/LA HIGUERA/ALDO LETTURA | 3 | Cr,Cu,V | 1.1%,1398.9%,133.8% | 18.125 | 100.956 | 82.831 | 5.569986 | No genera Ã¡cido (NGA) (PN/PA > 3) | No genera Ã¡cido (NGA) (PNN > 20) | No genera Ã¡cido (NGA) (RPN > 3 o % de S < 0.3) | No genera Ã¡cido (NGA) (PNN > 20 o % de S < 0.3)
1028 | MOISES GONZALEZ GONZALEZ | PLANTA DON MOISES | DON MOISES 2 | OROCOBRE | N/A | INACTIVO | MURO | COQUIMBO | LA HIGUERA | 6748995 | 298048 | 1071 | 177 | 69 | 11 | 249 | 1073 | 26.01 | 3.18 | 2.48 | 200 | 278413.3 | 40579.41 | 2400 | 26705 | 31642.86 | 31617.65 | 1084.507 | 8940.323 | 10745.74 | 371.1268 | 0.11 | 0.02 | 4.43 | 163.47 | 5 | MOISES GONZALEZ GONZALEZ/PLANTA DON MOISES/COQUIMBO/LA HIGUERA/DON MOISES 2 | 4 | As,Cu,Pb,V | 1262.2%,1076.9%,78.8%,36.2% | 0.625 | 79.297 | 78.672 | 126.8752 | No genera Ã¡cido (NGA) (PN/PA > 3) | No genera Ã¡cido (NGA) (PNN > 20) | No genera Ã¡cido (NGA) (RPN > 3 o % de S < 0.3) | No genera Ã¡cido (NGA) (PNN > 20 o % de S < 0.3)
1026 | MOISES GONZALEZ GONZALEZ | PLANTA DON MOISES | DON MOISES 2 | OROCOBRE | 107182 | INACTIVO | CUBETA | COQUIMBO | LA HIGUERA | 6748983 | 298211 | 158 | 146 | 62 | 17 | 119 | 68 | 2.5 | 6.2 | 0.5 | 50 | 267026.7 | 42300 | 2820 | 24150 | 38571.43 | 39374.51 | 1084.507 | 10720.97 | 9293.617 | 458.4507 | 0.38 | 0.01 | 5.4 | 10 | 5 | MOISES GONZALEZ GONZALEZ/PLANTA DON MOISES/COQUIMBO/LA HIGUERA/DON MOISES 2 | 2 | Cu,V | 73.6%,12.3% | 0.3125 | 96.66 | 96.3475 | 309.312 | No genera Ã¡cido (NGA) (PN/PA > 3) | No genera Ã¡cido (NGA) (PNN > 20) | No genera Ã¡cido (NGA) (RPN > 3 o % de S < 0.3) | No genera Ã¡cido (NGA) (PNN > 20 o % de S < 0.3)
1029 | MOISES GONZALEZ GONZALEZ | PLANTA DON MOISES | DON MOISES 2 | OROCOBRE | 107182 | INACTIVO | CUBETA | COQUIMBO | LA HIGUERA | 6748981 | 298047 | 3304 | 204 | 56 | 8 | 2157 | 1688 | 28.79 | 4.54 | 2.54 | 700 | 265626.7 | 37350 | 2340 | 41895 | 21285.71 | 28835.29 | 1549.296 | 7308.065 | 7841.489 | 371.1268 | 0.08 | 0.07 | 2.98 | 1425.99 | 5 | MOISES GONZALEZ GONZALEZ/PLANTA DON MOISES/COQUIMBO/LA HIGUERA/DON MOISES 2 | 5 | As,Cu,Pb,V,Zn | 11783.2%,3530.8%,181.3%,56.9%,499.2% | 2.1875 | 53.342 | 51.1545 | 24.38491 | No genera Ã¡cido (NGA) (PN/PA > 3) | No genera Ã¡cido (NGA) (PNN > 20) | No genera Ã¡cido (NGA) (RPN > 3 o % de S < 0.3) | No genera Ã¡cido (NGA) (PNN > 20 o % de S < 0.3)
1030 | MOISES GONZALEZ GONZALEZ | PLANTA DON MOISES | DON MOISES 2 | OROCOBRE | 107182 | INACTIVO | CUBETA | COQUIMBO | LA HIGUERA | 6748959 | 298063 | 501 | 172 | 46 | 2.5 | 2.5 | 72 | 9.3 | 1.58 | 3.45 | 2200 | 116200 | 29435.29 | 1920 | 120470 | 29500 | 33472.55 | 14563.38 | 2262.903 | 6845.745 | 196.4789 | 1.08 | 0.22 | 4.13 | 10 | 5 | MOISES GONZALEZ GONZALEZ/PLANTA DON MOISES/COQUIMBO/LA HIGUERA/DON MOISES 2 | 2 | Cu,V | 450.5%,32.3% | 6.875 | 73.927 | 67.052 | 10.75302 | No genera Ã¡cido (NGA) (PN/PA > 3) | No genera Ã¡cido (NGA) (PNN > 20) | No genera Ã¡cido (NGA) (RPN > 3 o % de S < 0.3) | No genera Ã¡cido (NGA) (PNN > 20 o % de S < 0.3)
1027 | MOISES GONZALEZ GONZALEZ | PLANTA DON MOISES | DON MOISES 2 | OROCOBRE | 107182 | INACTIVO | CUBETA | COQUIMBO | LA HIGUERA | 6748934 | 298163 | 5755 | 236 | 54 | 10 | 1550 | 1154 | 18.49 | 3.11 | 2.88 | 2400 | 205846.7 | 41029.41 | 2400 | 59500 | 22857.14 | 40639.22 | 1704.225 | 4822.581 | 9335.106 | 371.1268 | 0.07 | 0.24 | 3.2 | 237.01 | 5 | MOISES GONZALEZ GONZALEZ/PLANTA DON MOISES/COQUIMBO/LA HIGUERA/DON MOISES 2 | 5 | As,Cu,Pb,V,Zn | 1875.1%,6224.2%,92.3%,81.5%,330.6% | 7.5 | 57.28 | 49.78 | 7.637333 | No genera Ã¡cido (NGA) (PN/PA > 3) | No genera Ã¡cido (NGA) (PNN > 20) | No genera Ã¡cido (NGA) (RPN > 3 o % de S < 0.3) | No genera Ã¡cido (NGA) (PNN > 20 o % de S < 0.3)
1031 | MOISES GONZALEZ GONZALEZ | PLANTA DON MOISES | DON MOISES 1 | OROCOBRE | 8460 | INACTIVO | CUBETA | COQUIMBO | LA HIGUERA | 6748889 | 298071 | 3296 | 198 | 62 | 7 | 1319 | 1265 | 26.78 | 6.47 | 4.22 | 4200 | 259606.7 | 33432.35 | 2760 | 51100 | 22214.29 | 25631.37 | 929.5775 | 6343.548 | 7634.043 | 327.4648 | 0.09 | 0.42 | 3.11 | 426.58 | 5 | MOISES GONZALEZ GONZALEZ/PLANTA DON MOISES/COQUIMBO/LA HIGUERA/DON MOISES 1 | 5 | As,Cu,Pb,V,Zn | 3454.8%,3522%,110.8%,52.3%,266.4% | 13.125 | 55.669 | 42.544 | 4.241448 | No genera Ã¡cido (NGA) (PN/PA > 3) | No genera Ã¡cido (NGA) (PNN > 20) | No genera Ã¡cido (NGA) (RPN > 3 o % de S < 0.3) | No genera Ã¡cido (NGA) (PNN > 20 o % de S < 0.3)
76 | COMITÃ‰ DE PIRQUINEROS DE LOS MORROS (EX SILVIO AGUILERA LOPEZ) | LOS MORROS | LOS MORROS | ORO | S/I | ACTIVO | CUBETA | COQUIMBO | LA HIGUERA | 6748195 | 330373 | 4344 | 137 | 96 | 73 | 2499 | 12800 | 19.9 | 19.97 | 20.66 | 2900 | 294606.7 | 23055.88 | 2160 | 38605 | 17071.43 | 16103.92 | 929.5775 | 1632.258 | 7385.106 | 545.7746 | 5.14 | 0.29 | 2.39 | 17387.76 | 24 | COMITÃ‰ DE PIRQUINEROS DE LOS MORROS (EX SILVIO AGUILERA LOPEZ)/LOS MORROS/COQUIMBO/LA HIGUERA/LOS MORROS | 6 | As,Cr,Cu,Pb,V,Zn | 144798%,10.3%,4673.6%,2033.3%,5.4%,594.2% | 9.0625 | 42.781 | 33.7185 | 4.720662 | No genera Ã¡cido (NGA) (PN/PA > 3) | No genera Ã¡cido (NGA) (PNN > 20) | No genera Ã¡cido (NGA) (RPN > 3 o % de S < 0.3) | No genera Ã¡cido (NGA) (PNN > 20 o % de S < 0.3)
74 | ALBERTO MAURICIO FUENTES RIVERA | LAXNAR | EMBALSE DE RELAVE | COBRE | S/I | INACTIVO | CUBETA | COQUIMBO | LA HIGUERA | 6742903 | 331564 | 2135 | 123 | 61 | 75 | 910 | 1847 | 27.55 | 41.7 | 5.2 | 200 | 325640 | 26920.59 | 2340 | 25200 | 19857.14 | 15935.29 | 1007.042 | 4266.129 | 8671.277 | 873.2394 | 0.57 | 0.02 | 2.78 | 1956.08 | 14 | ALBERTO MAURICIO FUENTES RIVERA/LAXNAR/COQUIMBO/LA HIGUERA/EMBALSE DE RELAVE | 5 | As,Cu,Pb,Zn,Ag | 16200.7%,2246.2%,207.8%,152.8%,4.2% | 0.625 | 49.762 | 49.137 | 79.6192 | No genera Ã¡cido (NGA) (PN/PA > 3) | No genera Ã¡cido (NGA) (PNN > 20) | No genera Ã¡cido (NGA) (RPN > 3 o % de S < 0.3) | No genera Ã¡cido (NGA) (PNN > 20 o % de S < 0.3)
1163 | EDUARDO OLIVARES CAÃ‘AS | DOS ESPINOS | DOS ESPINOS 12 | ORO | 39000 | INACTIVO | CUBETA | COQUIMBO | LA HIGUERA | 6741489 | 326524 | 472 | 130 | 74 | 16 | 1278 | 1087 | 9.28 | 4.85 | 1.03 | 1600 | 275660 | 39917.65 | 2340 | 21420 | 34857.14 | 29172.55 | 929.5775 | 10350 | 9086.17 | 349.2958 | 0.07 | 0.16 | 4.88 | 158.36 | 5 | EDUARDO OLIVARES CAÃ‘AS/DOS ESPINOS/COQUIMBO/LA HIGUERA/DOS ESPINOS 12 | 4 | As,Cu,Pb,Zn | 1219.7%,418.7%,81.2%,255% | 5 | 87.352 | 82.352 | 17.4704 | No genera Ã¡cido (NGA) (PN/PA > 3) | No genera Ã¡cido (NGA) (PNN > 20) | No genera Ã¡cido (NGA) (RPN > 3 o % de S < 0.3) | No genera Ã¡cido (NGA) (PNN > 20 o % de S < 0.3)
1139 | CEMIN | PLANTA CHINGOLES | CHINGOLES 123 | COBRE | 264990 | INACTIVO | CUBETA | COQUIMBO | LA HIGUERA | 6740834 | 330084 | 137 | 111 | 33 | 2.5 | 7208 | 1706 | 2.5 | 4.83 | 5.28 | 2800 | 279580 | 29647.06 | 2220 | 36890 | 17642.86 | 38615.69 | 5422.535 | 4154.839 | 12654.26 | 349.2958 | 3.13 | 0.28 | 2.47 | 408.26 | 5 | CEMIN/PLANTA CHINGOLES/COQUIMBO/LA HIGUERA/CHINGOLES 123 | 4 | As,Cu,Pb,Zn | 3302.2%,50.5%,184.3%,1902.2% | 8.75 | 44.213 | 35.463 | 5.052914 | No genera Ã¡cido (NGA) (PN/PA > 3) | No genera Ã¡cido (NGA) (PNN > 20) | No genera Ã¡cido (NGA) (RPN > 3 o % de S < 0.3) | No genera Ã¡cido (NGA) (PNN > 20 o % de S < 0.3)
1160 | CEMIN | PLANTA CHINGOLES | CHINGOLES 123 | COBRE | 264990 | INACTIVO | CUBETA | COQUIMBO | LA HIGUERA | 6740822 | 330171 | 271 | 126 | 49 | 10 | 7090 | 1598 | 6.33 | 6.18 | 1.76 | 5200 | 252793.3 | 33723.53 | 2220 | 39725 | 23428.57 | 45950.98 | 5267.606 | 4266.129 | 10496.81 | 392.9577 | 0.17 | 0.52 | 3.28 | 364.67 | 5 | CEMIN/PLANTA CHINGOLES/COQUIMBO/LA HIGUERA/CHINGOLES 123 | 4 | As,Cu,Pb,Zn | 2938.9%,197.8%,166.3%,1869.4% | 16.25 | 58.712 | 42.462 | 3.613046 | No genera Ã¡cido (NGA) (PN/PA > 3) | No genera Ã¡cido (NGA) (PNN > 20) | No genera Ã¡cido (NGA) (RPN > 3 o % de S < 0.3) | No genera Ã¡cido (NGA) (PNN > 20 o % de S < 0.3)
1161 | CEMIN | PLANTA CHINGOLES | CHINGOLES 123 | COBRE | 264990 | INACTIVO | CUBETA | COQUIMBO | LA HIGUERA | 6740731 | 330082 | 126 | 98 | 45 | 5 | 6090 | 1356 | 2.5 | 5.08 | 1.27 | 50 | 295540 | 27370.59 | 2760 | 33390 | 17500 | 36676.47 | 5112.676 | 3487.097 | 12031.91 | 349.2958 | 0.21 | 0.01 | 2.45 | 265.11 | 5 | CEMIN/PLANTA CHINGOLES/COQUIMBO/LA HIGUERA/CHINGOLES 123 | 4 | As,Cu,Pb,Zn | 2109.2%,38.5%,126%,1591.7% | 0.3125 | 43.855 | 43.5425 | 140.336 | No genera Ã¡cido (NGA) (PN/PA > 3) | No genera Ã¡cido (NGA) (PNN > 20) | No genera Ã¡cido (NGA) (RPN > 3 o % de S < 0.3) | No genera Ã¡cido (NGA) (PNN > 20 o % de S < 0.3)
1138 | CEMIN | PLANTA CHINGOLES | CHINGOLES 123 | COBRE | N/A | INACTIVO | MURO | COQUIMBO | LA HIGUERA | 6740721 | 330733 | 431 | 173 | 77 | 25 | 2800 | 1464 | 11.18 | 4.99 | 4.03 | 50 | 235153.3 | 43385.29 | 3000 | 32515 | 37071.43 | 44264.71 | 2401.408 | 6120.968 | 10206.38 | 327.4648 | 5.4 | 0.01 | 5.19 | 276.82 | 5 | CEMIN/PLANTA CHINGOLES/COQUIMBO/LA HIGUERA/CHINGOLES 123 | 5 | As,Cu,Pb,V,Zn | 2206.8%,373.6%,144%,33.1%,677.8% | 0.3125 | 92.901 | 92.5885 | 297.2832 | No genera Ã¡cido (NGA) (PN/PA > 3) | No genera Ã¡cido (NGA) (PNN > 20) | No genera Ã¡cido (NGA) (RPN > 3 o % de S < 0.3) | No genera Ã¡cido (NGA) (PNN > 20 o % de S < 0.3)
1137 | V. ALDAY | PLANTA LAS BREAS | LAS BREAS | COBREORO | 375 | INACTIVO | CUBETA | COQUIMBO | LA HIGUERA | 6739179 | 340688 | 125 | 212 | 67 | 13 | 226 | 141 | 2.5 | 4.71 | 2.14 | 50 | 267820 | 42829.41 | 4320 | 28245 | 36142.86 | 29678.43 | 1316.901 | 10387.1 | 9252.128 | 414.7887 | 2.75 | 0.01 | 5.06 | 5 | 5 | V. ALDAY/PLANTA LAS BREAS/COQUIMBO/LA HIGUERA/LAS BREAS | 2 | Cu,V | 37.4%,63.1% | 0.3125 | 90.574 | 90.2615 | 289.8368 | No genera Ã¡cido (NGA) (PN/PA > 3) | No genera Ã¡cido (NGA) (PNN > 20) | No genera Ã¡cido (NGA) (RPN > 3 o % de S < 0.3) | No genera Ã¡cido (NGA) (PNN > 20 o % de S < 0.3)
1136 | V. ALDAY | PLANTA LAS BREAS | LAS BREAS | COBREORO | 375 | INACTIVO | CUBETA | COQUIMBO | LA HIGUERA | 6739167 | 340714 | 88 | 419 | 133 | 9 | 284 | 92 | 5.96 | 2.98 | 1.55 | 50 | 248826.7 | 39573.53 | 6780 | 45465 | 43142.86 | 26390.2 | 1781.69 | 10683.87 | 9086.17 | 436.6197 | 4.03 | 0.01 | 6.04 | 5 | 5 | V. ALDAY/PLANTA LAS BREAS/COQUIMBO/LA HIGUERA/LAS BREAS | 2 | Cr,V | 52.9%,222.3% | 0.3125 | 108.116 | 107.8035 | 345.9712 | No genera Ã¡cido (NGA) (PN/PA > 3) | No genera Ã¡cido (NGA) (PNN > 20) | No genera Ã¡cido (NGA) (RPN > 3 o % de S < 0.3) | No genera Ã¡cido (NGA) (PNN > 20 o % de S < 0.3)
1175 | DUEÃ‘O DESCONOCIDO, QUEBRADA AGUA GRANDE. RUTA D 137 | SIN NOMBRE | ACOPIO | COBRE | 900 | ABANDONADO | CUBETA | COQUIMBO | LA HIGUERA | 6736948 | 298884 | 1810 | 214 | 44 | 2.5 | 178 | 110 | 16.28 | 3.55 | 1.76 | 200 | 242900 | 38594.12 | 2100 | 50050 | 25785.71 | 33894.12 | 929.5775 | 5750 | 9584.043 | 371.1268 | 0.21 | 0.02 | 3.61 | 10 | 5 | DUEÃ‘O DESCONOCIDO, QUEBRADA AGUA GRANDE. RUTA D 137/SIN NOMBRE/COQUIMBO/LA HIGUERA/ACOPIO | 2 | Cu,V | 1889%,64.6% | 0.625 | 64.619 | 63.994 | 103.3904 | No genera Ã¡cido (NGA) (PN/PA > 3) | No genera Ã¡cido (NGA) (PNN > 20) | No genera Ã¡cido (NGA) (RPN > 3 o % de S < 0.3) | No genera Ã¡cido (NGA) (PNN > 20 o % de S < 0.3)
1173 | NICOLAS KRIUKOV | TRAPICHE AGUA GRANDE | AGUA GRANDE | ORO | 22500 | INACTIVO | CUBETA | COQUIMBO | LA HIGUERA | 6735470 | 299677 | 2762 | 217 | 42 | 2.5 | 237 | 136 | 22.42 | 4.7 | 1.44 | 9000 | 264553.3 | 29832.35 | 2040 | 58135 | 17285.71 | 21500 | 697.1831 | 7011.29 | 5352.128 | 283.8028 | 0.01 | 0.9 | 2.42 | 10 | 5 | NICOLAS KRIUKOV/TRAPICHE AGUA GRANDE/COQUIMBO/LA HIGUERA/AGUA GRANDE | 2 | Cu,V | 2935.2%,66.9% | 28.125 | 43.318 | 15.193 | 1.540196 | GeneraciÃ³n de Ã¡cido incierto (ID) (1 <= PN/PA <= 3) | GeneraciÃ³n de Ã¡cido incierto (ID) (-20 <= PNN <= 20) | GeneraciÃ³n de Ã¡cido incierto (ID) (1 â‰¤ RPN â‰¤ 3 o 0.3 â‰¤ % de S â‰¤ 1) | GeneraciÃ³n de Ã¡cido incierto (ID) (-20 â‰¤ PNN â‰¤ 20 o 0.3 â‰¤ % de S â‰¤ 1)
1172 | NICOLAS KRIUKOV | TRAPICHE AGUA GRANDE | AGUA GRANDE | ORO | 22500 | INACTIVO | CUBETA | COQUIMBO | LA HIGUERA | 6735442 | 299681 | 895 | 150 | 29 | 2.5 | 208 | 103 | 13.19 | 3.52 | 0.5 | 50 | 298993.3 | 37244.12 | 2040 | 30590 | 11857.14 | 12647.06 | 387.3239 | 18696.77 | 3941.489 | 218.3099 | 0.3 | 0.01 | 1.66 | 10 | 5 | NICOLAS KRIUKOV/TRAPICHE AGUA GRANDE/COQUIMBO/LA HIGUERA/AGUA GRANDE | 2 | Cu,V | 883.5%,15.4% | 0.3125 | 29.714 | 29.4015 | 95.0848 | No genera Ã¡cido (NGA) (PN/PA > 3) | No genera Ã¡cido (NGA) (PNN > 20) | No genera Ã¡cido (NGA) (RPN > 3 o % de S < 0.3) | No genera Ã¡cido (NGA) (PNN > 20 o % de S < 0.3)
1169 | FELIPE CARVAJAL RIVERA | PLANTA AGUA GRANDE | AGUA GRANDE | ORO | 22500 | INACTIVO | CUBETA | COQUIMBO | LA HIGUERA | 6734980 | 299990 | 1621 | 196 | 46 | 2.5 | 128 | 131 | 11.17 | 4.39 | 1.62 | 2600 | 271413.3 | 37614.71 | 1980 | 41720 | 14000 | 32376.47 | 852.1127 | 9237.097 | 6347.872 | 349.2958 | 0.34 | 0.26 | 1.96 | 10 | 5 | FELIPE CARVAJAL RIVERA/PLANTA AGUA GRANDE/COQUIMBO/LA HIGUERA/AGUA GRANDE | 2 | Cu,V | 1681.3%,50.8% | 8.125 | 35.084 | 26.959 | 4.318031 | No genera Ã¡cido (NGA) (PN/PA > 3) | No genera Ã¡cido (NGA) (PNN > 20) | No genera Ã¡cido (NGA) (RPN > 3 o % de S < 0.3) | No genera Ã¡cido (NGA) (PNN > 20 o % de S < 0.3)
1170 | FELIPE CARVAJAL RIVERA | PLANTA AGUA GRANDE | AGUA GRANDE | ORO | 22500 | INACTIVO | CUBETA | COQUIMBO | LA HIGUERA | 6734959 | 299989 | 1569 | 162 | 37 | 2.5 | 59 | 65 | 9.13 | 7.06 | 1.56 | 400 | 281633.3 | 37694.12 | 2100 | 37065 | 12500 | 29341.18 | 697.1831 | 10869.35 | 7094.681 | 349.2958 | 0.21 | 0.04 | 1.75 | 10 | 5 | FELIPE CARVAJAL RIVERA/PLANTA AGUA GRANDE/COQUIMBO/LA HIGUERA/AGUA GRANDE | 2 | Cu,V | 1624.2%,24.6% | 1.25 | 31.325 | 30.075 | 25.06 | No genera Ã¡cido (NGA) (PN/PA > 3) | No genera Ã¡cido (NGA) (PNN > 20) | No genera Ã¡cido (NGA) (RPN > 3 o % de S < 0.3) | No genera Ã¡cido (NGA) (PNN > 20 o % de S < 0.3)
291 | HECTOR GAHONA | PLANTA BLANQUITA | BLANQUITA | COBREORO | 4950 | INACTIVO | CUBETA | COQUIMBO | LA HIGUERA | 6733338 | 285030 | 3599 | 107 | 42 | 155 | 31 | 19 | 27.81 | 4.86 | 7.09 | 50 | 231560 | 13791.18 | 2220 | 35245 | 123714.3 | 57670.59 | 1007.042 | 1558.065 | 829.7872 | 829.5775 | 0.05 | 0.01 | 17.32 | 10 | 13 | HECTOR GAHONA/PLANTA BLANQUITA/COQUIMBO/LA HIGUERA/BLANQUITA | 1 | Cu | 3855% | 0.3125 | 310.028 | 309.7155 | 992.0896 | No genera Ã¡cido (NGA) (PN/PA > 3) | No genera Ã¡cido (NGA) (PNN > 20) | No genera Ã¡cido (NGA) (RPN > 3 o % de S < 0.3) | No genera Ã¡cido (NGA) (PNN > 20 o % de S < 0.3)
290 | HECTOR GAHONA | PLANTA BLANQUITA | BLANQUITA | COBREORO | 4950 | INACTIVO | CUBETA | COQUIMBO | LA HIGUERA | 6733299 | 285047 | 9682 | 127 | 79 | 158 | 29 | 23 | 41.15 | 11.09 | 9.02 | 1900 | 219100 | 18952.94 | 2700 | 49000 | 97000 | 53201.96 | 697.1831 | 1558.065 | 1410.638 | 895.0704 | 0.08 | 0.19 | 13.58 | 10 | 18 | HECTOR GAHONA/PLANTA BLANQUITA/COQUIMBO/LA HIGUERA/BLANQUITA | 2 | Cu,Mo | 10539.6%,2.9% | 5.9375 | 243.082 | 237.1445 | 40.94013 | No genera Ã¡cido (NGA) (PN/PA > 3) | No genera Ã¡cido (NGA) (PNN > 20) | No genera Ã¡cido (NGA) (RPN > 3 o % de S < 0.3) | No genera Ã¡cido (NGA) (PNN > 20 o % de S < 0.3)
289 | JAIME UGARTE L | PLANTA EL MOLLE (EX LOS MOLLES) | EL MOLLE 5 | COBREORO | 127500 | INACTIVO | CUBETA | COQUIMBO | LA HIGUERA | 6732674 | 283784 | 2884 | 136 | 152 | 78 | 60 | 158 | 37.53 | 11.68 | 4.02 | 3400 | 224420 | 19720.59 | 2100 | 100345 | 46571.43 | 32376.47 | 542.2535 | 5008.065 | 1784.043 | 938.7324 | 0.95 | 0.34 | 6.52 | 10 | 50 | JAIME UGARTE L/PLANTA EL MOLLE (EX LOS MOLLES)/COQUIMBO/LA HIGUERA/EL MOLLE 5 | 3 | Cr,Cu,V | 74.7%,3069.2%,4.6% | 10.625 | 116.708 | 106.083 | 10.98428 | No genera Ã¡cido (NGA) (PN/PA > 3) | No genera Ã¡cido (NGA) (PNN > 20) | No genera Ã¡cido (NGA) (RPN > 3 o % de S < 0.3) | No genera Ã¡cido (NGA) (PNN > 20 o % de S < 0.3)
1086 | OSCAR GONZAÂLEZ | PLANTA LA PAJITA | LA PAJITA 4 | ORO | N/A | INACTIVO | MURO | COQUIMBO | LA HIGUERA | 6732582 | 285224 | 3214 | 452 | 85 | 61 | 2.5 | 67 | 91.84 | 4.4 | 2.82 | 10300 | 217373.3 | 29197.06 | 2880 | 72065 | 46142.86 | 50419.61 | 619.7183 | 7122.581 | 2572.34 | 829.5775 | 0.18 | 1.03 | 6.46 | 10 | 29 | OSCAR GONZAÂLEZ/PLANTA LA PAJITA/COQUIMBO/LA HIGUERA/LA PAJITA 4 | 3 | Cu,V,Mo | 3431.9%,247.7%,129.6% | 32.1875 | 115.634 | 83.4465 | 3.592513 | No genera Ã¡cido (NGA) (PN/PA > 3) | No genera Ã¡cido (NGA) (PNN > 20) | No genera Ã¡cido (NGA) (RPN > 3 o % de S < 0.3) | No genera Ã¡cido (NGA) (PNN > 20 o % de S < 0.3)
1087 | OSCAR GONZAÂLEZ | PLANTA LA PAJITA | LA PAJITA 4 | ORO | 25500 | INACTIVO | CUBETA | COQUIMBO | LA HIGUERA | 6732559 | 285231 | 3242 | 457 | 81 | 59 | 2.5 | 38 | 101.25 | 3.93 | 4.68 | 6700 | 215040 | 32267.65 | 2580 | 68775 | 46285.71 | 53960.78 | 542.2535 | 9496.774 | 2198.936 | 611.2676 | 0.03 | 0.67 | 6.48 | 10 | 5 | OSCAR GONZAÂLEZ/PLANTA LA PAJITA/COQUIMBO/LA HIGUERA/LA PAJITA 4 | 3 | Cu,V,Mo | 3462.6%,251.5%,153.1% | 20.9375 | 115.992 | 95.0545 | 5.539916 | No genera Ã¡cido (NGA) (PN/PA > 3) | No genera Ã¡cido (NGA) (PNN > 20) | No genera Ã¡cido (NGA) (RPN > 3 o % de S < 0.3) | No genera Ã¡cido (NGA) (PNN > 20 o % de S < 0.3)
1088 | OSCAR GONZAÂLEZ | PLANTA LA PAJITA | LA PAJITA 4 | ORO | 25500 | INACTIVO | CUBETA | COQUIMBO | LA HIGUERA | 6732550 | 285217 | 1575 | 426 | 83 | 33 | 10 | 104 | 46.45 | 3.78 | 1.69 | 4700 | 206360 | 35602.94 | 2220 | 77140 | 41214.29 | 48901.96 | 1161.972 | 7530.645 | 4895.745 | 436.6197 | 0.05 | 0.47 | 5.77 | 10 | 5 | OSCAR GONZAÂLEZ/PLANTA LA PAJITA/COQUIMBO/LA HIGUERA/LA PAJITA 4 | 3 | Cu,V,Mo | 1630.8%,227.7%,16.1% | 14.6875 | 103.283 | 88.5955 | 7.032034 | No genera Ã¡cido (NGA) (PN/PA > 3) | No genera Ã¡cido (NGA) (PNN > 20) | No genera Ã¡cido (NGA) (RPN > 3 o % de S < 0.3) | No genera Ã¡cido (NGA) (PNN > 20 o % de S < 0.3)
1089 | OSCAR GONZAÂLEZ | PLANTA LA PAJITA | LA PAJITA 4 | ORO | 25500 | INACTIVO | CUBETA | COQUIMBO | LA HIGUERA | 6732547 | 285213 | 1462 | 451 | 86 | 39 | 2.5 | 114 | 32.16 | 5.36 | 3.08 | 4700 | 220873.3 | 30626.47 | 2820 | 62720 | 64214.29 | 56911.76 | 774.6479 | 7641.935 | 1991.489 | 349.2958 | 0.04 | 0.47 | 8.99 | 10 | 5 | OSCAR GONZAÂLEZ/PLANTA LA PAJITA/COQUIMBO/LA HIGUERA/LA PAJITA 4 | 2 | Cu,V | 1506.6%,246.9% | 14.6875 | 160.921 | 146.2335 | 10.95632 | No genera Ã¡cido (NGA) (PN/PA > 3) | No genera Ã¡cido (NGA) (PNN > 20) | No genera Ã¡cido (NGA) (RPN > 3 o % de S < 0.3) | No genera Ã¡cido (NGA) (PNN > 20 o % de S < 0.3)
285 | JAIME UGARTE L | PLANTA EL MOLLE (EX LOS MOLLES) | EL MOLLE 2 | COBREORO | 240000 | INACTIVO | CUBETA | COQUIMBO | LA HIGUERA | 6732521 | 283843 | 2214 | 150 | 154 | 99 | 30 | 27 | 52.22 | 19.1 | 8.81 | 8100 | 182700 | 23055.88 | 2520 | 90090 | 65285.71 | 49492.16 | 697.1831 | 10127.42 | 829.7872 | 1222.535 | 0.54 | 0.81 | 9.14 | 10 | 38 | JAIME UGARTE L/PLANTA EL MOLLE (EX LOS MOLLES)/COQUIMBO/LA HIGUERA/EL MOLLE 2 | 4 | Cr,Cu,V,Mo | 77%,2333%,15.4%,30.5% | 25.3125 | 163.606 | 138.2935 | 6.463447 | No genera Ã¡cido (NGA) (PN/PA > 3) | No genera Ã¡cido (NGA) (PNN > 20) | No genera Ã¡cido (NGA) (RPN > 3 o % de S < 0.3) | No genera Ã¡cido (NGA) (PNN > 20 o % de S < 0.3)
286 | JAIME UGARTE L | PLANTA EL MOLLE (EX LOS MOLLES) | EL MOLLE 3 | COBREORO | 120000 | INACTIVO | CUBETA | COQUIMBO | LA HIGUERA | 6732485 | 283868 | 1868 | 161 | 137 | 84 | 96 | 258 | 29.88 | 11.15 | 7.49 | 7100 | 181766.7 | 25279.41 | 2400 | 85015 | 74357.14 | 42915.69 | 1859.155 | 6640.323 | 4688.298 | 1091.549 | 0.22 | 0.71 | 10.41 | 92.12 | 37 | JAIME UGARTE L/PLANTA EL MOLLE (EX LOS MOLLES)/COQUIMBO/LA HIGUERA/EL MOLLE 3 | 4 | As,Cr,Cu,V | 667.7%,57.5%,1952.7%,23.8% | 22.1875 | 186.339 | 164.1515 | 8.398377 | No genera Ã¡cido (NGA) (PN/PA > 3) | No genera Ã¡cido (NGA) (PNN > 20) | No genera Ã¡cido (NGA) (RPN > 3 o % de S < 0.3) | No genera Ã¡cido (NGA) (PNN > 20 o % de S < 0.3)
287 | JAIME UGARTE L | PLANTA EL MOLLE (EX LOS MOLLES) | EL MOLLE 1 | COBREORO | 390000 | INACTIVO | CUBETA | COQUIMBO | LA HIGUERA | 6732426 | 283941 | 2462 | 123 | 125 | 84 | 54 | 228 | 50.18 | 10.09 | 5.44 | 9100 | 226566.7 | 19111.76 | 2040 | 74480 | 62357.14 | 44939.22 | 929.5775 | 4748.387 | 1618.085 | 1178.873 | 1.87 | 0.91 | 8.73 | 109.49 | 33 | JAIME UGARTE L/PLANTA EL MOLLE (EX LOS MOLLES)/COQUIMBO/LA HIGUERA/EL MOLLE 1 | 4 | As,Cr,Cu,Mo | 812.4%,43.7%,2605.5%,25.4% | 28.4375 | 156.267 | 127.8295 | 5.495103 | No genera Ã¡cido (NGA) (PN/PA > 3) | No genera Ã¡cido (NGA) (PNN > 20) | No genera Ã¡cido (NGA) (RPN > 3 o % de S < 0.3) | No genera Ã¡cido (NGA) (PNN > 20 o % de S < 0.3)
288 | JAIME UGARTE L | PLANTA EL MOLLE (EX LOS MOLLES) | EL MOLLE 4 | COBREORO | 30000 | INACTIVO | CUBETA | COQUIMBO | LA HIGUERA | 6732326 | 283825 | 1853 | 169 | 224 | 82 | 197 | 1007 | 31.38 | 12.88 | 7.83 | 5100 | 192733.3 | 19455.88 | 2100 | 104405 | 65571.43 | 43927.45 | 774.6479 | 3301.613 | 1867.021 | 1397.183 | 0.25 | 0.51 | 9.18 | 1051.72 | 40 | JAIME UGARTE L/PLANTA EL MOLLE (EX LOS MOLLES)/COQUIMBO/LA HIGUERA/EL MOLLE 4 | 5 | As,Cr,Cu,Pb,V | 8664.3%,157.5%,1936.3%,67.8%,30% | 15.9375 | 164.322 | 148.3845 | 10.3104 | No genera Ã¡cido (NGA) (PN/PA > 3) | No genera Ã¡cido (NGA) (PNN > 20) | No genera Ã¡cido (NGA) (RPN > 3 o % de S < 0.3) | No genera Ã¡cido (NGA) (PNN > 20 o % de S < 0.3)
850 | ENRIQUE ROJAS AREYUNA | PLANTA LOS YALES | LOS YALES | ORO | 725 | INACTIVO | CUBETA | COQUIMBO | LA SERENA | 6718340 | 293588 | 2644 | 145 | 128 | 65 | 320 | 1166 | 20.77 | 2.47 | 4.39 | 600 | 271693.3 | 23585.29 | 3060 | 69860 | 19500 | 11213.73 | 464.7887 | 5082.258 | 4978.723 | 349.2958 | 9.15 | 0.06 | 2.73 | 207.16 | 32 | ENRIQUE ROJAS AREYUNA/PLANTA LOS YALES/COQUIMBO/LA SERENA/LOS YALES | 5 | As,Cr,Cu,Pb,V | 1626.3%,47.1%,2805.5%,94.3%,11.5% | 1.875 | 48.867 | 46.992 | 26.0624 | No genera Ã¡cido (NGA) (PN/PA > 3) | No genera Ã¡cido (NGA) (PNN > 20) | No genera Ã¡cido (NGA) (RPN > 3 o % de S < 0.3) | No genera Ã¡cido (NGA) (PNN > 20 o % de S < 0.3)
851 | ENRIQUE ROJAS AREYUNA | PLANTA LOS YALES | LOS YALES | ORO | 725 | INACTIVO | CUBETA | COQUIMBO | LA SERENA | 6718340 | 293586 | 2418 | 145 | 124 | 66 | 289 | 1204 | 22.65 | 0.5 | 2.54 | 100 | 278833.3 | 22791.18 | 3060 | 68040 | 17928.57 | 10117.65 | 387.3239 | 4859.677 | 4854.255 | 349.2958 | 5.58 | 0.01 | 2.51 | 191.42 | 33 | ENRIQUE ROJAS AREYUNA/PLANTA LOS YALES/COQUIMBO/LA SERENA/LOS YALES | 5 | As,Cr,Cu,Pb,V | 1495.2%,42.5%,2557.1%,100.7%,11.5% | 0.3125 | 44.929 | 44.6165 | 143.7728 | No genera Ã¡cido (NGA) (PN/PA > 3) | No genera Ã¡cido (NGA) (PNN > 20) | No genera Ã¡cido (NGA) (RPN > 3 o % de S < 0.3) | No genera Ã¡cido (NGA) (PNN > 20 o % de S < 0.3)
981 | S.C. UBIN | DAIRE | ESMERALDA | ORO | S/I | INACTIVO | CUBETA | COQUIMBO | LA SERENA | 6711393 | 322433 | 96 | 80 | 22 | 5 | 907 | 1101 | 5.22 | 9.79 | 7.39 | 200 | 304640 | 33088.24 | 2340 | 15715 | 29214.29 | 22849.02 | 2014.085 | 3598.387 | 10372.34 | 152.8169 | 0.04 | 0.02 | 4.09 | 377.87 | 14 | S.C. UBIN/DAIRE/COQUIMBO/LA SERENA/ESMERALDA | 4 | As,Cu,Pb,Zn | 3048.9%,5.5%,83.5%,151.9% | 0.625 | 73.211 | 72.586 | 117.1376 | No genera Ã¡cido (NGA) (PN/PA > 3) | No genera Ã¡cido (NGA) (PNN > 20) | No genera Ã¡cido (NGA) (RPN > 3 o % de S < 0.3) | No genera Ã¡cido (NGA) (PNN > 20 o % de S < 0.3)
979 | S.C. UBIN | DAIRE | ESMERALDA | ORO | S/I | INACTIVO | CUBETA | COQUIMBO | LA SERENA | 6711343 | 322419 | 158 | 64 | 15 | 2.5 | 3011 | 1446 | 8.15 | 7.66 | 3.03 | 3900 | 297920 | 30335.29 | 1920 | 14420 | 44214.29 | 18717.65 | 3021.127 | 1817.742 | 14645.74 | 240.1408 | 0.03 | 0.39 | 6.19 | 1112.15 | 22 | S.C. UBIN/DAIRE/COQUIMBO/LA SERENA/ESMERALDA | 4 | As,Cu,Pb,Zn | 9167.9%,73.6%,141%,736.4% | 12.1875 | 110.801 | 98.6135 | 9.091364 | No genera Ã¡cido (NGA) (PN/PA > 3) | No genera Ã¡cido (NGA) (PNN > 20) | No genera Ã¡cido (NGA) (RPN > 3 o % de S < 0.3) | No genera Ã¡cido (NGA) (PNN > 20 o % de S < 0.3)
980 | S.C. UBIN | DAIRE | ESMERALDA | ORO | S/I | INACTIVO | CUBETA | COQUIMBO | LA SERENA | 6711271 | 322429 | 107 | 55 | 13 | 2.5 | 1649 | 1226 | 2.5 | 5.07 | 8.09 | 2500 | 328113.3 | 24935.29 | 1740 | 11725 | 36214.29 | 15598.04 | 1936.62 | 853.2258 | 13027.66 | 196.4789 | 0.02 | 0.25 | 5.07 | 624.25 | 29 | S.C. UBIN/DAIRE/COQUIMBO/LA SERENA/ESMERALDA | 4 | As,Cu,Pb,Zn | 5102.1%,17.6%,104.3%,358.1% | 7.8125 | 90.753 | 82.9405 | 11.616384 | No genera Ã¡cido (NGA) (PN/PA > 3) | No genera Ã¡cido (NGA) (PNN > 20) | No genera Ã¡cido (NGA) (RPN > 3 o % de S < 0.3) | No genera Ã¡cido (NGA) (PNN > 20 o % de S < 0.3)
104 | CIA. MINERA DEL PACIFICO | EL ROMERAL | EL ROMERAL | HIERRO | 11550000 | INACTIVO | CUBETA | COQUIMBO | LA SERENA | 6709755 | 284869 | 463 | 219 | 169 | 89 | 35 | 19 | 8.09 | 1.82 | 3.19 | 2300 | 191660 | 25676.47 | 4680 | 70980 | 75928.57 | 75123.53 | 1239.437 | 6269.355 | 2364.894 | 3623.944 | 0.005 | 0.23 | 10.63 | 10 | 29 | CIA. MINERA DEL PACIFICO/EL ROMERAL/COQUIMBO/LA SERENA/EL ROMERAL | 3 | Cr,Cu,V | 94.3%,408.8%,68.5% | 7.1875 | 190.277 | 183.0895 | 26.47332 | No genera Ã¡cido (NGA) (PN/PA > 3) | No genera Ã¡cido (NGA) (PNN > 20) | No genera Ã¡cido (NGA) (RPN > 3 o % de S < 0.3) | No genera Ã¡cido (NGA) (PNN > 20 o % de S < 0.3)
117 | CIA. MINERA DEL PACIFICO | EL ROMERAL | EL TRIGO | HIERRO | 44000000 | ACTIVO | CUBETA | COQUIMBO | LA SERENA | 6705256 | 284133 | 583 | 151 | 132 | 83 | 32 | 14 | 8.32 | 7.72 | 7.67 | 5600 | 206126.7 | 29752.94 | 3420 | 58800 | 61785.71 | 69305.88 | 852.1127 | 10127.42 | 2655.319 | 3776.761 | 0.005 | 0.56 | 8.65 | 10 | 28 | CIA. MINERA DEL PACIFICO/EL ROMERAL/COQUIMBO/LA SERENA/EL TRIGO | 3 | Cr,Cu,V | 51.7%,540.7%,16.2% | 17.5 | 154.835 | 137.335 | 8.847714 | No genera Ã¡cido (NGA) (PN/PA > 3) | No genera Ã¡cido (NGA) (PNN > 20) | No genera Ã¡cido (NGA) (RPN > 3 o % de S < 0.3) | No genera Ã¡cido (NGA) (PNN > 20 o % de S < 0.3)
827 | ELQUI SOL YESOS | PLANTA ITAMAR | ITAMAR | ORO | 51565 | INACTIVO | CUBETA | COQUIMBO | LA SERENA | 6696527 | 294807 | 5325 | 157 | 81 | 68 | 73 | 77 | 16.18 | 33.51 | 3.27 | 700 | 224746.7 | 38329.41 | 3720 | 49700 | 21071.43 | 29594.12 | 929.5775 | 17509.68 | 3734.043 | 305.6338 | 1.14 | 0.07 | 2.95 | 10 | 25 | ELQUI SOL YESOS/PLANTA ITAMAR/COQUIMBO/LA SERENA/ITAMAR | 2 | Cu,V | 5751.6%,20.8% | 2.1875 | 52.805 | 50.6175 | 24.13943 | No genera Ã¡cido (NGA) (PN/PA > 3) | No genera Ã¡cido (NGA) (PNN > 20) | No genera Ã¡cido (NGA) (RPN > 3 o % de S < 0.3) | No genera Ã¡cido (NGA) (PNN > 20 o % de S < 0.3)
828 | ELQUI SOL YESOS | PLANTA ITAMAR | ITAMAR | ORO | 51565 | INACTIVO | CUBETA | COQUIMBO | LA SERENA | 6696494 | 294814 | 4244 | 148 | 70 | 68 | 87 | 153 | 26.9 | 24.96 | 4.17 | 50 | 243506.7 | 35364.71 | 3420 | 50120 | 17571.43 | 19898.04 | 619.7183 | 11500 | 5642.553 | 436.6197 | 3.58 | 0.01 | 2.46 | 10 | 27 | ELQUI SOL YESOS/PLANTA ITAMAR/COQUIMBO/LA SERENA/ITAMAR | 2 | Cu,V | 4563.7%,13.8% | 0.3125 | 44.034 | 43.7215 | 140.9088 | No genera Ã¡cido (NGA) (PN/PA > 3) | No genera Ã¡cido (NGA) (PNN > 20) | No genera Ã¡cido (NGA) (RPN > 3 o % de S < 0.3) | No genera Ã¡cido (NGA) (PNN > 20 o % de S < 0.3)
826 | ELQUI SOL YESOS | PLANTA ITAMAR | ITAMAR | ORO | N/A | INACTIVO | MURO | COQUIMBO | LA SERENA | 6696483 | 294841 | 6442 | 158 | 73 | 74 | 95 | 211 | 47.03 | 13.73 | 5.17 | 50 | 235480 | 39123.53 | 3840 | 48195 | 33500 | 23017.65 | 929.5775 | 11017.74 | 7551.064 | 458.4507 | 3.13 | 0.01 | 4.69 | 10 | 30 | ELQUI SOL YESOS/PLANTA ITAMAR/COQUIMBO/LA SERENA/ITAMAR | 3 | Cu,V,Mo | 6979.1%,21.5%,17.6% | 0.3125 | 83.951 | 83.6385 | 268.6432 | No genera Ã¡cido (NGA) (PN/PA > 3) | No genera Ã¡cido (NGA) (PNN > 20) | No genera Ã¡cido (NGA) (RPN > 3 o % de S < 0.3) | No genera Ã¡cido (NGA) (PNN > 20 o % de S < 0.3)
829 | ELQUI SOL YESOS | PLANTA ITAMAR | ITAMAR | ORO | 51565 | INACTIVO | CUBETA | COQUIMBO | LA SERENA | 6696456 | 294803 | 6164 | 145 | 83 | 77 | 72 | 85 | 25.46 | 31.99 | 3.49 | 400 | 191520 | 39758.82 | 3480 | 50155 | 39285.71 | 34568.63 | 1007.042 | 10016.13 | 6887.234 | 371.1268 | 4.6 | 0.04 | 5.5 | 10 | 32 | ELQUI SOL YESOS/PLANTA ITAMAR/COQUIMBO/LA SERENA/ITAMAR | 2 | Cu,V | 6673.6%,11.5% | 1.25 | 98.45 | 97.2 | 78.76 | No genera Ã¡cido (NGA) (PN/PA > 3) | No genera Ã¡cido (NGA) (PNN > 20) | No genera Ã¡cido (NGA) (RPN > 3 o % de S < 0.3) | No genera Ã¡cido (NGA) (PNN > 20 o % de S < 0.3)
842 | MINERA CONDOR S.A | PLANTA LAMBERT | LAMBERT 3 | ORO | 27540 | INACTIVO | CUBETA | COQUIMBO | LA SERENA | 6696377 | 295008 | 3384 | 144 | 39 | 71 | 40 | 10 | 2.5 | 27.99 | 2.54 | 5700 | 250320 | 41823.53 | 3420 | 28105 | 18500 | 40807.84 | 697.1831 | 23370.97 | 1659.574 | 240.1408 | 0.005 | 0.57 | 2.59 | 10 | 16 | MINERA CONDOR S.A/PLANTA LAMBERT/COQUIMBO/LA SERENA/LAMBERT 3 | 2 | Cu,V | 3618.7%,10.8% | 17.8125 | 46.361 | 28.5485 | 2.602723 | GeneraciÃ³n de Ã¡cido incierto (ID) (1 <= PN/PA <= 3) | No genera Ã¡cido (NGA) (PNN > 20) | GeneraciÃ³n de Ã¡cido incierto (ID) (1 â‰¤ RPN â‰¤ 3 o 0.3 â‰¤ % de S â‰¤ 1) | No genera Ã¡cido (NGA) (PNN > 20 o % de S < 0.3)
843 | MINERA CONDOR S.A | PLANTA LAMBERT | LAMBERT 3 | ORO | 27540 | INACTIVO | CUBETA | COQUIMBO | LA SERENA | 6696364 | 294999 | 4937 | 148 | 35 | 70 | 42 | 10 | 2.5 | 35.52 | 4.1 | 5300 | 234546.7 | 41955.88 | 3600 | 29960 | 23071.43 | 45529.41 | 774.6479 | 22740.32 | 1535.106 | 261.9718 | 0.005 | 0.53 | 3.23 | 10 | 16 | MINERA CONDOR S.A/PLANTA LAMBERT/COQUIMBO/LA SERENA/LAMBERT 3 | 2 | Cu,V | 5325.3%,13.8% | 16.5625 | 57.817 | 41.2545 | 3.490838 | No genera Ã¡cido (NGA) (PN/PA > 3) | No genera Ã¡cido (NGA) (PNN > 20) | No genera Ã¡cido (NGA) (RPN > 3 o % de S < 0.3) | No genera Ã¡cido (NGA) (PNN > 20 o % de S < 0.3)
844 | MINERA CONDOR S.A | PLANTA LAMBERT | LAMBERT 3 | ORO | 27540 | INACTIVO | CUBETA | COQUIMBO | LA SERENA | 6696360 | 295009 | 3144 | 161 | 45 | 68 | 50 | 21 | 5.38 | 19.47 | 2.35 | 4900 | 225726.7 | 42405.88 | 4020 | 33705 | 26142.86 | 50756.86 | 852.1127 | 22332.26 | 1452.128 | 283.8028 | 0.02 | 0.49 | 3.66 | 10 | 18 | MINERA CONDOR S.A/PLANTA LAMBERT/COQUIMBO/LA SERENA/LAMBERT 3 | 2 | Cu,V | 3354.9%,23.8% | 15.3125 | 65.514 | 50.2015 | 4.278465 | No genera Ã¡cido (NGA) (PN/PA > 3) | No genera Ã¡cido (NGA) (PNN > 20) | No genera Ã¡cido (NGA) (RPN > 3 o % de S < 0.3) | No genera Ã¡cido (NGA) (PNN > 20 o % de S < 0.3)
838 | MINERA CONDOR S.A | PLANTA LAMBERT | LAMBERT 2 | ORO | 92556 | INACTIVO | CUBETA | COQUIMBO | LA SERENA | 6696359 | 294968 | 3154 | 157 | 37 | 70 | 48 | 14 | 5.56 | 18.05 | 3.31 | 2600 | 231653.3 | 42750 | 3960 | 32340 | 26714.29 | 42915.69 | 852.1127 | 21627.42 | 2696.809 | 261.9718 | 0.23 | 0.26 | 3.74 | 10 | 17 | MINERA CONDOR S.A/PLANTA LAMBERT/COQUIMBO/LA SERENA/LAMBERT 2 | 2 | Cu,V | 3365.9%,20.8% | 8.125 | 66.946 | 58.821 | 8.239508 | No genera Ã¡cido (NGA) (PN/PA > 3) | No genera Ã¡cido (NGA) (PNN > 20) | No genera Ã¡cido (NGA) (RPN > 3 o % de S < 0.3) | No genera Ã¡cido (NGA) (PNN > 20 o % de S < 0.3)
839 | MINERA CONDOR S.A | PLANTA LAMBERT | LAMBERT 2 | ORO | 92556 | INACTIVO | CUBETA | COQUIMBO | LA SERENA | 6696359 | 294950 | 5950 | 156 | 42 | 71 | 52 | 18 | 6.38 | 19.84 | 1.71 | 3400 | 234640 | 41029.41 | 3840 | 31220 | 22000 | 36929.41 | 852.1127 | 20700 | 4148.936 | 305.6338 | 0.03 | 0.34 | 3.08 | 10 | 16 | MINERA CONDOR S.A/PLANTA LAMBERT/COQUIMBO/LA SERENA/LAMBERT 2 | 2 | Cu,V | 6438.5%,20% | 10.625 | 55.132 | 44.507 | 5.188894 | No genera Ã¡cido (NGA) (PN/PA > 3) | No genera Ã¡cido (NGA) (PNN > 20) | No genera Ã¡cido (NGA) (RPN > 3 o % de S < 0.3) | No genera Ã¡cido (NGA) (PNN > 20 o % de S < 0.3)
841 | MINERA CONDOR S.A | PLANTA LAMBERT | LAMBERT 3 | ORO | N/A | INACTIVO | MURO | COQUIMBO | LA SERENA | 6696358 | 295007 | 4225 | 161 | 66 | 76 | 154 | 327 | 15.17 | 25.79 | 1.95 | 1100 | 233426.7 | 39494.12 | 4020 | 37205 | 30571.43 | 28582.35 | 852.1127 | 15209.68 | 5061.702 | 327.4648 | 2.94 | 0.11 | 4.28 | 149.43 | 24 | MINERA CONDOR S.A/PLANTA LAMBERT/COQUIMBO/LA SERENA/LAMBERT 3 | 3 | As,Cu,V | 1145.2%,4542.9%,23.8% | 3.4375 | 76.612 | 73.1745 | 22.28713 | No genera Ã¡cido (NGA) (PN/PA > 3) | No genera Ã¡cido (NGA) (PNN > 20) | No genera Ã¡cido (NGA) (RPN > 3 o % de S < 0.3) | No genera Ã¡cido (NGA) (PNN > 20 o % de S < 0.3)
847 | MINERA CONDOR S.A | PLANTA LAMBERT | LAMBERT 1 | ORO | 14400 | INACTIVO | CUBETA | COQUIMBO | LA SERENA | 6696347 | 295003 | 3434 | 158 | 53 | 71 | 47 | 27 | 10.97 | 1.86 | 1.77 | 2000 | 243460 | 43279.41 | 3900 | 33460 | 31928.57 | 38109.8 | 929.5775 | 19846.77 | 3609.574 | 283.8028 | 1.07 | 0.2 | 4.47 | 10 | 18 | MINERA CONDOR S.A/PLANTA LAMBERT/COQUIMBO/LA SERENA/LAMBERT 1 | 2 | Cu,V | 3673.6%,21.5% | 6.25 | 80.013 | 73.763 | 12.80208 | No genera Ã¡cido (NGA) (PN/PA > 3) | No genera Ã¡cido (NGA) (PNN > 20) | No genera Ã¡cido (NGA) (RPN > 3 o % de S < 0.3) | No genera Ã¡cido (NGA) (PNN > 20 o % de S < 0.3)
848 | MINERA CONDOR S.A | PLANTA LAMBERT | LAMBERT 1 | ORO | 14400 | INACTIVO | CUBETA | COQUIMBO | LA SERENA | 6696338 | 295225 | 3353 | 157 | 51 | 70 | 54 | 17 | 6.07 | 1.13 | 1.05 | 3300 | 240426.7 | 42697.06 | 3960 | 33320 | 26357.14 | 49492.16 | 1084.507 | 19698.39 | 3651.064 | 283.8028 | 0.49 | 0.33 | 3.69 | 10 | 17 | MINERA CONDOR S.A/PLANTA LAMBERT/COQUIMBO/LA SERENA/LAMBERT 1 | 2 | Cu,V | 3584.6%,20.8% | 10.3125 | 66.051 | 55.7385 | 6.404945 | No genera Ã¡cido (NGA) (PN/PA > 3) | No genera Ã¡cido (NGA) (PNN > 20) | No genera Ã¡cido (NGA) (RPN > 3 o % de S < 0.3) | No genera Ã¡cido (NGA) (PNN > 20 o % de S < 0.3)
837 | MINERA CONDOR S.A | PLANTA LAMBERT | LAMBERT 2 | ORO | 92556 | INACTIVO | CUBETA | COQUIMBO | LA SERENA | 6696335 | 294959 | 2863 | 162 | 46 | 68 | 52 | 15 | 6.62 | 35.22 | 2.18 | 3900 | 217980 | 42882.35 | 4080 | 36365 | 28500 | 58682.35 | 1007.042 | 19698.39 | 2240.426 | 305.6338 | 0.005 | 0.39 | 3.99 | 10 | 18 | MINERA CONDOR S.A/PLANTA LAMBERT/COQUIMBO/LA SERENA/LAMBERT 2 | 2 | Cu,V | 3046.2%,24.6% | 12.1875 | 71.421 | 59.2335 | 5.860185 | No genera Ã¡cido (NGA) (PN/PA > 3) | No genera Ã¡cido (NGA) (PNN > 20) | No genera Ã¡cido (NGA) (RPN > 3 o % de S < 0.3) | No genera Ã¡cido (NGA) (PNN > 20 o % de S < 0.3)
849 | MINERA CONDOR S.A | PLANTA LAMBERT | LAMBERT 1 | ORO | 14400 | INACTIVO | CUBETA | COQUIMBO | LA SERENA | 6696331 | 294997 | 4467 | 152 | 41 | 72 | 74 | 207 | 27.18 | 2.63 | 4.13 | 700 | 240240 | 42511.76 | 3900 | 34265 | 36357.14 | 29341.18 | 929.5775 | 19587.1 | 4439.362 | 261.9718 | 1.21 | 0.07 | 5.09 | 10 | 19 | MINERA CONDOR S.A/PLANTA LAMBERT/COQUIMBO/LA SERENA/LAMBERT 1 | 2 | Cu,V | 4808.8%,16.9% | 2.1875 | 91.111 | 88.9235 | 41.65074 | No genera Ã¡cido (NGA) (PN/PA > 3) | No genera Ã¡cido (NGA) (PNN > 20) | No genera Ã¡cido (NGA) (RPN > 3 o % de S < 0.3) | No genera Ã¡cido (NGA) (PNN > 20 o % de S < 0.3)
836 | MINERA CONDOR S.A | PLANTA LAMBERT | LAMBERT 2 | ORO | N/A | INACTIVO | MURO | COQUIMBO | LA SERENA | 6696322 | 294946 | 3995 | 156 | 51 | 72 | 46 | 37 | 10.45 | 36.02 | 2.84 | 2100 | 235946.7 | 42829.41 | 3840 | 32865 | 23000 | 35496.08 | 697.1831 | 21812.9 | 3526.596 | 283.8028 | 0.81 | 0.21 | 3.22 | 10 | 18 | MINERA CONDOR S.A/PLANTA LAMBERT/COQUIMBO/LA SERENA/LAMBERT 2 | 2 | Cu,V | 4290.1%,20% | 6.5625 | 57.638 | 51.0755 | 8.782933 | No genera Ã¡cido (NGA) (PN/PA > 3) | No genera Ã¡cido (NGA) (PNN > 20) | No genera Ã¡cido (NGA) (RPN > 3 o % de S < 0.3) | No genera Ã¡cido (NGA) (PNN > 20 o % de S < 0.3)
846 | MINERA CONDOR S.A | PLANTA LAMBERT | LAMBERT 1 | ORO | N/A | INACTIVO | MURO | COQUIMBO | LA SERENA | 6696319 | 295000 | 5996 | 186 | 104 | 75 | 129 | 1075 | 57.01 | 31.85 | 3.79 | 1800 | 165386.7 | 39547.06 | 3780 | 50120 | 37714.29 | 38109.8 | 1084.507 | 12316.13 | 6430.851 | 371.1268 | 2.95 | 0.18 | 5.28 | 147.95 | 31 | MINERA CONDOR S.A/PLANTA LAMBERT/COQUIMBO/LA SERENA/LAMBERT 1 | 6 | As,Cr,Cu,Pb,V,Mo | 1132.9%,19.5%,6489%,79.2%,43.1%,42.5% | 5.625 | 94.512 | 88.887 | 16.80213 | No genera Ã¡cido (NGA) (PN/PA > 3) | No genera Ã¡cido (NGA) (PNN > 20) | No genera Ã¡cido (NGA) (RPN > 3 o % de S < 0.3) | No genera Ã¡cido (NGA) (PNN > 20 o % de S < 0.3)
834 | SOC. JUAN CONTRERAS Y OTROS | PLANTA SANTA ELENA | SANTA ELENA | COBRE | 17913 | INACTIVO | CUBETA | COQUIMBO | LA SERENA | 6696282 | 294860 | 3820 | 144 | 33 | 70 | 38 | 8 | 2.5 | 39.58 | 0.5 | 2800 | 242200 | 42432.35 | 3540 | 28490 | 23500 | 40301.96 | 619.7183 | 23074.19 | 2032.979 | 240.1408 | 0.005 | 0.28 | 3.29 | 10 | 16 | SOC. JUAN CONTRERAS Y OTROS/PLANTA SANTA ELENA/COQUIMBO/LA SERENA/SANTA ELENA | 2 | Cu,V | 4097.8%,10.8% | 8.75 | 58.891 | 50.141 | 6.7304 | No genera Ã¡cido (NGA) (PN/PA > 3) | No genera Ã¡cido (NGA) (PNN > 20) | No genera Ã¡cido (NGA) (RPN > 3 o % de S < 0.3) | No genera Ã¡cido (NGA) (PNN > 20 o % de S < 0.3)
832 | SOC. JUAN CONTRERAS Y OTROS | PLANTA SANTA ELENA | SANTA ELENA | COBRE | 17913 | INACTIVO | CUBETA | COQUIMBO | LA SERENA | 6696281 | 294848 | 4031 | 150 | 37 | 71 | 37 | 12 | 2.5 | 43.25 | 0.5 | 3300 | 241406.7 | 42855.88 | 3780 | 27055 | 25071.43 | 35411.76 | 619.7183 | 23741.94 | 2115.957 | 261.9718 | 0.15 | 0.33 | 3.51 | 10 | 15 | SOC. JUAN CONTRERAS Y OTROS/PLANTA SANTA ELENA/COQUIMBO/LA SERENA/SANTA ELENA | 3 | Cu,V,Ag | 4329.7%,15.4%,8.1% | 10.3125 | 62.829 | 52.5165 | 6.092509 | No genera Ã¡cido (NGA) (PN/PA > 3) | No genera Ã¡cido (NGA) (PNN > 20) | No genera Ã¡cido (NGA) (RPN > 3 o % de S < 0.3) | No genera Ã¡cido (NGA) (PNN > 20 o % de S < 0.3)
833 | SOC. JUAN CONTRERAS Y OTROS | PLANTA SANTA ELENA | SANTA ELENA | COBRE | 17913 | INACTIVO | CUBETA | COQUIMBO | LA SERENA | 6696276 | 294811 | 3024 | 160 | 53 | 69 | 43 | 6 | 2.5 | 26.34 | 3.26 | 3500 | 229273.3 | 42035.29 | 3960 | 34300 | 28214.29 | 50082.35 | 852.1127 | 20551.61 | 1867.021 | 261.9718 | 0.03 | 0.35 | 3.95 | 10 | 18 | SOC. JUAN CONTRERAS Y OTROS/PLANTA SANTA ELENA/COQUIMBO/LA SERENA/SANTA ELENA | 2 | Cu,V | 3223.1%,23.1% | 10.9375 | 70.705 | 59.7675 | 6.464457 | No genera Ã¡cido (NGA) (PN/PA > 3) | No genera Ã¡cido (NGA) (PNN > 20) | No genera Ã¡cido (NGA) (RPN > 3 o % de S < 0.3) | No genera Ã¡cido (NGA) (PNN > 20 o % de S < 0.3)
831 | SOC. JUAN CONTRERAS Y OTROS | PLANTA SANTA ELENA | SANTA ELENA | COBRE | N/A | INACTIVO | MURO | COQUIMBO | LA SERENA | 6696247 | 294833 | 3875 | 156 | 42 | 70 | 38 | 6 | 2.5 | 30.25 | 2.89 | 1600 | 238280 | 42591.18 | 3900 | 31955 | 26571.43 | 34568.63 | 697.1831 | 24224.19 | 1908.511 | 261.9718 | 0.2 | 0.16 | 3.72 | 10 | 17 | SOC. JUAN CONTRERAS Y OTROS/PLANTA SANTA ELENA/COQUIMBO/LA SERENA/SANTA ELENA | 2 | Cu,V | 4158.2%,20% | 5 | 66.588 | 61.588 | 13.3176 | No genera Ã¡cido (NGA) (PN/PA > 3) | No genera Ã¡cido (NGA) (PNN > 20) | No genera Ã¡cido (NGA) (RPN > 3 o % de S < 0.3) | No genera Ã¡cido (NGA) (PNN > 20 o % de S < 0.3)
355 | LUIS ZEBALLOS CERDA | PLANTA ZEBALLOS | ZEBALLOS 123 | COBREORO | 167700 | INACTIVO | CUBETA | COQUIMBO | VICUÃ‘A | 6692766 | 318249 | 1719 | 271 | 44 | 70 | 445 | 291 | 5.68 | 0.5 | 11.77 | 4900 | 225866.7 | 39308.82 | 1740 | 24535 | 52000 | 18043.14 | 2401.408 | 11054.84 | 24146.81 | 261.9718 | 0.14 | 0.49 | 7.28 | 88.25 | 14 | LUIS ZEBALLOS CERDA/PLANTA ZEBALLOS/COQUIMBO/VICUÃ‘A/ZEBALLOS 123 | 4 | As,Cu,V,Zn | 635.4%,1789%,108.5%,23.6% | 15.3125 | 130.312 | 114.9995 | 8.510171 | No genera Ã¡cido (NGA) (PN/PA > 3) | No genera Ã¡cido (NGA) (PNN > 20) | No genera Ã¡cido (NGA) (RPN > 3 o % de S < 0.3) | No genera Ã¡cido (NGA) (PNN > 20 o % de S < 0.3)
356 | LUIS ZEBALLOS CERDA | PLANTA ZEBALLOS | ZEBALLOS 123 | COBREORO | N/A | INACTIVO | MURO | COQUIMBO | VICUÃ‘A | 6692765 | 318244 | 1309 | 204 | 15 | 69 | 447 | 248 | 2.5 | 12.81 | 12.38 | 2700 | 240100 | 41902.94 | 2460 | 22400 | 40714.29 | 17705.88 | 2323.944 | 11796.77 | 26968.09 | 283.8028 | 0.01 | 0.27 | 5.7 | 41.94 | 12 | LUIS ZEBALLOS CERDA/PLANTA ZEBALLOS/COQUIMBO/VICUÃ‘A/ZEBALLOS 123 | 4 | As,Cu,V,Zn | 249.5%,1338.5%,56.9%,24.2% | 8.4375 | 102.03 | 93.5925 | 12.09244 | No genera Ã¡cido (NGA) (PN/PA > 3) | No genera Ã¡cido (NGA) (PNN > 20) | No genera Ã¡cido (NGA) (RPN > 3 o % de S < 0.3) | No genera Ã¡cido (NGA) (PNN > 20 o % de S < 0.3)
102 | MINERA TALCUNA LTDA. | TALCUNA | YENNY | COBRE | N/A | INACTIVO | MURO | COQUIMBO | VICUÃ‘A | 6692545 | 319602 | 1276 | 243 | 48 | 71 | 733 | 379 | 7.42 | 3.72 | 13.34 | 4000 | 217186.7 | 39652.94 | 2880 | 23800 | 66785.71 | 22090.2 | 3021.127 | 12167.74 | 20412.77 | 261.9718 | 0.005 | 0.4 | 9.35 | 188.65 | 14 | MINERA TALCUNA LTDA./TALCUNA/COQUIMBO/VICUÃ‘A/YENNY | 4 | As,Cu,V,Zn | 1472.1%,1302.2%,86.9%,103.6% | 12.5 | 167.365 | 154.865 | 13.3892 | No genera Ã¡cido (NGA) (PN/PA > 3) | No genera Ã¡cido (NGA) (PNN > 20) | No genera Ã¡cido (NGA) (RPN > 3 o % de S < 0.3) | No genera Ã¡cido (NGA) (PNN > 20 o % de S < 0.3)
101 | MINERA TALCUNA LTDA. | TALCUNA | YENNY | COBRE | N/A | INACTIVO | MURO | COQUIMBO | VICUÃ‘A | 6692536 | 319584 | 1570 | 230 | 40 | 67 | 900 | 512 | 7.31 | 2.77 | 10.54 | 3100 | 214900 | 40288.24 | 3000 | 28000 | 58000 | 27149.02 | 3253.521 | 11611.29 | 21159.57 | 261.9718 | 0.005 | 0.31 | 8.12 | 214.96 | 13 | MINERA TALCUNA LTDA./TALCUNA/COQUIMBO/VICUÃ‘A/YENNY | 4 | As,Cu,V,Zn | 1691.3%,1625.3%,76.9%,150% | 9.6875 | 145.348 | 135.6605 | 15.00366 | No genera Ã¡cido (NGA) (PN/PA > 3) | No genera Ã¡cido (NGA) (PNN > 20) | No genera Ã¡cido (NGA) (RPN > 3 o % de S < 0.3) | No genera Ã¡cido (NGA) (PNN > 20 o % de S < 0.3)
351 | MINERA TALCUNA LTDA. | PLANTA ZEBALLOS | TALCUNA 123 | COBREORO | 2422800 | INACTIVO | CUBETA | COQUIMBO | VICUÃ‘A | 6692511 | 318197 | 1832 | 399 | 31 | 69 | 445 | 415 | 6.51 | 16.65 | 5.1 | 10700 | 206920 | 34676.47 | 30 | 17920 | 76714.29 | 14923.53 | 2401.408 | 10127.42 | 20246.81 | 196.4789 | 0.04 | 1.07 | 10.74 | 235.56 | 13 | MINERA TALCUNA LTDA./PLANTA ZEBALLOS/COQUIMBO/VICUÃ‘A/TALCUNA 123 | 4 | As,Cu,V,Zn | 1863%,1913.2%,206.9%,23.6% | 33.4375 | 192.246 | 158.8085 | 5.749413 | No genera Ã¡cido (NGA) (PN/PA > 3) | No genera Ã¡cido (NGA) (PNN > 20) | No genera Ã¡cido (NGA) (RPN > 3 o % de S < 0.3) | No genera Ã¡cido (NGA) (PNN > 20 o % de S < 0.3)
352 | MINERA TALCUNA LTDA. | PLANTA ZEBALLOS | TALCUNA 123 | COBREORO | N/A | INACTIVO | MURO | COQUIMBO | VICUÃ‘A | 6692501 | 318179 | 1455 | 341 | 34 | 70 | 526 | 400 | 6.51 | 11.51 | 7.12 | 7400 | 212613.3 | 37852.94 | 30 | 20790 | 67071.43 | 15429.41 | 2788.732 | 10720.97 | 21657.45 | 218.3099 | 0.38 | 0.74 | 9.39 | 226.25 | 13 | MINERA TALCUNA LTDA./PLANTA ZEBALLOS/COQUIMBO/VICUÃ‘A/TALCUNA 123 | 4 | As,Cu,V,Zn | 1785.4%,1498.9%,162.3%,46.1% | 23.125 | 168.081 | 144.956 | 7.268368 | No genera Ã¡cido (NGA) (PN/PA > 3) | No genera Ã¡cido (NGA) (PNN > 20) | No genera Ã¡cido (NGA) (RPN > 3 o % de S < 0.3) | No genera Ã¡cido (NGA) (PNN > 20 o % de S < 0.3)
515 | CIA. MINERA SAN GERONIMO | SAN GERONIMO | SOCORRO 6 | COBRE | 2584340 | INACTIVO | CUBETA | COQUIMBO | VICUÃ‘A | 6692415 | 317165 | 2819 | 186 | 34 | 67 | 160 | 22 | 2.5 | 19.72 | 10.49 | 50 | 267073.3 | 39494.12 | 3780 | 26145 | 14928.57 | 49576.47 | 1704.225 | 17843.55 | 5393.617 | 414.7887 | 0.18 | 0.01 | 2.09 | 10 | 16 | CIA. MINERA SAN GERONIMO/SAN GERONIMO/COQUIMBO/VICUÃ‘A/SOCORRO 6 | 2 | Cu,V | 2997.8%,43.1% | 0.3125 | 37.411 | 37.0985 | 119.7152 | No genera Ã¡cido (NGA) (PN/PA > 3) | No genera Ã¡cido (NGA) (PNN > 20) | No genera Ã¡cido (NGA) (RPN > 3 o % de S < 0.3) | No genera Ã¡cido (NGA) (PNN > 20 o % de S < 0.3)
149 | CIA. MINERA SAN GERONIMO | SAN GERONIMO | SOCORRO 6 | COBRE | 2584340 | INACTIVO | CUBETA | COQUIMBO | VICUÃ‘A | 6692313 | 317026 | 3252 | 139 | 5 | 63 | 140 | 95 | 6.48 | 14.03 | 10.27 | 2400 | 128753.3 | 24273.53 | 2820 | 21420 | 211785.7 | 24198.04 | 3408.451 | 7753.226 | 9832.979 | 218.3099 | 0.23 | 0.24 | 29.65 | 10 | 8 | CIA. MINERA SAN GERONIMO/SAN GERONIMO/COQUIMBO/VICUÃ‘A/SOCORRO 6 | 2 | Cu,V | 3473.6%,6.9% | 7.5 | 530.735 | 523.235 | 70.76467 | No genera Ã¡cido (NGA) (PN/PA > 3) | No genera Ã¡cido (NGA) (PNN > 20) | No genera Ã¡cido (NGA) (RPN > 3 o % de S < 0.3) | No genera Ã¡cido (NGA) (PNN > 20 o % de S < 0.3)
100 | MINERA TALCUNA LTDA. | TALCUNA | YENNY | COBRE | 2698080 | INACTIVO | CUBETA | COQUIMBO | VICUÃ‘A | 6692308 | 319728 | 1945 | 262 | 67 | 74 | 551 | 368 | 6.67 | 6.77 | 7.61 | 2700 | 188906.7 | 40208.82 | 1920 | 33180 | 60642.86 | 41313.73 | 4570.423 | 9904.839 | 18919.15 | 327.4648 | 0.005 | 0.27 | 8.49 | 83.86 | 13 | MINERA TALCUNA LTDA./TALCUNA/COQUIMBO/VICUÃ‘A/YENNY | 4 | As,Cu,V,Zn | 598.8%,2037.4%,101.5%,53.1% | 8.4375 | 151.971 | 143.5335 | 18.01138 | No genera Ã¡cido (NGA) (PN/PA > 3) | No genera Ã¡cido (NGA) (PNN > 20) | No genera Ã¡cido (NGA) (RPN > 3 o % de S < 0.3) | No genera Ã¡cido (NGA) (PNN > 20 o % de S < 0.3)
359 | CIA. MINERA SAN GERONIMO | SAN GERONIMO | LA HIGUERA | ORO | 623175 | INACTIVO | CUBETA | COQUIMBO | VICUÃ‘A | 6692168 | 317215 | 1332 | 389 | 49 | 70 | 292 | 201 | 6.92 | 38.2 | 8.13 | 9200 | 196653.3 | 36211.76 | 30 | 22225 | 83500 | 17368.63 | 2943.662 | 9162.903 | 18670.21 | 240.1408 | 0.46 | 0.92 | 11.69 | 10 | 14 | CIA. MINERA SAN GERONIMO/SAN GERONIMO/COQUIMBO/VICUÃ‘A/LA HIGUERA | 2 | Cu,V | 1363.7%,199.2% | 28.75 | 209.251 | 180.501 | 7.278296 | No genera Ã¡cido (NGA) (PN/PA > 3) | No genera Ã¡cido (NGA) (PNN > 20) | No genera Ã¡cido (NGA) (RPN > 3 o % de S < 0.3) | No genera Ã¡cido (NGA) (PNN > 20 o % de S < 0.3)
148 | CIA. MINERA SAN GERONIMO | SAN GERONIMO | SOCORRO 6 | COBRE | N/A | INACTIVO | MURO | COQUIMBO | VICUÃ‘A | 6692161 | 317106 | 1762 | 184 | 19 | 65 | 206 | 114 | 5.92 | 9.33 | 3.57 | 2700 | 166693.3 | 32426.47 | 2760 | 24255 | 145000 | 27570.59 | 3330.986 | 9682.258 | 14023.4 | 261.9718 | 0.22 | 0.27 | 20.3 | 10 | 10 | CIA. MINERA SAN GERONIMO/SAN GERONIMO/COQUIMBO/VICUÃ‘A/SOCORRO 6 | 2 | Cu,V | 1836.3%,41.5% | 8.4375 | 363.37 | 354.9325 | 43.06607 | No genera Ã¡cido (NGA) (PN/PA > 3) | No genera Ã¡cido (NGA) (PNN > 20) | No genera Ã¡cido (NGA) (RPN > 3 o % de S < 0.3) | No genera Ã¡cido (NGA) (PNN > 20 o % de S < 0.3)
147 | CIA. MINERA SAN GERONIMO | SAN GERONIMO | SOCORRO 6 | COBRE | N/A | INACTIVO | MURO | COQUIMBO | VICUÃ‘A | 6692158 | 317088 | 2595 | 174 | 20 | 65 | 181 | 87 | 6.2 | 3.82 | 2.31 | 2400 | 156006.7 | 30044.12 | 2880 | 23695 | 164214.3 | 26305.88 | 3330.986 | 9014.516 | 12529.79 | 283.8028 | 0.35 | 0.24 | 22.99 | 10 | 10 | CIA. MINERA SAN GERONIMO/SAN GERONIMO/COQUIMBO/VICUÃ‘A/SOCORRO 6 | 2 | Cu,V | 2751.6%,33.8% | 7.5 | 411.521 | 404.021 | 54.86947 | No genera Ã¡cido (NGA) (PN/PA > 3) | No genera Ã¡cido (NGA) (PNN > 20) | No genera Ã¡cido (NGA) (RPN > 3 o % de S < 0.3) | No genera Ã¡cido (NGA) (PNN > 20 o % de S < 0.3)
364 | DUEÃ‘O DESCONOCIDO | EPV | NN 1 | EPV | N/A | ABANDONADO | MURO | COQUIMBO | VICUÃ‘A | 6692123 | 317618 | 1301 | 258 | 28 | 68 | 410 | 162 | 6.46 | 13.21 | 5.35 | 4200 | 215133.3 | 41161.76 | 1980 | 24605 | 59857.14 | 20066.67 | 3176.056 | 11796.77 | 21823.4 | 240.1408 | 0.2 | 0.42 | 8.38 | 10 | 13 | DUEÃ‘O DESCONOCIDO/EPV/COQUIMBO/VICUÃ‘A/NN 1 | 3 | Cu,V,Zn | 1329.7%,98.5%,13.9% | 13.125 | 150.002 | 136.877 | 11.42872 | No genera Ã¡cido (NGA) (PN/PA > 3) | No genera Ã¡cido (NGA) (PNN > 20) | No genera Ã¡cido (NGA) (RPN > 3 o % de S < 0.3) | No genera Ã¡cido (NGA) (PNN > 20 o % de S < 0.3)
365 | DUEÃ‘O DESCONOCIDO | EPV | NN 1 | EPV | 158154 | ABANDONADO | CUBETA | COQUIMBO | VICUÃ‘A | 6692110 | 317616 | 1380 | 279 | 33 | 69 | 413 | 152 | 6.02 | 30.78 | 0.5 | 4700 | 215133.3 | 40050 | 1980 | 25585 | 63714.29 | 19392.16 | 3176.056 | 11017.74 | 20744.68 | 240.1408 | 0.13 | 0.47 | 8.92 | 10 | 13 | DUEÃ‘O DESCONOCIDO/EPV/COQUIMBO/VICUÃ‘A/NN 1 | 3 | Cu,V,Zn | 1416.5%,114.6%,14.7% | 14.6875 | 159.668 | 144.9805 | 10.87101 | No genera Ã¡cido (NGA) (PN/PA > 3) | No genera Ã¡cido (NGA) (PNN > 20) | No genera Ã¡cido (NGA) (RPN > 3 o % de S < 0.3) | No genera Ã¡cido (NGA) (PNN > 20 o % de S < 0.3)
360 | CIA. MINERA SAN GERONIMO | SAN GERONIMO | LA HIGUERA | ORO | N/A | INACTIVO | MURO | COQUIMBO | VICUÃ‘A | 6692102 | 317182 | 1367 | 351 | 45 | 71 | 278 | 192 | 7.97 | 15.25 | 8.29 | 8300 | 192033.3 | 36370.59 | 120 | 23870 | 91714.29 | 19560.78 | 2866.197 | 9830.645 | 18587.23 | 240.1408 | 0.28 | 0.83 | 12.84 | 10 | 15 | CIA. MINERA SAN GERONIMO/SAN GERONIMO/COQUIMBO/VICUÃ‘A/LA HIGUERA | 2 | Cu,V | 1402.2%,170% | 25.9375 | 229.836 | 203.8985 | 8.861147 | No genera Ã¡cido (NGA) (PN/PA > 3) | No genera Ã¡cido (NGA) (PNN > 20) | No genera Ã¡cido (NGA) (RPN > 3 o % de S < 0.3) | No genera Ã¡cido (NGA) (PNN > 20 o % de S < 0.3)
357 | CIA. MINERA SAN GERONIMO | SAN GERONIMO | SOCORRO 5 | COBRE | 411498 | INACTIVO | CUBETA | COQUIMBO | VICUÃ‘A | 6692063 | 316945 | 1182 | 345 | 39 | 69 | 291 | 137 | 6.74 | 19.26 | 8.83 | 7800 | 204166.7 | 38329.41 | 60 | 21980 | 77500 | 15345.1 | 3098.592 | 8495.161 | 21657.45 | 218.3099 | 0.2 | 0.78 | 10.85 | 10 | 13 | CIA. MINERA SAN GERONIMO/SAN GERONIMO/COQUIMBO/VICUÃ‘A/SOCORRO 5 | 2 | Cu,V | 1198.9%,165.4% | 24.375 | 194.215 | 169.84 | 7.967795 | No genera Ã¡cido (NGA) (PN/PA > 3) | No genera Ã¡cido (NGA) (PNN > 20) | No genera Ã¡cido (NGA) (RPN > 3 o % de S < 0.3) | No genera Ã¡cido (NGA) (PNN > 20 o % de S < 0.3)
103 | MINERA TALCUNA LTDA. | TALCUNA | PANULES | COBRE | 4308023 | ACTIVO | CUBETA | COQUIMBO | VICUÃ‘A | 6692038 | 314316 | 373 | 249 | 74 | 78 | 566 | 280 | 9.31 | 7.29 | 7.26 | 4300 | 207666.7 | 38064.71 | 2580 | 25340 | 76357.14 | 22596.08 | 3098.592 | 10535.48 | 20869.15 | 261.9718 | 0.06 | 0.43 | 10.69 | 382.9 | 18 | MINERA TALCUNA LTDA./TALCUNA/COQUIMBO/VICUÃ‘A/PANULES | 4 | As,Cu,V,Zn | 3090.8%,309.9%,91.5%,57.2% | 13.4375 | 191.351 | 177.9135 | 14.24007 | No genera Ã¡cido (NGA) (PN/PA > 3) | No genera Ã¡cido (NGA) (PNN > 20) | No genera Ã¡cido (NGA) (RPN > 3 o % de S < 0.3) | No genera Ã¡cido (NGA) (PNN > 20 o % de S < 0.3)
358 | CIA. MINERA SAN GERONIMO | SAN GERONIMO | SOCORRO 5 | COBRE | N/A | INACTIVO | MURO | COQUIMBO | VICUÃ‘A | 6691986 | 316885 | 1339 | 300 | 42 | 70 | 363 | 257 | 6.98 | 33.53 | 8.1 | 6000 | 218866.7 | 39017.65 | 1260 | 22785 | 69142.86 | 18549.02 | 2633.803 | 9162.903 | 21159.57 | 261.9718 | 0.55 | 0.6 | 9.68 | 75.27 | 14 | CIA. MINERA SAN GERONIMO/SAN GERONIMO/COQUIMBO/VICUÃ‘A/SOCORRO 5 | 4 | As,Cu,V,Zn | 527.2%,1371.4%,130.8%,0.8% | 18.75 | 173.272 | 154.522 | 9.241173 | No genera Ã¡cido (NGA) (PN/PA > 3) | No genera Ã¡cido (NGA) (PNN > 20) | No genera Ã¡cido (NGA) (RPN > 3 o % de S < 0.3) | No genera Ã¡cido (NGA) (PNN > 20 o % de S < 0.3)
350 | MINERA TALCUNA LTDA. | TALCUNA | DON ARTURO 1 | COBRE | N/A | INACTIVO | MURO | COQUIMBO | VICUÃ‘A | 6691976 | 317799 | 1559 | 392 | 266 | 111 | 743 | 422 | 5.74 | 8.74 | 10.55 | 6200 | 204586.7 | 34597.06 | 5340 | 19985 | 88714.29 | 33388.24 | 2633.803 | 16916.13 | 6513.83 | 436.6197 | 0.04 | 0.62 | 12.42 | 252.76 | 12 | MINERA TALCUNA LTDA./TALCUNA/COQUIMBO/VICUÃ‘A/DON ARTURO 1 | 5 | As,Cr,Cu,V,Zn | 2006.3%,205.7%,1613.2%,201.5%,106.4% | 19.375 | 222.318 | 202.943 | 11.47448 | No genera Ã¡cido (NGA) (PN/PA > 3) | No genera Ã¡cido (NGA) (PNN > 20) | No genera Ã¡cido (NGA) (RPN > 3 o % de S < 0.3) | No genera Ã¡cido (NGA) (PNN > 20 o % de S < 0.3)
349 | MINERA TALCUNA LTDA. | TALCUNA | DON ARTURO 1 | COBRE | 407250 | INACTIVO | CUBETA | COQUIMBO | VICUÃ‘A | 6691946 | 317801 | 2341 | 371 | 254 | 103 | 478 | 468 | 6.25 | 8.16 | 3.92 | 5700 | 204680 | 36052.94 | 4860 | 20790 | 80785.71 | 31111.76 | 3253.521 | 16730.65 | 8671.277 | 392.9577 | 0.01 | 0.57 | 11.31 | 302.58 | 12 | MINERA TALCUNA LTDA./TALCUNA/COQUIMBO/VICUÃ‘A/DON ARTURO 1 | 5 | As,Cr,Cu,V,Zn | 2421.5%,192%,2472.5%,185.4%,32.8% | 17.8125 | 202.449 | 184.6365 | 11.36556 | No genera Ã¡cido (NGA) (PN/PA > 3) | No genera Ã¡cido (NGA) (PNN > 20) | No genera Ã¡cido (NGA) (RPN > 3 o % de S < 0.3) | No genera Ã¡cido (NGA) (PNN > 20 o % de S < 0.3)
367 | DUEÃ‘O DESCONOCIDO | EPV | NN 2 | S/I | N/A | ABANDONADO | MURO | COQUIMBO | VICUÃ‘A | 6691767 | 316685 | 2545 | 284 | 78 | 76 | 392 | 159 | 6.91 | 20.56 | 2.29 | 4400 | 220126.7 | 39229.41 | 2520 | 29575 | 55928.57 | 18464.71 | 2788.732 | 10016.13 | 22819.15 | 261.9718 | 0.17 | 0.44 | 7.83 | 10 | 16 | DUEÃ‘O DESCONOCIDO/EPV/COQUIMBO/VICUÃ‘A/NN 2 | 3 | Cu,V,Zn | 2696.7%,118.5%,8.9% | 13.75 | 140.157 | 126.407 | 10.19324 | No genera Ã¡cido (NGA) (PN/PA > 3) | No genera Ã¡cido (NGA) (PNN > 20) | No genera Ã¡cido (NGA) (RPN > 3 o % de S < 0.3) | No genera Ã¡cido (NGA) (PNN > 20 o % de S < 0.3)
344 | MINERA TALCUNA LTDA. | TALCUNA | TALCUNA 3 | COBRE | N/A | INACTIVO | MURO | COQUIMBO | VICUÃ‘A | 6691717 | 317237 | 1997 | 277 | 26 | 69 | 590 | 313 | 6.52 | 16.85 | 9.28 | 5900 | 214900 | 37932.35 | 1320 | 21665 | 71000 | 13658.82 | 2943.662 | 10201.61 | 23773.4 | 218.3099 | 0.16 | 0.59 | 9.94 | 124.34 | 12 | MINERA TALCUNA LTDA./TALCUNA/COQUIMBO/VICUÃ‘A/TALCUNA 3 | 4 | As,Cu,V,Zn | 936.2%,2094.5%,113.1%,63.9% | 18.4375 | 177.926 | 159.4885 | 9.650224 | No genera Ã¡cido (NGA) (PN/PA > 3) | No genera Ã¡cido (NGA) (PNN > 20) | No genera Ã¡cido (NGA) (RPN > 3 o % de S < 0.3) | No genera Ã¡cido (NGA) (PNN > 20 o % de S < 0.3)
368 | DUEÃ‘O DESCONOCIDO | EPV | NN 2 | S/I | 9100 | ABANDONADO | CUBETA | COQUIMBO | VICUÃ‘A | 6691716 | 316685 | 898 | 293 | 157 | 90 | 409 | 118 | 6.62 | 17.99 | 3.87 | 4500 | 212940 | 39202.94 | 3300 | 27930 | 62000 | 24366.67 | 3098.592 | 11500 | 17467.02 | 305.6338 | 0.01 | 0.45 | 8.68 | 10 | 15 | DUEÃ‘O DESCONOCIDO/EPV/COQUIMBO/VICUÃ‘A/NN 2 | 4 | Cr,Cu,V,Zn | 80.5%,886.8%,125.4%,13.6% | 14.0625 | 155.372 | 141.3095 | 11.04868 | No genera Ã¡cido (NGA) (PN/PA > 3) | No genera Ã¡cido (NGA) (PNN > 20) | No genera Ã¡cido (NGA) (RPN > 3 o % de S < 0.3) | No genera Ã¡cido (NGA) (PNN > 20 o % de S < 0.3)
343 | MINERA TALCUNA LTDA. | TALCUNA | TALCUNA 3 | COBRE | 243315 | INACTIVO | CUBETA | COQUIMBO | VICUÃ‘A | 6691670 | 317242 | 765 | 376 | 41 | 68 | 524 | 371 | 7.46 | 17.45 | 0.5 | 9900 | 178033.3 | 36873.53 | 30 | 21595 | 87928.57 | 18043.14 | 3640.845 | 10164.52 | 20786.17 | 218.3099 | 0.03 | 0.99 | 12.31 | 187.58 | 14 | MINERA TALCUNA LTDA./TALCUNA/COQUIMBO/VICUÃ‘A/TALCUNA 3 | 4 | As,Cu,V,Zn | 1463.2%,740.7%,189.2%,45.6% | 30.9375 | 220.349 | 189.4115 | 7.122392 | No genera Ã¡cido (NGA) (PN/PA > 3) | No genera Ã¡cido (NGA) (PNN > 20) | No genera Ã¡cido (NGA) (RPN > 3 o % de S < 0.3) | No genera Ã¡cido (NGA) (PNN > 20 o % de S < 0.3)
345 | MINERA TALCUNA LTDA. | TALCUNA | TALCUNA 2 | COBRE | N/A | INACTIVO | MURO | COQUIMBO | VICUÃ‘A | 6691670 | 317380 | 1873 | 258 | 91 | 77 | 514 | 238 | 6.39 | 14.55 | 0.5 | 3400 | 222086.7 | 38911.76 | 3360 | 27370 | 63714.29 | 15345.1 | 2711.268 | 10720.97 | 22777.66 | 283.8028 | 0.04 | 0.34 | 8.92 | 42.57 | 14 | MINERA TALCUNA LTDA./TALCUNA/COQUIMBO/VICUÃ‘A/TALCUNA 2 | 5 | As,Cr,Cu,V,Zn | 254.8%,4.6%,1958.2%,98.5%,42.8% | 10.625 | 159.668 | 149.043 | 15.02758 | No genera Ã¡cido (NGA) (PN/PA > 3) | No genera Ã¡cido (NGA) (PNN > 20) | No genera Ã¡cido (NGA) (RPN > 3 o % de S < 0.3) | No genera Ã¡cido (NGA) (PNN > 20 o % de S < 0.3)
346 | PLANTA MARIA ISABEL | TALCUNA | TALCUNA 2 | COBRE | 317814 | INACTIVO | CUBETA | COQUIMBO | VICUÃ‘A | 6691656 | 317392 | 1836 | 282 | 95 | 78 | 531 | 254 | 7.24 | 10.72 | 2.2 | 5100 | 210980 | 37905.88 | 2880 | 25200 | 73071.43 | 14080.39 | 2478.873 | 11091.94 | 21781.91 | 283.8028 | 0.3 | 0.51 | 10.23 | 78.15 | 13 | PLANTA MARIA ISABEL/TALCUNA/COQUIMBO/VICUÃ‘A/TALCUNA 2 | 5 | As,Cr,Cu,V,Zn | 551.2%,9.2%,1917.6%,116.9%,47.5% | 15.9375 | 183.117 | 167.1795 | 11.48969 | No genera Ã¡cido (NGA) (PN/PA > 3) | No genera Ã¡cido (NGA) (PNN > 20) | No genera Ã¡cido (NGA) (RPN > 3 o % de S < 0.3) | No genera Ã¡cido (NGA) (PNN > 20 o % de S < 0.3)
116 | CIA. MINERA SAN GERONIMO | SAN GERONIMO | HUMO CORRAL | COBRE | N/A | ACTIVO | MURO | COQUIMBO | VICUÃ‘A | 6691207 | 311185 | 1777 | 196 | 43 | 70 | 165 | 87 | 5.9 | 11.52 | 0.5 | 2400 | 163286.7 | 29144.12 | 3180 | 24570 | 168000 | 20488.24 | 3021.127 | 10980.65 | 10289.36 | 458.4507 | 0.005 | 0.24 | 23.52 | 10 | 10 | CIA. MINERA SAN GERONIMO/SAN GERONIMO/COQUIMBO/VICUÃ‘A/HUMO CORRAL | 2 | Cu,V | 1852.7%,50.8% | 7.5 | 421.008 | 413.508 | 56.1344 | No genera Ã¡cido (NGA) (PN/PA > 3) | No genera Ã¡cido (NGA) (PNN > 20) | No genera Ã¡cido (NGA) (RPN > 3 o % de S < 0.3) | No genera Ã¡cido (NGA) (PNN > 20 o % de S < 0.3)
514 | CIA. MINERA SAN GERONIMO | SAN GERONIMO | HUMO CORRAL | COBRE | N/A | ACTIVO | MURO | COQUIMBO | VICUÃ‘A | 6691148 | 311215 | 1404 | 319 | 183 | 98 | 416 | 219 | 6.09 | 9.71 | 3.06 | 3900 | 211540 | 36714.71 | 4200 | 24080 | 74571.43 | 27317.65 | 2866.197 | 12835.48 | 15392.55 | 349.2958 | 0.26 | 0.39 | 10.44 | 10 | 13 | CIA. MINERA SAN GERONIMO/SAN GERONIMO/COQUIMBO/VICUÃ‘A/HUMO CORRAL | 4 | Cr,Cu,V,Zn | 110.3%,1442.9%,145.4%,15.6% | 12.1875 | 186.876 | 174.6885 | 15.33342 | No genera Ã¡cido (NGA) (PN/PA > 3) | No genera Ã¡cido (NGA) (PNN > 20) | No genera Ã¡cido (NGA) (RPN > 3 o % de S < 0.3) | No genera Ã¡cido (NGA) (PNN > 20 o % de S < 0.3)
151 | CIA. MINERA SAN GERONIMO | SAN GERONIMO | HUMO CORRAL | COBRE | N/A | ACTIVO | MURO | COQUIMBO | VICUÃ‘A | 6690973 | 311073 | 2110 | 144 | 14 | 65 | 135 | 59 | 6.88 | 12.18 | 3.11 | 900 | 156706.7 | 29726.47 | 3540 | 23520 | 170357.1 | 26811.76 | 3098.592 | 10461.29 | 8837.234 | 283.8028 | 0.06 | 0.09 | 23.85 | 10 | 9 | CIA. MINERA SAN GERONIMO/SAN GERONIMO/COQUIMBO/VICUÃ‘A/HUMO CORRAL | 2 | Cu,V | 2218.7%,10.8% | 2.8125 | 426.915 | 424.1025 | 151.792 | No genera Ã¡cido (NGA) (PN/PA > 3) | No genera Ã¡cido (NGA) (PNN > 20) | No genera Ã¡cido (NGA) (RPN > 3 o % de S < 0.3) | No genera Ã¡cido (NGA) (PNN > 20 o % de S < 0.3)
150 | CIA. MINERA SAN GERONIMO | SAN GERONIMO | HUMO CORRAL | COBRE | N/A | ACTIVO | MURO | COQUIMBO | VICUÃ‘A | 6690953 | 311081 | 2198 | 141 | 10 | 65 | 130 | 60 | 5.98 | 9.01 | 7.11 | 1100 | 153906.7 | 28879.41 | 3600 | 23030 | 177000 | 25715.69 | 3176.056 | 10535.48 | 8214.894 | 283.8028 | 0.07 | 0.11 | 24.78 | 10 | 8 | CIA. MINERA SAN GERONIMO/SAN GERONIMO/COQUIMBO/VICUÃ‘A/HUMO CORRAL | 2 | Cu,V | 2315.4%,8.5% | 3.4375 | 443.562 | 440.1245 | 129.0362 | No genera Ã¡cido (NGA) (PN/PA > 3) | No genera Ã¡cido (NGA) (PNN > 20) | No genera Ã¡cido (NGA) (RPN > 3 o % de S < 0.3) | No genera Ã¡cido (NGA) (PNN > 20 o % de S < 0.3)
374 | SERGIO CONTADOR | PLANTA PAJONALES | PAJONALES | COBRE | N/A | INACTIVO | MURO | COQUIMBO | LA SERENA | 6685312 | 294217 | 3251 | 221 | 106 | 71 | 162 | 45 | 6.45 | 7.84 | 0.5 | 50 | 221900 | 39202.94 | 4980 | 50540 | 29357.14 | 52105.88 | 1936.62 | 16545.16 | 13774.47 | 1244.366 | 0.02 | 0.01 | 4.11 | 10 | 22 | SERGIO CONTADOR/PLANTA PAJONALES/COQUIMBO/LA SERENA/PAJONALES | 3 | Cr,Cu,V | 21.8%,3472.5%,70% | 0.3125 | 73.569 | 73.2565 | 235.4208 | No genera Ã¡cido (NGA) (PN/PA > 3) | No genera Ã¡cido (NGA) (PNN > 20) | No genera Ã¡cido (NGA) (RPN > 3 o % de S < 0.3) | No genera Ã¡cido (NGA) (PNN > 20 o % de S < 0.3)
373 | SERGIO CONTADOR | PLANTA PAJONALES | PAJONALES | COBRE | 198000 | INACTIVO | CUBETA | COQUIMBO | LA SERENA | 6685285 | 294216 | 4166 | 164 | 51 | 66 | 128 | 42 | 7.63 | 14.71 | 6.41 | 3900 | 225260 | 43650 | 3600 | 39690 | 31714.29 | 35327.45 | 1859.155 | 17732.26 | 8588.298 | 916.9014 | 0.005 | 0.39 | 4.44 | 10 | 19 | SERGIO CONTADOR/PLANTA PAJONALES/COQUIMBO/LA SERENA/PAJONALES | 2 | Cu,V | 4478%,26.2% | 12.1875 | 79.476 | 67.2885 | 6.521108 | No genera Ã¡cido (NGA) (PN/PA > 3) | No genera Ã¡cido (NGA) (PNN > 20) | No genera Ã¡cido (NGA) (RPN > 3 o % de S < 0.3) | No genera Ã¡cido (NGA) (PNN > 20 o % de S < 0.3)
279 | HUGO ARAYA (MINERA ARAYA Y ARAYA) | PLANTA DINA | DINA 1234 | COBREOROPLATA | 80622 | INACTIVO | CUBETA | COQUIMBO | COQUIMBO | 6683158 | 276193 | 595 | 216 | 213 | 58 | 53 | 29 | 11.66 | 11.65 | 9.11 | 1100 | 140326.7 | 24564.71 | 3480 | 130340 | 67428.57 | 32039.22 | 1007.042 | 12501.61 | 2613.83 | 8295.775 | 0.05 | 0.11 | 9.44 | 10 | 43 | HUGO ARAYA (MINERA ARAYA Y ARAYA)/PLANTA DINA/COQUIMBO/COQUIMBO/DINA 1234 | 3 | Cr,Cu,V | 144.8%,553.8%,66.2% | 3.4375 | 168.976 | 165.5385 | 49.15665 | No genera Ã¡cido (NGA) (PN/PA > 3) | No genera Ã¡cido (NGA) (PNN > 20) | No genera Ã¡cido (NGA) (RPN > 3 o % de S < 0.3) | No genera Ã¡cido (NGA) (PNN > 20 o % de S < 0.3)
280 | HUGO ARAYA (MINERA ARAYA Y ARAYA) | PLANTA DINA | DINA 1234 | COBREOROPLATA | 80622 | INACTIVO | CUBETA | COQUIMBO | COQUIMBO | 6683131 | 276164 | 3022 | 143 | 47 | 67 | 128 | 73 | 10.21 | 19.37 | 8.47 | 2100 | 245466.7 | 37429.41 | 3600 | 33950 | 45000 | 22427.45 | 1626.761 | 19809.68 | 6679.787 | 1637.324 | 0.04 | 0.21 | 6.3 | 10 | 16 | HUGO ARAYA (MINERA ARAYA Y ARAYA)/PLANTA DINA/COQUIMBO/COQUIMBO/DINA 1234 | 2 | Cu,V | 3220.9%,10% | 6.5625 | 112.77 | 106.2075 | 17.184 | No genera Ã¡cido (NGA) (PN/PA > 3) | No genera Ã¡cido (NGA) (PNN > 20) | No genera Ã¡cido (NGA) (RPN > 3 o % de S < 0.3) | No genera Ã¡cido (NGA) (PNN > 20 o % de S < 0.3)
511 | CIA. MINERA RESERVA | PLANTA LA RESERVA | LA RESERVA 12345 | COBRE | N/A | INACTIVO | MURO | COQUIMBO | VICUÃ‘A | 6683113 | 310256 | 855 | 235 | 57 | 73 | 383 | 408 | 7.96 | 33.12 | 0.5 | 30700 | 155960 | 32002.94 | 1260 | 19950 | 110785.7 | 19392.16 | 3485.915 | 12835.48 | 13318.09 | 240.1408 | 0.07 | 3.07 | 15.51 | 227.65 | 12 | CIA. MINERA RESERVA/PLANTA LA RESERVA/COQUIMBO/VICUÃ‘A/LA RESERVA 12345 | 4 | As,Cu,V,Zn | 1797.1%,839.6%,80.8%,6.4% | 95.9375 | 277.629 | 181.6915 | 2.893853 | GeneraciÃ³n de Ã¡cido incierto (ID) (1 <= PN/PA <= 3) | No genera Ã¡cido (NGA) (PNN > 20) | GeneraciÃ³n de Ã¡cido incierto (ID) (1 â‰¤ RPN â‰¤ 3 o 0.3 â‰¤ % de S â‰¤ 1) | No genera Ã¡cido (NGA) (PNN > 20 o % de S < 0.3)
510 | CIA. MINERA RESERVA | PLANTA LA RESERVA | LA RESERVA 12345 | COBRE | 107400 | INACTIVO | CUBETA | COQUIMBO | VICUÃ‘A | 6683105 | 310260 | 1094 | 271 | 81 | 75 | 451 | 435 | 7.28 | 17.59 | 11.17 | 9700 | 168186.7 | 36291.18 | 1200 | 23485 | 99642.86 | 24029.41 | 4260.563 | 11388.71 | 15517.02 | 261.9718 | 0.19 | 0.97 | 13.95 | 268.74 | 14 | CIA. MINERA RESERVA/PLANTA LA RESERVA/COQUIMBO/VICUÃ‘A/LA RESERVA 12345 | 4 | As,Cu,V,Zn | 2139.5%,1102.2%,108.5%,25.3% | 30.3125 | 249.705 | 219.3925 | 8.237691 | No genera Ã¡cido (NGA) (PN/PA > 3) | No genera Ã¡cido (NGA) (PNN > 20) | No genera Ã¡cido (NGA) (RPN > 3 o % de S < 0.3) | No genera Ã¡cido (NGA) (PNN > 20 o % de S < 0.3)
281 | HUGO ARAYA (MINERA ARAYA Y ARAYA) | PLANTA DINA | DINA 1234 | COBREOROPLATA | 80622 | INACTIVO | CUBETA | COQUIMBO | COQUIMBO | 6683017 | 276100 | 2210 | 146 | 46 | 77 | 96 | 51 | 39.41 | 17.71 | 7.19 | 900 | 203793.3 | 32267.65 | 3720 | 45430 | 63285.71 | 48649.02 | 1859.155 | 18548.39 | 4854.255 | 5545.07 | 0.34 | 0.09 | 8.86 | 10 | 21 | HUGO ARAYA (MINERA ARAYA Y ARAYA)/PLANTA DINA/COQUIMBO/COQUIMBO/DINA 1234 | 2 | Cu,V | 2328.6%,12.3% | 2.8125 | 158.594 | 155.7815 | 56.38898 | No genera Ã¡cido (NGA) (PN/PA > 3) | No genera Ã¡cido (NGA) (PNN > 20) | No genera Ã¡cido (NGA) (RPN > 3 o % de S < 0.3) | No genera Ã¡cido (NGA) (PNN > 20 o % de S < 0.3)
90 | MINERA LINDEROS | LINDEROS | LA REPRESA | COBRE | N/A | INACTIVO | MURO | COQUIMBO | VICUÃ‘A | 6682672 | 307353 | 938 | 349 | 216 | 98 | 381 | 153 | 6.43 | 6.11 | 6.21 | 3900 | 216486.7 | 36423.53 | 4800 | 25725 | 67142.86 | 32966.67 | 2943.662 | 13243.55 | 14438.3 | 371.1268 | 0.21 | 0.39 | 9.4 | 10 | 14 | MINERA LINDEROS/LINDEROS/COQUIMBO/VICUÃ‘A/LA REPRESA | 4 | Cr,Cu,V,Zn | 148.3%,930.8%,168.5%,5.8% | 12.1875 | 168.26 | 156.0725 | 13.80595 | No genera Ã¡cido (NGA) (PN/PA > 3) | No genera Ã¡cido (NGA) (PNN > 20) | No genera Ã¡cido (NGA) (RPN > 3 o % de S < 0.3) | No genera Ã¡cido (NGA) (PNN > 20 o % de S < 0.3)
272 | MINERA LINDEROS | LINDEROS | LA REPRESA | COBRE | 3850000 | INACTIVO | CUBETA | COQUIMBO | VICUÃ‘A | 6682621 | 307312 | 1291 | 122 | 45 | 16 | 372 | 123 | 5.63 | 4.21 | 2.34 | 3500 | 182093.3 | 34200 | 2880 | 24010 | 119071.4 | 21837.25 | 3021.127 | 10646.77 | 15102.13 | 261.9718 | 4.54 | 0.35 | 16.67 | 10 | 6 | MINERA LINDEROS/LINDEROS/COQUIMBO/VICUÃ‘A/LA REPRESA | 2 | Cu,Zn | 1318.7%,3.3% | 10.9375 | 298.393 | 287.4555 | 27.28165 | No genera Ã¡cido (NGA) (PN/PA > 3) | No genera Ã¡cido (NGA) (PNN > 20) | No genera Ã¡cido (NGA) (RPN > 3 o % de S < 0.3) | No genera Ã¡cido (NGA) (PNN > 20 o % de S < 0.3)
94 | MINERA LINDEROS | LINDEROS | LA REPRESA | COBRE | 3850000 | INACTIVO | CUBETA | COQUIMBO | VICUÃ‘A | 6682605 | 307319 | 1322 | 301 | 102 | 82 | 477 | 210 | 6.1 | 0.5 | 6.38 | 4800 | 215366.7 | 36423.53 | 2760 | 23030 | 74285.71 | 20741.18 | 2711.268 | 9608.065 | 21491.49 | 305.6338 | 0.005 | 0.48 | 10.4 | 10 | 13 | MINERA LINDEROS/LINDEROS/COQUIMBO/VICUÃ‘A/LA REPRESA | 4 | Cr,Cu,V,Zn | 17.2%,1352.7%,131.5%,32.5% | 15 | 186.16 | 171.16 | 12.41067 | No genera Ã¡cido (NGA) (PN/PA > 3) | No genera Ã¡cido (NGA) (PNN > 20) | No genera Ã¡cido (NGA) (RPN > 3 o % de S < 0.3) | No genera Ã¡cido (NGA) (PNN > 20 o % de S < 0.3)
95 | MINERA LINDEROS | LINDEROS | LA REPRESA | COBRE | N/A | INACTIVO | MURO | COQUIMBO | VICUÃ‘A | 6682465 | 307276 | 1480 | 293 | 192 | 91 | 387 | 190 | 5.42 | 6.95 | 11.09 | 2700 | 219286.7 | 37852.94 | 5820 | 24885 | 72571.43 | 26305.88 | 2788.732 | 12983.87 | 16222.34 | 371.1268 | 0.005 | 0.27 | 10.16 | 10 | 12 | MINERA LINDEROS/LINDEROS/COQUIMBO/VICUÃ‘A/LA REPRESA | 4 | Cr,Cu,V,Zn | 120.7%,1526.4%,125.4%,7.5% | 8.4375 | 181.864 | 173.4265 | 21.55425 | No genera Ã¡cido (NGA) (PN/PA > 3) | No genera Ã¡cido (NGA) (PNN > 20) | No genera Ã¡cido (NGA) (RPN > 3 o % de S < 0.3) | No genera Ã¡cido (NGA) (PNN > 20 o % de S < 0.3)
513 | MINERA LINDEROS | LINDEROS | LINDEROS EX DON GUILLERMO | COBREORO | 391935 | INACTIVO | CUBETA | COQUIMBO | VICUÃ‘A | 6682391 | 307397 | 1270 | 246 | 55 | 72 | 254 | 113 | 6.16 | 14 | 3.62 | 4300 | 212473.3 | 33935.29 | 1980 | 24395 | 90214.29 | 18633.33 | 2711.268 | 9867.742 | 19500 | 261.9718 | 0.24 | 0.43 | 12.63 | 10 | 12 | MINERA LINDEROS/LINDEROS/COQUIMBO/VICUÃ‘A/LINDEROS EX DON GUILLERMO | 2 | Cu,V | 1295.6%,89.2% | 13.4375 | 226.077 | 212.6395 | 16.82433 | No genera Ã¡cido (NGA) (PN/PA > 3) | No genera Ã¡cido (NGA) (PNN > 20) | No genera Ã¡cido (NGA) (RPN > 3 o % de S < 0.3) | No genera Ã¡cido (NGA) (PNN > 20 o % de S < 0.3)
271 | MINERA LINDEROS | LINDEROS | LA REPRESA | COBRE | 3850000 | INACTIVO | CUBETA | COQUIMBO | VICUÃ‘A | 6682362 | 307204 | 1703 | 144 | 128 | 40 | 1017 | 303 | 6.1 | 11.76 | 3.26 | 6300 | 195346.7 | 37270.59 | 2340 | 22190 | 85071.43 | 26896.08 | 2711.268 | 10424.19 | 17591.49 | 327.4648 | 1.57 | 0.63 | 11.91 | 10 | 7 | MINERA LINDEROS/LINDEROS/COQUIMBO/VICUÃ‘A/LA REPRESA | 4 | Cr,Cu,V,Zn | 47.1%,1771.4%,10.8%,182.5% | 19.6875 | 213.189 | 193.5015 | 10.82865 | No genera Ã¡cido (NGA) (PN/PA > 3) | No genera Ã¡cido (NGA) (PNN > 20) | No genera Ã¡cido (NGA) (RPN > 3 o % de S < 0.3) | No genera Ã¡cido (NGA) (PNN > 20 o % de S < 0.3)
270 | MINERA LINDEROS | LINDEROS | LA REPRESA | COBRE | N/A | INACTIVO | MURO | COQUIMBO | VICUÃ‘A | 6682357 | 307236 | 1397 | 151 | 74 | 28 | 1247 | 269 | 6.21 | 9.15 | 1.46 | 6500 | 215646.7 | 38726.47 | 1800 | 22540 | 62500 | 24450.98 | 2633.803 | 9533.871 | 22570.21 | 305.6338 | 1.59 | 0.65 | 8.75 | 10 | 5 | MINERA LINDEROS/LINDEROS/COQUIMBO/VICUÃ‘A/LA REPRESA | 3 | Cu,V,Zn | 1435.2%,16.2%,246.4% | 20.3125 | 156.625 | 136.3125 | 7.710769 | No genera Ã¡cido (NGA) (PN/PA > 3) | No genera Ã¡cido (NGA) (PNN > 20) | No genera Ã¡cido (NGA) (RPN > 3 o % de S < 0.3) | No genera Ã¡cido (NGA) (PNN > 20 o % de S < 0.3)
273 | DPTO. MINAS U. LA SERENA | PLANTA GUAYACAN | CUBETA 2 | COBREORO | 300 | INACTIVO | CUBETA | COQUIMBO | COQUIMBO | 6682062 | 273780 | 47 | 113 | 47 | 77 | 71 | 57 | 2.5 | 4.98 | 7.17 | 200 | 303800 | 37005.88 | 3000 | 13930 | 25214.29 | 13658.82 | 309.8592 | 12724.19 | 12197.87 | 327.4648 | 0.005 | 0.02 | 3.53 | 10 | 8 | DPTO. MINAS U. LA SERENA/PLANTA GUAYACAN/COQUIMBO/COQUIMBO/CUBETA 2 | 0 | NA | NA | 0.625 | 63.187 | 62.562 | 101.0992 | No genera Ã¡cido (NGA) (PN/PA > 3) | No genera Ã¡cido (NGA) (PNN > 20) | No genera Ã¡cido (NGA) (RPN > 3 o % de S < 0.3) | No genera Ã¡cido (NGA) (PNN > 20 o % de S < 0.3)
278 | DPTO. MINAS U. LA SERENA | PLANTA GUAYACAN | CUBETA 2 | COBREORO | N/A | INACTIVO | MURO | COQUIMBO | COQUIMBO | 6682018 | 273767 | 17 | 83 | 23 | 72 | 47 | 31 | 2.5 | 10.17 | 1.93 | 50 | 253073.3 | 28297.06 | 2340 | 10465 | 102928.6 | 15260.78 | 232.3944 | 8866.129 | 9584.043 | 305.6338 | 0.005 | 0.01 | 14.41 | 10 | 5 | DPTO. MINAS U. LA SERENA/PLANTA GUAYACAN/COQUIMBO/COQUIMBO/CUBETA 2 | 0 | NA | NA | 0.3125 | 257.939 | 257.6265 | 825.4048 | No genera Ã¡cido (NGA) (PN/PA > 3) | No genera Ã¡cido (NGA) (PNN > 20) | No genera Ã¡cido (NGA) (RPN > 3 o % de S < 0.3) | No genera Ã¡cido (NGA) (PNN > 20 o % de S < 0.3)
275 | DPTO. MINAS U. LA SERENA | PLANTA GUAYACAN | CUBETA 1 | COBREORO | 435 | INACTIVO | CUBETA | COQUIMBO | COQUIMBO | 6682003 | 273792 | 65 | 109 | 47 | 77 | 61 | 41 | 2.5 | 4.97 | 8.91 | 50 | 308793.3 | 36714.71 | 2700 | 13825 | 22428.57 | 11719.61 | 309.8592 | 12909.68 | 12529.79 | 327.4648 | 0.005 | 0.01 | 3.14 | 10 | 9 | DPTO. MINAS U. LA SERENA/PLANTA GUAYACAN/COQUIMBO/COQUIMBO/CUBETA 1 | 0 | NA | NA | 0.3125 | 56.206 | 55.8935 | 179.8592 | No genera Ã¡cido (NGA) (PN/PA > 3) | No genera Ã¡cido (NGA) (PNN > 20) | No genera Ã¡cido (NGA) (RPN > 3 o % de S < 0.3) | No genera Ã¡cido (NGA) (PNN > 20 o % de S < 0.3)
274 | DPTO. MINAS U. LA SERENA | PLANTA GUAYACAN | CUBETA 1 | COBREORO | N/A | INACTIVO | MURO | COQUIMBO | COQUIMBO | 6681992 | 273788 | 24 | 109 | 48 | 77 | 59 | 49 | 2.5 | 13.34 | 1.03 | 400 | 305060 | 36608.82 | 2880 | 12530 | 25142.86 | 16694.12 | 309.8592 | 13762.9 | 11824.47 | 283.8028 | 0.005 | 0.04 | 3.52 | 10 | 8 | DPTO. MINAS U. LA SERENA/PLANTA GUAYACAN/COQUIMBO/COQUIMBO/CUBETA 1 | 0 | NA | NA | 1.25 | 63.008 | 61.758 | 50.4064 | No genera Ã¡cido (NGA) (PN/PA > 3) | No genera Ã¡cido (NGA) (PNN > 20) | No genera Ã¡cido (NGA) (RPN > 3 o % de S < 0.3) | No genera Ã¡cido (NGA) (PNN > 20 o % de S < 0.3)
141 | JOSE ALVAREZ A., EXPLOR. Y EXPLOT. MINERA EIRL | LAS ROJAS | LAMAS 3 | COBRE | 56154 | INACTIVO | CUBETA | COQUIMBO | LA SERENA | 6681673 | 301815 | 1633 | 473 | 253 | 127 | 400 | 718 | 7.18 | 13.74 | 7.1 | 9400 | 190680 | 34994.12 | 2520 | 23380 | 65857.14 | 75545.1 | 2091.549 | 13948.39 | 5601.064 | 349.2958 | 0.21 | 0.94 | 9.22 | 561.68 | 17 | JOSE ALVAREZ A., EXPLOR. Y EXPLOT. MINERA EIRL/LAS ROJAS/COQUIMBO/LA SERENA/LAMAS 3 | 6 | As,Cr,Cu,Pb,V,Zn | 4580.7%,190.8%,1694.5%,19.7%,263.8%,11.1% | 29.375 | 165.038 | 135.663 | 5.618315 | No genera Ã¡cido (NGA) (PN/PA > 3) | No genera Ã¡cido (NGA) (PNN > 20) | No genera Ã¡cido (NGA) (RPN > 3 o % de S < 0.3) | No genera Ã¡cido (NGA) (PNN > 20 o % de S < 0.3)
139 | JOSE ALVAREZ A., EXPLOR. Y EXPLOT. MINERA EIRL | LAS ROJAS | LAMAS 1 | COBRE | 258976 | ACTIVO | CUBETA | COQUIMBO | LA SERENA | 6681609 | 301726 | 2034 | 491 | 415 | 106 | 345 | 416 | 8.03 | 24.43 | 4.74 | 8000 | 168186.7 | 34888.24 | 4020 | 31360 | 92642.86 | 42494.12 | 3408.451 | 15209.68 | 6098.936 | 392.9577 | 0.14 | 0.8 | 12.97 | 261.03 | 18 | JOSE ALVAREZ A., EXPLOR. Y EXPLOT. MINERA EIRL/LAS ROJAS/COQUIMBO/LA SERENA/LAMAS 1 | 4 | As,Cr,Cu,V | 2075.2%,377%,2135.2%,277.7% | 25 | 232.163 | 207.163 | 9.28652 | No genera Ã¡cido (NGA) (PN/PA > 3) | No genera Ã¡cido (NGA) (PNN > 20) | No genera Ã¡cido (NGA) (RPN > 3 o % de S < 0.3) | No genera Ã¡cido (NGA) (PNN > 20 o % de S < 0.3)
507 | R. MARTIAN J. (SLM EL INCA) | PLANTA EL ALMENDRAL | ALMENDRAL 123 | COBRE | N/A | INACTIVO | MURO | COQUIMBO | VICUÃ‘A | 6681609 | 316318 | 2861 | 183 | 35 | 68 | 466 | 208 | 5.15 | 34.34 | 3.61 | 900 | 223253.3 | 42591.18 | 3240 | 25725 | 51928.57 | 22258.82 | 2788.732 | 16470.97 | 19375.53 | 240.1408 | 0.17 | 0.09 | 7.27 | 10 | 12 | R. MARTIAN J. (SLM EL INCA)/PLANTA EL ALMENDRAL/COQUIMBO/VICUÃ‘A/ALMENDRAL 123 | 3 | Cu,V,Zn | 3044%,40.8%,29.4% | 2.8125 | 130.133 | 127.3205 | 46.26951 | No genera Ã¡cido (NGA) (PN/PA > 3) | No genera Ã¡cido (NGA) (PNN > 20) | No genera Ã¡cido (NGA) (RPN > 3 o % de S < 0.3) | No genera Ã¡cido (NGA) (PNN > 20 o % de S < 0.3)
506 | R. MARTIAN J. (SLM EL INCA) | PLANTA EL ALMENDRAL | ALMENDRAL 123 | COBRE | 13500 | INACTIVO | CUBETA | COQUIMBO | VICUÃ‘A | 6681600 | 316317 | 3687 | 833 | 78 | 74 | 430 | 393 | 10.22 | 45.67 | 20.33 | 23500 | 153346.7 | 27529.41 | 30 | 13720 | 71142.86 | 16103.92 | 1704.225 | 7530.645 | 11824.47 | 196.4789 | 1.75 | 2.35 | 9.96 | 266.94 | 15 | R. MARTIAN J. (SLM EL INCA)/PLANTA EL ALMENDRAL/COQUIMBO/VICUÃ‘A/ALMENDRAL 123 | 5 | As,Cu,V,Zn,Ag | 2124.5%,3951.6%,540.8%,19.4%,14.2% | 73.4375 | 178.284 | 104.8465 | 2.427697 | GeneraciÃ³n de Ã¡cido incierto (ID) (1 <= PN/PA <= 3) | No genera Ã¡cido (NGA) (PNN > 20) | GeneraciÃ³n de Ã¡cido incierto (ID) (1 â‰¤ RPN â‰¤ 3 o 0.3 â‰¤ % de S â‰¤ 1) | No genera Ã¡cido (NGA) (PNN > 20 o % de S < 0.3)
135 | JOSE ALVAREZ A., EXPLOR. Y EXPLOT. MINERA EIRL | LAS ROJAS | ARENAS 2 | COBRE | N/A | INACTIVO | MURO | COQUIMBO | LA SERENA | 6681597 | 301844 | 1808 | 398 | 265 | 112 | 471 | 216 | 6.36 | 18.33 | 6.76 | 6000 | 217140 | 39441.18 | 4500 | 21000 | 57142.86 | 52274.51 | 1781.69 | 16582.26 | 6264.894 | 414.7887 | 0.2 | 0.6 | 8 | 10 | 15 | JOSE ALVAREZ A., EXPLOR. Y EXPLOT. MINERA EIRL/LAS ROJAS/COQUIMBO/LA SERENA/ARENAS 2 | 4 | Cr,Cu,V,Zn | 204.6%,1886.8%,206.2%,30.8% | 18.75 | 143.2 | 124.45 | 7.637333 | No genera Ã¡cido (NGA) (PN/PA > 3) | No genera Ã¡cido (NGA) (PNN > 20) | No genera Ã¡cido (NGA) (RPN > 3 o % de S < 0.3) | No genera Ã¡cido (NGA) (PNN > 20 o % de S < 0.3)
142 | JOSE ALVAREZ A., EXPLOR. Y EXPLOT. MINERA EIRL | LAS ROJAS | LAMAS 2 | COBRE | 81774 | INACTIVO | CUBETA | COQUIMBO | LA SERENA | 6681576 | 301897 | 999 | 390 | 241 | 125 | 350 | 194 | 5.85 | 18.53 | 3.08 | 5600 | 198146.7 | 37508.82 | 4560 | 24290 | 68642.86 | 67703.92 | 2091.549 | 15358.06 | 7011.702 | 371.1268 | 0.04 | 0.56 | 9.61 | 10 | 15 | JOSE ALVAREZ A., EXPLOR. Y EXPLOT. MINERA EIRL/LAS ROJAS/COQUIMBO/LA SERENA/LAMAS 2 | 3 | Cr,Cu,V | 177%,997.8%,200% | 17.5 | 172.019 | 154.519 | 9.829657 | No genera Ã¡cido (NGA) (PN/PA > 3) | No genera Ã¡cido (NGA) (PNN > 20) | No genera Ã¡cido (NGA) (RPN > 3 o % de S < 0.3) | No genera Ã¡cido (NGA) (PNN > 20 o % de S < 0.3)
136 | JOSE ALVAREZ A., EXPLOR. Y EXPLOT. MINERA EIRL | LAS ROJAS | ARENAS 1 | COBRE | 56154 | INACTIVO | CUBETA | COQUIMBO | LA SERENA | 6681551 | 301839 | 4456 | 468 | 314 | 119 | 1411 | 459 | 6.45 | 27.94 | 26.9 | 9500 | 207666.7 | 37852.94 | 4200 | 19985 | 65214.29 | 57923.53 | 1859.155 | 16582.26 | 5186.17 | 458.4507 | 0.55 | 0.95 | 9.13 | 281.19 | 14 | JOSE ALVAREZ A., EXPLOR. Y EXPLOT. MINERA EIRL/LAS ROJAS/COQUIMBO/LA SERENA/ARENAS 1 | 6 | As,Cd,Cr,Cu,V,Zn | 2243.2%,22.3%,260.9%,4796.7%,260%,291.9% | 29.6875 | 163.427 | 133.7395 | 5.504909 | No genera Ã¡cido (NGA) (PN/PA > 3) | No genera Ã¡cido (NGA) (PNN > 20) | No genera Ã¡cido (NGA) (RPN > 3 o % de S < 0.3) | No genera Ã¡cido (NGA) (PNN > 20 o % de S < 0.3)
138 | JOSE ALVAREZ A., EXPLOR. Y EXPLOT. MINERA EIRL | LAS ROJAS | ARENAS 2 | COBRE | 56154 | INACTIVO | CUBETA | COQUIMBO | LA SERENA | 6681548 | 301792 | 1129 | 363 | 303 | 137 | 377 | 149 | 5.43 | 13.82 | 3.95 | 3800 | 203700 | 38991.18 | 5940 | 27860 | 59785.71 | 77652.94 | 2014.085 | 14987.1 | 6223.404 | 436.6197 | 0.07 | 0.38 | 8.37 | 10 | 17 | JOSE ALVAREZ A., EXPLOR. Y EXPLOT. MINERA EIRL/LAS ROJAS/COQUIMBO/LA SERENA/ARENAS 2 | 4 | Cr,Cu,V,Zn | 248.3%,1140.7%,179.2%,4.7% | 11.875 | 149.823 | 137.948 | 12.61667 | No genera Ã¡cido (NGA) (PN/PA > 3) | No genera Ã¡cido (NGA) (PNN > 20) | No genera Ã¡cido (NGA) (RPN > 3 o % de S < 0.3) | No genera Ã¡cido (NGA) (PNN > 20 o % de S < 0.3)
137 | JOSE ALVAREZ A., EXPLOR. Y EXPLOT. MINERA EIRL | LAS ROJAS | ARENAS 1 | OROPLATA | N/A | INACTIVO | MURO | COQUIMBO | LA SERENA | 6681526 | 301826 | 1174 | 435 | 305 | 113 | 614 | 226 | 5.35 | 6.28 | 18.01 | 6200 | 213546.7 | 39282.35 | 5100 | 19005 | 63000 | 52358.82 | 1859.155 | 17917.74 | 6098.936 | 436.6197 | 0.16 | 0.62 | 8.82 | 10 | 13 | JOSE ALVAREZ A., EXPLOR. Y EXPLOT. MINERA EIRL/LAS ROJAS/COQUIMBO/LA SERENA/ARENAS 1 | 4 | Cr,Cu,V,Zn | 250.6%,1190.1%,234.6%,70.6% | 19.375 | 157.878 | 138.503 | 8.148542 | No genera Ã¡cido (NGA) (PN/PA > 3) | No genera Ã¡cido (NGA) (PNN > 20) | No genera Ã¡cido (NGA) (RPN > 3 o % de S < 0.3) | No genera Ã¡cido (NGA) (PNN > 20 o % de S < 0.3)
371 | SLM LAS ROJAS | PLANTA LAS ROJAS 1 | LAS ROJAS 1 | S/I | N/A | INACTIVO | MURO | COQUIMBO | LA SERENA | 6681406 | 300600 | 250 | 135 | 44 | 86 | 258 | 145 | 2.5 | 11.59 | 6 | 100 | 185406.7 | 24008.82 | 3300 | 12005 | 25000 | 16188.24 | 1704.225 | 6603.226 | 9750 | 698.5915 | 0.63 | 0.01 | 3.5 | 10 | 11 | SLM LAS ROJAS/PLANTA LAS ROJAS 1/COQUIMBO/LA SERENA/LAS ROJAS 1 | 2 | Cu,V | 174.7%,3.8% | 0.3125 | 62.65 | 62.3375 | 200.48 | No genera Ã¡cido (NGA) (PN/PA > 3) | No genera Ã¡cido (NGA) (PNN > 20) | No genera Ã¡cido (NGA) (RPN > 3 o % de S < 0.3) | No genera Ã¡cido (NGA) (PNN > 20 o % de S < 0.3)
370 | SLM LAS ROJAS | PLANTA LAS ROJAS 1 | LAS ROJAS 1 | S/I | 40180 | INACTIVO | CUBETA | COQUIMBO | LA SERENA | 6681377 | 300632 | 417 | 55 | 5 | 57 | 124 | 50 | 5.11 | 20.35 | 3.81 | 100 | 35326.67 | 13738.24 | 1740 | 11025 | 323785.7 | 14839.22 | 387.3239 | 2300 | 4107.447 | 240.1408 | 0.06 | 0.01 | 45.33 | 10 | 5 | SLM LAS ROJAS/PLANTA LAS ROJAS 1/COQUIMBO/LA SERENA/LAS ROJAS 1 | 1 | Cu | 358.2% | 0.3125 | 811.407 | 811.0945 | 2596.5024 | No genera Ã¡cido (NGA) (PN/PA > 3) | No genera Ã¡cido (NGA) (PNN > 20) | No genera Ã¡cido (NGA) (RPN > 3 o % de S < 0.3) | No genera Ã¡cido (NGA) (PNN > 20 o % de S < 0.3)
503 | GERARDO FINDEL W. | PLANTA CONTACTO | CONTACTO | COBRE | 188500 | INACTIVO | CUBETA | COQUIMBO | VICUÃ‘A | 6681356 | 351297 | 2870 | 242 | 186 | 64 | 120 | 193 | 9.41 | 9.35 | 8.19 | 1500 | 219193.3 | 34358.82 | 4080 | 61810 | 34428.57 | 23101.96 | 1626.761 | 14022.58 | 11119.15 | 676.7606 | 1.2 | 0.15 | 4.82 | 10 | 32 | GERARDO FINDEL W./PLANTA CONTACTO/COQUIMBO/VICUÃ‘A/CONTACTO | 3 | Cr,Cu,V | 113.8%,3053.8%,86.2% | 4.6875 | 86.278 | 81.5905 | 18.40597 | No genera Ã¡cido (NGA) (PN/PA > 3) | No genera Ã¡cido (NGA) (PNN > 20) | No genera Ã¡cido (NGA) (RPN > 3 o % de S < 0.3) | No genera Ã¡cido (NGA) (PNN > 20 o % de S < 0.3)
504 | GERARDO FINDEL W. | PLANTA CONTACTO | CONTACTO | COBRE | N/A | INACTIVO | MURO | COQUIMBO | VICUÃ‘A | 6681352 | 351303 | 1252 | 137 | 79 | 75 | 340 | 634 | 5.22 | 31.74 | 7.31 | 50 | 309866.7 | 31897.06 | 3600 | 19285 | 27428.57 | 17115.69 | 2246.479 | 8124.194 | 14811.7 | 480.2817 | 0.33 | 0.01 | 3.84 | 500.24 | 10 | GERARDO FINDEL W./PLANTA CONTACTO/COQUIMBO/VICUÃ‘A/CONTACTO | 4 | As,Cu,Pb,V | 4068.7%,1275.8%,5.7%,5.4% | 0.3125 | 68.736 | 68.4235 | 219.9552 | No genera Ã¡cido (NGA) (PN/PA > 3) | No genera Ã¡cido (NGA) (PNN > 20) | No genera Ã¡cido (NGA) (RPN > 3 o % de S < 0.3) | No genera Ã¡cido (NGA) (PNN > 20 o % de S < 0.3)
284 | MARCELO BALDO | PLANTA SAN RAMON | SAN RAMON | ORO | 2100 | INACTIVO | CUBETA | COQUIMBO | COQUIMBO | 6680585 | 284102 | 1270 | 707 | 107 | 83 | 190 | 1804 | 2.5 | 98.29 | 6.55 | 33800 | 268613.3 | 22288.24 | 30 | 9100 | 2357.143 | 42.15686 | 154.9296 | 2893.548 | 4439.362 | 261.9718 | 5.83 | 3.38 | 0.33 | 2128.17 | 15 | MARCELO BALDO/PLANTA SAN RAMON/COQUIMBO/COQUIMBO/SAN RAMON | 6 | As,Cr,Cu,Pb,V,Ag | 17634.8%,23%,1295.6%,200.7%,443.8%,145.7% | 105.625 | 5.907 | -99.718 | 0.05592426 | Potencial de generador Ã¡cido (PAG) (PN/PA < 1) | Potencial de generador Ã¡cido (PAG) (PNN < -20) | Potencial de generador Ã¡cido (PAG) (RPN < 1 o % de S > 1) | Potencial de generador Ã¡cido (PAG) (PNN < 1 o % de S > 1)
91 | BELTRAN DEL TRANSITO PIZARRO | MARIANITA | MARIANITA | ORO | 105000 | ACTIVO | CUBETA | COQUIMBO | VICUÃ‘A | 6679440 | 306850 | 11254 | 201 | 51 | 67 | 154 | 25 | 5.9 | 1.79 | 5.9 | 50 | 233100 | 45555.88 | 4800 | 36820 | 15214.29 | 60368.63 | 2091.549 | 15395.16 | 10828.72 | 480.2817 | 0.29 | 0.01 | 2.13 | 10 | 17 | BELTRAN DEL TRANSITO PIZARRO/MARIANITA/COQUIMBO/VICUÃ‘A/MARIANITA | 2 | Cu,V | 12267%,54.6% | 0.3125 | 38.127 | 37.8145 | 122.0064 | No genera Ã¡cido (NGA) (PN/PA > 3) | No genera Ã¡cido (NGA) (PNN > 20) | No genera Ã¡cido (NGA) (RPN > 3 o % de S < 0.3) | No genera Ã¡cido (NGA) (PNN > 20 o % de S < 0.3)
92 | BELTRAN DEL TRANSITO PIZARRO | MARIANITA | MARIANITA | ORO | N/A | ACTIVO | MURO | COQUIMBO | VICUÃ‘A | 6679402 | 306842 | 7092 | 201 | 47 | 66 | 191 | 28 | 5.38 | 6.17 | 6.9 | 100 | 238420 | 45582.35 | 4800 | 33460 | 17571.43 | 56658.82 | 2633.803 | 16137.1 | 11575.53 | 502.1127 | 0.29 | 0.01 | 2.46 | 10 | 17 | BELTRAN DEL TRANSITO PIZARRO/MARIANITA/COQUIMBO/VICUÃ‘A/MARIANITA | 2 | Cu,V | 7693.4%,54.6% | 0.3125 | 44.034 | 43.7215 | 140.9088 | No genera Ã¡cido (NGA) (PN/PA > 3) | No genera Ã¡cido (NGA) (PNN > 20) | No genera Ã¡cido (NGA) (RPN > 3 o % de S < 0.3) | No genera Ã¡cido (NGA) (PNN > 20 o % de S < 0.3)
516 | BELTRAN DEL TRANSITO PIZARRO | MARIANITA | MARIANITA | ORO | 105000 | ACTIVO | CUBETA | COQUIMBO | VICUÃ‘A | 6679385 | 306845 | 1181 | 161 | 39 | 64 | 108 | 56 | 6.55 | 21.93 | 5.9 | 19900 | 244393.3 | 36000 | 4380 | 34195 | 36357.14 | 21331.37 | 1859.155 | 20180.65 | 3443.617 | 502.1127 | 1.66 | 1.99 | 5.09 | 10 | 16 | BELTRAN DEL TRANSITO PIZARRO/MARIANITA/COQUIMBO/VICUÃ‘A/MARIANITA | 2 | Cu,V | 1197.8%,23.8% | 62.1875 | 91.111 | 28.9235 | 1.465102 | GeneraciÃ³n de Ã¡cido incierto (ID) (1 <= PN/PA <= 3) | No genera Ã¡cido (NGA) (PNN > 20) | GeneraciÃ³n de Ã¡cido incierto (ID) (1 â‰¤ RPN â‰¤ 3 o 0.3 â‰¤ % de S â‰¤ 1) | No genera Ã¡cido (NGA) (PNN > 20 o % de S < 0.3)
518 | BELTRAN DEL TRANSITO PIZARRO | MARIANITA | MARIANITA | ORO | 105000 | ACTIVO | CUBETA | COQUIMBO | VICUÃ‘A | 6679235 | 306799 | 1495 | 241 | 85 | 79 | 461 | 245 | 6.2 | 9.16 | 6.09 | 2400 | 219333.3 | 42432.35 | 3600 | 28140 | 50785.71 | 26896.08 | 2866.197 | 14875.81 | 18130.85 | 305.6338 | 0.31 | 0.24 | 7.11 | 43.23 | 15 | BELTRAN DEL TRANSITO PIZARRO/MARIANITA/COQUIMBO/VICUÃ‘A/MARIANITA | 4 | As,Cu,V,Zn | 260.2%,1542.9%,85.4%,28.1% | 7.5 | 127.269 | 119.769 | 16.9692 | No genera Ã¡cido (NGA) (PN/PA > 3) | No genera Ã¡cido (NGA) (PNN > 20) | No genera Ã¡cido (NGA) (RPN > 3 o % de S < 0.3) | No genera Ã¡cido (NGA) (PNN > 20 o % de S < 0.3)
517 | BELTRAN DEL TRANSITO PIZARRO | MARIANITA | MARIANITA | ORO | 105000 | ACTIVO | CUBETA | COQUIMBO | VICUÃ‘A | 6679189 | 306884 | 918 | 132 | 58 | 68 | 79 | 30 | 7.65 | 19.71 | 3.82 | 11400 | 221900 | 40235.29 | 3480 | 32025 | 47214.29 | 34315.69 | 2478.873 | 20069.35 | 2447.872 | 545.7746 | 1.73 | 1.14 | 6.61 | 10 | 15 | BELTRAN DEL TRANSITO PIZARRO/MARIANITA/COQUIMBO/VICUÃ‘A/MARIANITA | 2 | Cu,V | 908.8%,1.5% | 35.625 | 118.319 | 82.694 | 3.321235 | No genera Ã¡cido (NGA) (PN/PA > 3) | No genera Ã¡cido (NGA) (PNN > 20) | No genera Ã¡cido (NGA) (RPN > 3 o % de S < 0.3) | No genera Ã¡cido (NGA) (PNN > 20 o % de S < 0.3)
996 | WALDO SALINAS CABELLO | PLANTA EL SAUCE | EL SAUCE | COBREORO | N/A | INACTIVO | MURO | COQUIMBO | LA SERENA | 6678740 | 301253 | 335 | 183 | 56 | 2.5 | 2.5 | 26 | 8.92 | 4.14 | 2.08 | 50 | 191893.3 | 37138.24 | 2100 | 90195 | 25142.86 | 56068.63 | 1394.366 | 7530.645 | 19582.98 | 1331.69 | 0.005 | 0.01 | 3.52 | 10 | 5 | WALDO SALINAS CABELLO/PLANTA EL SAUCE/COQUIMBO/LA SERENA/EL SAUCE | 2 | Cu,V | 268.1%,40.8% | 0.3125 | 63.008 | 62.6955 | 201.6256 | No genera Ã¡cido (NGA) (PN/PA > 3) | No genera Ã¡cido (NGA) (PNN > 20) | No genera Ã¡cido (NGA) (RPN > 3 o % de S < 0.3) | No genera Ã¡cido (NGA) (PNN > 20 o % de S < 0.3)
998 | WALDO SALINAS CABELLO | PLANTA EL SAUCE | EL SAUCE | COBREORO | 134009 | INACTIVO | CUBETA | COQUIMBO | LA SERENA | 6678734 | 301254 | 148 | 214 | 54 | 2.5 | 2.5 | 14 | 8.53 | 1.96 | 3.45 | 50 | 165620 | 36555.88 | 2280 | 116655 | 17714.29 | 50166.67 | 1316.901 | 5490.323 | 23026.6 | 764.0845 | 0.02 | 0.01 | 2.48 | 10 | 5 | WALDO SALINAS CABELLO/PLANTA EL SAUCE/COQUIMBO/LA SERENA/EL SAUCE | 2 | Cu,V | 62.6%,64.6% | 0.3125 | 44.392 | 44.0795 | 142.0544 | No genera Ã¡cido (NGA) (PN/PA > 3) | No genera Ã¡cido (NGA) (PNN > 20) | No genera Ã¡cido (NGA) (RPN > 3 o % de S < 0.3) | No genera Ã¡cido (NGA) (PNN > 20 o % de S < 0.3)
997 | WALDO SALINAS CABELLO | PLANTA EL SAUCE | EL SAUCE | COBREORO | 134009 | INACTIVO | CUBETA | COQUIMBO | LA SERENA | 6678715 | 301238 | 1027 | 158 | 50 | 2.5 | 88 | 35 | 9.07 | 2.11 | 2.76 | 50 | 170333.3 | 34411.76 | 2760 | 108220 | 26571.43 | 56743.14 | 1704.225 | 3820.968 | 18255.32 | 1746.479 | 0.005 | 0.01 | 3.72 | 10 | 5 | WALDO SALINAS CABELLO/PLANTA EL SAUCE/COQUIMBO/LA SERENA/EL SAUCE | 2 | Cu,V | 1028.6%,21.5% | 0.3125 | 66.588 | 66.2755 | 213.0816 | No genera Ã¡cido (NGA) (PN/PA > 3) | No genera Ã¡cido (NGA) (PNN > 20) | No genera Ã¡cido (NGA) (RPN > 3 o % de S < 0.3) | No genera Ã¡cido (NGA) (PNN > 20 o % de S < 0.3)
992 | MINERA CONDOR S.A | PLANTA SAN CRISTOBAL | SAN CRISTOBAL 1 | COBRE | 233400 | INACTIVO | CUBETA | COQUIMBO | LA SERENA | 6677999 | 303486 | 2484 | 168 | 25 | 5 | 113 | 14 | 2.5 | 3.01 | 6.53 | 50 | 259980 | 44364.71 | 2400 | 25865 | 15714.29 | 43168.63 | 1316.901 | 15506.45 | 19665.96 | 436.6197 | 0.03 | 0.01 | 2.2 | 10 | 5 | MINERA CONDOR S.A/PLANTA SAN CRISTOBAL/COQUIMBO/LA SERENA/SAN CRISTOBAL 1 | 2 | Cu,V | 2629.7%,29.2% | 0.3125 | 39.38 | 39.0675 | 126.016 | No genera Ã¡cido (NGA) (PN/PA > 3) | No genera Ã¡cido (NGA) (PNN > 20) | No genera Ã¡cido (NGA) (RPN > 3 o % de S < 0.3) | No genera Ã¡cido (NGA) (PNN > 20 o % de S < 0.3)
993 | MINERA CONDOR S.A | PLANTA SAN CRISTOBAL | SAN CRISTOBAL 1 | COBRE | 233400 | INACTIVO | CUBETA | COQUIMBO | LA SERENA | 6677964 | 303452 | 2776 | 167 | 23 | 5 | 256 | 221 | 5.75 | 4.8 | 4.45 | 4800 | 246120 | 42829.41 | 1620 | 26040 | 23714.29 | 42409.8 | 1161.972 | 16211.29 | 15434.04 | 371.1268 | 0.02 | 0.48 | 3.32 | 10 | 5 | MINERA CONDOR S.A/PLANTA SAN CRISTOBAL/COQUIMBO/LA SERENA/SAN CRISTOBAL 1 | 2 | Cu,V | 2950.5%,28.5% | 15 | 59.428 | 44.428 | 3.961867 | No genera Ã¡cido (NGA) (PN/PA > 3) | No genera Ã¡cido (NGA) (PNN > 20) | No genera Ã¡cido (NGA) (RPN > 3 o % de S < 0.3) | No genera Ã¡cido (NGA) (PNN > 20 o % de S < 0.3)
991 | MINERA CONDOR S.A | PLANTA SAN CRISTOBAL | SAN CRISTOBAL 1 | COBRE | N/A | INACTIVO | MURO | COQUIMBO | LA SERENA | 6677953 | 303518 | 3495 | 162 | 19 | 5 | 111 | 61 | 2.5 | 4.17 | 3.64 | 100 | 268753.3 | 43491.18 | 2220 | 23940 | 15000 | 31533.33 | 1007.042 | 15580.65 | 20993.62 | 392.9577 | 0.5 | 0.01 | 2.1 | 10 | 5 | MINERA CONDOR S.A/PLANTA SAN CRISTOBAL/COQUIMBO/LA SERENA/SAN CRISTOBAL 1 | 2 | Cu,V | 3740.7%,24.6% | 0.3125 | 37.59 | 37.2775 | 120.288 | No genera Ã¡cido (NGA) (PN/PA > 3) | No genera Ã¡cido (NGA) (PNN > 20) | No genera Ã¡cido (NGA) (RPN > 3 o % de S < 0.3) | No genera Ã¡cido (NGA) (PNN > 20 o % de S < 0.3)
994 | MINERA CONDOR S.A | PLANTA SAN CRISTOBAL | SAN CRISTOBAL 1 | COBRE | 233400 | INACTIVO | CUBETA | COQUIMBO | LA SERENA | 6677926 | 303469 | 2227 | 180 | 30 | 2.5 | 36 | 12 | 2.5 | 3.63 | 4.11 | 600 | 259140 | 44100 | 2400 | 27195 | 22857.14 | 43674.51 | 1007.042 | 18400 | 11243.62 | 371.1268 | 0.08 | 0.06 | 3.2 | 10 | 5 | MINERA CONDOR S.A/PLANTA SAN CRISTOBAL/COQUIMBO/LA SERENA/SAN CRISTOBAL 1 | 2 | Cu,V | 2347.3%,38.5% | 1.875 | 57.28 | 55.405 | 30.54933 | No genera Ã¡cido (NGA) (PN/PA > 3) | No genera Ã¡cido (NGA) (PNN > 20) | No genera Ã¡cido (NGA) (RPN > 3 o % de S < 0.3) | No genera Ã¡cido (NGA) (PNN > 20 o % de S < 0.3)
987 | MINERA CONDOR S.A | PLANTA SAN CRISTOBAL | SAN CRISTOBAL 2 | COBRE | 187674 | INACTIVO | CUBETA | COQUIMBO | LA SERENA | 6677840 | 303465 | 7677 | 237 | 37 | 10 | 203 | 14 | 5.01 | 4.89 | 2.26 | 1200 | 253493.3 | 43041.18 | 2520 | 31395 | 15785.71 | 50335.29 | 2323.944 | 14022.58 | 14562.77 | 458.4507 | 0.1 | 0.12 | 2.21 | 10 | 5 | MINERA CONDOR S.A/PLANTA SAN CRISTOBAL/COQUIMBO/LA SERENA/SAN CRISTOBAL 2 | 2 | Cu,V | 8336.3%,82.3% | 3.75 | 39.559 | 35.809 | 10.54907 | No genera Ã¡cido (NGA) (PN/PA > 3) | No genera Ã¡cido (NGA) (PNN > 20) | No genera Ã¡cido (NGA) (RPN > 3 o % de S < 0.3) | No genera Ã¡cido (NGA) (PNN > 20 o % de S < 0.3)
143 | JOSE ALVAREZ AMENABAR | PLANTA LAS ROJAS | LAS ROJAS 12 | ORO | 12000 | INACTIVO | CUBETA | COQUIMBO | LA SERENA | 6677832 | 303145 | 257 | 113 | 18 | 68 | 70 | 12 | 2.5 | 4.63 | 3.94 | 50 | 282613.3 | 45291.18 | 2880 | 17920 | 38142.86 | 31111.76 | 1084.507 | 12612.9 | 6430.851 | 480.2817 | 0.005 | 0.01 | 5.34 | 10 | 10 | JOSE ALVAREZ AMENABAR/PLANTA LAS ROJAS/COQUIMBO/LA SERENA/LAS ROJAS 12 | 1 | Cu | 182.4% | 0.3125 | 95.586 | 95.2735 | 305.8752 | No genera Ã¡cido (NGA) (PN/PA > 3) | No genera Ã¡cido (NGA) (PNN > 20) | No genera Ã¡cido (NGA) (RPN > 3 o % de S < 0.3) | No genera Ã¡cido (NGA) (PNN > 20 o % de S < 0.3)
988 | MINERA CONDOR S.A | PLANTA SAN CRISTOBAL | SAN CRISTOBAL 2 | COBRE | 187674 | INACTIVO | CUBETA | COQUIMBO | LA SERENA | 6677815 | 303466 | 3737 | 112 | 14 | 5 | 109 | 9 | 5.02 | 4.27 | 1.91 | 800 | 288540 | 41929.41 | 2040 | 16940 | 12285.71 | 26727.45 | 1161.972 | 12835.48 | 21989.36 | 414.7887 | 0.03 | 0.08 | 1.72 | 10 | 12 | MINERA CONDOR S.A/PLANTA SAN CRISTOBAL/COQUIMBO/LA SERENA/SAN CRISTOBAL 2 | 1 | Cu | 4007% | 2.5 | 30.788 | 28.288 | 12.3152 | No genera Ã¡cido (NGA) (PN/PA > 3) | No genera Ã¡cido (NGA) (PNN > 20) | No genera Ã¡cido (NGA) (RPN > 3 o % de S < 0.3) | No genera Ã¡cido (NGA) (PNN > 20 o % de S < 0.3)
986 | MINERA CONDOR S.A | PLANTA SAN CRISTOBAL | SAN CRISTOBAL 2 | COBRE | N/A | INACTIVO | MURO | COQUIMBO | LA SERENA | 6677798 | 303511 | 5762 | 194 | 32 | 7 | 228 | 15 | 2.5 | 3.94 | 3.87 | 1100 | 257133.3 | 43491.18 | 2460 | 27335 | 17785.71 | 47974.51 | 2014.085 | 13429.03 | 15765.96 | 480.2817 | 0.1 | 0.11 | 2.49 | 10 | 5 | MINERA CONDOR S.A/PLANTA SAN CRISTOBAL/COQUIMBO/LA SERENA/SAN CRISTOBAL 2 | 2 | Cu,V | 6231.9%,49.2% | 3.4375 | 44.571 | 41.1335 | 12.96611 | No genera Ã¡cido (NGA) (PN/PA > 3) | No genera Ã¡cido (NGA) (PNN > 20) | No genera Ã¡cido (NGA) (RPN > 3 o % de S < 0.3) | No genera Ã¡cido (NGA) (PNN > 20 o % de S < 0.3)
989 | MINERA CONDOR S.A | PLANTA SAN CRISTOBAL | SAN CRISTOBAL 2 | COBRE | 187674 | INACTIVO | CUBETA | COQUIMBO | LA SERENA | 6677789 | 303466 | 4046 | 118 | 16 | 5 | 122 | 11 | 2.5 | 2.76 | 4.25 | 1000 | 285506.7 | 41797.06 | 3000 | 18725 | 12642.86 | 26390.2 | 1239.437 | 12724.19 | 21201.06 | 414.7887 | 0.04 | 0.1 | 1.77 | 10 | 5 | MINERA CONDOR S.A/PLANTA SAN CRISTOBAL/COQUIMBO/LA SERENA/SAN CRISTOBAL 2 | 1 | Cu | 4346% | 3.125 | 31.683 | 28.558 | 10.13856 | No genera Ã¡cido (NGA) (PN/PA > 3) | No genera Ã¡cido (NGA) (PNN > 20) | No genera Ã¡cido (NGA) (RPN > 3 o % de S < 0.3) | No genera Ã¡cido (NGA) (PNN > 20 o % de S < 0.3)
984 | JUAN ALIAGA | PLANTA ALIAGA | ALIAGA | COBREOROPLATA | 900 | INACTIVO | CUBETA | COQUIMBO | LA SERENA | 6677747 | 303593 | 1964 | 202 | 31 | 2.5 | 613 | 1425 | 11.78 | 5.94 | 5.96 | 2000 | 259700 | 43808.82 | 2400 | 42490 | 8142.857 | 17705.88 | 1239.437 | 3932.258 | 12654.26 | 676.7606 | 0.06 | 0.2 | 1.14 | 2266.44 | 5 | JUAN ALIAGA/PLANTA ALIAGA/COQUIMBO/LA SERENA/ALIAGA | 5 | As,Cu,Pb,V,Zn | 18787%,2058.2%,137.5%,55.4%,70.3% | 6.25 | 20.406 | 14.156 | 3.26496 | No genera Ã¡cido (NGA) (PN/PA > 3) | GeneraciÃ³n de Ã¡cido incierto (ID) (-20 <= PNN <= 20) | No genera Ã¡cido (NGA) (RPN > 3 o % de S < 0.3) | No genera Ã¡cido (NGA) (PNN > 20 o % de S < 0.3)
983 | JUAN ALIAGA | PLANTA ALIAGA | ALIAGA | COBREOROPLATA | 900 | INACTIVO | CUBETA | COQUIMBO | LA SERENA | 6677737 | 303590 | 1150 | 165 | 38 | 7 | 115 | 35 | 2.5 | 2.73 | 1.88 | 50 | 268380 | 44364.71 | 2820 | 25130 | 28142.86 | 31533.33 | 1239.437 | 14282.26 | 12156.38 | 502.1127 | 0.07 | 0.01 | 3.94 | 10 | 5 | JUAN ALIAGA/PLANTA ALIAGA/COQUIMBO/LA SERENA/ALIAGA | 2 | Cu,V | 1163.7%,26.9% | 0.3125 | 70.526 | 70.2135 | 225.6832 | No genera Ã¡cido (NGA) (PN/PA > 3) | No genera Ã¡cido (NGA) (PNN > 20) | No genera Ã¡cido (NGA) (RPN > 3 o % de S < 0.3) | No genera Ã¡cido (NGA) (PNN > 20 o % de S < 0.3)
145 | DINKA RAMIREZ (ROBINSON GONZALEZ) | PLANTA SAN LUIS | SAN LUIS | COBRE | 49745 | ACTIVO | CUBETA | COQUIMBO | LA SERENA | 6676224 | 303611 | 171 | 316 | 398 | 55 | 65 | 77 | 12.87 | 10.46 | 2.64 | 50 | 105233.3 | 17894.12 | 3180 | 165865 | 68642.86 | 50588.24 | 852.1127 | 3932.258 | 1950 | 11352.11 | 0.95 | 0.01 | 9.61 | 10 | 53 | DINKA RAMIREZ (ROBINSON GONZALEZ)/PLANTA SAN LUIS/COQUIMBO/LA SERENA/SAN LUIS | 3 | Cr,Cu,V | 357.5%,87.9%,143.1% | 0.3125 | 172.019 | 171.7065 | 550.4608 | No genera Ã¡cido (NGA) (PN/PA > 3) | No genera Ã¡cido (NGA) (PNN > 20) | No genera Ã¡cido (NGA) (RPN > 3 o % de S < 0.3) | No genera Ã¡cido (NGA) (PNN > 20 o % de S < 0.3)
146 | DINKA RAMIREZ (ROBINSON GONZALEZ) | PLANTA SAN LUIS | SAN LUIS | COBRE | N/A | ACTIVO | MURO | COQUIMBO | LA SERENA | 6676215 | 303604 | 2278 | 177 | 851 | 68 | 111 | 128 | 14.03 | 4.6 | 4.35 | 600 | 202906.7 | 34517.65 | 3840 | 72240 | 43714.29 | 62645.1 | 929.5775 | 9904.839 | 3982.979 | 2838.028 | 0.67 | 0.06 | 6.12 | 10 | 29 | DINKA RAMIREZ (ROBINSON GONZALEZ)/PLANTA SAN LUIS/COQUIMBO/LA SERENA/SAN LUIS | 3 | Cr,Cu,V | 878.2%,2403.3%,36.2% | 1.875 | 109.548 | 107.673 | 58.4256 | No genera Ã¡cido (NGA) (PN/PA > 3) | No genera Ã¡cido (NGA) (PNN > 20) | No genera Ã¡cido (NGA) (RPN > 3 o % de S < 0.3) | No genera Ã¡cido (NGA) (PNN > 20 o % de S < 0.3)
1020 | JUAN CARLOS PLAZA | SIN NOMBRE | TRANQUE (ACOPIO) | COBRE | 49745 | ACTIVO | CUBETA | COQUIMBO | LA SERENA | 6675197 | 303370 | 1231 | 300 | 71 | 2.5 | 3678 | 1545 | 24.66 | 12.84 | 6.04 | 5100 | 293440 | 26311.76 | 2400 | 47250 | 11000 | 17621.57 | 619.7183 | 5119.355 | 5269.149 | 523.9437 | 0.41 | 0.51 | 1.54 | 952.71 | 5 | JUAN CARLOS PLAZA/SIN NOMBRE/COQUIMBO/LA SERENA/TRANQUE (ACOPIO) | 5 | As,Cu,Pb,V,Zn | 7839.2%,1252.7%,157.5%,130.8%,921.7% | 15.9375 | 27.566 | 11.6285 | 1.729631 | GeneraciÃ³n de Ã¡cido incierto (ID) (1 <= PN/PA <= 3) | GeneraciÃ³n de Ã¡cido incierto (ID) (-20 <= PNN <= 20) | GeneraciÃ³n de Ã¡cido incierto (ID) (1 â‰¤ RPN â‰¤ 3 o 0.3 â‰¤ % de S â‰¤ 1) | GeneraciÃ³n de Ã¡cido incierto (ID) (-20 â‰¤ PNN â‰¤ 20 o 0.3 â‰¤ % de S â‰¤ 1)
97 | OSVALDO GAMBOA VEGA | NUEVA MOLLAQUITA | NUEVA MOLLAQUITA | COBRE | 2700 | INACTIVO | CUBETA | COQUIMBO | COQUIMBO | 6671086 | 295435 | 495 | 192 | 60 | 68 | 110 | 244 | 2.5 | 6.79 | 1.8 | 600 | 250086.7 | 39838.24 | 5340 | 30765 | 51571.43 | 28750.98 | 2091.549 | 16767.74 | 4522.34 | 589.4366 | 0.005 | 0.06 | 7.22 | 74.87 | 14 | OSVALDO GAMBOA VEGA/NUEVA MOLLAQUITA/COQUIMBO/COQUIMBO/NUEVA MOLLAQUITA | 3 | As,Cu,V | 523.9%,444%,47.7% | 1.875 | 129.238 | 127.363 | 68.92693 | No genera Ã¡cido (NGA) (PN/PA > 3) | No genera Ã¡cido (NGA) (PNN > 20) | No genera Ã¡cido (NGA) (RPN > 3 o % de S < 0.3) | No genera Ã¡cido (NGA) (PNN > 20 o % de S < 0.3)
294 | NOVAK SPASOJEVIC | PLANTA MILITZA | TRANQUE DE RELAVE | ORO | 5590 | INACTIVO | CUBETA | COQUIMBO | ANDACOLLO | 6660306 | 297232 | 604 | 113 | 54 | 56 | 74 | 15 | 9.68 | 10.42 | 1.29 | 50 | 212846.7 | 35152.94 | 2640 | 66255 | 59500 | 6154.902 | 1239.437 | 17843.55 | 3485.106 | 349.2958 | 2.59 | 0.01 | 8.33 | 10 | 24 | NOVAK SPASOJEVIC/PLANTA MILITZA/COQUIMBO/ANDACOLLO/TRANQUE DE RELAVE | 1 | Cu | 563.7% | 0.3125 | 149.107 | 148.7945 | 477.1424 | No genera Ã¡cido (NGA) (PN/PA > 3) | No genera Ã¡cido (NGA) (PNN > 20) | No genera Ã¡cido (NGA) (RPN > 3 o % de S < 0.3) | No genera Ã¡cido (NGA) (PNN > 20 o % de S < 0.3)
295 | NOVAK SPASOJEVIC | PLANTA MILITZA | TRANQUE DE RELAVE | ORO | N/A | INACTIVO | MURO | COQUIMBO | ANDACOLLO | 6660293 | 297227 | 598 | 112 | 58 | 56 | 73 | 13 | 9.27 | 14.02 | 6.05 | 50 | 214666.7 | 35179.41 | 2640 | 65345 | 57857.14 | 5564.706 | 1161.972 | 18845.16 | 3277.66 | 327.4648 | 3.23 | 0.01 | 8.1 | 10 | 23 | NOVAK SPASOJEVIC/PLANTA MILITZA/COQUIMBO/ANDACOLLO/TRANQUE DE RELAVE | 1 | Cu | 557.1% | 0.3125 | 144.99 | 144.6775 | 463.968 | No genera Ã¡cido (NGA) (PN/PA > 3) | No genera Ã¡cido (NGA) (PNN > 20) | No genera Ã¡cido (NGA) (RPN > 3 o % de S < 0.3) | No genera Ã¡cido (NGA) (PNN > 20 o % de S < 0.3)
297 | CIA. MINERA ARENILLAS | MINERA ARENILLAS | ARENILLAS 3 | ORO | N/A | INACTIVO | MURO | COQUIMBO | ANDACOLLO | 6657103 | 299052 | 7079 | 148 | 48 | 86 | 50 | 12 | 49.39 | 10.36 | 9.49 | 23200 | 205893.3 | 46800 | 3780 | 16730 | 20642.86 | 26811.76 | 387.3239 | 12612.9 | 11036.17 | 261.9718 | 0.15 | 2.32 | 2.89 | 10 | 16 | CIA. MINERA ARENILLAS/MINERA ARENILLAS/COQUIMBO/ANDACOLLO/ARENILLAS 3 | 3 | Cu,V,Mo | 7679.1%,13.8%,23.5% | 72.5 | 51.731 | -20.769 | 0.713531 | Potencial de generador Ã¡cido (PAG) (PN/PA < 1) | Potencial de generador Ã¡cido (PAG) (PNN < -20) | Potencial de generador Ã¡cido (PAG) (RPN < 1 o % de S > 1) | Potencial de generador Ã¡cido (PAG) (PNN < 1 o % de S > 1)
268 | SCM TAMBILLOS | TAMBILLOS | EMBALSE DE RELAVES | COBRE | N/A | ACTIVO | MURO | COQUIMBO | COQUIMBO | 6657054 | 283929 | 1001 | 115 | 49 | 11 | 3641 | 141 | 12.78 | 7.68 | 4.1 | 13600 | 179620 | 16782.35 | 1980 | 87500 | 127000 | 39964.71 | 3330.986 | 3820.968 | 2323.404 | 1877.465 | 14.23 | 1.36 | 17.78 | 10 | 5 | SCM TAMBILLOS/TAMBILLOS/COQUIMBO/COQUIMBO/EMBALSE DE RELAVES | 2 | Cu,Zn | 1000%,911.4% | 42.5 | 318.262 | 275.762 | 7.488518 | No genera Ã¡cido (NGA) (PN/PA > 3) | No genera Ã¡cido (NGA) (PNN > 20) | No genera Ã¡cido (NGA) (RPN > 3 o % de S < 0.3) | No genera Ã¡cido (NGA) (PNN > 20 o % de S < 0.3)
269 | SCM TAMBILLOS | TAMBILLOS | EMBALSE DE RELAVES | COBRE | 1396244 | ACTIVO | CUBETA | COQUIMBO | COQUIMBO | 6657054 | 283929 | 1364 | 131 | 41 | 2.5 | 563 | 539 | 20.35 | 8.4 | 0.5 | 2800 | 227173.3 | 25914.71 | 2640 | 53095 | 77285.71 | 27064.71 | 3718.31 | 4488.71 | 9376.596 | 1200.704 | 24.75 | 0.28 | 10.82 | 219.73 | 5 | SCM TAMBILLOS/TAMBILLOS/COQUIMBO/COQUIMBO/EMBALSE DE RELAVES | 4 | As,Cu,V,Zn | 1731.1%,1398.9%,0.8%,56.4% | 8.75 | 193.678 | 184.928 | 22.13463 | No genera Ã¡cido (NGA) (PN/PA > 3) | No genera Ã¡cido (NGA) (PNN > 20) | No genera Ã¡cido (NGA) (RPN > 3 o % de S < 0.3) | No genera Ã¡cido (NGA) (PNN > 20 o % de S < 0.3)
1338 | SCM TAMBILLOS | TAMBILLOS | TRANQUE DE RELAVE 2 | OROCOBRE | 432000 | INACTIVO | CUBETA | COQUIMBO | COQUIMBO | 6657049 | 283859 | 1585 | 85 | 35 | 8 | 2469 | 926 | 30.77 | 17.1 | 4.29 | 8500 | 225960 | 21414.71 | 1680 | 61810 | 89357.14 | 36507.84 | 3950.704 | 3598.387 | 5808.511 | 1702.817 | 0.65 | 0.85 | 12.51 | 266.63 | 103 | SCM TAMBILLOS/TAMBILLOS/COQUIMBO/COQUIMBO/TRANQUE DE RELAVE 2 | 4 | As,Cu,Pb,Zn | 2121.9%,1641.8%,54.3%,585.8% | 26.5625 | 223.929 | 197.3665 | 8.430268 | No genera Ã¡cido (NGA) (PN/PA > 3) | No genera Ã¡cido (NGA) (PNN > 20) | No genera Ã¡cido (NGA) (RPN > 3 o % de S < 0.3) | No genera Ã¡cido (NGA) (PNN > 20 o % de S < 0.3)
1337 | SCM TAMBILLOS | TAMBILLOS | TRANQUE DE RELAVE 2 | OROCOBRE | 432000 | INACTIVO | CUBETA | COQUIMBO | COQUIMBO | 6657038 | 283906 | 1277 | 125 | 45 | 7 | 1248 | 961 | 29.8 | 17.92 | 2.03 | 7600 | 203373.3 | 26708.82 | 2520 | 58170 | 100071.4 | 29762.75 | 4338.028 | 5045.161 | 7882.979 | 1397.183 | 3.56 | 0.76 | 14.01 | 161.73 | 5 | SCM TAMBILLOS/TAMBILLOS/COQUIMBO/COQUIMBO/TRANQUE DE RELAVE 2 | 4 | As,Cu,Pb,Zn | 1247.8%,1303.3%,60.2%,246.7% | 23.75 | 250.779 | 227.029 | 10.55912 | No genera Ã¡cido (NGA) (PN/PA > 3) | No genera Ã¡cido (NGA) (PNN > 20) | No genera Ã¡cido (NGA) (RPN > 3 o % de S < 0.3) | No genera Ã¡cido (NGA) (PNN > 20 o % de S < 0.3)
1336 | SCM TAMBILLOS | TAMBILLOS | TRANQUE DE RELAVE 2 | OROCOBRE | 432000 | INACTIVO | CUBETA | COQUIMBO | COQUIMBO | 6656975 | 283944 | 998 | 103 | 38 | 2.5 | 1213 | 344 | 24.14 | 17.33 | 4.77 | 6800 | 255220 | 22976.47 | 2160 | 46900 | 73000 | 22258.82 | 3253.521 | 4748.387 | 9252.128 | 1288.028 | 2.64 | 0.68 | 10.22 | 24.5 | 22 | SCM TAMBILLOS/TAMBILLOS/COQUIMBO/COQUIMBO/TRANQUE DE RELAVE 2 | 3 | As,Cu,Zn | 104.2%,996.7%,236.9% | 21.25 | 182.938 | 161.688 | 8.608847 | No genera Ã¡cido (NGA) (PN/PA > 3) | No genera Ã¡cido (NGA) (PNN > 20) | No genera Ã¡cido (NGA) (RPN > 3 o % de S < 0.3) | No genera Ã¡cido (NGA) (PNN > 20 o % de S < 0.3)
1334 | SCM TAMBILLOS | TAMBILLOS | TRANQUE DE RELAVE 2 | OROCOBRE | N/A | INACTIVO | MURO | COQUIMBO | COQUIMBO | 6656968 | 283862 | 1015 | 82 | 28 | 8 | 2322 | 342 | 21.54 | 9.03 | 3.54 | 10300 | 207106.7 | 27211.76 | 1260 | 56525 | 96571.43 | 32039.22 | 3795.775 | 3746.774 | 11824.47 | 1309.859 | 0.85 | 1.03 | 13.52 | 10 | 5 | SCM TAMBILLOS/TAMBILLOS/COQUIMBO/COQUIMBO/TRANQUE DE RELAVE 2 | 2 | Cu,Zn | 1015.4%,545% | 32.1875 | 242.008 | 209.8205 | 7.518695 | No genera Ã¡cido (NGA) (PN/PA > 3) | No genera Ã¡cido (NGA) (PNN > 20) | No genera Ã¡cido (NGA) (RPN > 3 o % de S < 0.3) | No genera Ã¡cido (NGA) (PNN > 20 o % de S < 0.3)
1335 | SCM TAMBILLOS | TAMBILLOS | TRANQUE DE RELAVE 2 | OROCOBRE | N/A | INACTIVO | MURO | COQUIMBO | COQUIMBO | 6656958 | 283957 | 452 | 78 | 43 | 6 | 3529 | 206 | 18.14 | 18.51 | 4.4 | 11200 | 179526.7 | 21600 | 2040 | 75740 | 124642.9 | 48564.71 | 5345.07 | 2670.968 | 4314.894 | 2597.887 | 0.93 | 1.12 | 17.45 | 10 | 5 | SCM TAMBILLOS/TAMBILLOS/COQUIMBO/COQUIMBO/TRANQUE DE RELAVE 2 | 2 | Cu,Zn | 396.7%,880.3% | 35 | 312.355 | 277.355 | 8.924429 | No genera Ã¡cido (NGA) (PN/PA > 3) | No genera Ã¡cido (NGA) (PNN > 20) | No genera Ã¡cido (NGA) (RPN > 3 o % de S < 0.3) | No genera Ã¡cido (NGA) (PNN > 20 o % de S < 0.3)
133 | CARLOS GREGORIO ARAYA CAMPAÃ‘A | PLANTA DE BENEFICIO, CARLOS ARAYA CAMPAÃ‘A | TRANQUE DE RELAVE CARLOS GREGORIO ARAYA CAMPAÃ‘A | COBRE | 20947 | INACTIVO | CUBETA | COQUIMBO | COQUIMBO | 6656945 | 286906 | 1168 | 222 | 334 | 65 | 41 | 31 | 13.56 | 0.5 | 3.55 | 1100 | 109060 | 13605.88 | 2160 | 166565 | 79214.29 | 42915.69 | 929.5775 | 3969.355 | 663.8298 | 11810.56 | 0.005 | 0.11 | 11.09 | 10 | 44 | CARLOS GREGORIO ARAYA CAMPAÃ‘A/PLANTA DE BENEFICIO, CARLOS ARAYA CAMPAÃ‘A/COQUIMBO/COQUIMBO/TRANQUE DE RELAVE CARLOS GREGORIO ARAYA CAMPAÃ‘A | 3 | Cr,Cu,V | 283.9%,1183.5%,70.8% | 3.4375 | 198.511 | 195.0735 | 57.74865 | No genera Ã¡cido (NGA) (PN/PA > 3) | No genera Ã¡cido (NGA) (PNN > 20) | No genera Ã¡cido (NGA) (RPN > 3 o % de S < 0.3) | No genera Ã¡cido (NGA) (PNN > 20 o % de S < 0.3)
1340 | SCM TAMBILLOS | TAMBILLOS | TRANQUE DE RELAVE 3A 4A | OROCOBRE | 6783 | INACTIVO | CUBETA | COQUIMBO | COQUIMBO | 6656939 | 283862 | 1033 | 109 | 35 | 8 | 844 | 916 | 22.59 | 23.66 | 3.04 | 700 | 364466.7 | 9794.118 | 1080 | 31360 | 20714.29 | 8347.059 | 2014.085 | 2225.806 | 3443.617 | 611.2676 | 0.32 | 0.07 | 2.9 | 360.12 | 765 | SCM TAMBILLOS/TAMBILLOS/COQUIMBO/COQUIMBO/TRANQUE DE RELAVE 3A 4A | 5 | As,Cu,Pb,Zn,Co | 2901%,1035.2%,52.7%,134.4%,155% | 2.1875 | 51.91 | 49.7225 | 23.73029 | No genera Ã¡cido (NGA) (PN/PA > 3) | No genera Ã¡cido (NGA) (PNN > 20) | No genera Ã¡cido (NGA) (RPN > 3 o % de S < 0.3) | No genera Ã¡cido (NGA) (PNN > 20 o % de S < 0.3)
127 | CIA. MINERA ARENILLAS | MINERA ARENILLAS | ARENILLAS 4 | ORO | N/A | ACTIVO | MURO | COQUIMBO | ANDACOLLO | 6656936 | 299026 | 1074 | 159 | 57 | 67 | 58 | 15 | 22.79 | 0.5 | 0.5 | 2700 | 265720 | 36688.24 | 4260 | 31885 | 38214.29 | 18464.71 | 1859.155 | 15543.55 | 4729.787 | 567.6056 | 0.58 | 0.27 | 5.35 | 10 | 16 | CIA. MINERA ARENILLAS/MINERA ARENILLAS/COQUIMBO/ANDACOLLO/ARENILLAS 4 | 2 | Cu,V | 1080.2%,22.3% | 8.4375 | 95.765 | 87.3275 | 11.34993 | No genera Ã¡cido (NGA) (PN/PA > 3) | No genera Ã¡cido (NGA) (PNN > 20) | No genera Ã¡cido (NGA) (RPN > 3 o % de S < 0.3) | No genera Ã¡cido (NGA) (PNN > 20 o % de S < 0.3)
266 | SCM TAMBILLOS | TAMBILLOS | EMBALSE DE RELAVES | COBRE | 1396244 | ACTIVO | CUBETA | COQUIMBO | COQUIMBO | 6656934 | 284070 | 726 | 77 | 49 | 10 | 1147 | 205 | 17.03 | 9.03 | 3.08 | 11400 | 227033.3 | 18847.06 | 2040 | 59080 | 108285.7 | 30605.88 | 3021.127 | 4229.032 | 4397.872 | 2881.69 | 2.28 | 1.14 | 15.16 | 10 | 6 | SCM TAMBILLOS/TAMBILLOS/COQUIMBO/COQUIMBO/EMBALSE DE RELAVES | 2 | Cu,Zn | 697.8%,218.6% | 35.625 | 271.364 | 235.739 | 7.617235 | No genera Ã¡cido (NGA) (PN/PA > 3) | No genera Ã¡cido (NGA) (PNN > 20) | No genera Ã¡cido (NGA) (RPN > 3 o % de S < 0.3) | No genera Ã¡cido (NGA) (PNN > 20 o % de S < 0.3)
1339 | SCM TAMBILLOS | TAMBILLOS | TRANQUE DE RELAVE 3A 4A | OROCOBRE | N/A | INACTIVO | MURO | COQUIMBO | COQUIMBO | 6656925 | 283864 | 742 | 110 | 22 | 13 | 1044 | 207 | 11.88 | 25.18 | 1.81 | 15300 | 204073.3 | 34173.53 | 30 | 31080 | 58785.71 | 23017.65 | 2711.268 | 6046.774 | 19624.47 | 545.7746 | 0.14 | 1.53 | 8.23 | 10 | 5 | SCM TAMBILLOS/TAMBILLOS/COQUIMBO/COQUIMBO/TRANQUE DE RELAVE 3A 4A | 2 | Cu,Zn | 715.4%,190% | 47.8125 | 147.317 | 99.5045 | 3.08114 | No genera Ã¡cido (NGA) (PN/PA > 3) | No genera Ã¡cido (NGA) (PNN > 20) | No genera Ã¡cido (NGA) (RPN > 3 o % de S < 0.3) | No genera Ã¡cido (NGA) (PNN > 20 o % de S < 0.3)
131 | SCM TAMBILLOS | TAMBILLOS | EMBALSE DE RELAVES | COBRE | 1396244 | ACTIVO | CUBETA | COQUIMBO | COQUIMBO | 6656913 | 284070 | 1157 | 86 | 66 | 59 | 579 | 212 | 14.61 | 0.5 | 4.88 | 13000 | 212940 | 17788.24 | 2160 | 66290 | 115357.1 | 27149.02 | 3253.521 | 3190.323 | 3900 | 3274.648 | 0.005 | 1.3 | 16.15 | 10 | 29 | SCM TAMBILLOS/TAMBILLOS/COQUIMBO/COQUIMBO/EMBALSE DE RELAVES | 2 | Cu,Zn | 1171.4%,60.8% | 40.625 | 289.085 | 248.46 | 7.115938 | No genera Ã¡cido (NGA) (PN/PA > 3) | No genera Ã¡cido (NGA) (PNN > 20) | No genera Ã¡cido (NGA) (RPN > 3 o % de S < 0.3) | No genera Ã¡cido (NGA) (PNN > 20 o % de S < 0.3)
299 | CIA. MINERA ARENILLAS | MINERA ARENILLAS | ARENILLAS 2 | ORO | N/A | INACTIVO | MURO | COQUIMBO | ANDACOLLO | 6656856 | 299199 | 156 | 208 | 231 | 61 | 35 | 26 | 10.15 | 8.69 | 0.5 | 50 | 102993.3 | 18370.59 | 2520 | 154385 | 87714.29 | 43590.2 | 929.5775 | 8272.581 | 871.2766 | 14080.99 | 0.005 | 0.01 | 12.28 | 10 | 46 | CIA. MINERA ARENILLAS/MINERA ARENILLAS/COQUIMBO/ANDACOLLO/ARENILLAS 2 | 3 | Cr,Cu,V | 165.5%,71.4%,60% | 0.3125 | 219.812 | 219.4995 | 703.3984 | No genera Ã¡cido (NGA) (PN/PA > 3) | No genera Ã¡cido (NGA) (PNN > 20) | No genera Ã¡cido (NGA) (RPN > 3 o % de S < 0.3) | No genera Ã¡cido (NGA) (PNN > 20 o % de S < 0.3)
296 | CIA. MINERA ARENILLAS | MINERA ARENILLAS | ARENILLAS 2 | ORO | 81000 | INACTIVO | CUBETA | COQUIMBO | ANDACOLLO | 6656849 | 299192 | 3046 | 165 | 59 | 74 | 57 | 36 | 24.83 | 11.55 | 7.86 | 8200 | 235900 | 46429.41 | 4260 | 30310 | 15357.14 | 16609.8 | 697.1831 | 11091.94 | 13359.57 | 502.1127 | 5.04 | 0.82 | 2.15 | 10 | 18 | CIA. MINERA ARENILLAS/MINERA ARENILLAS/COQUIMBO/ANDACOLLO/ARENILLAS 2 | 2 | Cu,V | 3247.3%,26.9% | 25.625 | 38.485 | 12.86 | 1.501854 | GeneraciÃ³n de Ã¡cido incierto (ID) (1 <= PN/PA <= 3) | GeneraciÃ³n de Ã¡cido incierto (ID) (-20 <= PNN <= 20) | GeneraciÃ³n de Ã¡cido incierto (ID) (1 â‰¤ RPN â‰¤ 3 o 0.3 â‰¤ % de S â‰¤ 1) | GeneraciÃ³n de Ã¡cido incierto (ID) (-20 â‰¤ PNN â‰¤ 20 o 0.3 â‰¤ % de S â‰¤ 1)
301 | CIA. MINERA ARENILLAS | MINERA ARENILLAS | ARENILLAS 1 | ORO | N/A | INACTIVO | MURO | COQUIMBO | ANDACOLLO | 6656818 | 299240 | 1922 | 172 | 55 | 74 | 43 | 15 | 47.8 | 15.77 | 5.57 | 18100 | 215040 | 51379.41 | 4380 | 27615 | 11857.14 | 11382.35 | 154.9296 | 8569.355 | 11534.04 | 283.8028 | 0.79 | 1.81 | 1.66 | 10 | 15 | CIA. MINERA ARENILLAS/MINERA ARENILLAS/COQUIMBO/ANDACOLLO/ARENILLAS 1 | 3 | Cu,V,Mo | 2012.1%,32.3%,19.5% | 56.5625 | 29.714 | -26.8485 | 0.5253304 | Potencial de generador Ã¡cido (PAG) (PN/PA < 1) | Potencial de generador Ã¡cido (PAG) (PNN < -20) | Potencial de generador Ã¡cido (PAG) (RPN < 1 o % de S > 1) | Potencial de generador Ã¡cido (PAG) (PNN < 1 o % de S > 1)
1341 | SCM TAMBILLOS | TAMBILLOS | TRANQUE DE RELAVE 1 | OROCOBRE | N/A | INACTIVO | MURO | COQUIMBO | COQUIMBO | 6656817 | 283908 | 1170 | 67 | 39 | 2.5 | 4698 | 95 | 47.88 | 16.66 | 3.19 | 7500 | 202486.7 | 19138.24 | 1920 | 68110 | 129142.9 | 35917.65 | 5809.859 | 3487.097 | 4231.915 | 1746.479 | 1.4 | 0.75 | 18.08 | 10 | 5 | SCM TAMBILLOS/TAMBILLOS/COQUIMBO/COQUIMBO/TRANQUE DE RELAVE 1 | 3 | Cu,Zn,Mo | 1185.7%,1205%,19.7% | 23.4375 | 323.632 | 300.1945 | 13.8083 | No genera Ã¡cido (NGA) (PN/PA > 3) | No genera Ã¡cido (NGA) (PNN > 20) | No genera Ã¡cido (NGA) (RPN > 3 o % de S < 0.3) | No genera Ã¡cido (NGA) (PNN > 20 o % de S < 0.3)
1353 | SCM TAMBILLOS | TAMBILLOS | AMPLIACION TRANQUE DE RELAVES 4 | COBRE | N/A | INACTIVO | MURO | COQUIMBO | COQUIMBO | 6656815 | 284088 | 689 | 108 | 61 | 8 | 4434 | 269 | 15.49 | 13.09 | 2.85 | 10300 | 181766.7 | 17947.06 | 1860 | 84980 | 122142.9 | 49829.41 | 3563.38 | 3412.903 | 2655.319 | 1899.296 | 0.55 | 1.03 | 17.1 | 10 | 5 | SCM TAMBILLOS/TAMBILLOS/COQUIMBO/COQUIMBO/AMPLIACION TRANQUE DE RELAVES 4 | 2 | Cu,Zn | 657.1%,1131.7% | 32.1875 | 306.09 | 273.9025 | 9.509592 | No genera Ã¡cido (NGA) (PN/PA > 3) | No genera Ã¡cido (NGA) (PNN > 20) | No genera Ã¡cido (NGA) (RPN > 3 o % de S < 0.3) | No genera Ã¡cido (NGA) (PNN > 20 o % de S < 0.3)
300 | CIA. MINERA ARENILLAS | MINERA ARENILLAS | ARENILLAS 1 | ORO | 54000 | INACTIVO | CUBETA | COQUIMBO | ANDACOLLO | 6656811 | 299233 | 1002 | 183 | 32 | 69 | 74 | 163 | 7.54 | 3.45 | 11.84 | 300 | 282613.3 | 40685.29 | 5100 | 29820 | 8857.143 | 6407.843 | 2014.085 | 16248.39 | 15765.96 | 851.4085 | 0.005 | 0.03 | 1.24 | 10 | 15 | CIA. MINERA ARENILLAS/MINERA ARENILLAS/COQUIMBO/ANDACOLLO/ARENILLAS 1 | 2 | Cu,V | 1001.1%,40.8% | 0.9375 | 22.196 | 21.2585 | 23.67573 | No genera Ã¡cido (NGA) (PN/PA > 3) | No genera Ã¡cido (NGA) (PNN > 20) | No genera Ã¡cido (NGA) (RPN > 3 o % de S < 0.3) | No genera Ã¡cido (NGA) (PNN > 20 o % de S < 0.3)
1349 | SCM TAMBILLOS | TAMBILLOS | TRAMQUE DE RELAVE 4 | COBRE | N/A | INACTIVO | MURO | COQUIMBO | COQUIMBO | 6656811 | 284215 | 1371 | 103 | 54 | 8 | 3438 | 168 | 14.32 | 10.34 | 3.46 | 11300 | 189280 | 18185.29 | 2040 | 80395 | 121857.1 | 41145.1 | 3176.056 | 4117.742 | 3153.191 | 1964.789 | 0.06 | 1.13 | 17.06 | 10 | 5 | SCM TAMBILLOS/TAMBILLOS/COQUIMBO/COQUIMBO/TRAMQUE DE RELAVE 4 | 2 | Cu,Zn | 1406.6%,855% | 35.3125 | 305.374 | 270.0615 | 8.647759 | No genera Ã¡cido (NGA) (PN/PA > 3) | No genera Ã¡cido (NGA) (PNN > 20) | No genera Ã¡cido (NGA) (RPN > 3 o % de S < 0.3) | No genera Ã¡cido (NGA) (PNN > 20 o % de S < 0.3)
1342 | SCM TAMBILLOS | TAMBILLOS | TRANQUE DE RELAVE 1 | OROCOBRE | 480240 | INACTIVO | CUBETA | COQUIMBO | COQUIMBO | 6656807 | 283915 | 849 | 69 | 42 | 6 | 1965 | 111 | 45.97 | 19.37 | 2.8 | 5700 | 194180 | 19773.53 | 1980 | 72660 | 117428.6 | 44096.08 | 5345.07 | 2670.968 | 4771.277 | 1921.127 | 0.51 | 0.57 | 16.44 | 10 | 5 | SCM TAMBILLOS/TAMBILLOS/COQUIMBO/COQUIMBO/TRANQUE DE RELAVE 1 | 3 | Cu,Zn,Mo | 833%,445.8%,14.9% | 17.8125 | 294.276 | 276.4635 | 16.52076 | No genera Ã¡cido (NGA) (PN/PA > 3) | No genera Ã¡cido (NGA) (PNN > 20) | No genera Ã¡cido (NGA) (RPN > 3 o % de S < 0.3) | No genera Ã¡cido (NGA) (PNN > 20 o % de S < 0.3)
1345 | SCM TAMBILLOS | TAMBILLOS | TRANQUE DE RELAVE 3 | COBRE | N/A | INACTIVO | MURO | COQUIMBO | COQUIMBO | 6656803 | 283954 | 555 | 86 | 48 | 12 | 2385 | 94 | 16.16 | 19.78 | 3.9 | 16500 | 178126.7 | 22552.94 | 2160 | 91280 | 93357.14 | 47131.37 | 4725.352 | 3079.032 | 4273.404 | 1550 | 0.44 | 1.65 | 13.07 | 10 | 14 | SCM TAMBILLOS/TAMBILLOS/COQUIMBO/COQUIMBO/TRANQUE DE RELAVE 3 | 2 | Cu,Zn | 509.9%,562.5% | 51.5625 | 233.953 | 182.3905 | 4.53727 | No genera Ã¡cido (NGA) (PN/PA > 3) | No genera Ã¡cido (NGA) (PNN > 20) | No genera Ã¡cido (NGA) (RPN > 3 o % de S < 0.3) | No genera Ã¡cido (NGA) (PNN > 20 o % de S < 0.3)
1354 | SCM TAMBILLOS | TAMBILLOS | AMPLIACION TRANQUE DE RELAVES 4 | COBRE | 376200 | INACTIVO | CUBETA | COQUIMBO | COQUIMBO | 6656802 | 284084 | 741 | 103 | 52 | 11 | 5707 | 1050 | 24.96 | 12.68 | 3.82 | 10700 | 193340 | 18688.24 | 1860 | 78400 | 103000 | 55141.18 | 3563.38 | 3635.484 | 2821.277 | 1615.493 | 0.53 | 1.07 | 14.42 | 277.26 | 5 | SCM TAMBILLOS/TAMBILLOS/COQUIMBO/COQUIMBO/AMPLIACION TRANQUE DE RELAVES 4 | 4 | As,Cu,Pb,Zn | 2210.5%,714.3%,75%,1485.3% | 33.4375 | 258.118 | 224.6805 | 7.719417 | No genera Ã¡cido (NGA) (PN/PA > 3) | No genera Ã¡cido (NGA) (PNN > 20) | No genera Ã¡cido (NGA) (RPN > 3 o % de S < 0.3) | No genera Ã¡cido (NGA) (PNN > 20 o % de S < 0.3)
1350 | SCM TAMBILLOS | TAMBILLOS | TRAMQUE DE RELAVE 4 | COBRE | 9336498 | INACTIVO | CUBETA | COQUIMBO | COQUIMBO | 6656798 | 284217 | 773 | 168 | 65 | 9 | 2869 | 181 | 33.82 | 31.43 | 2.84 | 8500 | 196746.7 | 21282.35 | 2280 | 80500 | 95285.71 | 47890.2 | 3176.056 | 4785.484 | 3734.043 | 1746.479 | 0.49 | 0.85 | 13.34 | 10 | 5 | SCM TAMBILLOS/TAMBILLOS/COQUIMBO/COQUIMBO/TRAMQUE DE RELAVE 4 | 3 | Cu,V,Zn | 749.5%,29.2%,696.9% | 26.5625 | 238.786 | 212.2235 | 8.989591 | No genera Ã¡cido (NGA) (PN/PA > 3) | No genera Ã¡cido (NGA) (PNN > 20) | No genera Ã¡cido (NGA) (RPN > 3 o % de S < 0.3) | No genera Ã¡cido (NGA) (PNN > 20 o % de S < 0.3)
267 | SCM TAMBILLOS | TAMBILLOS | TRANQUE DE RELAVE 4 | COBRE | 9336498 | INACTIVO | CUBETA | COQUIMBO | COQUIMBO | 6656795 | 284372 | 389 | 125 | 47 | 6 | 1948 | 123 | 24.62 | 6.19 | 3.15 | 6700 | 198986.7 | 21732.35 | 2160 | 84105 | 92571.43 | 46541.18 | 3253.521 | 4748.387 | 3900 | 1419.014 | 18.19 | 0.67 | 12.96 | 10 | 5 | SCM TAMBILLOS/TAMBILLOS/COQUIMBO/COQUIMBO/TRANQUE DE RELAVE 4 | 2 | Cu,Zn | 327.5%,441.1% | 20.9375 | 231.984 | 211.0465 | 11.07983 | No genera Ã¡cido (NGA) (PN/PA > 3) | No genera Ã¡cido (NGA) (PNN > 20) | No genera Ã¡cido (NGA) (RPN > 3 o % de S < 0.3) | No genera Ã¡cido (NGA) (PNN > 20 o % de S < 0.3)
1346 | SCM TAMBILLOS | TAMBILLOS | TRANQUE DE RELAVE 3 | COBRE | 256671 | INACTIVO | CUBETA | COQUIMBO | COQUIMBO | 6656790 | 283955 | 250 | 91 | 41 | 2.5 | 982 | 81 | 16.35 | 18.78 | 1.51 | 8800 | 172806.7 | 23611.76 | 2220 | 100870 | 85285.71 | 47300 | 4570.423 | 3041.935 | 5352.128 | 1659.155 | 0.98 | 0.88 | 11.94 | 10 | 5 | SCM TAMBILLOS/TAMBILLOS/COQUIMBO/COQUIMBO/TRANQUE DE RELAVE 3 | 2 | Cu,Zn | 174.7%,172.8% | 27.5 | 213.726 | 186.226 | 7.771855 | No genera Ã¡cido (NGA) (PN/PA > 3) | No genera Ã¡cido (NGA) (PNN > 20) | No genera Ã¡cido (NGA) (RPN > 3 o % de S < 0.3) | No genera Ã¡cido (NGA) (PNN > 20 o % de S < 0.3)
1343 | SCM TAMBILLOS | TAMBILLOS | TRANQUE DE RELAVE 1 | OROCOBRE | 480240 | INACTIVO | CUBETA | COQUIMBO | COQUIMBO | 6656748 | 283851 | 943 | 77 | 43 | 7 | 1456 | 105 | 54.93 | 23 | 2.55 | 8400 | 190120 | 18529.41 | 1920 | 76300 | 124928.6 | 42662.75 | 5500 | 2337.097 | 4273.404 | 1964.789 | 0.39 | 0.84 | 17.49 | 10 | 5 | SCM TAMBILLOS/TAMBILLOS/COQUIMBO/COQUIMBO/TRANQUE DE RELAVE 1 | 3 | Cu,Zn,Mo | 936.3%,304.4%,37.3% | 26.25 | 313.071 | 286.821 | 11.92651 | No genera Ã¡cido (NGA) (PN/PA > 3) | No genera Ã¡cido (NGA) (PNN > 20) | No genera Ã¡cido (NGA) (RPN > 3 o % de S < 0.3) | No genera Ã¡cido (NGA) (PNN > 20 o % de S < 0.3)
1347 | SCM TAMBILLOS | TAMBILLOS | TRANQUE DE RELAVE 3 | COBRE | 256671 | INACTIVO | CUBETA | COQUIMBO | COQUIMBO | 6656737 | 284020 | 638 | 87 | 46 | 5 | 1946 | 80 | 23.6 | 17.8 | 2.5 | 9100 | 178033.3 | 23638.24 | 2220 | 96425 | 83714.29 | 47552.94 | 4415.493 | 3858.065 | 5393.617 | 1659.155 | 0.08 | 0.91 | 11.72 | 10 | 5 | SCM TAMBILLOS/TAMBILLOS/COQUIMBO/COQUIMBO/TRANQUE DE RELAVE 3 | 2 | Cu,Zn | 601.1%,440.6% | 28.4375 | 209.788 | 181.3505 | 7.37716 | No genera Ã¡cido (NGA) (PN/PA > 3) | No genera Ã¡cido (NGA) (PNN > 20) | No genera Ã¡cido (NGA) (RPN > 3 o % de S < 0.3) | No genera Ã¡cido (NGA) (PNN > 20 o % de S < 0.3)
1351 | SCM TAMBILLOS | TAMBILLOS | TRAMQUE DE RELAVE 4 | COBRE | 9336498 | INACTIVO | CUBETA | COQUIMBO | COQUIMBO | 6656718 | 284289 | 596 | 114 | 42 | 11 | 2368 | 164 | 40.05 | 18.32 | 2.41 | 16100 | 188533.3 | 24035.29 | 2040 | 75285 | 80285.71 | 66186.27 | 3408.451 | 7975.806 | 3858.511 | 1331.69 | 1.37 | 1.61 | 11.24 | 10 | 5 | SCM TAMBILLOS/TAMBILLOS/COQUIMBO/COQUIMBO/TRAMQUE DE RELAVE 4 | 3 | Cu,Zn,Mo | 554.9%,557.8%,0.1% | 50.3125 | 201.196 | 150.8835 | 3.998927 | No genera Ã¡cido (NGA) (PN/PA > 3) | No genera Ã¡cido (NGA) (PNN > 20) | No genera Ã¡cido (NGA) (RPN > 3 o % de S < 0.3) | No genera Ã¡cido (NGA) (PNN > 20 o % de S < 0.3)
1355 | SCM TAMBILLOS | TAMBILLOS | AMPLIACION TRANQUE DE RELAVES 4 | COBRE | 376200 | INACTIVO | CUBETA | COQUIMBO | COQUIMBO | 6656705 | 284166 | 554 | 103 | 58 | 11 | 5053 | 255 | 26.69 | 19.17 | 2.16 | 11400 | 195580 | 19429.41 | 1860 | 78680 | 96785.71 | 54972.55 | 3330.986 | 4303.226 | 2987.234 | 1615.493 | 0.58 | 1.14 | 13.55 | 10 | 5 | SCM TAMBILLOS/TAMBILLOS/COQUIMBO/COQUIMBO/AMPLIACION TRANQUE DE RELAVES 4 | 2 | Cu,Zn | 508.8%,1303.6% | 35.625 | 242.545 | 206.92 | 6.808281 | No genera Ã¡cido (NGA) (PN/PA > 3) | No genera Ã¡cido (NGA) (PNN > 20) | No genera Ã¡cido (NGA) (RPN > 3 o % de S < 0.3) | No genera Ã¡cido (NGA) (PNN > 20 o % de S < 0.3)
1348 | SCM TAMBILLOS | TAMBILLOS | TRANQUE DE RELAVE 3 | COBRE | 256671 | INACTIVO | CUBETA | COQUIMBO | COQUIMBO | 6656704 | 283996 | 376 | 85 | 51 | 2.5 | 1478 | 85 | 20.9 | 12.2 | 3.18 | 8700 | 177893.3 | 22473.53 | 2160 | 102200 | 83642.86 | 47215.69 | 4338.028 | 3338.71 | 5393.617 | 2052.113 | 0.11 | 0.87 | 11.71 | 10 | 5 | SCM TAMBILLOS/TAMBILLOS/COQUIMBO/COQUIMBO/TRANQUE DE RELAVE 3 | 2 | Cu,Zn | 313.2%,310.6% | 27.1875 | 209.609 | 182.4215 | 7.709756 | No genera Ã¡cido (NGA) (PN/PA > 3) | No genera Ã¡cido (NGA) (PNN > 20) | No genera Ã¡cido (NGA) (RPN > 3 o % de S < 0.3) | No genera Ã¡cido (NGA) (PNN > 20 o % de S < 0.3)
1344 | SCM TAMBILLOS | TAMBILLOS | TRANQUE DE RELAVE 1 | OROCOBRE | 480240 | INACTIVO | CUBETA | COQUIMBO | COQUIMBO | 6656703 | 283867 | 667 | 74 | 44 | 6 | 1639 | 99 | 37.7 | 20.35 | 2.8 | 4900 | 201646.7 | 20038.24 | 2040 | 72625 | 117428.6 | 42831.37 | 5345.07 | 2856.452 | 4895.745 | 1833.803 | 0.31 | 0.49 | 16.44 | 10 | 5 | SCM TAMBILLOS/TAMBILLOS/COQUIMBO/COQUIMBO/TRANQUE DE RELAVE 1 | 2 | Cu,Zn | 633%,355.3% | 15.3125 | 294.276 | 278.9635 | 19.21802 | No genera Ã¡cido (NGA) (PN/PA > 3) | No genera Ã¡cido (NGA) (PNN > 20) | No genera Ã¡cido (NGA) (RPN > 3 o % de S < 0.3) | No genera Ã¡cido (NGA) (PNN > 20 o % de S < 0.3)
1356 | SCM TAMBILLOS | TAMBILLOS | AMPLIACION TRANQUE DE RELAVES 4 | COBRE | 376200 | INACTIVO | CUBETA | COQUIMBO | COQUIMBO | 6656685 | 284124 | 1264 | 108 | 50 | 9 | 5354 | 966 | 42.18 | 19.58 | 4.92 | 8600 | 208693.3 | 21573.53 | 2220 | 69300 | 91642.86 | 53370.59 | 3330.986 | 4970.968 | 3526.596 | 1440.845 | 1.64 | 0.86 | 12.83 | 201.67 | 5 | SCM TAMBILLOS/TAMBILLOS/COQUIMBO/COQUIMBO/AMPLIACION TRANQUE DE RELAVES 4 | 5 | As,Cu,Pb,Zn,Mo | 1580.6%,1289%,61%,1387.2%,5.4% | 26.875 | 229.657 | 202.782 | 8.545377 | No genera Ã¡cido (NGA) (PN/PA > 3) | No genera Ã¡cido (NGA) (PNN > 20) | No genera Ã¡cido (NGA) (RPN > 3 o % de S < 0.3) | No genera Ã¡cido (NGA) (PNN > 20 o % de S < 0.3)
1352 | SCM TAMBILLOS | TAMBILLOS | TRAMQUE DE RELAVE 4 | COBRE | 9336498 | INACTIVO | CUBETA | COQUIMBO | COQUIMBO | 6656671 | 284273 | 505 | 97 | 43 | 8 | 2831 | 179 | 31.46 | 16.74 | 3.02 | 24500 | 185686.7 | 21282.35 | 1860 | 73010 | 89928.57 | 64584.31 | 3253.521 | 10683.87 | 3360.638 | 1288.028 | 1.32 | 2.45 | 12.59 | 10 | 5 | SCM TAMBILLOS/TAMBILLOS/COQUIMBO/COQUIMBO/TRAMQUE DE RELAVE 4 | 2 | Cu,Zn | 454.9%,686.4% | 76.5625 | 225.361 | 148.7985 | 2.943491 | GeneraciÃ³n de Ã¡cido incierto (ID) (1 <= PN/PA <= 3) | No genera Ã¡cido (NGA) (PNN > 20) | GeneraciÃ³n de Ã¡cido incierto (ID) (1 â‰¤ RPN â‰¤ 3 o 0.3 â‰¤ % de S â‰¤ 1) | No genera Ã¡cido (NGA) (PNN > 20 o % de S < 0.3)
126 | CIA. MINERA ARENILLAS | MINERA ARENILLAS | ARENILLAS 4 | ORO | 285000 | ACTIVO | CUBETA | COQUIMBO | ANDACOLLO | 6656443 | 299040 | 114 | 162 | 45 | 67 | 39 | 13 | 7.69 | 9 | 3.74 | 6900 | 251393.3 | 41691.18 | 4440 | 26950 | 44857.14 | 21752.94 | 774.6479 | 19883.87 | 4231.915 | 480.2817 | 1.06 | 0.69 | 6.28 | 10 | 13 | CIA. MINERA ARENILLAS/MINERA ARENILLAS/COQUIMBO/ANDACOLLO/ARENILLAS 4 | 2 | Cu,V | 25.3%,24.6% | 21.5625 | 112.412 | 90.8495 | 5.21331 | No genera Ã¡cido (NGA) (PN/PA > 3) | No genera Ã¡cido (NGA) (PNN > 20) | No genera Ã¡cido (NGA) (RPN > 3 o % de S < 0.3) | No genera Ã¡cido (NGA) (PNN > 20 o % de S < 0.3)
1236 | FREDDY ROJAS VERGARA | PLANTA PRINCESA Y ANDRONICA | PRINCESA Y ANDRÃ“NICA 5 | OROCOBREPLATA | 24195 | INACTIVO | CUBETA | COQUIMBO | ANDACOLLO | 6654962 | 297115 | 522 | 131 | 42 | 2.5 | 81 | 49 | 9.72 | 9.77 | 2.9 | 21500 | 258673.3 | 38170.59 | 2820 | 32970 | 19357.14 | 11466.67 | 1394.366 | 16248.39 | 9542.553 | 502.1127 | 1.2 | 2.15 | 2.71 | 10 | 5 | FREDDY ROJAS VERGARA/PLANTA PRINCESA Y ANDRONICA/COQUIMBO/ANDACOLLO/PRINCESA Y ANDRÃ“NICA 5 | 2 | Cu,V | 473.6%,0.8% | 67.1875 | 48.509 | -18.6785 | 0.7219944 | Potencial de generador Ã¡cido (PAG) (PN/PA < 1) | GeneraciÃ³n de Ã¡cido incierto (ID) (-20 <= PNN <= 20) | Potencial de generador Ã¡cido (PAG) (RPN < 1 o % de S > 1) | GeneraciÃ³n de Ã¡cido incierto (ID) (-20 â‰¤ PNN â‰¤ 20 o 0.3 â‰¤ % de S â‰¤ 1)
1234 | FREDDY ROJAS VERGARA | PLANTA PRINCESA Y ANDRONICA | PRINCESA Y ANDRÃ“NICA 5 | OROCOBREPLATA | N/A | INACTIVO | MURO | COQUIMBO | ANDACOLLO | 6654954 | 297164 | 3873 | 83 | 14 | 2.5 | 9 | 56 | 18.22 | 10.98 | 1.37 | 12300 | 291480 | 43226.47 | 2400 | 16205 | 5571.429 | 8094.118 | 232.3944 | 8940.323 | 20910.64 | 895.0704 | 2.37 | 1.23 | 0.78 | 10 | 15 | FREDDY ROJAS VERGARA/PLANTA PRINCESA Y ANDRONICA/COQUIMBO/ANDACOLLO/PRINCESA Y ANDRÃ“NICA 5 | 1 | Cu | 4156% | 38.4375 | 13.962 | -24.4755 | 0.363239 | Potencial de generador Ã¡cido (PAG) (PN/PA < 1) | Potencial de generador Ã¡cido (PAG) (PNN < -20) | Potencial de generador Ã¡cido (PAG) (RPN < 1 o % de S > 1) | Potencial de generador Ã¡cido (PAG) (PNN < 1 o % de S > 1)
1235 | FREDDY ROJAS VERGARA | PLANTA PRINCESA Y ANDRONICA | PRINCESA Y ANDRÃ“NICA 5 | OROCOBREPLATA | 24195 | INACTIVO | CUBETA | COQUIMBO | ANDACOLLO | 6654941 | 297146 | 762 | 149 | 64 | 11 | 164 | 50 | 8.32 | 12.69 | 1.54 | 20400 | 244906.7 | 39626.47 | 3000 | 33810 | 28857.14 | 21247.06 | 2478.873 | 15432.26 | 7634.043 | 633.0986 | 3.45 | 2.04 | 4.04 | 10 | 5 | FREDDY ROJAS VERGARA/PLANTA PRINCESA Y ANDRONICA/COQUIMBO/ANDACOLLO/PRINCESA Y ANDRÃ“NICA 5 | 2 | Cu,V | 737.4%,14.6% | 63.75 | 72.316 | 8.566 | 1.134369 | GeneraciÃ³n de Ã¡cido incierto (ID) (1 <= PN/PA <= 3) | GeneraciÃ³n de Ã¡cido incierto (ID) (-20 <= PNN <= 20) | GeneraciÃ³n de Ã¡cido incierto (ID) (1 â‰¤ RPN â‰¤ 3 o 0.3 â‰¤ % de S â‰¤ 1) | GeneraciÃ³n de Ã¡cido incierto (ID) (-20 â‰¤ PNN â‰¤ 20 o 0.3 â‰¤ % de S â‰¤ 1)
1258 | WALTER MUÃ‘OZ TABILO | PLANTA LOS LITRES | LOS LITRES 12 | ORO | 24761 | INACTIVO | CUBETA | COQUIMBO | ANDACOLLO | 6654923 | 297963 | 1545 | 136 | 28 | 2.5 | 122 | 79 | 2.5 | 12.52 | 2.21 | 2400 | 281353.3 | 33776.47 | 2580 | 24010 | 43928.57 | 7588.235 | 2711.268 | 13577.42 | 6555.319 | 545.7746 | 5.05 | 0.24 | 6.15 | 10 | 5 | WALTER MUÃ‘OZ TABILO/PLANTA LOS LITRES/COQUIMBO/ANDACOLLO/LOS LITRES 12 | 2 | Cu,V | 1597.8%,4.6% | 7.5 | 110.085 | 102.585 | 14.678 | No genera Ã¡cido (NGA) (PN/PA > 3) | No genera Ã¡cido (NGA) (PNN > 20) | No genera Ã¡cido (NGA) (RPN > 3 o % de S < 0.3) | No genera Ã¡cido (NGA) (PNN > 20 o % de S < 0.3)
1259 | WALTER MUÃ‘OZ TABILO | PLANTA LOS LITRES | LOS LITRES 12 | ORO | 24761 | INACTIVO | CUBETA | COQUIMBO | ANDACOLLO | 6654920 | 297974 | 1804 | 153 | 46 | 2.5 | 282 | 87 | 9.32 | 10.69 | 2.61 | 5100 | 231980 | 40658.82 | 2760 | 32060 | 49214.29 | 16862.75 | 4260.563 | 11685.48 | 7426.596 | 633.0986 | 5.37 | 0.51 | 6.89 | 10 | 5 | WALTER MUÃ‘OZ TABILO/PLANTA LOS LITRES/COQUIMBO/ANDACOLLO/LOS LITRES 12 | 2 | Cu,V | 1882.4%,17.7% | 15.9375 | 123.331 | 107.3935 | 7.738416 | No genera Ã¡cido (NGA) (PN/PA > 3) | No genera Ã¡cido (NGA) (PNN > 20) | No genera Ã¡cido (NGA) (RPN > 3 o % de S < 0.3) | No genera Ã¡cido (NGA) (PNN > 20 o % de S < 0.3)
1237 | WALTER MUÃ‘OZ TABILO | PLANTA LOS LITRES | LOS LITRES 12 | ORO | N/A | INACTIVO | MURO | COQUIMBO | ANDACOLLO | 6654913 | 297960 | 774 | 96 | 16 | 2.5 | 144 | 51 | 10.07 | 11.99 | 1.92 | 3900 | 238280 | 34861.76 | 2400 | 34895 | 55142.86 | 11382.35 | 5422.535 | 19512.9 | 3236.17 | 436.6197 | 2.61 | 0.39 | 7.72 | 10 | 5 | WALTER MUÃ‘OZ TABILO/PLANTA LOS LITRES/COQUIMBO/ANDACOLLO/LOS LITRES 12 | 1 | Cu | 750.5% | 12.1875 | 138.188 | 126.0005 | 11.3385 | No genera Ã¡cido (NGA) (PN/PA > 3) | No genera Ã¡cido (NGA) (PNN > 20) | No genera Ã¡cido (NGA) (RPN > 3 o % de S < 0.3) | No genera Ã¡cido (NGA) (PNN > 20 o % de S < 0.3)
1231 | FREDDY ROJAS VERGARA | PLANTA PRINCESA Y ANDRONICA | PRINCESA Y ANDRÃ“NICA 4 | OROCOBREPLATA | N/A | INACTIVO | MURO | COQUIMBO | ANDACOLLO | 6654884 | 297144 | 877 | 190 | 102 | 12 | 330 | 26 | 5.97 | 5.78 | 2.49 | 9700 | 191426.7 | 35020.59 | 2820 | 52290 | 71357.14 | 56658.82 | 5267.606 | 10387.1 | 1825.532 | 589.4366 | 2.6 | 0.97 | 9.99 | 10 | 5 | FREDDY ROJAS VERGARA/PLANTA PRINCESA Y ANDRONICA/COQUIMBO/ANDACOLLO/PRINCESA Y ANDRÃ“NICA 4 | 3 | Cr,Cu,V | 17.2%,863.7%,46.2% | 30.3125 | 178.821 | 148.5085 | 5.899249 | No genera Ã¡cido (NGA) (PN/PA > 3) | No genera Ã¡cido (NGA) (PNN > 20) | No genera Ã¡cido (NGA) (RPN > 3 o % de S < 0.3) | No genera Ã¡cido (NGA) (PNN > 20 o % de S < 0.3)
1233 | FREDDY ROJAS VERGARA | PLANTA PRINCESA Y ANDRONICA | PRINCESA Y ANDRÃ“NICA 4 | OROCOBREPLATA | 140475 | INACTIVO | CUBETA | COQUIMBO | ANDACOLLO | 6654860 | 297121 | 387 | 954 | 105 | 6 | 2.5 | 21 | 10.43 | 10.02 | 2.73 | 100 | 141400 | 31102.94 | 2220 | 113645 | 65214.29 | 57670.59 | 1316.901 | 12501.61 | 2572.34 | 7771.831 | 2.83 | 0.01 | 9.13 | 10 | 5 | FREDDY ROJAS VERGARA/PLANTA PRINCESA Y ANDRONICA/COQUIMBO/ANDACOLLO/PRINCESA Y ANDRÃ“NICA 4 | 3 | Cr,Cu,V | 20.7%,325.3%,633.8% | 0.3125 | 163.427 | 163.1145 | 522.9664 | No genera Ã¡cido (NGA) (PN/PA > 3) | No genera Ã¡cido (NGA) (PNN > 20) | No genera Ã¡cido (NGA) (RPN > 3 o % de S < 0.3) | No genera Ã¡cido (NGA) (PNN > 20 o % de S < 0.3)
1232 | FREDDY ROJAS VERGARA | PLANTA PRINCESA Y ANDRONICA | PRINCESA Y ANDRÃ“NICA 4 | OROCOBREPLATA | 140475 | INACTIVO | CUBETA | COQUIMBO | ANDACOLLO | 6654851 | 297137 | 490 | 169 | 52 | 2.5 | 170 | 23 | 5.67 | 7.17 | 3.4 | 4200 | 212520 | 33644.12 | 2700 | 53900 | 62285.71 | 34062.75 | 3718.31 | 11574.19 | 1784.043 | 589.4366 | 2.5 | 0.42 | 8.72 | 10 | 5 | FREDDY ROJAS VERGARA/PLANTA PRINCESA Y ANDRONICA/COQUIMBO/ANDACOLLO/PRINCESA Y ANDRÃ“NICA 4 | 2 | Cu,V | 438.5%,30% | 13.125 | 156.088 | 142.963 | 11.89242 | No genera Ã¡cido (NGA) (PN/PA > 3) | No genera Ã¡cido (NGA) (PNN > 20) | No genera Ã¡cido (NGA) (RPN > 3 o % de S < 0.3) | No genera Ã¡cido (NGA) (PNN > 20 o % de S < 0.3)
1230 | FREDDY ROJAS VERGARA | PLANTA PRINCESA Y ANDRONICA | PRINCESA Y ANDRÃ“NICA 3 | OROCOBREPLATA | 27360 | INACTIVO | CUBETA | COQUIMBO | ANDACOLLO | 6654778 | 297098 | 910 | 192 | 43 | 10 | 346 | 67 | 10.16 | 7.13 | 4.03 | 42300 | 185220 | 41002.94 | 1980 | 42525 | 30000 | 46625.49 | 7669.014 | 12650 | 3817.021 | 589.4366 | 2.1 | 4.23 | 4.2 | 10 | 17 | FREDDY ROJAS VERGARA/PLANTA PRINCESA Y ANDRONICA/COQUIMBO/ANDACOLLO/PRINCESA Y ANDRÃ“NICA 3 | 2 | Cu,V | 900%,47.7% | 132.1875 | 75.18 | -57.0075 | 0.5687376 | Potencial de generador Ã¡cido (PAG) (PN/PA < 1) | Potencial de generador Ã¡cido (PAG) (PNN < -20) | Potencial de generador Ã¡cido (PAG) (RPN < 1 o % de S > 1) | Potencial de generador Ã¡cido (PAG) (PNN < 1 o % de S > 1)
1229 | FREDDY ROJAS VERGARA | PLANTA PRINCESA Y ANDRONICA | PRINCESA Y ANDRÃ“NICA 2 | OROCOBREPLATA | 103680 | INACTIVO | CUBETA | COQUIMBO | ANDACOLLO | 6654768 | 297141 | 400 | 198 | 41 | 10 | 69 | 73 | 12.47 | 4.39 | 2.66 | 9100 | 240473.3 | 45185.29 | 2400 | 36715 | 24428.57 | 20319.61 | 1781.69 | 21998.39 | 4107.447 | 523.9437 | 2.8 | 0.91 | 3.42 | 10 | 5 | FREDDY ROJAS VERGARA/PLANTA PRINCESA Y ANDRONICA/COQUIMBO/ANDACOLLO/PRINCESA Y ANDRÃ“NICA 2 | 2 | Cu,V | 339.6%,52.3% | 28.4375 | 61.218 | 32.7805 | 2.152721 | GeneraciÃ³n de Ã¡cido incierto (ID) (1 <= PN/PA <= 3) | No genera Ã¡cido (NGA) (PNN > 20) | GeneraciÃ³n de Ã¡cido incierto (ID) (1 â‰¤ RPN â‰¤ 3 o 0.3 â‰¤ % de S â‰¤ 1) | No genera Ã¡cido (NGA) (PNN > 20 o % de S < 0.3)
1226 | FREDDY ROJAS VERGARA | PLANTA PRINCESA Y ANDRONICA | PRINCESA Y ANDRÃ“NICA 1 | OROCOBREPLATA | N/A | INACTIVO | MURO | COQUIMBO | ANDACOLLO | 6654765 | 297176 | 294 | 162 | 27 | 2.5 | 59 | 99 | 9.59 | 14.45 | 2.64 | 20800 | 254100 | 37614.71 | 2760 | 35525 | 23214.29 | 11129.41 | 1007.042 | 20069.35 | 4605.319 | 589.4366 | 3.02 | 2.08 | 3.25 | 10 | 5 | FREDDY ROJAS VERGARA/PLANTA PRINCESA Y ANDRONICA/COQUIMBO/ANDACOLLO/PRINCESA Y ANDRÃ“NICA 1 | 2 | Cu,V | 223.1%,24.6% | 65 | 58.175 | -6.825 | 0.895 | Potencial de generador Ã¡cido (PAG) (PN/PA < 1) | GeneraciÃ³n de Ã¡cido incierto (ID) (-20 <= PNN <= 20) | Potencial de generador Ã¡cido (PAG) (RPN < 1 o % de S > 1) | GeneraciÃ³n de Ã¡cido incierto (ID) (-20 â‰¤ PNN â‰¤ 20 o 0.3 â‰¤ % de S â‰¤ 1)
1227 | FREDDY ROJAS VERGARA | PLANTA PRINCESA Y ANDRONICA | PRINCESA Y ANDRÃ“NICA 1 | OROCOBREPLATA | 9217 | INACTIVO | CUBETA | COQUIMBO | ANDACOLLO | 6654749 | 297179 | 480 | 173 | 40 | 2.5 | 260 | 72 | 11 | 12.32 | 1.86 | 26800 | 231980 | 40711.76 | 2820 | 37695 | 20357.14 | 17200 | 1549.296 | 18659.68 | 5767.021 | 1200.704 | 2.99 | 2.68 | 2.85 | 10 | 5 | FREDDY ROJAS VERGARA/PLANTA PRINCESA Y ANDRONICA/COQUIMBO/ANDACOLLO/PRINCESA Y ANDRÃ“NICA 1 | 2 | Cu,V | 427.5%,33.1% | 83.75 | 51.015 | -32.735 | 0.6091343 | Potencial de generador Ã¡cido (PAG) (PN/PA < 1) | Potencial de generador Ã¡cido (PAG) (PNN < -20) | Potencial de generador Ã¡cido (PAG) (RPN < 1 o % de S > 1) | Potencial de generador Ã¡cido (PAG) (PNN < 1 o % de S > 1)
1228 | FREDDY ROJAS VERGARA | PLANTA PRINCESA Y ANDRONICA | PRINCESA Y ANDRÃ“NICA 2 | OROCOBREPLATA | N/A | INACTIVO | MURO | COQUIMBO | ANDACOLLO | 6654747 | 297087 | 912 | 194 | 47 | 5 | 31 | 76 | 11.96 | 13.66 | 1.97 | 10000 | 264973.3 | 41294.12 | 3180 | 36015 | 12571.43 | 9696.078 | 774.6479 | 20366.13 | 8339.362 | 895.0704 | 0.69 | 1 | 1.76 | 10 | 5 | FREDDY ROJAS VERGARA/PLANTA PRINCESA Y ANDRONICA/COQUIMBO/ANDACOLLO/PRINCESA Y ANDRÃ“NICA 2 | 2 | Cu,V | 902.2%,49.2% | 31.25 | 31.504 | 0.254 | 1.008128 | GeneraciÃ³n de Ã¡cido incierto (ID) (1 <= PN/PA <= 3) | GeneraciÃ³n de Ã¡cido incierto (ID) (-20 <= PNN <= 20) | GeneraciÃ³n de Ã¡cido incierto (ID) (1 â‰¤ RPN â‰¤ 3 o 0.3 â‰¤ % de S â‰¤ 1) | GeneraciÃ³n de Ã¡cido incierto (ID) (-20 â‰¤ PNN â‰¤ 20 o 0.3 â‰¤ % de S â‰¤ 1)
320 | DARIO CORTES | PLANTA PUNTA CALETONES | PUNTA CALETONES 1 | COBREORO | N/A | INACTIVO | MURO | COQUIMBO | ANDACOLLO | 6654746 | 300429 | 1525 | 192 | 47 | 81 | 56 | 11 | 48.44 | 16.53 | 7.64 | 9700 | 232026.7 | 54000 | 5100 | 26180 | 8071.429 | 32376.47 | 309.8592 | 9348.387 | 14645.74 | 327.4648 | 0.47 | 0.97 | 1.13 | 10 | 15 | DARIO CORTES/PLANTA PUNTA CALETONES/COQUIMBO/ANDACOLLO/PUNTA CALETONES 1 | 3 | Cu,V,Mo | 1575.8%,47.7%,21.1% | 30.3125 | 20.227 | -10.0855 | 0.6672825 | Potencial de generador Ã¡cido (PAG) (PN/PA < 1) | GeneraciÃ³n de Ã¡cido incierto (ID) (-20 <= PNN <= 20) | GeneraciÃ³n de Ã¡cido incierto (ID) (1 â‰¤ RPN â‰¤ 3 o 0.3 â‰¤ % de S â‰¤ 1) | GeneraciÃ³n de Ã¡cido incierto (ID) (-20 â‰¤ PNN â‰¤ 20 o 0.3 â‰¤ % de S â‰¤ 1)
321 | DARIO CORTES | PLANTA PUNTA CALETONES | PUNTA CALETONES 2 | COBREORO | N/A | INACTIVO | MURO | COQUIMBO | ANDACOLLO | 6654721 | 300191 | 1534 | 186 | 64 | 82 | 58 | 26 | 18.13 | 3.78 | 3.87 | 4800 | 244440 | 45714.71 | 4740 | 34090 | 12571.43 | 32545.1 | 774.6479 | 10832.26 | 5393.617 | 611.2676 | 0.33 | 0.48 | 1.76 | 10 | 20 | DARIO CORTES/PLANTA PUNTA CALETONES/COQUIMBO/ANDACOLLO/PUNTA CALETONES 2 | 2 | Cu,V | 1585.7%,43.1% | 15 | 31.504 | 16.504 | 2.100267 | GeneraciÃ³n de Ã¡cido incierto (ID) (1 <= PN/PA <= 3) | GeneraciÃ³n de Ã¡cido incierto (ID) (-20 <= PNN <= 20) | GeneraciÃ³n de Ã¡cido incierto (ID) (1 â‰¤ RPN â‰¤ 3 o 0.3 â‰¤ % de S â‰¤ 1) | GeneraciÃ³n de Ã¡cido incierto (ID) (-20 â‰¤ PNN â‰¤ 20 o 0.3 â‰¤ % de S â‰¤ 1)
322 | DARIO CORTES | PLANTA PUNTA CALETONES | PUNTA CALETONES 2 | COBREORO | 54000 | INACTIVO | CUBETA | COQUIMBO | ANDACOLLO | 6654711 | 300188 | 1331 | 120 | 25 | 68 | 230 | 169 | 11.21 | 8.81 | 6.99 | 7100 | 261146.7 | 32267.65 | 3240 | 30100 | 57142.86 | 7588.235 | 3950.704 | 9719.355 | 9915.957 | 392.9577 | 1.91 | 0.71 | 8 | 10 | 15 | DARIO CORTES/PLANTA PUNTA CALETONES/COQUIMBO/ANDACOLLO/PUNTA CALETONES 2 | 1 | Cu | 1363% | 22.1875 | 143.2 | 121.0125 | 6.454085 | No genera Ã¡cido (NGA) (PN/PA > 3) | No genera Ã¡cido (NGA) (PNN > 20) | No genera Ã¡cido (NGA) (RPN > 3 o % de S < 0.3) | No genera Ã¡cido (NGA) (PNN > 20 o % de S < 0.3)
318 | DARIO CORTES | PLANTA PUNTA CALETONES | PUNTA CALETONES 4 | COBREORO | N/A | INACTIVO | MURO | COQUIMBO | ANDACOLLO | 6654707 | 300363 | 640 | 173 | 59 | 66 | 106 | 72 | 11.01 | 20.67 | 4.08 | 9600 | 263853.3 | 39229.41 | 4440 | 40635 | 10928.57 | 1264.706 | 929.5775 | 19141.94 | 10579.79 | 895.0704 | 2.98 | 0.96 | 1.53 | 10 | 19 | DARIO CORTES/PLANTA PUNTA CALETONES/COQUIMBO/ANDACOLLO/PUNTA CALETONES 4 | 2 | Cu,V | 603.3%,33.1% | 30 | 27.387 | -2.613 | 0.9129 | Potencial de generador Ã¡cido (PAG) (PN/PA < 1) | GeneraciÃ³n de Ã¡cido incierto (ID) (-20 <= PNN <= 20) | GeneraciÃ³n de Ã¡cido incierto (ID) (1 â‰¤ RPN â‰¤ 3 o 0.3 â‰¤ % de S â‰¤ 1) | GeneraciÃ³n de Ã¡cido incierto (ID) (-20 â‰¤ PNN â‰¤ 20 o 0.3 â‰¤ % de S â‰¤ 1)
317 | DARIO CORTES | PLANTA PUNTA CALETONES | PUNTA CALETONES 3 | COBREORO | N/A | INACTIVO | MURO | COQUIMBO | ANDACOLLO | 6654683 | 300199 | 1384 | 162 | 38 | 67 | 132 | 71 | 10.55 | 10.82 | 12.3 | 6900 | 275846.7 | 35417.65 | 4380 | 32725 | 20214.29 | 7166.667 | 2556.338 | 14987.1 | 10496.81 | 589.4366 | 5.63 | 0.69 | 2.83 | 10 | 18 | DARIO CORTES/PLANTA PUNTA CALETONES/COQUIMBO/ANDACOLLO/PUNTA CALETONES 3 | 2 | Cu,V | 1420.9%,24.6% | 21.5625 | 50.657 | 29.0945 | 2.34931 | GeneraciÃ³n de Ã¡cido incierto (ID) (1 <= PN/PA <= 3) | No genera Ã¡cido (NGA) (PNN > 20) | GeneraciÃ³n de Ã¡cido incierto (ID) (1 â‰¤ RPN â‰¤ 3 o 0.3 â‰¤ % de S â‰¤ 1) | No genera Ã¡cido (NGA) (PNN > 20 o % de S < 0.3)
319 | DARIO CORTES | PLANTA PUNTA CALETONES | PUNTA CALETONES 4 | COBREORO | 281300 | INACTIVO | CUBETA | COQUIMBO | ANDACOLLO | 6654671 | 300375 | 2360 | 153 | 61 | 70 | 152 | 68 | 12.59 | 2.37 | 8.38 | 8200 | 268333.3 | 38752.94 | 3900 | 36645 | 15857.14 | 3962.745 | 2556.338 | 17658.06 | 9252.128 | 589.4366 | 2.56 | 0.82 | 2.22 | 10 | 20 | DARIO CORTES/PLANTA PUNTA CALETONES/COQUIMBO/ANDACOLLO/PUNTA CALETONES 4 | 2 | Cu,V | 2493.4%,17.7% | 25.625 | 39.738 | 14.113 | 1.550751 | GeneraciÃ³n de Ã¡cido incierto (ID) (1 <= PN/PA <= 3) | GeneraciÃ³n de Ã¡cido incierto (ID) (-20 <= PNN <= 20) | GeneraciÃ³n de Ã¡cido incierto (ID) (1 â‰¤ RPN â‰¤ 3 o 0.3 â‰¤ % de S â‰¤ 1) | GeneraciÃ³n de Ã¡cido incierto (ID) (-20 â‰¤ PNN â‰¤ 20 o 0.3 â‰¤ % de S â‰¤ 1)
1239 | DARIO CORTES | PLANTA PUNTA CALETONES | PUNTA CALETONES 1 | COBREORO | 227850 | INACTIVO | CUBETA | COQUIMBO | ANDACOLLO | 6654666 | 300367 | 1730 | 216 | 41 | 8 | 288 | 97 | 14.41 | 16.11 | 2.65 | 10700 | 224840 | 49658.82 | 2220 | 39620 | 20785.71 | 17115.69 | 3408.451 | 12687.1 | 10994.68 | 960.5634 | 7.02 | 1.07 | 2.91 | 10 | 5 | DARIO CORTES/PLANTA PUNTA CALETONES/COQUIMBO/ANDACOLLO/PUNTA CALETONES 1 | 2 | Cu,V | 1801.1%,66.2% | 33.4375 | 52.089 | 18.6515 | 1.557802 | GeneraciÃ³n de Ã¡cido incierto (ID) (1 <= PN/PA <= 3) | GeneraciÃ³n de Ã¡cido incierto (ID) (-20 <= PNN <= 20) | GeneraciÃ³n de Ã¡cido incierto (ID) (1 â‰¤ RPN â‰¤ 3 o 0.3 â‰¤ % de S â‰¤ 1) | GeneraciÃ³n de Ã¡cido incierto (ID) (-20 â‰¤ PNN â‰¤ 20 o 0.3 â‰¤ % de S â‰¤ 1)
1279 | PEDRO ESPINOZA HONORES | PLANTA JOHN KENNEDY | JOHN KENNEDY 2 | ORO | N/A | INACTIVO | MURO | COQUIMBO | ANDACOLLO | 6654617 | 302093 | 101 | 159 | 31 | 6 | 2.5 | 23 | 7.61 | 10.75 | 2.77 | 13200 | 270853.3 | 35655.88 | 2520 | 29785 | 38857.14 | 16019.61 | 929.5775 | 12538.71 | 5186.17 | 327.4648 | 6.18 | 1.32 | 5.44 | 10 | 5 | PEDRO ESPINOZA HONORES/PLANTA JOHN KENNEDY/COQUIMBO/ANDACOLLO/JOHN KENNEDY 2 | 2 | Cu,V | 11%,22.3% | 41.25 | 97.376 | 56.126 | 2.36063 | GeneraciÃ³n de Ã¡cido incierto (ID) (1 <= PN/PA <= 3) | No genera Ã¡cido (NGA) (PNN > 20) | GeneraciÃ³n de Ã¡cido incierto (ID) (1 â‰¤ RPN â‰¤ 3 o 0.3 â‰¤ % de S â‰¤ 1) | No genera Ã¡cido (NGA) (PNN > 20 o % de S < 0.3)
1280 | PEDRO ESPINOZA HONORES | PLANTA JOHN KENNEDY | JOHN KENNEDY 2 | ORO | 98014 | INACTIVO | CUBETA | COQUIMBO | ANDACOLLO | 6654610 | 302064 | 147 | 149 | 32 | 7 | 2.5 | 31 | 7.21 | 10.85 | 1.86 | 6700 | 268193.3 | 39944.12 | 2340 | 24780 | 40071.43 | 17537.25 | 852.1127 | 14579.03 | 5974.468 | 392.9577 | 0.94 | 0.67 | 5.61 | 10 | 5 | PEDRO ESPINOZA HONORES/PLANTA JOHN KENNEDY/COQUIMBO/ANDACOLLO/JOHN KENNEDY 2 | 2 | Cu,V | 61.5%,14.6% | 20.9375 | 100.419 | 79.4815 | 4.796131 | No genera Ã¡cido (NGA) (PN/PA > 3) | No genera Ã¡cido (NGA) (PNN > 20) | No genera Ã¡cido (NGA) (RPN > 3 o % de S < 0.3) | No genera Ã¡cido (NGA) (PNN > 20 o % de S < 0.3)
1282 | PEDRO ESPINOZA HONORES | PLANTA JOHN KENNEDY | JOHN KENNEDY 2 | ORO | 98014 | INACTIVO | CUBETA | COQUIMBO | ANDACOLLO | 6654599 | 302129 | 623 | 162 | 44 | 12 | 2.5 | 32 | 8.06 | 8.8 | 2.09 | 9100 | 240660 | 40050 | 2640 | 26425 | 60928.57 | 19982.35 | 1316.901 | 13058.06 | 6928.723 | 392.9577 | 9.76 | 0.91 | 8.53 | 10 | 16 | PEDRO ESPINOZA HONORES/PLANTA JOHN KENNEDY/COQUIMBO/ANDACOLLO/JOHN KENNEDY 2 | 2 | Cu,V | 584.6%,24.6% | 28.4375 | 152.687 | 124.2495 | 5.369213 | No genera Ã¡cido (NGA) (PN/PA > 3) | No genera Ã¡cido (NGA) (PNN > 20) | No genera Ã¡cido (NGA) (RPN > 3 o % de S < 0.3) | No genera Ã¡cido (NGA) (PNN > 20 o % de S < 0.3)
316 | DARIO CORTES | PLANTA PUNTA CALETONES | PUNTA CALETONES 3 | COBREORO | 9000 | INACTIVO | CUBETA | COQUIMBO | ANDACOLLO | 6654591 | 300258 | 2775 | 108 | 12 | 73 | 44 | 43 | 6.17 | 4.49 | 4.63 | 400 | 288540 | 25120.59 | 2820 | 11410 | 80214.29 | 2613.725 | 1007.042 | 15914.52 | 2489.362 | 436.6197 | 0.35 | 0.04 | 11.23 | 10 | 7 | DARIO CORTES/PLANTA PUNTA CALETONES/COQUIMBO/ANDACOLLO/PUNTA CALETONES 3 | 1 | Cu | 2950% | 1.25 | 201.017 | 199.767 | 160.8136 | No genera Ã¡cido (NGA) (PN/PA > 3) | No genera Ã¡cido (NGA) (PNN > 20) | No genera Ã¡cido (NGA) (RPN > 3 o % de S < 0.3) | No genera Ã¡cido (NGA) (PNN > 20 o % de S < 0.3)
1281 | PEDRO ESPINOZA HONORES | PLANTA JOHN KENNEDY | JOHN KENNEDY 2 | ORO | 98014 | INACTIVO | CUBETA | COQUIMBO | ANDACOLLO | 6654591 | 302103 | 140 | 143 | 31 | 5 | 10 | 44 | 8.22 | 8.49 | 2.48 | 11100 | 260773.3 | 38594.12 | 2340 | 27615 | 44571.43 | 15092.16 | 1007.042 | 12872.58 | 6306.383 | 392.9577 | 2.05 | 1.11 | 6.24 | 10 | 5 | PEDRO ESPINOZA HONORES/PLANTA JOHN KENNEDY/COQUIMBO/ANDACOLLO/JOHN KENNEDY 2 | 2 | Cu,V | 53.8%,10% | 34.6875 | 111.696 | 77.0085 | 3.220065 | No genera Ã¡cido (NGA) (PN/PA > 3) | No genera Ã¡cido (NGA) (PNN > 20) | No genera Ã¡cido (NGA) (RPN > 3 o % de S < 0.3) | No genera Ã¡cido (NGA) (PNN > 20 o % de S < 0.3)
1283 | PEDRO ESPINOZA HONORES | PLANTA JOHN KENNEDY | JOHN KENNEDY 1 | ORO | N/A | INACTIVO | MURO | COQUIMBO | ANDACOLLO | 6654586 | 302157 | 656 | 182 | 44 | 2.5 | 2.5 | 14 | 7.77 | 5.66 | 4.21 | 3800 | 259746.7 | 35576.47 | 2340 | 44205 | 35571.43 | 25209.8 | 1161.972 | 10906.45 | 4729.787 | 349.2958 | 1.36 | 0.38 | 4.98 | 10 | 5 | PEDRO ESPINOZA HONORES/PLANTA JOHN KENNEDY/COQUIMBO/ANDACOLLO/JOHN KENNEDY 1 | 2 | Cu,V | 620.9%,40% | 11.875 | 89.142 | 77.267 | 7.506695 | No genera Ã¡cido (NGA) (PN/PA > 3) | No genera Ã¡cido (NGA) (PNN > 20) | No genera Ã¡cido (NGA) (RPN > 3 o % de S < 0.3) | No genera Ã¡cido (NGA) (PNN > 20 o % de S < 0.3)
1285 | PEDRO ESPINOZA HONORES | PLANTA JOHN KENNEDY | JOHN KENNEDY 1 | ORO | 36985 | INACTIVO | CUBETA | COQUIMBO | ANDACOLLO | 6654579 | 302151 | 237 | 161 | 55 | 9 | 37 | 26 | 7.33 | 7.93 | 2.58 | 12000 | 226846.7 | 38223.53 | 2520 | 31395 | 54214.29 | 30100 | 2091.549 | 11908.06 | 7882.979 | 414.7887 | 0.81 | 1.2 | 7.59 | 10 | 5 | PEDRO ESPINOZA HONORES/PLANTA JOHN KENNEDY/COQUIMBO/ANDACOLLO/JOHN KENNEDY 1 | 2 | Cu,V | 160.4%,23.8% | 37.5 | 135.861 | 98.361 | 3.62296 | No genera Ã¡cido (NGA) (PN/PA > 3) | No genera Ã¡cido (NGA) (PNN > 20) | No genera Ã¡cido (NGA) (RPN > 3 o % de S < 0.3) | No genera Ã¡cido (NGA) (PNN > 20 o % de S < 0.3)
1284 | PEDRO ESPINOZA HONORES | PLANTA JOHN KENNEDY | JOHN KENNEDY 1 | ORO | 36985 | INACTIVO | CUBETA | COQUIMBO | ANDACOLLO | 6654551 | 302124 | 270 | 126 | 31 | 5 | 11 | 36 | 7.36 | 3.83 | 2.26 | 5500 | 256713.3 | 40791.18 | 2400 | 28735 | 48285.71 | 20235.29 | 1161.972 | 13206.45 | 6679.787 | 414.7887 | 0.29 | 0.55 | 6.76 | 10 | 5 | PEDRO ESPINOZA HONORES/PLANTA JOHN KENNEDY/COQUIMBO/ANDACOLLO/JOHN KENNEDY 1 | 1 | Cu | 196.7% | 17.1875 | 121.004 | 103.8165 | 7.040233 | No genera Ã¡cido (NGA) (PN/PA > 3) | No genera Ã¡cido (NGA) (PNN > 20) | No genera Ã¡cido (NGA) (RPN > 3 o % de S < 0.3) | No genera Ã¡cido (NGA) (PNN > 20 o % de S < 0.3)
309 | LUIS DONOSO GARCIA HUIDOBRO | PLANTA ARIZONA | ARIZONA 1 | OROCOBREPLATA | N/A | INACTIVO | MURO | COQUIMBO | ANDACOLLO | 6654499 | 299918 | 648 | 248 | 242 | 122 | 167 | 132 | 11.75 | 3.49 | 12.03 | 5700 | 206966.7 | 40632.35 | 7860 | 38115 | 45071.43 | 42409.8 | 929.5775 | 9830.645 | 6181.915 | 523.9437 | 0.49 | 0.57 | 6.31 | 10 | 17 | LUIS DONOSO GARCIA HUIDOBRO/PLANTA ARIZONA/COQUIMBO/ANDACOLLO/ARIZONA 1 | 3 | Cr,Cu,V | 178.2%,612.1%,90.8% | 17.8125 | 112.949 | 95.1365 | 6.340996 | No genera Ã¡cido (NGA) (PN/PA > 3) | No genera Ã¡cido (NGA) (PNN > 20) | No genera Ã¡cido (NGA) (RPN > 3 o % de S < 0.3) | No genera Ã¡cido (NGA) (PNN > 20 o % de S < 0.3)
308 | LUIS DONOSO GARCIA HUIDOBRO | PLANTA ARIZONA | ARIZONA 2 | OROCOBREPLATA | 9360 | INACTIVO | CUBETA | COQUIMBO | ANDACOLLO | 6654495 | 299986 | 86 | 146 | 32 | 73 | 50 | 30 | 2.5 | 15.97 | 3.09 | 5500 | 255873.3 | 38197.06 | 4020 | 23485 | 39285.71 | 17368.63 | 774.6479 | 18882.26 | 3609.574 | 436.6197 | 0.09 | 0.55 | 5.5 | 10 | 13 | LUIS DONOSO GARCIA HUIDOBRO/PLANTA ARIZONA/COQUIMBO/ANDACOLLO/ARIZONA 2 | 1 | V | 12.3% | 17.1875 | 98.45 | 81.2625 | 5.728 | No genera Ã¡cido (NGA) (PN/PA > 3) | No genera Ã¡cido (NGA) (PNN > 20) | No genera Ã¡cido (NGA) (RPN > 3 o % de S < 0.3) | No genera Ã¡cido (NGA) (PNN > 20 o % de S < 0.3)
310 | LUIS DONOSO GARCIA HUIDOBRO | PLANTA ARIZONA | ARIZONA 1 | OROCOBREPLATA | 65055 | INACTIVO | CUBETA | COQUIMBO | ANDACOLLO | 6654492 | 299927 | 415 | 171 | 76 | 79 | 541 | 418 | 7.61 | 15.45 | 7.65 | 7000 | 253120 | 38620.59 | 4620 | 32865 | 15571.43 | 16188.24 | 1007.042 | 13614.52 | 8629.787 | 502.1127 | 0.3 | 0.7 | 2.18 | 333.43 | 17 | LUIS DONOSO GARCIA HUIDOBRO/PLANTA ARIZONA/COQUIMBO/ANDACOLLO/ARIZONA 1 | 4 | As,Cu,V,Zn | 2678.6%,356%,31.5%,50.3% | 21.875 | 39.022 | 17.147 | 1.783863 | GeneraciÃ³n de Ã¡cido incierto (ID) (1 <= PN/PA <= 3) | GeneraciÃ³n de Ã¡cido incierto (ID) (-20 <= PNN <= 20) | GeneraciÃ³n de Ã¡cido incierto (ID) (1 â‰¤ RPN â‰¤ 3 o 0.3 â‰¤ % de S â‰¤ 1) | GeneraciÃ³n de Ã¡cido incierto (ID) (-20 â‰¤ PNN â‰¤ 20 o 0.3 â‰¤ % de S â‰¤ 1)
311 | LUIS DONOSO GARCIA HUIDOBRO | PLANTA ARIZONA | ARIZONA 2 | OROCOBREPLATA | N/A | INACTIVO | MURO | COQUIMBO | ANDACOLLO | 6654487 | 299930 | 311 | 140 | 37 | 70 | 814 | 617 | 6.45 | 6.95 | 7.22 | 21900 | 224793.3 | 36370.59 | 3720 | 30625 | 32714.29 | 9780.392 | 1007.042 | 14393.55 | 6721.277 | 414.7887 | 1.51 | 2.19 | 4.58 | 611.92 | 16 | LUIS DONOSO GARCIA HUIDOBRO/PLANTA ARIZONA/COQUIMBO/ANDACOLLO/ARIZONA 2 | 5 | As,Cu,Pb,V,Zn | 4999.3%,241.8%,2.8%,7.7%,126.1% | 68.4375 | 81.982 | 13.5445 | 1.197911 | GeneraciÃ³n de Ã¡cido incierto (ID) (1 <= PN/PA <= 3) | GeneraciÃ³n de Ã¡cido incierto (ID) (-20 <= PNN <= 20) | GeneraciÃ³n de Ã¡cido incierto (ID) (1 â‰¤ RPN â‰¤ 3 o 0.3 â‰¤ % de S â‰¤ 1) | GeneraciÃ³n de Ã¡cido incierto (ID) (-20 â‰¤ PNN â‰¤ 20 o 0.3 â‰¤ % de S â‰¤ 1)
1254 | DUEÃ‘O DESCONOCIDO, CERCANO A LOS LEONES Y JOHN KENNEDY | SIN NOMBRE | TRANQUE DE RELAVE | S/I | 34747 | ABANDONADO | CUBETA | COQUIMBO | ANDACOLLO | 6654462 | 302189 | 441 | 198 | 38 | 6 | 199 | 163 | 19.31 | 8.93 | 3.92 | 800 | 280046.7 | 42379.41 | 2520 | 27790 | 16214.29 | 10960.78 | 1936.62 | 20329.03 | 7011.702 | 480.2817 | 2.54 | 0.08 | 2.27 | 10 | 63 | DUEÃ‘O DESCONOCIDO, CERCANO A LOS LEONES Y JOHN KENNEDY/SIN NOMBRE/COQUIMBO/ANDACOLLO/TRANQUE DE RELAVE | 2 | Cu,V | 384.6%,52.3% | 2.5 | 40.633 | 38.133 | 16.2532 | No genera Ã¡cido (NGA) (PN/PA > 3) | No genera Ã¡cido (NGA) (PNN > 20) | No genera Ã¡cido (NGA) (RPN > 3 o % de S < 0.3) | No genera Ã¡cido (NGA) (PNN > 20 o % de S < 0.3)
1253 | DUEÃ‘O DESCONOCIDO, CERCANO A LOS LEONES Y JOHN KENNEDY | SIN NOMBRE | TRANQUE DE RELAVE | S/I | N/A | ABANDONADO | MURO | COQUIMBO | ANDACOLLO | 6654448 | 302231 | 1518 | 128 | 19 | 2.5 | 421 | 111 | 9.15 | 10.07 | 5.69 | 1300 | 282240 | 40394.12 | 2640 | 29085 | 8928.571 | 4637.255 | 2711.268 | 9608.065 | 28461.7 | 567.6056 | 3.03 | 0.13 | 1.25 | 10 | 5 | DUEÃ‘O DESCONOCIDO, CERCANO A LOS LEONES Y JOHN KENNEDY/SIN NOMBRE/COQUIMBO/ANDACOLLO/TRANQUE DE RELAVE | 2 | Cu,Zn | 1568.1%,16.9% | 4.0625 | 22.375 | 18.3125 | 5.507692 | No genera Ã¡cido (NGA) (PN/PA > 3) | GeneraciÃ³n de Ã¡cido incierto (ID) (-20 <= PNN <= 20) | No genera Ã¡cido (NGA) (RPN > 3 o % de S < 0.3) | No genera Ã¡cido (NGA) (PNN > 20 o % de S < 0.3)
1255 | DUEÃ‘O DESCONOCIDO, CERCANO A LOS LEONES Y JOHN KENNEDY | SIN NOMBRE | TRANQUE DE RELAVE | S/I | 34747 | ABANDONADO | CUBETA | COQUIMBO | ANDACOLLO | 6654442 | 302218 | 1316 | 169 | 35 | 5 | 466 | 199 | 8.45 | 10.47 | 3.32 | 2000 | 272066.7 | 41823.53 | 2940 | 34475 | 7500 | 6660.784 | 2866.197 | 11314.52 | 22487.23 | 676.7606 | 3.69 | 0.2 | 1.05 | 10 | 5 | DUEÃ‘O DESCONOCIDO, CERCANO A LOS LEONES Y JOHN KENNEDY/SIN NOMBRE/COQUIMBO/ANDACOLLO/TRANQUE DE RELAVE | 3 | Cu,V,Zn | 1346.2%,30%,29.4% | 6.25 | 18.795 | 12.545 | 3.0072 | No genera Ã¡cido (NGA) (PN/PA > 3) | GeneraciÃ³n de Ã¡cido incierto (ID) (-20 <= PNN <= 20) | No genera Ã¡cido (NGA) (RPN > 3 o % de S < 0.3) | No genera Ã¡cido (NGA) (PNN > 20 o % de S < 0.3)
314 | RAUL MENA DIAZ | PLANTA CENTRAL | CENTRAL | ORO | N/A | INACTIVO | MURO | COQUIMBO | ANDACOLLO | 6654434 | 300139 | 1354 | 159 | 37 | 72 | 44 | 20 | 27.76 | 10.04 | 8.41 | 4100 | 232726.7 | 38011.76 | 4560 | 28525 | 49000 | 33219.61 | 542.2535 | 13020.97 | 9501.064 | 611.2676 | 0.33 | 0.41 | 6.86 | 10 | 14 | RAUL MENA DIAZ/PLANTA CENTRAL/COQUIMBO/ANDACOLLO/CENTRAL | 2 | Cu,V | 1387.9%,22.3% | 12.8125 | 122.794 | 109.9815 | 9.583922 | No genera Ã¡cido (NGA) (PN/PA > 3) | No genera Ã¡cido (NGA) (PNN > 20) | No genera Ã¡cido (NGA) (RPN > 3 o % de S < 0.3) | No genera Ã¡cido (NGA) (PNN > 20 o % de S < 0.3)
335 | MARIANO RUIZ | PLANTA RUIZ | TRANQUE DE RELAVE | ORO | N/A | INACTIVO | MURO | COQUIMBO | ANDACOLLO | 6654430 | 300699 | 100 | 143 | 120 | 80 | 46 | 23 | 6.97 | 3.35 | 6.6 | 9800 | 280186.7 | 33617.65 | 3780 | 24045 | 34214.29 | 17031.37 | 619.7183 | 16841.94 | 2987.234 | 392.9577 | 0.005 | 0.98 | 4.79 | 10 | 14 | MARIANO RUIZ/PLANTA RUIZ/COQUIMBO/ANDACOLLO/TRANQUE DE RELAVE | 3 | Cr,Cu,V | 37.9%,9.9%,10% | 30.625 | 85.741 | 55.116 | 2.799706 | GeneraciÃ³n de Ã¡cido incierto (ID) (1 <= PN/PA <= 3) | No genera Ã¡cido (NGA) (PNN > 20) | GeneraciÃ³n de Ã¡cido incierto (ID) (1 â‰¤ RPN â‰¤ 3 o 0.3 â‰¤ % de S â‰¤ 1) | No genera Ã¡cido (NGA) (PNN > 20 o % de S < 0.3)
306 | ISAAC PEREZ | PLANTA MARY | TRANQUE DE RELAVE | ORO | 17310 | INACTIVO | CUBETA | COQUIMBO | ANDACOLLO | 6654425 | 299629 | 440 | 169 | 45 | 80 | 43 | 12 | 44.16 | 8.87 | 7.99 | 5500 | 262826.7 | 50267.65 | 4380 | 18130 | 4285.714 | 14839.22 | 154.9296 | 14838.71 | 12446.81 | 349.2958 | 0.53 | 0.55 | 0.6 | 10 | 11 | ISAAC PEREZ/PLANTA MARY/COQUIMBO/ANDACOLLO/TRANQUE DE RELAVE | 3 | Cu,V,Mo | 383.5%,30%,10.4% | 17.1875 | 10.74 | -6.4475 | 0.6248727 | Potencial de generador Ã¡cido (PAG) (PN/PA < 1) | GeneraciÃ³n de Ã¡cido incierto (ID) (-20 <= PNN <= 20) | GeneraciÃ³n de Ã¡cido incierto (ID) (1 â‰¤ RPN â‰¤ 3 o 0.3 â‰¤ % de S â‰¤ 1) | GeneraciÃ³n de Ã¡cido incierto (ID) (-20 â‰¤ PNN â‰¤ 20 o 0.3 â‰¤ % de S â‰¤ 1)
1246 | ALVARO MARIN AMENABAR | PLANTA LOS LEONES | RELAVES ANTIGUOS, PLANTA LOS LEONES | ORO | N/A | INACTIVO | MURO | COQUIMBO | ANDACOLLO | 6654418 | 302298 | 472 | 105 | 56 | 19 | 260 | 87 | 10.34 | 13.12 | 1.05 | 21900 | 239493.3 | 37614.71 | 3360 | 26740 | 64857.14 | 14333.33 | 2401.408 | 17843.55 | 4522.34 | 480.2817 | 3.24 | 2.19 | 9.08 | 10 | 15 | ALVARO MARIN AMENABAR/PLANTA LOS LEONES/COQUIMBO/ANDACOLLO/RELAVES ANTIGUOS, PLANTA LOS LEONES | 1 | Cu | 418.7% | 68.4375 | 162.532 | 94.0945 | 2.374897 | GeneraciÃ³n de Ã¡cido incierto (ID) (1 <= PN/PA <= 3) | No genera Ã¡cido (NGA) (PNN > 20) | GeneraciÃ³n de Ã¡cido incierto (ID) (1 â‰¤ RPN â‰¤ 3 o 0.3 â‰¤ % de S â‰¤ 1) | No genera Ã¡cido (NGA) (PNN > 20 o % de S < 0.3)
1248 | ALVARO MARIN AMENABAR | PLANTA LOS LEONES | RELAVES ANTIGUOS, PLANTA LOS LEONES | ORO | 600 | INACTIVO | CUBETA | COQUIMBO | ANDACOLLO | 6654409 | 302323 | 1133 | 90 | 19 | 5 | 2.5 | 70 | 21.73 | 13.05 | 1.61 | 7600 | 305200 | 44391.18 | 2580 | 13475 | 5000 | 12731.37 | 232.3944 | 5416.129 | 17798.94 | 283.8028 | 0.74 | 0.76 | 0.7 | 10 | 19 | ALVARO MARIN AMENABAR/PLANTA LOS LEONES/COQUIMBO/ANDACOLLO/RELAVES ANTIGUOS, PLANTA LOS LEONES | 1 | Cu | 1145% | 23.75 | 12.53 | -11.22 | 0.5275789 | Potencial de generador Ã¡cido (PAG) (PN/PA < 1) | GeneraciÃ³n de Ã¡cido incierto (ID) (-20 <= PNN <= 20) | GeneraciÃ³n de Ã¡cido incierto (ID) (1 â‰¤ RPN â‰¤ 3 o 0.3 â‰¤ % de S â‰¤ 1) | GeneraciÃ³n de Ã¡cido incierto (ID) (-20 â‰¤ PNN â‰¤ 20 o 0.3 â‰¤ % de S â‰¤ 1)
313 | RAUL MENA DIAZ | PLANTA CENTRAL | CENTRAL | ORO | 5872 | INACTIVO | CUBETA | COQUIMBO | ANDACOLLO | 6654407 | 300145 | 3187 | 167 | 56 | 72 | 137 | 112 | 11.96 | 10.12 | 6.49 | 1500 | 279346.7 | 36926.47 | 4320 | 32340 | 21285.71 | 7588.235 | 929.5775 | 22183.87 | 3568.085 | 567.6056 | 8.56 | 0.15 | 2.98 | 10 | 21 | RAUL MENA DIAZ/PLANTA CENTRAL/COQUIMBO/ANDACOLLO/CENTRAL | 2 | Cu,V | 3402.2%,28.5% | 4.6875 | 53.342 | 48.6545 | 11.37963 | No genera Ã¡cido (NGA) (PN/PA > 3) | No genera Ã¡cido (NGA) (PNN > 20) | No genera Ã¡cido (NGA) (RPN > 3 o % de S < 0.3) | No genera Ã¡cido (NGA) (PNN > 20 o % de S < 0.3)
1247 | ALVARO MARIN AMENABAR | PLANTA LOS LEONES | RELAVES ANTIGUOS, PLANTA LOS LEONES | ORO | 600 | INACTIVO | CUBETA | COQUIMBO | ANDACOLLO | 6654405 | 302301 | 3351 | 167 | 38 | 5 | 813 | 217 | 12.59 | 14.36 | 2.63 | 12900 | 262360 | 40632.35 | 2460 | 36190 | 13928.57 | 10201.96 | 1704.225 | 12946.77 | 11948.94 | 502.1127 | 3.2 | 1.29 | 1.95 | 66 | 5 | ALVARO MARIN AMENABAR/PLANTA LOS LEONES/COQUIMBO/ANDACOLLO/RELAVES ANTIGUOS, PLANTA LOS LEONES | 4 | As,Cu,V,Zn | 450%,3582.4%,28.5%,125.8% | 40.3125 | 34.905 | -5.4075 | 0.8658605 | Potencial de generador Ã¡cido (PAG) (PN/PA < 1) | GeneraciÃ³n de Ã¡cido incierto (ID) (-20 <= PNN <= 20) | Potencial de generador Ã¡cido (PAG) (RPN < 1 o % de S > 1) | GeneraciÃ³n de Ã¡cido incierto (ID) (-20 â‰¤ PNN â‰¤ 20 o 0.3 â‰¤ % de S â‰¤ 1)
1269 | A. SILVA | PLANTA SILVA | SILVA | ORO | 15834 | INACTIVO | CUBETA | COQUIMBO | ANDACOLLO | 6654403 | 299113 | 450 | 176 | 104 | 14 | 1958 | 440 | 12.54 | 12.8 | 3.9 | 17000 | 227126.7 | 42855.88 | 2400 | 32410 | 42214.29 | 37519.61 | 4338.028 | 7790.323 | 11575.53 | 502.1127 | 7.2 | 1.7 | 5.91 | 30 | 5 | A. SILVA/PLANTA SILVA/COQUIMBO/ANDACOLLO/SILVA | 5 | As,Cr,Cu,V,Zn | 150%,19.5%,394.5%,35.4%,443.9% | 53.125 | 105.789 | 52.664 | 1.991322 | GeneraciÃ³n de Ã¡cido incierto (ID) (1 <= PN/PA <= 3) | No genera Ã¡cido (NGA) (PNN > 20) | GeneraciÃ³n de Ã¡cido incierto (ID) (1 â‰¤ RPN â‰¤ 3 o 0.3 â‰¤ % de S â‰¤ 1) | No genera Ã¡cido (NGA) (PNN > 20 o % de S < 0.3)
2104 | HORACIO PASTEN PASTEN | PLANTA CALETONES | CALETONES | COBREORO | N/A | ACTIVO | MURO | COQUIMBO | ANDACOLLO | 6654401 | 300328 | 1186 | 92 | 41 | 2.5 | 117 | 126 | 7.14 | 0.5 | 0.5 | 3500 | 268846.7 | 38408.82 | 4020 | 36645 | 20642.86 | 15513.73 | 1239.437 | 17398.39 | 5850 | 480.2817 | 1 | 0.35 | 2.89 | 10 | 5 | HORACIO PASTEN PASTEN/PLANTA CALETONES/COQUIMBO/ANDACOLLO/CALETONES | 1 | Cu | 1203% | 10.9375 | 51.731 | 40.7935 | 4.729691 | No genera Ã¡cido (NGA) (PN/PA > 3) | No genera Ã¡cido (NGA) (PNN > 20) | No genera Ã¡cido (NGA) (RPN > 3 o % de S < 0.3) | No genera Ã¡cido (NGA) (PNN > 20 o % de S < 0.3)
1267 | A. SILVA | PLANTA SILVA | SILVA | ORO | 15834 | INACTIVO | CUBETA | COQUIMBO | ANDACOLLO | 6654398 | 299060 | 531 | 194 | 99 | 17 | 5056 | 788 | 15.48 | 8.37 | 3.53 | 7300 | 233613.3 | 41479.41 | 2880 | 33950 | 33571.43 | 32629.41 | 5500 | 4117.742 | 20578.72 | 523.9437 | 9 | 0.73 | 4.7 | 165.94 | 5 | A. SILVA/PLANTA SILVA/COQUIMBO/ANDACOLLO/SILVA | 6 | As,Cr,Cu,Pb,V,Zn | 1282.8%,13.8%,483.5%,31.3%,49.2%,1304.4% | 22.8125 | 84.13 | 61.3175 | 3.68789 | No genera Ã¡cido (NGA) (PN/PA > 3) | No genera Ã¡cido (NGA) (PNN > 20) | No genera Ã¡cido (NGA) (RPN > 3 o % de S < 0.3) | No genera Ã¡cido (NGA) (PNN > 20 o % de S < 0.3)
334 | MARIANO RUIZ | PLANTA RUIZ | TRANQUE DE RELAVE | ORO | 15000 | INACTIVO | CUBETA | COQUIMBO | ANDACOLLO | 6654396 | 300702 | 186 | 149 | 53 | 73 | 69 | 28 | 7.36 | 7 | 8.94 | 15200 | 251253.3 | 37323.53 | 4080 | 28315 | 43857.14 | 20572.55 | 929.5775 | 15209.68 | 4646.809 | 436.6197 | 0.1 | 1.52 | 6.14 | 10 | 16 | MARIANO RUIZ/PLANTA RUIZ/COQUIMBO/ANDACOLLO/TRANQUE DE RELAVE | 2 | Cu,V | 104.4%,14.6% | 47.5 | 109.906 | 62.406 | 2.313811 | GeneraciÃ³n de Ã¡cido incierto (ID) (1 <= PN/PA <= 3) | No genera Ã¡cido (NGA) (PNN > 20) | GeneraciÃ³n de Ã¡cido incierto (ID) (1 â‰¤ RPN â‰¤ 3 o 0.3 â‰¤ % de S â‰¤ 1) | No genera Ã¡cido (NGA) (PNN > 20 o % de S < 0.3)
1268 | A. SILVA | PLANTA SILVA | SILVA | ORO | 15834 | INACTIVO | CUBETA | COQUIMBO | ANDACOLLO | 6654395 | 299089 | 510 | 192 | 158 | 24 | 5157 | 978 | 15.93 | 5.88 | 3.79 | 12900 | 222506.7 | 42750 | 2760 | 33565 | 42000 | 43252.94 | 6042.254 | 3895.161 | 14728.72 | 436.6197 | 12.67 | 1.29 | 5.88 | 138.2 | 5 | A. SILVA/PLANTA SILVA/COQUIMBO/ANDACOLLO/SILVA | 6 | As,Cr,Cu,Pb,V,Zn | 1051.7%,81.6%,460.4%,63%,47.7%,1332.5% | 40.3125 | 105.252 | 64.9395 | 2.610902 | GeneraciÃ³n de Ã¡cido incierto (ID) (1 <= PN/PA <= 3) | No genera Ã¡cido (NGA) (PNN > 20) | GeneraciÃ³n de Ã¡cido incierto (ID) (1 â‰¤ RPN â‰¤ 3 o 0.3 â‰¤ % de S â‰¤ 1) | No genera Ã¡cido (NGA) (PNN > 20 o % de S < 0.3)
1266 | A. SILVA | PLANTA SILVA | SILVA | ORO | N/A | INACTIVO | MURO | COQUIMBO | ANDACOLLO | 6654394 | 299069 | 546 | 168 | 63 | 11 | 3918 | 948 | 16.4 | 11.5 | 3.42 | 11100 | 248546.7 | 35391.18 | 2520 | 35245 | 36071.43 | 23101.96 | 5190.141 | 5156.452 | 16471.28 | 414.7887 | 7.18 | 1.11 | 5.05 | 158.83 | 5 | A. SILVA/PLANTA SILVA/COQUIMBO/ANDACOLLO/SILVA | 5 | As,Cu,Pb,V,Zn | 1223.6%,500%,58%,29.2%,988.3% | 34.6875 | 90.395 | 55.7075 | 2.605982 | GeneraciÃ³n de Ã¡cido incierto (ID) (1 <= PN/PA <= 3) | No genera Ã¡cido (NGA) (PNN > 20) | GeneraciÃ³n de Ã¡cido incierto (ID) (1 â‰¤ RPN â‰¤ 3 o 0.3 â‰¤ % de S â‰¤ 1) | No genera Ã¡cido (NGA) (PNN > 20 o % de S < 0.3)
2103 | HORACIO PASTEN PASTEN | PLANTA CALETONES | CALETONES | COBREORO | 5400 | ACTIVO | CUBETA | COQUIMBO | ANDACOLLO | 6654380 | 300315 | 1384 | 99 | 48 | 2.5 | 139 | 169 | 21.64 | 11.21 | 0.5 | 6700 | 281353.3 | 34385.29 | 4140 | 41860 | 13571.43 | 7841.176 | 1239.437 | 15988.71 | 5850 | 458.4507 | 0.87 | 0.67 | 1.9 | 10 | 5 | HORACIO PASTEN PASTEN/PLANTA CALETONES/COQUIMBO/ANDACOLLO/CALETONES | 1 | Cu | 1421% | 20.9375 | 34.01 | 13.0725 | 1.624358 | GeneraciÃ³n de Ã¡cido incierto (ID) (1 <= PN/PA <= 3) | GeneraciÃ³n de Ã¡cido incierto (ID) (-20 <= PNN <= 20) | GeneraciÃ³n de Ã¡cido incierto (ID) (1 â‰¤ RPN â‰¤ 3 o 0.3 â‰¤ % de S â‰¤ 1) | GeneraciÃ³n de Ã¡cido incierto (ID) (-20 â‰¤ PNN â‰¤ 20 o 0.3 â‰¤ % de S â‰¤ 1)
1271 | ALEJANDRO MONREAL | PLANTA FLORA | FLORA 3 | ORO | 45360 | INACTIVO | CUBETA | COQUIMBO | ANDACOLLO | 6654361 | 299064 | 2956 | 95 | 27 | 2.5 | 6 | 94 | 2.5 | 10.25 | 1.22 | 1500 | 333480 | 24458.82 | 2460 | 21525 | 18500 | 4974.51 | 1161.972 | 5008.065 | 15268.09 | 283.8028 | 12.42 | 0.15 | 2.59 | 10 | 5 | ALEJANDRO MONREAL/PLANTA FLORA/COQUIMBO/ANDACOLLO/FLORA 3 | 1 | Cu | 3148% | 4.6875 | 46.361 | 41.6735 | 9.890347 | No genera Ã¡cido (NGA) (PN/PA > 3) | No genera Ã¡cido (NGA) (PNN > 20) | No genera Ã¡cido (NGA) (RPN > 3 o % de S < 0.3) | No genera Ã¡cido (NGA) (PNN > 20 o % de S < 0.3)
1272 | ALEJANDRO MONREAL | PLANTA FLORA | FLORA 3 | ORO | 45360 | INACTIVO | CUBETA | COQUIMBO | ANDACOLLO | 6654361 | 299056 | 40 | 157 | 41 | 7 | 374 | 30 | 2.5 | 10.59 | 2.66 | 4700 | 242666.7 | 42697.06 | 3300 | 24360 | 39285.71 | 37013.73 | 5809.859 | 21812.9 | 4273.404 | 589.4366 | 1.16 | 0.47 | 5.5 | 10 | 5 | ALEJANDRO MONREAL/PLANTA FLORA/COQUIMBO/ANDACOLLO/FLORA 3 | 2 | V,Zn | 20.8%,3.9% | 14.6875 | 98.45 | 83.7625 | 6.702979 | No genera Ã¡cido (NGA) (PN/PA > 3) | No genera Ã¡cido (NGA) (PNN > 20) | No genera Ã¡cido (NGA) (RPN > 3 o % de S < 0.3) | No genera Ã¡cido (NGA) (PNN > 20 o % de S < 0.3)
1273 | ALEJANDRO MONREAL | PLANTA FLORA | FLORA 2 | COBRE | 4500 | INACTIVO | CUBETA | COQUIMBO | ANDACOLLO | 6654361 | 299099 | 890 | 180 | 30 | 2.5 | 397 | 243 | 20.99 | 9.11 | 2.88 | 5600 | 267400 | 44126.47 | 2880 | 35875 | 6928.571 | 14501.96 | 542.2535 | 17324.19 | 8837.234 | 611.2676 | 3.51 | 0.56 | 0.97 | 10 | 5 | ALEJANDRO MONREAL/PLANTA FLORA/COQUIMBO/ANDACOLLO/FLORA 2 | 3 | Cu,V,Zn | 878%,38.5%,10.3% | 17.5 | 17.363 | -0.137 | 0.9921714 | Potencial de generador Ã¡cido (PAG) (PN/PA < 1) | GeneraciÃ³n de Ã¡cido incierto (ID) (-20 <= PNN <= 20) | GeneraciÃ³n de Ã¡cido incierto (ID) (1 â‰¤ RPN â‰¤ 3 o 0.3 â‰¤ % de S â‰¤ 1) | GeneraciÃ³n de Ã¡cido incierto (ID) (-20 â‰¤ PNN â‰¤ 20 o 0.3 â‰¤ % de S â‰¤ 1)
1250 | ALVARO MARIN AMENABAR | PLANTA LOS LEONES | LOS LEONES 1 | ORO | 113805 | INACTIVO | CUBETA | COQUIMBO | ANDACOLLO | 6654360 | 302305 | 212 | 151 | 51 | 11 | 68 | 43 | 7.75 | 13.46 | 1.5 | 22700 | 235713.3 | 39732.35 | 2820 | 32060 | 41928.57 | 26474.51 | 1549.296 | 18474.19 | 3734.043 | 523.9437 | 2.25 | 2.27 | 5.87 | 10 | 7 | ALVARO MARIN AMENABAR/PLANTA LOS LEONES/COQUIMBO/ANDACOLLO/LOS LEONES 1 | 2 | Cu,V | 133%,16.2% | 70.9375 | 105.073 | 34.1355 | 1.481205 | GeneraciÃ³n de Ã¡cido incierto (ID) (1 <= PN/PA <= 3) | No genera Ã¡cido (NGA) (PNN > 20) | GeneraciÃ³n de Ã¡cido incierto (ID) (1 â‰¤ RPN â‰¤ 3 o 0.3 â‰¤ % de S â‰¤ 1) | No genera Ã¡cido (NGA) (PNN > 20 o % de S < 0.3)
1249 | ALVARO MARIN AMENABAR | PLANTA LOS LEONES | LOS LEONES 1 | ORO | N/A | INACTIVO | MURO | COQUIMBO | ANDACOLLO | 6654345 | 302333 | 388 | 122 | 41 | 8 | 341 | 45 | 5.36 | 14 | 3.83 | 19400 | 233100 | 42326.47 | 2520 | 22995 | 45071.43 | 30690.2 | 6429.577 | 21775.81 | 3028.723 | 851.4085 | 3 | 1.94 | 6.31 | 10 | 13 | ALVARO MARIN AMENABAR/PLANTA LOS LEONES/COQUIMBO/ANDACOLLO/LOS LEONES 1 | 1 | Cu | 326.4% | 60.625 | 112.949 | 52.324 | 1.863076 | GeneraciÃ³n de Ã¡cido incierto (ID) (1 <= PN/PA <= 3) | No genera Ã¡cido (NGA) (PNN > 20) | GeneraciÃ³n de Ã¡cido incierto (ID) (1 â‰¤ RPN â‰¤ 3 o 0.3 â‰¤ % de S â‰¤ 1) | No genera Ã¡cido (NGA) (PNN > 20 o % de S < 0.3)
1274 | ALEJANDRO MONREAL | PLANTA FLORA | FLORA 2 | COBRE | 4500 | INACTIVO | CUBETA | COQUIMBO | ANDACOLLO | 6654343 | 299181 | 1020 | 208 | 42 | 5 | 10 | 49 | 33.33 | 13.64 | 1.88 | 10500 | 252373.3 | 47964.71 | 2820 | 32585 | 10857.14 | 21921.57 | 232.3944 | 13132.26 | 14479.79 | 611.2676 | 1.27 | 1.05 | 1.52 | 10 | 5 | ALEJANDRO MONREAL/PLANTA FLORA/COQUIMBO/ANDACOLLO/FLORA 2 | 2 | Cu,V | 1020.9%,60% | 32.8125 | 27.208 | -5.6045 | 0.8291962 | Potencial de generador Ã¡cido (PAG) (PN/PA < 1) | GeneraciÃ³n de Ã¡cido incierto (ID) (-20 <= PNN <= 20) | Potencial de generador Ã¡cido (PAG) (RPN < 1 o % de S > 1) | GeneraciÃ³n de Ã¡cido incierto (ID) (-20 â‰¤ PNN â‰¤ 20 o 0.3 â‰¤ % de S â‰¤ 1)
1275 | ALEJANDRO MONREAL | PLANTA FLORA | FLORA 1 | COBRE | 337500 | INACTIVO | CUBETA | COQUIMBO | ANDACOLLO | 6654339 | 299201 | 2452 | 180 | 52 | 7 | 291 | 133 | 21.1 | 10 | 2.36 | 5200 | 270806.7 | 42273.53 | 2640 | 33600 | 9642.857 | 17958.82 | 1239.437 | 14838.71 | 11575.53 | 567.6056 | 4.3 | 0.52 | 1.35 | 10 | 5 | ALEJANDRO MONREAL/PLANTA FLORA/COQUIMBO/ANDACOLLO/FLORA 1 | 2 | Cu,V | 2594.5%,38.5% | 16.25 | 24.165 | 7.915 | 1.487077 | GeneraciÃ³n de Ã¡cido incierto (ID) (1 <= PN/PA <= 3) | GeneraciÃ³n de Ã¡cido incierto (ID) (-20 <= PNN <= 20) | GeneraciÃ³n de Ã¡cido incierto (ID) (1 â‰¤ RPN â‰¤ 3 o 0.3 â‰¤ % de S â‰¤ 1) | GeneraciÃ³n de Ã¡cido incierto (ID) (-20 â‰¤ PNN â‰¤ 20 o 0.3 â‰¤ % de S â‰¤ 1)
1251 | ALVARO MARIN AMENABAR | PLANTA LOS LEONES | LOS LEONES 1 | ORO | 113805 | INACTIVO | CUBETA | COQUIMBO | ANDACOLLO | 6654336 | 302321 | 382 | 117 | 37 | 8 | 304 | 37 | 7.28 | 16.87 | 3.57 | 30400 | 231793.3 | 38329.41 | 2940 | 27475 | 36642.86 | 23692.16 | 7591.549 | 20032.26 | 2323.404 | 807.7465 | 2.79 | 3.04 | 5.13 | 10 | 24 | ALVARO MARIN AMENABAR/PLANTA LOS LEONES/COQUIMBO/ANDACOLLO/LOS LEONES 1 | 1 | Cu | 319.8% | 95 | 91.827 | -3.173 | 0.9666 | Potencial de generador Ã¡cido (PAG) (PN/PA < 1) | GeneraciÃ³n de Ã¡cido incierto (ID) (-20 <= PNN <= 20) | Potencial de generador Ã¡cido (PAG) (RPN < 1 o % de S > 1) | GeneraciÃ³n de Ã¡cido incierto (ID) (-20 â‰¤ PNN â‰¤ 20 o 0.3 â‰¤ % de S â‰¤ 1)
1276 | ALEJANDRO MONREAL | PLANTA FLORA | FLORA 1 | COBRE | 337500 | INACTIVO | CUBETA | COQUIMBO | ANDACOLLO | 6654315 | 299214 | 404 | 77 | 14 | 2.5 | 2.5 | 24 | 10.74 | 14.58 | 2.42 | 2100 | 325080 | 40579.41 | 2340 | 8435 | 3071.429 | 4468.627 | 77.46479 | 4970.968 | 28337.23 | 436.6197 | 3.41 | 0.21 | 0.43 | 10 | 35 | ALEJANDRO MONREAL/PLANTA FLORA/COQUIMBO/ANDACOLLO/FLORA 1 | 1 | Cu | 344% | 6.5625 | 7.697 | 1.1345 | 1.172876 | GeneraciÃ³n de Ã¡cido incierto (ID) (1 <= PN/PA <= 3) | GeneraciÃ³n de Ã¡cido incierto (ID) (-20 <= PNN <= 20) | No genera Ã¡cido (NGA) (RPN > 3 o % de S < 0.3) | No genera Ã¡cido (NGA) (PNN > 20 o % de S < 0.3)
327 | PIZARRO, GUERRA Y CIA. (WILSON PIZARRO GUERRA) | PLANTA IRENE | IRENE 3 | ORO | N/A | INACTIVO | MURO | COQUIMBO | ANDACOLLO | 6654294 | 300632 | 331 | 160 | 45 | 70 | 124 | 44 | 9.53 | 4.17 | 1.95 | 8900 | 271366.7 | 37085.29 | 4260 | 29645 | 22285.71 | 16441.18 | 2246.479 | 13466.13 | 9335.106 | 502.1127 | 1.29 | 0.89 | 3.12 | 10 | 18 | PIZARRO, GUERRA Y CIA. (WILSON PIZARRO GUERRA)/PLANTA IRENE/COQUIMBO/ANDACOLLO/IRENE 3 | 2 | Cu,V | 263.7%,23.1% | 27.8125 | 55.848 | 28.0355 | 2.008018 | GeneraciÃ³n de Ã¡cido incierto (ID) (1 <= PN/PA <= 3) | No genera Ã¡cido (NGA) (PNN > 20) | GeneraciÃ³n de Ã¡cido incierto (ID) (1 â‰¤ RPN â‰¤ 3 o 0.3 â‰¤ % de S â‰¤ 1) | No genera Ã¡cido (NGA) (PNN > 20 o % de S < 0.3)
330 | PIZARRO, GUERRA Y CIA. (WILSON PIZARRO GUERRA) | PLANTA IRENE | IRENE 2 | ORO | N/A | INACTIVO | MURO | COQUIMBO | ANDACOLLO | 6654293 | 300696 | 717 | 191 | 82 | 62 | 93 | 29 | 14.03 | 9.88 | 9.1 | 4700 | 209860 | 31870.59 | 5460 | 66920 | 64428.57 | 43505.88 | 1704.225 | 12650 | 4854.255 | 4475.352 | 2.57 | 0.47 | 9.02 | 10 | 21 | PIZARRO, GUERRA Y CIA. (WILSON PIZARRO GUERRA)/PLANTA IRENE/COQUIMBO/ANDACOLLO/IRENE 2 | 2 | Cu,V | 687.9%,46.9% | 14.6875 | 161.458 | 146.7705 | 10.99289 | No genera Ã¡cido (NGA) (PN/PA > 3) | No genera Ã¡cido (NGA) (PNN > 20) | No genera Ã¡cido (NGA) (RPN > 3 o % de S < 0.3) | No genera Ã¡cido (NGA) (PNN > 20 o % de S < 0.3)
1252 | ALVARO MARIN AMENABAR | PLANTA LOS LEONES | LOS LEONES 1 | ORO | 113805 | INACTIVO | CUBETA | COQUIMBO | ANDACOLLO | 6654292 | 302333 | 361 | 110 | 25 | 6 | 210 | 40 | 6.01 | 16.96 | 3.45 | 17300 | 256900 | 40738.24 | 2640 | 20230 | 38357.14 | 15429.41 | 4647.887 | 25003.23 | 2945.745 | 676.7606 | 2.68 | 1.73 | 5.37 | 10 | 9 | ALVARO MARIN AMENABAR/PLANTA LOS LEONES/COQUIMBO/ANDACOLLO/LOS LEONES 1 | 1 | Cu | 296.7% | 54.0625 | 96.123 | 42.0605 | 1.777998 | GeneraciÃ³n de Ã¡cido incierto (ID) (1 <= PN/PA <= 3) | No genera Ã¡cido (NGA) (PNN > 20) | GeneraciÃ³n de Ã¡cido incierto (ID) (1 â‰¤ RPN â‰¤ 3 o 0.3 â‰¤ % de S â‰¤ 1) | No genera Ã¡cido (NGA) (PNN > 20 o % de S < 0.3)
304 | MINERA ARENILLAS | PLANTA PALMIRA | PALMIRA 1 | ORO | 720000 | INACTIVO | CUBETA | COQUIMBO | ANDACOLLO | 6654289 | 299523 | 396 | 171 | 11 | 74 | 27 | 14 | 46.87 | 11.35 | 0.5 | 6000 | 312993.3 | 39785.29 | 4920 | 11025 | 285.7143 | 2445.098 | 38.73239 | 1929.032 | 19790.43 | 261.9718 | 0.93 | 0.6 | 0.04 | 10 | 7 | MINERA ARENILLAS/PLANTA PALMIRA/COQUIMBO/ANDACOLLO/PALMIRA 1 | 3 | Cu,V,Mo | 335.2%,31.5%,17.2% | 18.75 | 0.716 | -18.034 | 0.03818667 | Potencial de generador Ã¡cido (PAG) (PN/PA < 1) | GeneraciÃ³n de Ã¡cido incierto (ID) (-20 <= PNN <= 20) | GeneraciÃ³n de Ã¡cido incierto (ID) (1 â‰¤ RPN â‰¤ 3 o 0.3 â‰¤ % de S â‰¤ 1) | GeneraciÃ³n de Ã¡cido incierto (ID) (-20 â‰¤ PNN â‰¤ 20 o 0.3 â‰¤ % de S â‰¤ 1)
329 | PIZARRO, GUERRA Y CIA. (WILSON PIZARRO GUERRA) | PLANTA IRENE | IRENE 2 | ORO | 27000 | INACTIVO | CUBETA | COQUIMBO | ANDACOLLO | 6654285 | 300696 | 2425 | 168 | 45 | 69 | 143 | 91 | 16.95 | 9.02 | 9.14 | 11400 | 289426.7 | 30202.94 | 3840 | 24185 | 30071.43 | 3288.235 | 1161.972 | 12798.39 | 8380.851 | 502.1127 | 3.07 | 1.14 | 4.21 | 10 | 15 | PIZARRO, GUERRA Y CIA. (WILSON PIZARRO GUERRA)/PLANTA IRENE/COQUIMBO/ANDACOLLO/IRENE 2 | 2 | Cu,V | 2564.8%,29.2% | 35.625 | 75.359 | 39.734 | 2.11534 | GeneraciÃ³n de Ã¡cido incierto (ID) (1 <= PN/PA <= 3) | No genera Ã¡cido (NGA) (PNN > 20) | GeneraciÃ³n de Ã¡cido incierto (ID) (1 â‰¤ RPN â‰¤ 3 o 0.3 â‰¤ % de S â‰¤ 1) | No genera Ã¡cido (NGA) (PNN > 20 o % de S < 0.3)
328 | PIZARRO, GUERRA Y CIA. (WILSON PIZARRO GUERRA) | PLANTA IRENE | IRENE 3 | ORO | 106200 | INACTIVO | CUBETA | COQUIMBO | ANDACOLLO | 6654282 | 300638 | 85 | 181 | 56 | 66 | 242 | 39 | 8.14 | 8.46 | 0.5 | 12000 | 234266.7 | 40473.53 | 4980 | 37905 | 29142.86 | 44011.76 | 6971.831 | 8124.194 | 9832.979 | 523.9437 | 1.73 | 1.2 | 4.08 | 10 | 18 | PIZARRO, GUERRA Y CIA. (WILSON PIZARRO GUERRA)/PLANTA IRENE/COQUIMBO/ANDACOLLO/IRENE 3 | 1 | V | 39.2% | 37.5 | 73.032 | 35.532 | 1.94752 | GeneraciÃ³n de Ã¡cido incierto (ID) (1 <= PN/PA <= 3) | No genera Ã¡cido (NGA) (PNN > 20) | GeneraciÃ³n de Ã¡cido incierto (ID) (1 â‰¤ RPN â‰¤ 3 o 0.3 â‰¤ % de S â‰¤ 1) | No genera Ã¡cido (NGA) (PNN > 20 o % de S < 0.3)
1286 | MARAY S.A. | EL MARAY | TRANQUE DE RELAVE 1 | ORO | N/A | INACTIVO | MURO | COQUIMBO | ANDACOLLO | 6654276 | 301833 | 539 | 145 | 38 | 2.5 | 750 | 43 | 39.4 | 9.71 | 3.19 | 17200 | 251533.3 | 43755.88 | 2580 | 34335 | 8000 | 15598.04 | 1781.69 | 9200 | 18877.66 | 764.0845 | 2.85 | 1.72 | 1.12 | 10 | 5 | MARAY S.A./EL MARAY/COQUIMBO/ANDACOLLO/TRANQUE DE RELAVE 1 | 3 | Cu,V,Zn | 492.3%,11.5%,108.3% | 53.75 | 20.048 | -33.702 | 0.372986 | Potencial de generador Ã¡cido (PAG) (PN/PA < 1) | Potencial de generador Ã¡cido (PAG) (PNN < -20) | Potencial de generador Ã¡cido (PAG) (RPN < 1 o % de S > 1) | Potencial de generador Ã¡cido (PAG) (PNN < 1 o % de S > 1)
331 | PIZARRO, GUERRA Y CIA. (WILSON PIZARRO GUERRA) | PLANTA IRENE | IRENE 1 | ORO | N/A | INACTIVO | MURO | COQUIMBO | ANDACOLLO | 6654275 | 300743 | 2050 | 174 | 67 | 71 | 183 | 67 | 14.77 | 14.04 | 3.84 | 14600 | 246400 | 36105.88 | 4560 | 36365 | 38785.71 | 12647.06 | 1626.761 | 13762.9 | 7841.489 | 1266.197 | 5.18 | 1.46 | 5.43 | 10 | 17 | PIZARRO, GUERRA Y CIA. (WILSON PIZARRO GUERRA)/PLANTA IRENE/COQUIMBO/ANDACOLLO/IRENE 1 | 2 | Cu,V | 2152.7%,33.8% | 45.625 | 97.197 | 51.572 | 2.130345 | GeneraciÃ³n de Ã¡cido incierto (ID) (1 <= PN/PA <= 3) | No genera Ã¡cido (NGA) (PNN > 20) | GeneraciÃ³n de Ã¡cido incierto (ID) (1 â‰¤ RPN â‰¤ 3 o 0.3 â‰¤ % de S â‰¤ 1) | No genera Ã¡cido (NGA) (PNN > 20 o % de S < 0.3)
332 | PIZARRO, GUERRA Y CIA. (WILSON PIZARRO GUERRA) | PLANTA IRENE | IRENE 1 | ORO | 24000 | INACTIVO | CUBETA | COQUIMBO | ANDACOLLO | 6654270 | 300740 | 1227 | 122 | 53 | 76 | 201 | 141 | 15.97 | 7.31 | 5.6 | 7500 | 215926.7 | 53761.76 | 2700 | 26950 | 14285.71 | 15513.73 | 774.6479 | 11648.39 | 11990.43 | 480.2817 | 1.36 | 0.75 | 2 | 10 | 14 | PIZARRO, GUERRA Y CIA. (WILSON PIZARRO GUERRA)/PLANTA IRENE/COQUIMBO/ANDACOLLO/IRENE 1 | 1 | Cu | 1248% | 23.4375 | 35.8 | 12.3625 | 1.527467 | GeneraciÃ³n de Ã¡cido incierto (ID) (1 <= PN/PA <= 3) | GeneraciÃ³n de Ã¡cido incierto (ID) (-20 <= PNN <= 20) | GeneraciÃ³n de Ã¡cido incierto (ID) (1 â‰¤ RPN â‰¤ 3 o 0.3 â‰¤ % de S â‰¤ 1) | GeneraciÃ³n de Ã¡cido incierto (ID) (-20 â‰¤ PNN â‰¤ 20 o 0.3 â‰¤ % de S â‰¤ 1)
1240 | AQUILES GONZALEZ GARCIA | PLANTA GALVEZ | TRANQUE DE RELAVES AQUILES GONZALEZ GARCIA | ORO | N/A | INACTIVO | MURO | COQUIMBO | ANDACOLLO | 6654268 | 302565 | 103 | 105 | 25 | 12 | 5188 | 183 | 16.69 | 13.65 | 6.11 | 6600 | 211866.7 | 30520.59 | 3420 | 29295 | 95214.29 | 19645.1 | 9760.563 | 3412.903 | 15475.53 | 414.7887 | 1.07 | 0.66 | 13.33 | 10 | 21 | AQUILES GONZALEZ GARCIA/PLANTA GALVEZ/COQUIMBO/ANDACOLLO/TRANQUE DE RELAVES AQUILES GONZALEZ GARCIA | 2 | Cu,Zn | 13.2%,1341.1% | 20.625 | 238.607 | 217.982 | 11.56882 | No genera Ã¡cido (NGA) (PN/PA > 3) | No genera Ã¡cido (NGA) (PNN > 20) | No genera Ã¡cido (NGA) (RPN > 3 o % de S < 0.3) | No genera Ã¡cido (NGA) (PNN > 20 o % de S < 0.3)
1241 | AQUILES GONZALEZ GARCIA | PLANTA GALVEZ | TRANQUE DE RELAVES AQUILES GONZALEZ GARCIA | ORO | 26261 | INACTIVO | CUBETA | COQUIMBO | ANDACOLLO | 6654253 | 302545 | 254 | 134 | 44 | 22 | 3064 | 943 | 24.29 | 14.68 | 4.89 | 13600 | 194226.7 | 35867.65 | 3120 | 27860 | 96071.43 | 23607.84 | 8753.521 | 3264.516 | 17218.09 | 436.6197 | 2.33 | 1.36 | 13.45 | 172 | 51 | AQUILES GONZALEZ GARCIA/PLANTA GALVEZ/COQUIMBO/ANDACOLLO/TRANQUE DE RELAVES AQUILES GONZALEZ GARCIA | 5 | As,Cu,Pb,V,Zn | 1333.3%,179.1%,57.2%,3.1%,751.1% | 42.5 | 240.755 | 198.255 | 5.664824 | No genera Ã¡cido (NGA) (PN/PA > 3) | No genera Ã¡cido (NGA) (PNN > 20) | No genera Ã¡cido (NGA) (RPN > 3 o % de S < 0.3) | No genera Ã¡cido (NGA) (PNN > 20 o % de S < 0.3)
112 | MAURICIO ALBURQUENQUE NUÃ‘EZ | SANTA TERESITA | SANTA TERESITA 2 | OROCOBRE | N/A | ACTIVO | MURO | COQUIMBO | ANDACOLLO | 6654251 | 301246 | 1161 | 151 | 46 | 65 | 124 | 76 | 9.73 | 2.97 | 4.68 | 9800 | 238793.3 | 37191.18 | 3960 | 34055 | 40500 | 16103.92 | 2478.873 | 16211.29 | 8090.426 | 480.2817 | 0.18 | 0.98 | 5.67 | 10 | 17 | MAURICIO ALBURQUENQUE NUÃ‘EZ/SANTA TERESITA/COQUIMBO/ANDACOLLO/SANTA TERESITA 2 | 2 | Cu,V | 1175.8%,16.2% | 30.625 | 101.493 | 70.868 | 3.314057 | No genera Ã¡cido (NGA) (PN/PA > 3) | No genera Ã¡cido (NGA) (PNN > 20) | No genera Ã¡cido (NGA) (RPN > 3 o % de S < 0.3) | No genera Ã¡cido (NGA) (PNN > 20 o % de S < 0.3)
111 | MAURICIO ALBURQUENQUE NUÃ‘EZ | SANTA TERESITA | SANTA TERESITA 2 | OROCOBRE | 111000 | ACTIVO | CUBETA | COQUIMBO | ANDACOLLO | 6654250 | 301230 | 3018 | 146 | 61 | 68 | 155 | 248 | 10.13 | 13.14 | 9.01 | 5600 | 268800 | 35417.65 | 3660 | 34405 | 26857.14 | 10539.22 | 3718.31 | 8420.968 | 11285.11 | 458.4507 | 0.005 | 0.56 | 3.76 | 80.08 | 18 | MAURICIO ALBURQUENQUE NUÃ‘EZ/SANTA TERESITA/COQUIMBO/ANDACOLLO/SANTA TERESITA 2 | 3 | As,Cu,V | 567.3%,3216.5%,12.3% | 17.5 | 67.304 | 49.804 | 3.845943 | No genera Ã¡cido (NGA) (PN/PA > 3) | No genera Ã¡cido (NGA) (PNN > 20) | No genera Ã¡cido (NGA) (RPN > 3 o % de S < 0.3) | No genera Ã¡cido (NGA) (PNN > 20 o % de S < 0.3)
1288 | MARAY S.A. | EL MARAY | TRANQUE DE RELAVE 1 | ORO | 172890 | INACTIVO | CUBETA | COQUIMBO | ANDACOLLO | 6654237 | 301826 | 342 | 210 | 72 | 10 | 2611 | 147 | 8.52 | 8.63 | 2.46 | 6100 | 234360 | 46111.76 | 2760 | 32655 | 12642.86 | 22343.14 | 5964.789 | 2374.194 | 34726.6 | 611.2676 | 0.65 | 0.61 | 1.77 | 10 | 5 | MARAY S.A./EL MARAY/COQUIMBO/ANDACOLLO/TRANQUE DE RELAVE 1 | 3 | Cu,V,Zn | 275.8%,61.5%,625.3% | 19.0625 | 31.683 | 12.6205 | 1.662059 | GeneraciÃ³n de Ã¡cido incierto (ID) (1 <= PN/PA <= 3) | GeneraciÃ³n de Ã¡cido incierto (ID) (-20 <= PNN <= 20) | GeneraciÃ³n de Ã¡cido incierto (ID) (1 â‰¤ RPN â‰¤ 3 o 0.3 â‰¤ % de S â‰¤ 1) | GeneraciÃ³n de Ã¡cido incierto (ID) (-20 â‰¤ PNN â‰¤ 20 o 0.3 â‰¤ % de S â‰¤ 1)
1287 | MARAY S.A. | EL MARAY | TRANQUE DE RELAVE 1 | ORO | 172890 | INACTIVO | CUBETA | COQUIMBO | ANDACOLLO | 6654235 | 301765 | 1243 | 166 | 94 | 20 | 4264 | 145 | 11.97 | 9.5 | 3.59 | 15300 | 242106.7 | 43385.29 | 2700 | 29610 | 20214.29 | 29762.75 | 4647.887 | 4933.871 | 20744.68 | 567.6056 | 2.82 | 1.53 | 2.83 | 10 | 20 | MARAY S.A./EL MARAY/COQUIMBO/ANDACOLLO/TRANQUE DE RELAVE 1 | 4 | Cr,Cu,V,Zn | 8%,1265.9%,27.7%,1084.4% | 47.8125 | 50.657 | 2.8445 | 1.059493 | GeneraciÃ³n de Ã¡cido incierto (ID) (1 <= PN/PA <= 3) | GeneraciÃ³n de Ã¡cido incierto (ID) (-20 <= PNN <= 20) | GeneraciÃ³n de Ã¡cido incierto (ID) (1 â‰¤ RPN â‰¤ 3 o 0.3 â‰¤ % de S â‰¤ 1) | GeneraciÃ³n de Ã¡cido incierto (ID) (-20 â‰¤ PNN â‰¤ 20 o 0.3 â‰¤ % de S â‰¤ 1)
1289 | MARAY S.A. | EL MARAY | TRANQUE DE RELAVE 1 | ORO | 172890 | INACTIVO | CUBETA | COQUIMBO | ANDACOLLO | 6654232 | 301887 | 541 | 188 | 115 | 17 | 4615 | 185 | 9.66 | 7.29 | 1.9 | 8100 | 233753.3 | 43570.59 | 3120 | 33145 | 25714.29 | 31280.39 | 5267.606 | 5750 | 21242.55 | 545.7746 | 2.64 | 0.81 | 3.6 | 10 | 5 | MARAY S.A./EL MARAY/COQUIMBO/ANDACOLLO/TRANQUE DE RELAVE 1 | 4 | Cr,Cu,V,Zn | 32.2%,494.5%,44.6%,1181.9% | 25.3125 | 64.44 | 39.1275 | 2.545778 | GeneraciÃ³n de Ã¡cido incierto (ID) (1 <= PN/PA <= 3) | No genera Ã¡cido (NGA) (PNN > 20) | GeneraciÃ³n de Ã¡cido incierto (ID) (1 â‰¤ RPN â‰¤ 3 o 0.3 â‰¤ % de S â‰¤ 1) | No genera Ã¡cido (NGA) (PNN > 20 o % de S < 0.3)
1243 | AQUILES GONZALEZ GARCIA | PLANTA GALVEZ | TRANQUE DE RELAVES AQUILES GONZALEZ GARCIA | ORO | 26261 | INACTIVO | CUBETA | COQUIMBO | ANDACOLLO | 6654225 | 302562 | 174 | 108 | 27 | 14 | 19150 | 218 | 19.92 | 15.63 | 8.34 | 18900 | 208226.7 | 29779.41 | 3120 | 30695 | 87071.43 | 20066.67 | 8056.338 | 3858.065 | 15185.11 | 414.7887 | 1.55 | 1.89 | 12.19 | 10 | 27 | AQUILES GONZALEZ GARCIA/PLANTA GALVEZ/COQUIMBO/ANDACOLLO/TRANQUE DE RELAVES AQUILES GONZALEZ GARCIA | 2 | Cu,Zn | 91.2%,5219.4% | 59.0625 | 218.201 | 159.1385 | 3.694408 | No genera Ã¡cido (NGA) (PN/PA > 3) | No genera Ã¡cido (NGA) (PNN > 20) | No genera Ã¡cido (NGA) (RPN > 3 o % de S < 0.3) | No genera Ã¡cido (NGA) (PNN > 20 o % de S < 0.3)
302 | MINERA ARENILLAS | PLANTA PALMIRA | PALMIRA 2 | ORO | 144000 | INACTIVO | CUBETA | COQUIMBO | ANDACOLLO | 6654214 | 299437 | 3482 | 145 | 23 | 78 | 66 | 18 | 8.91 | 8.46 | 11.09 | 100 | 309213.3 | 42458.82 | 3900 | 14630 | 4428.571 | 8937.255 | 387.3239 | 7790.323 | 24312.77 | 327.4648 | 4.42 | 0.01 | 0.62 | 10 | 9 | MINERA ARENILLAS/PLANTA PALMIRA/COQUIMBO/ANDACOLLO/PALMIRA 2 | 2 | Cu,V | 3726.4%,11.5% | 0.3125 | 11.098 | 10.7855 | 35.5136 | No genera Ã¡cido (NGA) (PN/PA > 3) | GeneraciÃ³n de Ã¡cido incierto (ID) (-20 <= PNN <= 20) | No genera Ã¡cido (NGA) (RPN > 3 o % de S < 0.3) | No genera Ã¡cido (NGA) (PNN > 20 o % de S < 0.3)
303 | MINERA ARENILLAS | PLANTA PALMIRA | PALMIRA 2 | ORO | 144000 | INACTIVO | CUBETA | COQUIMBO | ANDACOLLO | 6654212 | 299531 | 11285 | 156 | 5 | 84 | 40 | 24 | 13.3 | 11.76 | 4.02 | 12500 | 222926.7 | 58182.35 | 4200 | 8890 | 4285.714 | 5564.706 | 154.9296 | 1112.903 | 24561.7 | 436.6197 | 1.44 | 1.25 | 0.6 | 10 | 9 | MINERA ARENILLAS/PLANTA PALMIRA/COQUIMBO/ANDACOLLO/PALMIRA 2 | 2 | Cu,V | 12301.1%,20% | 39.0625 | 10.74 | -28.3225 | 0.274944 | Potencial de generador Ã¡cido (PAG) (PN/PA < 1) | Potencial de generador Ã¡cido (PAG) (PNN < -20) | Potencial de generador Ã¡cido (PAG) (RPN < 1 o % de S > 1) | Potencial de generador Ã¡cido (PAG) (PNN < 1 o % de S > 1)
1242 | AQUILES GONZALEZ GARCIA | PLANTA GALVEZ | TRANQUE DE RELAVES AQUILES GONZALEZ GARCIA | ORO | 26261 | INACTIVO | CUBETA | COQUIMBO | ANDACOLLO | 6654211 | 302521 | 1930 | 159 | 46 | 15 | 1090 | 232 | 15.51 | 17.3 | 4.05 | 5800 | 247193.3 | 40764.71 | 2520 | 29190 | 40714.29 | 16525.49 | 2866.197 | 10943.55 | 10247.87 | 567.6056 | 11.09 | 0.58 | 5.7 | 10 | 5 | AQUILES GONZALEZ GARCIA/PLANTA GALVEZ/COQUIMBO/ANDACOLLO/TRANQUE DE RELAVES AQUILES GONZALEZ GARCIA | 3 | Cu,V,Zn | 2020.9%,22.3%,202.8% | 18.125 | 102.03 | 83.905 | 5.629241 | No genera Ã¡cido (NGA) (PN/PA > 3) | No genera Ã¡cido (NGA) (PNN > 20) | No genera Ã¡cido (NGA) (RPN > 3 o % de S < 0.3) | No genera Ã¡cido (NGA) (PNN > 20 o % de S < 0.3)
1257 | ALVARO MARIN AMENABAR | PLANTA LOS LEONES | LOS LEONES 2 | ORO | 77400 | INACTIVO | CUBETA | COQUIMBO | ANDACOLLO | 6654201 | 302304 | 267 | 133 | 45 | 14 | 125 | 52 | 7.19 | 14.58 | 3.82 | 15900 | 211960 | 43702.94 | 2640 | 22155 | 73428.57 | 22174.51 | 3330.986 | 18956.45 | 4812.766 | 654.9296 | 2.8 | 1.59 | 10.28 | 10 | 10 | ALVARO MARIN AMENABAR/PLANTA LOS LEONES/COQUIMBO/ANDACOLLO/LOS LEONES 2 | 2 | Cu,V | 193.4%,2.3% | 49.6875 | 184.012 | 134.3245 | 3.703386 | No genera Ã¡cido (NGA) (PN/PA > 3) | No genera Ã¡cido (NGA) (PNN > 20) | No genera Ã¡cido (NGA) (RPN > 3 o % de S < 0.3) | No genera Ã¡cido (NGA) (PNN > 20 o % de S < 0.3)
1278 | ALVARO MARIN AMENABAR | PLANTA LOS LEONES | LOS LEONES 2 | ORO | 77400 | INACTIVO | CUBETA | COQUIMBO | ANDACOLLO | 6654190 | 302289 | 203 | 121 | 45 | 11 | 2.5 | 45 | 5.43 | 13.6 | 2.54 | 11200 | 224560 | 42485.29 | 3180 | 20580 | 70857.14 | 15682.35 | 3021.127 | 19438.71 | 3982.979 | 633.0986 | 1.96 | 1.12 | 9.92 | 10 | 11 | ALVARO MARIN AMENABAR/PLANTA LOS LEONES/COQUIMBO/ANDACOLLO/LOS LEONES 2 | 1 | Cu | 123.1% | 35 | 177.568 | 142.568 | 5.073371 | No genera Ã¡cido (NGA) (PN/PA > 3) | No genera Ã¡cido (NGA) (PNN > 20) | No genera Ã¡cido (NGA) (RPN > 3 o % de S < 0.3) | No genera Ã¡cido (NGA) (PNN > 20 o % de S < 0.3)
1277 | MAURICIO ALBURQUENQUE NUÃ‘EZ | SANTA TERESITA | SANTA TERESITA 1 | OROCOBRE | 151200 | INACTIVO | CUBETA | COQUIMBO | ANDACOLLO | 6654188 | 301328 | 543 | 180 | 28 | 2.5 | 673 | 80 | 7.29 | 10.81 | 2.15 | 600 | 263200 | 43305.88 | 3060 | 36925 | 3000 | 13405.88 | 3950.704 | 9014.516 | 28420.21 | 654.9296 | 2.34 | 0.06 | 0.42 | 10 | 5 | MAURICIO ALBURQUENQUE NUÃ‘EZ/SANTA TERESITA/COQUIMBO/ANDACOLLO/SANTA TERESITA 1 | 3 | Cu,V,Zn | 496.7%,38.5%,86.9% | 1.875 | 7.518 | 5.643 | 4.0096 | No genera Ã¡cido (NGA) (PN/PA > 3) | GeneraciÃ³n de Ã¡cido incierto (ID) (-20 <= PNN <= 20) | No genera Ã¡cido (NGA) (RPN > 3 o % de S < 0.3) | No genera Ã¡cido (NGA) (PNN > 20 o % de S < 0.3)
1256 | ALVARO MARIN AMENABAR | PLANTA LOS LEONES | LOS LEONES 2 | ORO | N/A | INACTIVO | MURO | COQUIMBO | ANDACOLLO | 6654181 | 302298 | 159 | 107 | 23 | 6 | 100 | 43 | 2.5 | 12.34 | 4.73 | 13000 | 250600 | 39229.41 | 2580 | 20370 | 56785.71 | 13068.63 | 2788.732 | 20662.9 | 3775.532 | 633.0986 | 1.29 | 1.3 | 7.95 | 10 | 7 | ALVARO MARIN AMENABAR/PLANTA LOS LEONES/COQUIMBO/ANDACOLLO/LOS LEONES 2 | 1 | Cu | 74.7% | 40.625 | 142.305 | 101.68 | 3.502892 | No genera Ã¡cido (NGA) (PN/PA > 3) | No genera Ã¡cido (NGA) (PNN > 20) | No genera Ã¡cido (NGA) (RPN > 3 o % de S < 0.3) | No genera Ã¡cido (NGA) (PNN > 20 o % de S < 0.3)
1212 | SOC. CANALES GARCIA | PLANTA CANALESGARCIA | TRANQUE DE RELAVE SOC. CANALES GARCIA | ORO | N/A | INACTIVO | MURO | COQUIMBO | ANDACOLLO | 6654170 | 302584 | 1644 | 166 | 36 | 7 | 2.5 | 13 | 99.46 | 11.22 | 2.02 | 14300 | 264646.7 | 45635.29 | 2700 | 29505 | 5642.857 | 16188.24 | 542.2535 | 14022.58 | 9750 | 785.9155 | 0.03 | 1.43 | 0.79 | 10 | 5 | SOC. CANALES GARCIA/PLANTA CANALESGARCIA/COQUIMBO/ANDACOLLO/TRANQUE DE RELAVE SOC. CANALES GARCIA | 3 | Cu,V,Mo | 1706.6%,27.7%,148.7% | 44.6875 | 14.141 | -30.5465 | 0.316442 | Potencial de generador Ã¡cido (PAG) (PN/PA < 1) | Potencial de generador Ã¡cido (PAG) (PNN < -20) | Potencial de generador Ã¡cido (PAG) (RPN < 1 o % de S > 1) | Potencial de generador Ã¡cido (PAG) (PNN < 1 o % de S > 1)
338 | JORGE HONORES MILLA | PLANTA VICTORIA | VICTORIA 2 | COBREORO | N/A | INACTIVO | MURO | COQUIMBO | ANDACOLLO | 6654121 | 300568 | 482 | 122 | 46 | 65 | 183 | 53 | 6.16 | 8.33 | 3.26 | 300 | 268753.3 | 25279.41 | 3300 | 32795 | 55428.57 | 16694.12 | 7436.62 | 6937.097 | 6223.404 | 436.6197 | 2.47 | 0.03 | 7.76 | 10 | 14 | JORGE HONORES MILLA/PLANTA VICTORIA/COQUIMBO/ANDACOLLO/VICTORIA 2 | 1 | Cu | 429.7% | 0.9375 | 138.904 | 137.9665 | 148.1643 | No genera Ã¡cido (NGA) (PN/PA > 3) | No genera Ã¡cido (NGA) (PNN > 20) | No genera Ã¡cido (NGA) (RPN > 3 o % de S < 0.3) | No genera Ã¡cido (NGA) (PNN > 20 o % de S < 0.3)
1291 | MARAY S.A. | EL MARAY | TRANQUE DE RELAVE 2 | ORO | N/A | INACTIVO | MURO | COQUIMBO | ANDACOLLO | 6654105 | 301815 | 397 | 150 | 56 | 6 | 3337 | 147 | 5.38 | 7.06 | 2.86 | 1100 | 271506.7 | 42458.82 | 3120 | 29610 | 3428.571 | 8768.627 | 3795.775 | 1446.774 | 40535.11 | 742.2535 | 2.46 | 0.11 | 0.48 | 10 | 5 | MARAY S.A./EL MARAY/COQUIMBO/ANDACOLLO/TRANQUE DE RELAVE 2 | 3 | Cu,V,Zn | 336.3%,15.4%,826.9% | 3.4375 | 8.592 | 5.1545 | 2.499491 | GeneraciÃ³n de Ã¡cido incierto (ID) (1 <= PN/PA <= 3) | GeneraciÃ³n de Ã¡cido incierto (ID) (-20 <= PNN <= 20) | No genera Ã¡cido (NGA) (RPN > 3 o % de S < 0.3) | No genera Ã¡cido (NGA) (PNN > 20 o % de S < 0.3)
337 | JORGE HONORES MILLA | PLANTA VICTORIA | VICTORIA 2 | COBREORO | 96000 | INACTIVO | CUBETA | COQUIMBO | ANDACOLLO | 6654088 | 300597 | 296 | 118 | 38 | 66 | 101 | 40 | 8.78 | 9.55 | 5.56 | 1000 | 254706.7 | 30070.59 | 2760 | 23450 | 68928.57 | 12478.43 | 5500 | 6158.065 | 7426.596 | 414.7887 | 2.55 | 0.1 | 9.65 | 10 | 11 | JORGE HONORES MILLA/PLANTA VICTORIA/COQUIMBO/ANDACOLLO/VICTORIA 2 | 1 | Cu | 225.3% | 3.125 | 172.735 | 169.61 | 55.2752 | No genera Ã¡cido (NGA) (PN/PA > 3) | No genera Ã¡cido (NGA) (PNN > 20) | No genera Ã¡cido (NGA) (RPN > 3 o % de S < 0.3) | No genera Ã¡cido (NGA) (PNN > 20 o % de S < 0.3)
1292 | MARAY S.A. | EL MARAY | TRANQUE DE RELAVE 2 | ORO | 31437 | INACTIVO | CUBETA | COQUIMBO | ANDACOLLO | 6654081 | 301846 | 374 | 141 | 27 | 6 | 3045 | 127 | 5.17 | 10.26 | 3.57 | 3100 | 264786.7 | 43385.29 | 2880 | 27300 | 7642.857 | 10117.65 | 3330.986 | 2670.968 | 41074.47 | 785.9155 | 2.36 | 0.31 | 1.07 | 10 | 5 | MARAY S.A./EL MARAY/COQUIMBO/ANDACOLLO/TRANQUE DE RELAVE 2 | 3 | Cu,V,Zn | 311%,8.5%,745.8% | 9.6875 | 19.153 | 9.4655 | 1.977084 | GeneraciÃ³n de Ã¡cido incierto (ID) (1 <= PN/PA <= 3) | GeneraciÃ³n de Ã¡cido incierto (ID) (-20 <= PNN <= 20) | GeneraciÃ³n de Ã¡cido incierto (ID) (1 â‰¤ RPN â‰¤ 3 o 0.3 â‰¤ % de S â‰¤ 1) | GeneraciÃ³n de Ã¡cido incierto (ID) (-20 â‰¤ PNN â‰¤ 20 o 0.3 â‰¤ % de S â‰¤ 1)
340 | JORGE HONORES MILLA | PLANTA VICTORIA | VICTORIA 1 | COBREORO | N/A | INACTIVO | MURO | COQUIMBO | ANDACOLLO | 6654053 | 300532 | 857 | 151 | 48 | 65 | 177 | 104 | 12.81 | 10.27 | 2.87 | 3300 | 270760 | 33697.06 | 3960 | 34440 | 35500 | 5733.333 | 2711.268 | 9645.161 | 18379.79 | 1157.042 | 0.36 | 0.33 | 4.97 | 10 | 16 | JORGE HONORES MILLA/PLANTA VICTORIA/COQUIMBO/ANDACOLLO/VICTORIA 1 | 2 | Cu,V | 841.8%,16.2% | 10.3125 | 88.963 | 78.6505 | 8.626715 | No genera Ã¡cido (NGA) (PN/PA > 3) | No genera Ã¡cido (NGA) (PNN > 20) | No genera Ã¡cido (NGA) (RPN > 3 o % de S < 0.3) | No genera Ã¡cido (NGA) (PNN > 20 o % de S < 0.3)
1214 | SOC. CANALES GARCIA | PLANTA CANALESGARCIA | TRANQUE DE RELAVE SOC. CANALES GARCIA | ORO | 85133 | INACTIVO | CUBETA | COQUIMBO | ANDACOLLO | 6654051 | 302503 | 752 | 147 | 28 | 2.5 | 2.5 | 21 | 200.4 | 9.41 | 1.86 | 17700 | 285133.3 | 40579.41 | 2880 | 26915 | 6428.571 | 6829.412 | 154.9296 | 12650 | 10828.72 | 502.1127 | 0.05 | 1.77 | 0.9 | 10 | 5 | SOC. CANALES GARCIA/PLANTA CANALESGARCIA/COQUIMBO/ANDACOLLO/TRANQUE DE RELAVE SOC. CANALES GARCIA | 3 | Cu,V,Mo | 726.4%,13.1%,401% | 55.3125 | 16.11 | -39.2025 | 0.2912542 | Potencial de generador Ã¡cido (PAG) (PN/PA < 1) | Potencial de generador Ã¡cido (PAG) (PNN < -20) | Potencial de generador Ã¡cido (PAG) (RPN < 1 o % de S > 1) | Potencial de generador Ã¡cido (PAG) (PNN < 1 o % de S > 1)
339 | JORGE HONORES MILLA | PLANTA VICTORIA | VICTORIA 1 | COBREORO | 90000 | INACTIVO | CUBETA | COQUIMBO | ANDACOLLO | 6654040 | 300560 | 837 | 120 | 40 | 66 | 149 | 109 | 10.11 | 5.87 | 8.71 | 2900 | 269920 | 27026.47 | 3360 | 23240 | 73428.57 | 5396.078 | 3718.31 | 8458.065 | 10330.85 | 414.7887 | 0.74 | 0.29 | 10.28 | 10 | 11 | JORGE HONORES MILLA/PLANTA VICTORIA/COQUIMBO/ANDACOLLO/VICTORIA 1 | 1 | Cu | 819.8% | 9.0625 | 184.012 | 174.9495 | 20.30477 | No genera Ã¡cido (NGA) (PN/PA > 3) | No genera Ã¡cido (NGA) (PNN > 20) | No genera Ã¡cido (NGA) (RPN > 3 o % de S < 0.3) | No genera Ã¡cido (NGA) (PNN > 20 o % de S < 0.3)
1205 | JUAN QUINTANA (LA BRILLANTE LTDA.) | LA BRILLANTE | LA BRILLANTE | ORO | 81736 | INACTIVO | CUBETA | COQUIMBO | ANDACOLLO | 6654029 | 302787 | 1699 | 219 | 46 | 16 | 23 | 16 | 27.74 | 8.55 | 2.92 | 8500 | 256106.7 | 48097.06 | 2700 | 24780 | 12500 | 43590.2 | 387.3239 | 11908.06 | 14272.34 | 502.1127 | 0.29 | 0.85 | 1.75 | 10 | 19 | JUAN QUINTANA (LA BRILLANTE LTDA.)/LA BRILLANTE/COQUIMBO/ANDACOLLO/LA BRILLANTE | 2 | Cu,V | 1767%,68.5% | 26.5625 | 31.325 | 4.7625 | 1.179294 | GeneraciÃ³n de Ã¡cido incierto (ID) (1 <= PN/PA <= 3) | GeneraciÃ³n de Ã¡cido incierto (ID) (-20 <= PNN <= 20) | GeneraciÃ³n de Ã¡cido incierto (ID) (1 â‰¤ RPN â‰¤ 3 o 0.3 â‰¤ % de S â‰¤ 1) | GeneraciÃ³n de Ã¡cido incierto (ID) (-20 â‰¤ PNN â‰¤ 20 o 0.3 â‰¤ % de S â‰¤ 1)
1206 | JUAN QUINTANA (LA BRILLANTE LTDA.) | LA BRILLANTE | LA BRILLANTE | ORO | 81736 | INACTIVO | CUBETA | COQUIMBO | ANDACOLLO | 6654029 | 302787 | 885 | 192 | 54 | 12 | 7 | 13 | 26.74 | 5.85 | 3.06 | 7300 | 263760 | 47382.35 | 2460 | 23100 | 14857.14 | 38700 | 309.8592 | 11240.32 | 13940.43 | 458.4507 | 0.27 | 0.73 | 2.08 | 10 | 5 | JUAN QUINTANA (LA BRILLANTE LTDA.)/LA BRILLANTE/COQUIMBO/ANDACOLLO/LA BRILLANTE | 2 | Cu,V | 872.5%,47.7% | 22.8125 | 37.232 | 14.4195 | 1.632088 | GeneraciÃ³n de Ã¡cido incierto (ID) (1 <= PN/PA <= 3) | GeneraciÃ³n de Ã¡cido incierto (ID) (-20 <= PNN <= 20) | GeneraciÃ³n de Ã¡cido incierto (ID) (1 â‰¤ RPN â‰¤ 3 o 0.3 â‰¤ % de S â‰¤ 1) | GeneraciÃ³n de Ã¡cido incierto (ID) (-20 â‰¤ PNN â‰¤ 20 o 0.3 â‰¤ % de S â‰¤ 1)
1215 | SOC. CANALES GARCIA | PLANTA CANALESGARCIA | TRANQUE DE RELAVE SOC. CANALES GARCIA | ORO | 85133 | INACTIVO | CUBETA | COQUIMBO | ANDACOLLO | 6654021 | 302540 | 1622 | 177 | 41 | 8 | 2.5 | 13 | 30.26 | 5.8 | 2.2 | 16100 | 262873.3 | 45635.29 | 2700 | 25165 | 7142.857 | 21078.43 | 387.3239 | 10869.35 | 12488.3 | 851.4085 | 0.02 | 1.61 | 1 | 10 | 5 | SOC. CANALES GARCIA/PLANTA CANALESGARCIA/COQUIMBO/ANDACOLLO/TRANQUE DE RELAVE SOC. CANALES GARCIA | 2 | Cu,V | 1682.4%,36.2% | 50.3125 | 17.9 | -32.4125 | 0.3557764 | Potencial de generador Ã¡cido (PAG) (PN/PA < 1) | Potencial de generador Ã¡cido (PAG) (PNN < -20) | Potencial de generador Ã¡cido (PAG) (RPN < 1 o % de S > 1) | Potencial de generador Ã¡cido (PAG) (PNN < 1 o % de S > 1)
1208 | JUAN QUINTANA (LA BRILLANTE LTDA.) | LA BRILLANTE | LA BRILLANTE | ORO | N/A | INACTIVO | MURO | COQUIMBO | ANDACOLLO | 6653996 | 302687 | 2263 | 245 | 56 | 13 | 23 | 14 | 26.99 | 5.78 | 1.66 | 3500 | 255313.3 | 50055.88 | 3000 | 25795 | 11642.86 | 45950.98 | 387.3239 | 11982.26 | 15392.55 | 523.9437 | 0.21 | 0.35 | 1.63 | 10 | 6 | JUAN QUINTANA (LA BRILLANTE LTDA.)/LA BRILLANTE/COQUIMBO/ANDACOLLO/LA BRILLANTE | 2 | Cu,V | 2386.8%,88.5% | 10.9375 | 29.177 | 18.2395 | 2.667611 | GeneraciÃ³n de Ã¡cido incierto (ID) (1 <= PN/PA <= 3) | GeneraciÃ³n de Ã¡cido incierto (ID) (-20 <= PNN <= 20) | GeneraciÃ³n de Ã¡cido incierto (ID) (1 â‰¤ RPN â‰¤ 3 o 0.3 â‰¤ % de S â‰¤ 1) | GeneraciÃ³n de Ã¡cido incierto (ID) (-20 â‰¤ PNN â‰¤ 20 o 0.3 â‰¤ % de S â‰¤ 1)
1213 | SOC. CANALES GARCIA | PLANTA CANALESGARCIA | TRANQUE DE RELAVE SOC. CANALES GARCIA | ORO | 85133 | INACTIVO | CUBETA | COQUIMBO | ANDACOLLO | 6653985 | 302487 | 4197 | 216 | 34 | 12 | 32 | 15 | 48.67 | 6.81 | 3.72 | 7600 | 247240 | 56144.12 | 2640 | 23940 | 12000 | 22764.71 | 929.5775 | 10312.9 | 14770.21 | 764.0845 | 0.21 | 0.76 | 1.68 | 10 | 5 | SOC. CANALES GARCIA/PLANTA CANALESGARCIA/COQUIMBO/ANDACOLLO/TRANQUE DE RELAVE SOC. CANALES GARCIA | 3 | Cu,V,Mo | 4512.1%,66.2%,21.7% | 23.75 | 30.072 | 6.322 | 1.266189 | GeneraciÃ³n de Ã¡cido incierto (ID) (1 <= PN/PA <= 3) | GeneraciÃ³n de Ã¡cido incierto (ID) (-20 <= PNN <= 20) | GeneraciÃ³n de Ã¡cido incierto (ID) (1 â‰¤ RPN â‰¤ 3 o 0.3 â‰¤ % de S â‰¤ 1) | GeneraciÃ³n de Ã¡cido incierto (ID) (-20 â‰¤ PNN â‰¤ 20 o 0.3 â‰¤ % de S â‰¤ 1)
1207 | JUAN QUINTANA (LA BRILLANTE LTDA.) | LA BRILLANTE | LA BRILLANTE | ORO | 81736 | INACTIVO | CUBETA | COQUIMBO | ANDACOLLO | 6653983 | 302738 | 3444 | 268 | 60 | 23 | 40 | 13 | 35.08 | 8.41 | 1.99 | 10900 | 236320 | 50294.12 | 3060 | 26215 | 15000 | 51009.8 | 464.7887 | 10312.9 | 15143.62 | 502.1127 | 0.34 | 1.09 | 2.1 | 10 | 36 | JUAN QUINTANA (LA BRILLANTE LTDA.)/LA BRILLANTE/COQUIMBO/ANDACOLLO/LA BRILLANTE | 2 | Cu,V | 3684.6%,106.2% | 34.0625 | 37.59 | 3.5275 | 1.10356 | GeneraciÃ³n de Ã¡cido incierto (ID) (1 <= PN/PA <= 3) | GeneraciÃ³n de Ã¡cido incierto (ID) (-20 <= PNN <= 20) | GeneraciÃ³n de Ã¡cido incierto (ID) (1 â‰¤ RPN â‰¤ 3 o 0.3 â‰¤ % de S â‰¤ 1) | GeneraciÃ³n de Ã¡cido incierto (ID) (-20 â‰¤ PNN â‰¤ 20 o 0.3 â‰¤ % de S â‰¤ 1)
1217 | HORACIO TAPIA | PLANTA BUFALO | TRANQUE DE RELAVE HORACIO TAPIA | ORO | 88650 | INACTIVO | CUBETA | COQUIMBO | ANDACOLLO | 6653940 | 302124 | 15039 | 157 | 59 | 34 | 674 | 230 | 10.29 | 11.91 | 2.66 | 30000 | 238326.7 | 33273.53 | 1800 | 28700 | 14142.86 | 38952.94 | 3485.915 | 10238.71 | 6638.298 | 895.0704 | 0.005 | 3 | 1.98 | 10 | 41 | HORACIO TAPIA/PLANTA BUFALO/COQUIMBO/ANDACOLLO/TRANQUE DE RELAVE HORACIO TAPIA | 3 | Cu,V,Zn | 16426.4%,20.8%,87.2% | 93.75 | 35.442 | -58.308 | 0.378048 | Potencial de generador Ã¡cido (PAG) (PN/PA < 1) | Potencial de generador Ã¡cido (PAG) (PNN < -20) | Potencial de generador Ã¡cido (PAG) (RPN < 1 o % de S > 1) | Potencial de generador Ã¡cido (PAG) (PNN < 1 o % de S > 1)
1238 | HORACIO TAPIA | PLANTA BUFALO | TRANQUE DE RELAVE HORACIO TAPIA | ORO | 88650 | INACTIVO | CUBETA | COQUIMBO | ANDACOLLO | 6653885 | 302129 | 6485 | 130 | 42 | 13 | 299 | 229 | 7.14 | 23.82 | 4.38 | 25600 | 253726.7 | 36661.76 | 2040 | 25200 | 22071.43 | 31280.39 | 2014.085 | 13132.26 | 6970.213 | 938.7324 | 2.23 | 2.56 | 3.09 | 10 | 5 | HORACIO TAPIA/PLANTA BUFALO/COQUIMBO/ANDACOLLO/TRANQUE DE RELAVE HORACIO TAPIA | 1 | Cu | 7026% | 80 | 55.311 | -24.689 | 0.6913875 | Potencial de generador Ã¡cido (PAG) (PN/PA < 1) | Potencial de generador Ã¡cido (PAG) (PNN < -20) | Potencial de generador Ã¡cido (PAG) (RPN < 1 o % de S > 1) | Potencial de generador Ã¡cido (PAG) (PNN < 1 o % de S > 1)
1263 | CHRISTIAN GUERRA ARAYA | PLANTA CONCEPCION | CONCEPCIÃ“N 2 | ORO | N/A | INACTIVO | MURO | COQUIMBO | ANDACOLLO | 6653816 | 296377 | 69 | 126 | 24 | 5 | 115 | 28 | 5.41 | 8.3 | 2.05 | 20900 | 239400 | 42935.29 | 2220 | 23905 | 39428.57 | 17031.37 | 3485.915 | 26635.48 | 1701.064 | 982.3944 | 2.54 | 2.09 | 5.52 | 10 | 5 | CHRISTIAN GUERRA ARAYA/PLANTA CONCEPCION/COQUIMBO/ANDACOLLO/CONCEPCIÃ“N 2 | 0 | NA | NA | 65.3125 | 98.808 | 33.4955 | 1.51285 | GeneraciÃ³n de Ã¡cido incierto (ID) (1 <= PN/PA <= 3) | No genera Ã¡cido (NGA) (PNN > 20) | GeneraciÃ³n de Ã¡cido incierto (ID) (1 â‰¤ RPN â‰¤ 3 o 0.3 â‰¤ % de S â‰¤ 1) | No genera Ã¡cido (NGA) (PNN > 20 o % de S < 0.3)
1260 | CHRISTIAN GUERRA ARAYA | PLANTA CONCEPCION | CONCEPCIÃ“N 1 | ORO | N/A | INACTIVO | MURO | COQUIMBO | ANDACOLLO | 6653807 | 296325 | 43 | 120 | 15 | 2.5 | 36 | 32 | 2.5 | 5.73 | 2.07 | 26000 | 265253.3 | 39070.59 | 3240 | 24640 | 43714.29 | 9780.392 | 5035.211 | 27266.13 | 1161.702 | 785.9155 | 1.92 | 2.6 | 6.12 | 10 | 5 | CHRISTIAN GUERRA ARAYA/PLANTA CONCEPCION/COQUIMBO/ANDACOLLO/CONCEPCIÃ“N 1 | 0 | NA | NA | 81.25 | 109.548 | 28.298 | 1.348283 | GeneraciÃ³n de Ã¡cido incierto (ID) (1 <= PN/PA <= 3) | No genera Ã¡cido (NGA) (PNN > 20) | GeneraciÃ³n de Ã¡cido incierto (ID) (1 â‰¤ RPN â‰¤ 3 o 0.3 â‰¤ % de S â‰¤ 1) | No genera Ã¡cido (NGA) (PNN > 20 o % de S < 0.3)
1264 | CHRISTIAN GUERRA ARAYA | PLANTA CONCEPCION | CONCEPCIÃ“N 2 | ORO | 63084 | INACTIVO | CUBETA | COQUIMBO | ANDACOLLO | 6653801 | 296374 | 180 | 118 | 20 | 5 | 125 | 36 | 2.5 | 13 | 3.24 | 23000 | 253260 | 39970.59 | 2820 | 26005 | 28571.43 | 10876.47 | 4338.028 | 25782.26 | 2074.468 | 785.9155 | 2.63 | 2.3 | 4 | 10 | 5 | CHRISTIAN GUERRA ARAYA/PLANTA CONCEPCION/COQUIMBO/ANDACOLLO/CONCEPCIÃ“N 2 | 1 | Cu | 97.8% | 71.875 | 71.6 | -0.275 | 0.9961739 | Potencial de generador Ã¡cido (PAG) (PN/PA < 1) | GeneraciÃ³n de Ã¡cido incierto (ID) (-20 <= PNN <= 20) | Potencial de generador Ã¡cido (PAG) (RPN < 1 o % de S > 1) | GeneraciÃ³n de Ã¡cido incierto (ID) (-20 â‰¤ PNN â‰¤ 20 o 0.3 â‰¤ % de S â‰¤ 1)
1265 | CHRISTIAN GUERRA ARAYA | PLANTA CONCEPCION | CONCEPCIÃ“N 2 | ORO | 63084 | INACTIVO | CUBETA | COQUIMBO | ANDACOLLO | 6653798 | 296385 | 33 | 113 | 21 | 5 | 53 | 23 | 2.5 | 10.85 | 3.03 | 18700 | 260586.7 | 41161.76 | 3240 | 20265 | 32500 | 10117.65 | 3176.056 | 29603.23 | 1037.234 | 829.5775 | 0.48 | 1.87 | 4.55 | 10 | 5 | CHRISTIAN GUERRA ARAYA/PLANTA CONCEPCION/COQUIMBO/ANDACOLLO/CONCEPCIÃ“N 2 | 0 | NA | NA | 58.4375 | 81.445 | 23.0075 | 1.393711 | GeneraciÃ³n de Ã¡cido incierto (ID) (1 <= PN/PA <= 3) | No genera Ã¡cido (NGA) (PNN > 20) | GeneraciÃ³n de Ã¡cido incierto (ID) (1 â‰¤ RPN â‰¤ 3 o 0.3 â‰¤ % de S â‰¤ 1) | No genera Ã¡cido (NGA) (PNN > 20 o % de S < 0.3)
1261 | CHRISTIAN GUERRA ARAYA | PLANTA CONCEPCION | CONCEPCIÃ“N 1 | ORO | 25200 | INACTIVO | CUBETA | COQUIMBO | ANDACOLLO | 6653788 | 296337 | 33 | 103 | 21 | 6 | 108 | 16 | 2.5 | 10.82 | 2.59 | 13000 | 269500 | 41002.94 | 2940 | 14595 | 40571.43 | 10960.78 | 4647.887 | 28453.23 | 1120.213 | 764.0845 | 0.3 | 1.3 | 5.68 | 10 | 18 | CHRISTIAN GUERRA ARAYA/PLANTA CONCEPCION/COQUIMBO/ANDACOLLO/CONCEPCIÃ“N 1 | 0 | NA | NA | 40.625 | 101.672 | 61.047 | 2.502695 | GeneraciÃ³n de Ã¡cido incierto (ID) (1 <= PN/PA <= 3) | No genera Ã¡cido (NGA) (PNN > 20) | GeneraciÃ³n de Ã¡cido incierto (ID) (1 â‰¤ RPN â‰¤ 3 o 0.3 â‰¤ % de S â‰¤ 1) | No genera Ã¡cido (NGA) (PNN > 20 o % de S < 0.3)
1357 | DUEÃ‘O DESCONOCIDO (OESTE ANDACOLLO) | SIN NOMBRE | NN 25 | COBREORO | 4785 | ABANDONADO | CUBETA | COQUIMBO | ANDACOLLO | 6653678 | 298421 | 1352 | 151 | 56 | 2.5 | 10913 | 218 | 18.09 | 25.85 | 3.66 | 36200 | 223113.3 | 30573.53 | 2280 | 47880 | 25428.57 | 9105.882 | 2323.944 | 6195.161 | 18960.64 | 698.5915 | 0.71 | 3.62 | 3.56 | 10 | 5 | DUEÃ‘O DESCONOCIDO (OESTE ANDACOLLO)/SIN NOMBRE/COQUIMBO/ANDACOLLO/NN 25 | 3 | Cu,V,Zn | 1385.7%,16.2%,2931.4% | 113.125 | 63.724 | -49.401 | 0.5633061 | Potencial de generador Ã¡cido (PAG) (PN/PA < 1) | Potencial de generador Ã¡cido (PAG) (PNN < -20) | Potencial de generador Ã¡cido (PAG) (RPN < 1 o % de S > 1) | Potencial de generador Ã¡cido (PAG) (PNN < 1 o % de S > 1)
1211 | SLM.AU. JERALDO | PLANTA JERALDO II | JERALDO 12 | OROCOBREORO | 327924 | INACTIVO | CUBETA | COQUIMBO | ANDACOLLO | 6653666 | 302522 | 659 | 145 | 60 | 2.5 | 1626 | 1598 | 14.98 | 10.36 | 2.55 | 11800 | 244533.3 | 34888.24 | 2160 | 51030 | 26071.43 | 25800 | 3021.127 | 8791.935 | 8131.915 | 436.6197 | 0.01 | 1.18 | 3.65 | 406.73 | 5 | SLM.AU. JERALDO/PLANTA JERALDO II/COQUIMBO/ANDACOLLO/JERALDO 12 | 5 | As,Cu,Pb,V,Zn | 3289.4%,624.2%,166.3%,11.5%,351.7% | 36.875 | 65.335 | 28.46 | 1.771797 | GeneraciÃ³n de Ã¡cido incierto (ID) (1 <= PN/PA <= 3) | No genera Ã¡cido (NGA) (PNN > 20) | GeneraciÃ³n de Ã¡cido incierto (ID) (1 â‰¤ RPN â‰¤ 3 o 0.3 â‰¤ % de S â‰¤ 1) | No genera Ã¡cido (NGA) (PNN > 20 o % de S < 0.3)
1331 | SOCIEDAD MINERA SAN MIGUEL LIMITADA | SAN MIGUEL | SAN MIGUEL 4 | ORO | N/A | INACTIVO | MURO | COQUIMBO | ANDACOLLO | 6653640 | 301056 | 5718 | 106 | 35 | 9 | 43 | 29 | 7.42 | 19.25 | 3.49 | 2400 | 306273.3 | 40897.06 | 2220 | 15155 | 5785.714 | 14501.96 | 309.8592 | 8495.161 | 23109.57 | 436.6197 | 2.2 | 0.24 | 0.81 | 10 | 19 | SOCIEDAD MINERA SAN MIGUEL LIMITADA/SAN MIGUEL/COQUIMBO/ANDACOLLO/SAN MIGUEL 4 | 1 | Cu | 6184% | 7.5 | 14.499 | 6.999 | 1.9332 | GeneraciÃ³n de Ã¡cido incierto (ID) (1 <= PN/PA <= 3) | GeneraciÃ³n de Ã¡cido incierto (ID) (-20 <= PNN <= 20) | No genera Ã¡cido (NGA) (RPN > 3 o % de S < 0.3) | No genera Ã¡cido (NGA) (PNN > 20 o % de S < 0.3)
1332 | SOCIEDAD MINERA SAN MIGUEL LIMITADA | SAN MIGUEL | SAN MIGUEL 4 | ORO | 23040 | INACTIVO | CUBETA | COQUIMBO | ANDACOLLO | 6653622 | 301074 | 1987 | 129 | 36 | 6 | 950 | 91 | 7.59 | 13.87 | 4.21 | 3700 | 291620 | 40129.41 | 2340 | 26810 | 6571.429 | 10454.9 | 1007.042 | 10832.26 | 20246.81 | 436.6197 | 2.13 | 0.37 | 0.92 | 10 | 5 | SOCIEDAD MINERA SAN MIGUEL LIMITADA/SAN MIGUEL/COQUIMBO/ANDACOLLO/SAN MIGUEL 4 | 2 | Cu,Zn | 2083.5%,163.9% | 11.5625 | 16.468 | 4.9055 | 1.424259 | GeneraciÃ³n de Ã¡cido incierto (ID) (1 <= PN/PA <= 3) | GeneraciÃ³n de Ã¡cido incierto (ID) (-20 <= PNN <= 20) | GeneraciÃ³n de Ã¡cido incierto (ID) (1 â‰¤ RPN â‰¤ 3 o 0.3 â‰¤ % de S â‰¤ 1) | GeneraciÃ³n de Ã¡cido incierto (ID) (-20 â‰¤ PNN â‰¤ 20 o 0.3 â‰¤ % de S â‰¤ 1)
1333 | SOCIEDAD MINERA SAN MIGUEL LIMITADA | SAN MIGUEL | SAN MIGUEL 4 | ORO | 23040 | INACTIVO | CUBETA | COQUIMBO | ANDACOLLO | 6653620 | 301039 | 2827 | 88 | 35 | 10 | 85 | 38 | 10.05 | 12.93 | 4.54 | 2400 | 314860 | 39732.35 | 2880 | 13160 | 5142.857 | 10876.47 | 232.3944 | 7975.806 | 22279.79 | 349.2958 | 0.88 | 0.24 | 0.72 | 10 | 22 | SOCIEDAD MINERA SAN MIGUEL LIMITADA/SAN MIGUEL/COQUIMBO/ANDACOLLO/SAN MIGUEL 4 | 1 | Cu | 3007% | 7.5 | 12.888 | 5.388 | 1.7184 | GeneraciÃ³n de Ã¡cido incierto (ID) (1 <= PN/PA <= 3) | GeneraciÃ³n de Ã¡cido incierto (ID) (-20 <= PNN <= 20) | No genera Ã¡cido (NGA) (RPN > 3 o % de S < 0.3) | No genera Ã¡cido (NGA) (PNN > 20 o % de S < 0.3)
1209 | SLM.AU. JERALDO | PLANTA JERALDO II | JERALDO 12 | OROCOBREORO | 327924 | INACTIVO | CUBETA | COQUIMBO | ANDACOLLO | 6653604 | 302533 | 3915 | 200 | 36 | 12 | 112 | 64 | 51.44 | 5.53 | 3.26 | 10800 | 252746.7 | 48150 | 2820 | 27300 | 14928.57 | 30015.69 | 1084.507 | 10127.42 | 14479.79 | 523.9437 | 0.25 | 1.08 | 2.09 | 10 | 6 | SLM.AU. JERALDO/PLANTA JERALDO II/COQUIMBO/ANDACOLLO/JERALDO 12 | 3 | Cu,V,Mo | 4202.2%,53.8%,28.6% | 33.75 | 37.411 | 3.661 | 1.108474 | GeneraciÃ³n de Ã¡cido incierto (ID) (1 <= PN/PA <= 3) | GeneraciÃ³n de Ã¡cido incierto (ID) (-20 <= PNN <= 20) | GeneraciÃ³n de Ã¡cido incierto (ID) (1 â‰¤ RPN â‰¤ 3 o 0.3 â‰¤ % de S â‰¤ 1) | GeneraciÃ³n de Ã¡cido incierto (ID) (-20 â‰¤ PNN â‰¤ 20 o 0.3 â‰¤ % de S â‰¤ 1)
1210 | SLM.AU. JERALDO | PLANTA JERALDO II | JERALDO 12 | OROCOBREORO | 327924 | INACTIVO | CUBETA | COQUIMBO | ANDACOLLO | 6653604 | 302533 | 1805 | 125 | 25 | 6 | 77 | 56 | 14.25 | 9.83 | 2.86 | 3400 | 286813.3 | 46217.65 | 2580 | 17990 | 12428.57 | 14417.65 | 1007.042 | 8791.935 | 18836.17 | 502.1127 | 0.3 | 0.34 | 1.74 | 10 | 5 | SLM.AU. JERALDO/PLANTA JERALDO II/COQUIMBO/ANDACOLLO/JERALDO 12 | 1 | Cu | 1884% | 10.625 | 31.146 | 20.521 | 2.931388 | GeneraciÃ³n de Ã¡cido incierto (ID) (1 <= PN/PA <= 3) | No genera Ã¡cido (NGA) (PNN > 20) | GeneraciÃ³n de Ã¡cido incierto (ID) (1 â‰¤ RPN â‰¤ 3 o 0.3 â‰¤ % de S â‰¤ 1) | No genera Ã¡cido (NGA) (PNN > 20 o % de S < 0.3)
1324 | SOCIEDAD MINERA SAN MIGUEL LIMITADA | SAN MIGUEL | SAN MIGUEL 6 | ORO | N/A | INACTIVO | MURO | COQUIMBO | ANDACOLLO | 6653600 | 301246 | 50 | 157 | 43 | 14 | 2.5 | 27 | 2.5 | 26.31 | 2.73 | 3800 | 274913.3 | 41188.24 | 2460 | 22225 | 35142.86 | 26980.39 | 697.1831 | 18993.55 | 3194.681 | 392.9577 | 0.5 | 0.38 | 4.92 | 10 | 5 | SOCIEDAD MINERA SAN MIGUEL LIMITADA/SAN MIGUEL/COQUIMBO/ANDACOLLO/SAN MIGUEL 6 | 1 | V | 20.8% | 11.875 | 88.068 | 76.193 | 7.416253 | No genera Ã¡cido (NGA) (PN/PA > 3) | No genera Ã¡cido (NGA) (PNN > 20) | No genera Ã¡cido (NGA) (RPN > 3 o % de S < 0.3) | No genera Ã¡cido (NGA) (PNN > 20 o % de S < 0.3)
1326 | SOCIEDAD MINERA SAN MIGUEL LIMITADA | SAN MIGUEL | SAN MIGUEL 6 | ORO | 140385 | INACTIVO | CUBETA | COQUIMBO | ANDACOLLO | 6653579 | 301192 | 48 | 189 | 44 | 12 | 9 | 26 | 2.5 | 19.47 | 1.71 | 5500 | 256153.3 | 41982.35 | 2700 | 27720 | 37642.86 | 35327.45 | 852.1127 | 18177.42 | 3485.106 | 392.9577 | 1.57 | 0.55 | 5.27 | 10 | 5 | SOCIEDAD MINERA SAN MIGUEL LIMITADA/SAN MIGUEL/COQUIMBO/ANDACOLLO/SAN MIGUEL 6 | 1 | V | 45.4% | 17.1875 | 94.333 | 77.1455 | 5.488465 | No genera Ã¡cido (NGA) (PN/PA > 3) | No genera Ã¡cido (NGA) (PNN > 20) | No genera Ã¡cido (NGA) (RPN > 3 o % de S < 0.3) | No genera Ã¡cido (NGA) (PNN > 20 o % de S < 0.3)
1329 | SOCIEDAD MINERA SAN MIGUEL LIMITADA | SAN MIGUEL | SAN MIGUEL 2 | ORO | 27840 | INACTIVO | CUBETA | COQUIMBO | ANDACOLLO | 6653570 | 301039 | 1181 | 157 | 39 | 2.5 | 531 | 167 | 10.23 | 26.74 | 3.6 | 16600 | 258906.7 | 39917.65 | 2340 | 35595 | 16214.29 | 13743.14 | 1161.972 | 13429.03 | 14438.3 | 545.7746 | 0.09 | 1.66 | 2.27 | 10 | 5 | SOCIEDAD MINERA SAN MIGUEL LIMITADA/SAN MIGUEL/COQUIMBO/ANDACOLLO/SAN MIGUEL 2 | 3 | Cu,V,Zn | 1197.8%,20.8%,47.5% | 51.875 | 40.633 | -11.242 | 0.7832867 | Potencial de generador Ã¡cido (PAG) (PN/PA < 1) | GeneraciÃ³n de Ã¡cido incierto (ID) (-20 <= PNN <= 20) | Potencial de generador Ã¡cido (PAG) (RPN < 1 o % de S > 1) | GeneraciÃ³n de Ã¡cido incierto (ID) (-20 â‰¤ PNN â‰¤ 20 o 0.3 â‰¤ % de S â‰¤ 1)
1325 | SOCIEDAD MINERA SAN MIGUEL LIMITADA | SAN MIGUEL | SAN MIGUEL 6 | ORO | 140385 | INACTIVO | CUBETA | COQUIMBO | ANDACOLLO | 6653565 | 301266 | 73 | 206 | 58 | 15 | 20 | 32 | 6.44 | 16.03 | 4.01 | 6900 | 247660 | 43994.12 | 2760 | 30975 | 36714.29 | 41145.1 | 929.5775 | 16693.55 | 4895.745 | 414.7887 | 0.71 | 0.69 | 5.14 | 10 | 5 | SOCIEDAD MINERA SAN MIGUEL LIMITADA/SAN MIGUEL/COQUIMBO/ANDACOLLO/SAN MIGUEL 6 | 1 | V | 58.5% | 21.5625 | 92.006 | 70.4435 | 4.266945 | No genera Ã¡cido (NGA) (PN/PA > 3) | No genera Ã¡cido (NGA) (PNN > 20) | No genera Ã¡cido (NGA) (RPN > 3 o % de S < 0.3) | No genera Ã¡cido (NGA) (PNN > 20 o % de S < 0.3)
1330 | SOCIEDAD MINERA SAN MIGUEL LIMITADA | SAN MIGUEL | SAN MIGUEL 2 | ORO | 27840 | INACTIVO | CUBETA | COQUIMBO | ANDACOLLO | 6653562 | 301006 | 3068 | 106 | 40 | 7 | 336 | 118 | 12.9 | 26.34 | 2.86 | 5700 | 292273.3 | 41638.24 | 2160 | 22295 | 7071.429 | 9021.569 | 852.1127 | 9793.548 | 21823.4 | 414.7887 | 0.78 | 0.57 | 0.99 | 10 | 6 | SOCIEDAD MINERA SAN MIGUEL LIMITADA/SAN MIGUEL/COQUIMBO/ANDACOLLO/SAN MIGUEL 2 | 1 | Cu | 3271% | 17.8125 | 17.721 | -0.0915 | 0.9948632 | Potencial de generador Ã¡cido (PAG) (PN/PA < 1) | GeneraciÃ³n de Ã¡cido incierto (ID) (-20 <= PNN <= 20) | GeneraciÃ³n de Ã¡cido incierto (ID) (1 â‰¤ RPN â‰¤ 3 o 0.3 â‰¤ % de S â‰¤ 1) | GeneraciÃ³n de Ã¡cido incierto (ID) (-20 â‰¤ PNN â‰¤ 20 o 0.3 â‰¤ % de S â‰¤ 1)
1327 | SOCIEDAD MINERA SAN MIGUEL LIMITADA | SAN MIGUEL | SAN MIGUEL 2 | ORO | N/A | INACTIVO | MURO | COQUIMBO | ANDACOLLO | 6653548 | 301091 | 651 | 146 | 32 | 2.5 | 1780 | 169 | 9.86 | 22.86 | 5.14 | 15200 | 257786.7 | 39070.59 | 2640 | 37695 | 13000 | 9190.196 | 852.1127 | 13503.23 | 17135.11 | 480.2817 | 0.13 | 1.52 | 1.82 | 10 | 5 | SOCIEDAD MINERA SAN MIGUEL LIMITADA/SAN MIGUEL/COQUIMBO/ANDACOLLO/SAN MIGUEL 2 | 3 | Cu,V,Zn | 615.4%,12.3%,394.4% | 47.5 | 32.578 | -14.922 | 0.6858526 | Potencial de generador Ã¡cido (PAG) (PN/PA < 1) | GeneraciÃ³n de Ã¡cido incierto (ID) (-20 <= PNN <= 20) | Potencial de generador Ã¡cido (PAG) (RPN < 1 o % de S > 1) | GeneraciÃ³n de Ã¡cido incierto (ID) (-20 â‰¤ PNN â‰¤ 20 o 0.3 â‰¤ % de S â‰¤ 1)
1323 | SOCIEDAD MINERA SAN MIGUEL LIMITADA | SAN MIGUEL | SAN MIGUEL 5 | ORO | 49200 | INACTIVO | CUBETA | COQUIMBO | ANDACOLLO | 6653543 | 301125 | 1768 | 197 | 57 | 7 | 1638 | 235 | 12.73 | 35.2 | 4.53 | 4500 | 246726.7 | 46667.65 | 2460 | 40250 | 17071.43 | 16188.24 | 3176.056 | 9830.645 | 14894.68 | 567.6056 | 0.62 | 0.45 | 2.39 | 10 | 5 | SOCIEDAD MINERA SAN MIGUEL LIMITADA/SAN MIGUEL/COQUIMBO/ANDACOLLO/SAN MIGUEL 5 | 3 | Cu,V,Zn | 1842.9%,51.5%,355% | 14.0625 | 42.781 | 28.7185 | 3.042204 | No genera Ã¡cido (NGA) (PN/PA > 3) | No genera Ã¡cido (NGA) (PNN > 20) | No genera Ã¡cido (NGA) (RPN > 3 o % de S < 0.3) | No genera Ã¡cido (NGA) (PNN > 20 o % de S < 0.3)
1328 | SOCIEDAD MINERA SAN MIGUEL LIMITADA | SAN MIGUEL | SAN MIGUEL 2 | ORO | 27840 | INACTIVO | CUBETA | COQUIMBO | ANDACOLLO | 6653528 | 301072 | 1598 | 144 | 44 | 2.5 | 493 | 144 | 10.85 | 16.81 | 2.94 | 7200 | 281446.7 | 38541.18 | 2640 | 33355 | 5571.429 | 6323.529 | 1161.972 | 13058.06 | 18379.79 | 523.9437 | 0.18 | 0.72 | 0.78 | 10 | 5 | SOCIEDAD MINERA SAN MIGUEL LIMITADA/SAN MIGUEL/COQUIMBO/ANDACOLLO/SAN MIGUEL 2 | 3 | Cu,V,Zn | 1656%,10.8%,36.9% | 22.5 | 13.962 | -8.538 | 0.6205333 | Potencial de generador Ã¡cido (PAG) (PN/PA < 1) | GeneraciÃ³n de Ã¡cido incierto (ID) (-20 <= PNN <= 20) | GeneraciÃ³n de Ã¡cido incierto (ID) (1 â‰¤ RPN â‰¤ 3 o 0.3 â‰¤ % de S â‰¤ 1) | GeneraciÃ³n de Ã¡cido incierto (ID) (-20 â‰¤ PNN â‰¤ 20 o 0.3 â‰¤ % de S â‰¤ 1)
1321 | SOCIEDAD MINERA SAN MIGUEL LIMITADA | SAN MIGUEL | SAN MIGUEL 5 | ORO | N/A | INACTIVO | MURO | COQUIMBO | ANDACOLLO | 6653518 | 301185 | 626 | 138 | 22 | 2.5 | 2014 | 84 | 6.93 | 20.15 | 4.98 | 6700 | 266140 | 40923.53 | 2700 | 30030 | 16000 | 15935.29 | 2711.268 | 6529.032 | 29540.43 | 480.2817 | 2.26 | 0.67 | 2.24 | 10 | 5 | SOCIEDAD MINERA SAN MIGUEL LIMITADA/SAN MIGUEL/COQUIMBO/ANDACOLLO/SAN MIGUEL 5 | 3 | Cu,V,Zn | 587.9%,6.2%,459.4% | 20.9375 | 40.096 | 19.1585 | 1.915033 | GeneraciÃ³n de Ã¡cido incierto (ID) (1 <= PN/PA <= 3) | GeneraciÃ³n de Ã¡cido incierto (ID) (-20 <= PNN <= 20) | GeneraciÃ³n de Ã¡cido incierto (ID) (1 â‰¤ RPN â‰¤ 3 o 0.3 â‰¤ % de S â‰¤ 1) | GeneraciÃ³n de Ã¡cido incierto (ID) (-20 â‰¤ PNN â‰¤ 20 o 0.3 â‰¤ % de S â‰¤ 1)
1318 | SOCIEDAD MINERA SAN MIGUEL LIMITADA | SAN MIGUEL | SAN MIGUEL 3 | ORO | N/A | INACTIVO | MURO | COQUIMBO | ANDACOLLO | 6653512 | 301112 | 109 | 116 | 33 | 7 | 304 | 38 | 5 | 22.07 | 2.75 | 5600 | 304966.7 | 38250 | 2400 | 17255 | 24571.43 | 15935.29 | 619.7183 | 18103.23 | 4605.319 | 371.1268 | 1.05 | 0.56 | 3.44 | 10 | 22 | SOCIEDAD MINERA SAN MIGUEL LIMITADA/SAN MIGUEL/COQUIMBO/ANDACOLLO/SAN MIGUEL 3 | 1 | Cu | 19.8% | 17.5 | 61.576 | 44.076 | 3.518629 | No genera Ã¡cido (NGA) (PN/PA > 3) | No genera Ã¡cido (NGA) (PNN > 20) | No genera Ã¡cido (NGA) (RPN > 3 o % de S < 0.3) | No genera Ã¡cido (NGA) (PNN > 20 o % de S < 0.3)
1322 | SOCIEDAD MINERA SAN MIGUEL LIMITADA | SAN MIGUEL | SAN MIGUEL 5 | ORO | 49200 | INACTIVO | CUBETA | COQUIMBO | ANDACOLLO | 6653511 | 301153 | 1687 | 140 | 28 | 2.5 | 903 | 249 | 9.96 | 23.14 | 4.78 | 6300 | 267446.7 | 41717.65 | 2280 | 38220 | 16000 | 12056.86 | 3640.845 | 8495.161 | 17715.96 | 480.2817 | 0.82 | 0.63 | 2.24 | 10 | 5 | SOCIEDAD MINERA SAN MIGUEL LIMITADA/SAN MIGUEL/COQUIMBO/ANDACOLLO/SAN MIGUEL 5 | 3 | Cu,V,Zn | 1753.8%,7.7%,150.8% | 19.6875 | 40.096 | 20.4085 | 2.036622 | GeneraciÃ³n de Ã¡cido incierto (ID) (1 <= PN/PA <= 3) | No genera Ã¡cido (NGA) (PNN > 20) | GeneraciÃ³n de Ã¡cido incierto (ID) (1 â‰¤ RPN â‰¤ 3 o 0.3 â‰¤ % de S â‰¤ 1) | No genera Ã¡cido (NGA) (PNN > 20 o % de S < 0.3)
1320 | SOCIEDAD MINERA SAN MIGUEL LIMITADA | SAN MIGUEL | SAN MIGUEL 3 | ORO | 36000 | INACTIVO | CUBETA | COQUIMBO | ANDACOLLO | 6653504 | 301056 | 391 | 159 | 36 | 13 | 89 | 46 | 8.63 | 22.86 | 5.81 | 18700 | 251066.7 | 45820.59 | 2220 | 29120 | 23428.57 | 21584.31 | 774.6479 | 13058.06 | 7509.574 | 392.9577 | 0.52 | 1.87 | 3.28 | 10 | 55 | SOCIEDAD MINERA SAN MIGUEL LIMITADA/SAN MIGUEL/COQUIMBO/ANDACOLLO/SAN MIGUEL 3 | 2 | Cu,V | 329.7%,22.3% | 58.4375 | 58.712 | 0.2745 | 1.004697 | GeneraciÃ³n de Ã¡cido incierto (ID) (1 <= PN/PA <= 3) | GeneraciÃ³n de Ã¡cido incierto (ID) (-20 <= PNN <= 20) | GeneraciÃ³n de Ã¡cido incierto (ID) (1 â‰¤ RPN â‰¤ 3 o 0.3 â‰¤ % de S â‰¤ 1) | GeneraciÃ³n de Ã¡cido incierto (ID) (-20 â‰¤ PNN â‰¤ 20 o 0.3 â‰¤ % de S â‰¤ 1)
1295 | SOCIEDAD MINERA SAN MIGUEL LIMITADA | SAN MIGUEL | SAN MIGUEL 1 | OROCOBRE | 133650 | ACTIVO | CUBETA | COQUIMBO | ANDACOLLO | 6653477 | 301235 | 293 | 456 | 61 | 22 | 65 | 27 | 7.35 | 9.12 | 2.16 | 3400 | 212053.3 | 38964.71 | 2760 | 51870 | 51571.43 | 49660.78 | 1471.831 | 14838.71 | 4812.766 | 2663.38 | 3.25 | 0.34 | 7.22 | 10 | 5 | SOCIEDAD MINERA SAN MIGUEL LIMITADA/SAN MIGUEL/COQUIMBO/ANDACOLLO/SAN MIGUEL 1 | 2 | Cu,V | 222%,250.8% | 10.625 | 129.238 | 118.613 | 12.16358 | No genera Ã¡cido (NGA) (PN/PA > 3) | No genera Ã¡cido (NGA) (PNN > 20) | No genera Ã¡cido (NGA) (RPN > 3 o % de S < 0.3) | No genera Ã¡cido (NGA) (PNN > 20 o % de S < 0.3)
1319 | SOCIEDAD MINERA SAN MIGUEL LIMITADA | SAN MIGUEL | SAN MIGUEL 3 | ORO | 36000 | INACTIVO | CUBETA | COQUIMBO | ANDACOLLO | 6653476 | 301039 | 114 | 128 | 29 | 5 | 2.5 | 24 | 2.5 | 23.47 | 3.44 | 8100 | 293440 | 38991.18 | 2220 | 20370 | 27428.57 | 17284.31 | 542.2535 | 15506.45 | 5435.106 | 392.9577 | 0.23 | 0.81 | 3.84 | 10 | 15 | SOCIEDAD MINERA SAN MIGUEL LIMITADA/SAN MIGUEL/COQUIMBO/ANDACOLLO/SAN MIGUEL 3 | 1 | Cu | 25.3% | 25.3125 | 68.736 | 43.4235 | 2.715496 | GeneraciÃ³n de Ã¡cido incierto (ID) (1 <= PN/PA <= 3) | No genera Ã¡cido (NGA) (PNN > 20) | GeneraciÃ³n de Ã¡cido incierto (ID) (1 â‰¤ RPN â‰¤ 3 o 0.3 â‰¤ % de S â‰¤ 1) | No genera Ã¡cido (NGA) (PNN > 20 o % de S < 0.3)
1296 | SOCIEDAD MINERA SAN MIGUEL LIMITADA | SAN MIGUEL | SAN MIGUEL 1 | OROCOBRE | 133650 | ACTIVO | CUBETA | COQUIMBO | ANDACOLLO | 6653451 | 301164 | 576 | 225 | 53 | 7 | 473 | 53 | 9.05 | 8.03 | 4.09 | 3000 | 250086.7 | 42035.29 | 2940 | 36190 | 32785.71 | 29931.37 | 1239.437 | 16322.58 | 6887.234 | 589.4366 | 1.14 | 0.3 | 4.59 | 10 | 5 | SOCIEDAD MINERA SAN MIGUEL LIMITADA/SAN MIGUEL/COQUIMBO/ANDACOLLO/SAN MIGUEL 1 | 3 | Cu,V,Zn | 533%,73.1%,31.4% | 9.375 | 82.161 | 72.786 | 8.76384 | No genera Ã¡cido (NGA) (PN/PA > 3) | No genera Ã¡cido (NGA) (PNN > 20) | No genera Ã¡cido (NGA) (RPN > 3 o % de S < 0.3) | No genera Ã¡cido (NGA) (PNN > 20 o % de S < 0.3)
1293 | SOCIEDAD MINERA SAN MIGUEL LIMITADA | SAN MIGUEL | SAN MIGUEL 1 | OROCOBRE | N/A | ACTIVO | MURO | COQUIMBO | ANDACOLLO | 6653449 | 301250 | 2035 | 286 | 39 | 15 | 105 | 44 | 9.48 | 12.36 | 3.33 | 3900 | 253213.3 | 40076.47 | 2460 | 33635 | 31500 | 39290.2 | 1007.042 | 19883.87 | 5684.043 | 1113.38 | 2.67 | 0.39 | 4.41 | 10 | 5 | SOCIEDAD MINERA SAN MIGUEL LIMITADA/SAN MIGUEL/COQUIMBO/ANDACOLLO/SAN MIGUEL 1 | 2 | Cu,V | 2136.3%,120% | 12.1875 | 78.939 | 66.7515 | 6.477046 | No genera Ã¡cido (NGA) (PN/PA > 3) | No genera Ã¡cido (NGA) (PNN > 20) | No genera Ã¡cido (NGA) (RPN > 3 o % de S < 0.3) | No genera Ã¡cido (NGA) (PNN > 20 o % de S < 0.3)
1294 | SOCIEDAD MINERA SAN MIGUEL LIMITADA | SAN MIGUEL | SAN MIGUEL 1 | OROCOBRE | 133650 | ACTIVO | CUBETA | COQUIMBO | ANDACOLLO | 6653428 | 301199 | 1407 | 486 | 74 | 19 | 21 | 39 | 7.6 | 15.54 | 2.89 | 3300 | 225260 | 36952.94 | 2640 | 51835 | 46642.86 | 46878.43 | 1084.507 | 16174.19 | 4480.851 | 2554.225 | 2.24 | 0.33 | 6.53 | 10 | 5 | SOCIEDAD MINERA SAN MIGUEL LIMITADA/SAN MIGUEL/COQUIMBO/ANDACOLLO/SAN MIGUEL 1 | 2 | Cu,V | 1446.2%,273.8% | 10.3125 | 116.887 | 106.5745 | 11.3345 | No genera Ã¡cido (NGA) (PN/PA > 3) | No genera Ã¡cido (NGA) (PNN > 20) | No genera Ã¡cido (NGA) (RPN > 3 o % de S < 0.3) | No genera Ã¡cido (NGA) (PNN > 20 o % de S < 0.3)
1220 | JUAN PERINES PERINES | LAS TAZAS CHISPERA | TRANQUE 1 (EX LA EXOTICA 1) | ORO | N/A | INACTIVO | MURO | COQUIMBO | ANDACOLLO | 6652968 | 298431 | 1021 | 136 | 78 | 15 | 1135 | 104 | 28.43 | 12.59 | 2.06 | 2400 | 235666.7 | 39282.35 | 2700 | 21630 | 65714.29 | 17874.51 | 4415.493 | 15617.74 | 8297.872 | 523.9437 | 1 | 0.24 | 9.2 | 10 | 55 | JUAN PERINES PERINES/LAS TAZAS CHISPERA/COQUIMBO/ANDACOLLO/TRANQUE 1 (EX LA EXOTICA 1) | 3 | Cu,V,Zn | 1022%,4.6%,215.3% | 7.5 | 164.68 | 157.18 | 21.95733 | No genera Ã¡cido (NGA) (PN/PA > 3) | No genera Ã¡cido (NGA) (PNN > 20) | No genera Ã¡cido (NGA) (RPN > 3 o % de S < 0.3) | No genera Ã¡cido (NGA) (PNN > 20 o % de S < 0.3)
1221 | JUAN PERINES PERINES | LAS TAZAS CHISPERA | TRANQUE 1 (EX LA EXOTICA 1) | ORO | 84240 | INACTIVO | CUBETA | COQUIMBO | ANDACOLLO | 6652953 | 298426 | 633 | 179 | 75 | 26 | 2184 | 686 | 33.41 | 15.22 | 3.8 | 4300 | 210793.3 | 42802.94 | 2340 | 27965 | 64571.43 | 24535.29 | 6429.577 | 9237.097 | 14106.38 | 567.6056 | 2.17 | 0.43 | 9.04 | 152 | 77 | JUAN PERINES PERINES/LAS TAZAS CHISPERA/COQUIMBO/ANDACOLLO/TRANQUE 1 (EX LA EXOTICA 1) | 5 | As,Cu,Pb,V,Zn | 1166.7%,595.6%,14.3%,37.7%,506.7% | 13.4375 | 161.816 | 148.3785 | 12.04212 | No genera Ã¡cido (NGA) (PN/PA > 3) | No genera Ã¡cido (NGA) (PNN > 20) | No genera Ã¡cido (NGA) (RPN > 3 o % de S < 0.3) | No genera Ã¡cido (NGA) (PNN > 20 o % de S < 0.3)
1224 | JUAN PERINES PERINES | LAS TAZAS CHISPERA | TRANQUE 2 (EX LA EXOTICA 2) | ORO | 6337 | INACTIVO | CUBETA | COQUIMBO | ANDACOLLO | 6652941 | 298473 | 370 | 197 | 73 | 16 | 270 | 42 | 10.53 | 9.06 | 3.33 | 8900 | 225166.7 | 42644.12 | 2940 | 30590 | 39500 | 41903.92 | 4183.099 | 4637.097 | 23109.57 | 567.6056 | 0.31 | 0.89 | 5.53 | 10 | 5 | JUAN PERINES PERINES/LAS TAZAS CHISPERA/COQUIMBO/ANDACOLLO/TRANQUE 2 (EX LA EXOTICA 2) | 2 | Cu,V | 306.6%,51.5% | 27.8125 | 98.987 | 71.1745 | 3.559083 | No genera Ã¡cido (NGA) (PN/PA > 3) | No genera Ã¡cido (NGA) (PNN > 20) | No genera Ã¡cido (NGA) (RPN > 3 o % de S < 0.3) | No genera Ã¡cido (NGA) (PNN > 20 o % de S < 0.3)
1222 | JUAN PERINES PERINES | LAS TAZAS CHISPERA | TRANQUE 1 (EX LA EXOTICA 1) | ORO | 84240 | INACTIVO | CUBETA | COQUIMBO | ANDACOLLO | 6652935 | 298427 | 397 | 125 | 40 | 13 | 2354 | 193 | 76.09 | 9.03 | 2.95 | 3400 | 219146.7 | 38726.47 | 2580 | 22960 | 75214.29 | 22933.33 | 4802.817 | 10016.13 | 19085.11 | 1244.366 | 1.35 | 0.34 | 10.53 | 10 | 46 | JUAN PERINES PERINES/LAS TAZAS CHISPERA/COQUIMBO/ANDACOLLO/TRANQUE 1 (EX LA EXOTICA 1) | 3 | Cu,Zn,Mo | 336.3%,553.9%,90.2% | 10.625 | 188.487 | 177.862 | 17.73995 | No genera Ã¡cido (NGA) (PN/PA > 3) | No genera Ã¡cido (NGA) (PNN > 20) | No genera Ã¡cido (NGA) (RPN > 3 o % de S < 0.3) | No genera Ã¡cido (NGA) (PNN > 20 o % de S < 0.3)
1199 | AQUILES GONZALEZ GARCIA | PLANTA CARLOS V | CARLOS V | ORO | N/A | INACTIVO | MURO | COQUIMBO | ANDACOLLO | 6652934 | 298382 | 944 | 135 | 33 | 7 | 2.5 | 15 | 114.76 | 5.03 | 5.3 | 12900 | 265160 | 40314.71 | 2400 | 37870 | 4785.714 | 8768.627 | 619.7183 | 16174.19 | 7094.681 | 916.9014 | 3.13 | 1.29 | 0.67 | 10 | 5 | AQUILES GONZALEZ GARCIA/PLANTA CARLOS V/COQUIMBO/ANDACOLLO/CARLOS V | 3 | Cu,V,Mo | 937.4%,3.8%,186.9% | 40.3125 | 11.993 | -28.3195 | 0.2975008 | Potencial de generador Ã¡cido (PAG) (PN/PA < 1) | Potencial de generador Ã¡cido (PAG) (PNN < -20) | Potencial de generador Ã¡cido (PAG) (RPN < 1 o % de S > 1) | Potencial de generador Ã¡cido (PAG) (PNN < 1 o % de S > 1)
1219 | AQUILES GONZALEZ GARCIA | PLANTA CARLOS V | CARLOS V | ORO | 120948 | INACTIVO | CUBETA | COQUIMBO | ANDACOLLO | 6652924 | 298386 | 1120 | 175 | 34 | 13 | 20 | 15 | 33.89 | 6.53 | 2.4 | 20800 | 243413.3 | 49526.47 | 2640 | 27055 | 13000 | 18970.59 | 1471.831 | 10053.23 | 12073.4 | 807.7465 | 6.55 | 2.08 | 1.82 | 10 | 9 | AQUILES GONZALEZ GARCIA/PLANTA CARLOS V/COQUIMBO/ANDACOLLO/CARLOS V | 2 | Cu,V | 1130.8%,34.6% | 65 | 32.578 | -32.422 | 0.5012 | Potencial de generador Ã¡cido (PAG) (PN/PA < 1) | Potencial de generador Ã¡cido (PAG) (PNN < -20) | Potencial de generador Ã¡cido (PAG) (RPN < 1 o % de S > 1) | Potencial de generador Ã¡cido (PAG) (PNN < 1 o % de S > 1)
1225 | JUAN PERINES PERINES | LAS TAZAS CHISPERA | TRANQUE 2 (EX LA EXOTICA 2) | ORO | 6337 | INACTIVO | CUBETA | COQUIMBO | ANDACOLLO | 6652922 | 298463 | 618 | 257 | 111 | 25 | 662 | 71 | 11.28 | 10.8 | 1.15 | 10600 | 187040 | 47408.82 | 2640 | 35210 | 44571.43 | 60790.2 | 5809.859 | 3264.516 | 19873.4 | 567.6056 | 0.86 | 1.06 | 6.24 | 10 | 5 | JUAN PERINES PERINES/LAS TAZAS CHISPERA/COQUIMBO/ANDACOLLO/TRANQUE 2 (EX LA EXOTICA 2) | 4 | Cr,Cu,V,Zn | 27.6%,579.1%,97.7%,83.9% | 33.125 | 111.696 | 78.571 | 3.371955 | No genera Ã¡cido (NGA) (PN/PA > 3) | No genera Ã¡cido (NGA) (PNN > 20) | No genera Ã¡cido (NGA) (RPN > 3 o % de S < 0.3) | No genera Ã¡cido (NGA) (PNN > 20 o % de S < 0.3)
1223 | JUAN PERINES PERINES | LAS TAZAS CHISPERA | TRANQUE 2 (EX LA EXOTICA 2) | ORO | N/A | INACTIVO | MURO | COQUIMBO | ANDACOLLO | 6652921 | 298482 | 174 | 147 | 26 | 5 | 212 | 39 | 9.64 | 9.7 | 3.76 | 11000 | 244673.3 | 38435.29 | 2880 | 24465 | 39500 | 20488.24 | 4028.169 | 2003.226 | 33232.98 | 873.2394 | 1.45 | 1.1 | 5.53 | 10 | 7 | JUAN PERINES PERINES/LAS TAZAS CHISPERA/COQUIMBO/ANDACOLLO/TRANQUE 2 (EX LA EXOTICA 2) | 2 | Cu,V | 91.2%,13.1% | 34.375 | 98.987 | 64.612 | 2.879622 | GeneraciÃ³n de Ã¡cido incierto (ID) (1 <= PN/PA <= 3) | No genera Ã¡cido (NGA) (PNN > 20) | GeneraciÃ³n de Ã¡cido incierto (ID) (1 â‰¤ RPN â‰¤ 3 o 0.3 â‰¤ % de S â‰¤ 1) | No genera Ã¡cido (NGA) (PNN > 20 o % de S < 0.3)
1218 | AQUILES GONZALEZ GARCIA | PLANTA CARLOS V | CARLOS V | ORO | 120948 | INACTIVO | CUBETA | COQUIMBO | ANDACOLLO | 6652896 | 298416 | 873 | 178 | 30 | 9 | 2.5 | 16 | 33.72 | 10.25 | 2 | 13600 | 257320 | 49605.88 | 2760 | 27510 | 9714.286 | 15935.29 | 542.2535 | 11685.48 | 12529.79 | 960.5634 | 2.08 | 1.36 | 1.36 | 10 | 5 | AQUILES GONZALEZ GARCIA/PLANTA CARLOS V/COQUIMBO/ANDACOLLO/CARLOS V | 2 | Cu,V | 859.3%,36.9% | 42.5 | 24.344 | -18.156 | 0.5728 | Potencial de generador Ã¡cido (PAG) (PN/PA < 1) | GeneraciÃ³n de Ã¡cido incierto (ID) (-20 <= PNN <= 20) | Potencial de generador Ã¡cido (PAG) (RPN < 1 o % de S > 1) | GeneraciÃ³n de Ã¡cido incierto (ID) (-20 â‰¤ PNN â‰¤ 20 o 0.3 â‰¤ % de S â‰¤ 1)
1192 | RUBILAN GONZAÂLEZ GARCIA | PLANTA LOS VALIENTES II | LOS VALIENTES 1 | COBREORO | N/A | INACTIVO | MURO | COQUIMBO | ANDACOLLO | 6652798 | 298507 | 1571 | 123 | 25 | 8 | 2.5 | 13 | 127.46 | 5.24 | 3.6 | 700 | 282193.3 | 46694.12 | 2220 | 19600 | 8285.714 | 9864.706 | 542.2535 | 13243.55 | 8712.766 | 589.4366 | 4.18 | 0.07 | 1.16 | 10 | 10 | RUBILAN GONZAÂLEZ GARCIA/PLANTA LOS VALIENTES II/COQUIMBO/ANDACOLLO/LOS VALIENTES 1 | 2 | Cu,Mo | 1626.4%,218.6% | 2.1875 | 20.764 | 18.5765 | 9.492114 | No genera Ã¡cido (NGA) (PN/PA > 3) | GeneraciÃ³n de Ã¡cido incierto (ID) (-20 <= PNN <= 20) | No genera Ã¡cido (NGA) (RPN > 3 o % de S < 0.3) | No genera Ã¡cido (NGA) (PNN > 20 o % de S < 0.3)
1193 | RUBILAN GONZAÂLEZ GARCIA | PLANTA LOS VALIENTES II | LOS VALIENTES 1 | COBREORO | 54600 | INACTIVO | CUBETA | COQUIMBO | ANDACOLLO | 6652779 | 298505 | 806 | 129 | 22 | 2.5 | 2.5 | 12 | 152.87 | 1.99 | 0.5 | 14700 | 290826.7 | 43676.47 | 2940 | 17010 | 9928.571 | 5817.647 | 154.9296 | 15988.71 | 8256.383 | 611.2676 | 5.51 | 1.47 | 1.39 | 10 | 7 | RUBILAN GONZAÂLEZ GARCIA/PLANTA LOS VALIENTES II/COQUIMBO/ANDACOLLO/LOS VALIENTES 1 | 2 | Cu,Mo | 785.7%,282.2% | 45.9375 | 24.881 | -21.0565 | 0.5416272 | Potencial de generador Ã¡cido (PAG) (PN/PA < 1) | Potencial de generador Ã¡cido (PAG) (PNN < -20) | Potencial de generador Ã¡cido (PAG) (RPN < 1 o % de S > 1) | Potencial de generador Ã¡cido (PAG) (PNN < 1 o % de S > 1)
1194 | RUBILAN GONZAÂLEZ GARCIA | PLANTA LOS VALIENTES II | LOS VALIENTES 1 | COBREORO | 54600 | INACTIVO | CUBETA | COQUIMBO | ANDACOLLO | 6652779 | 298475 | 1346 | 147 | 22 | 9 | 2.5 | 16 | 180.37 | 3.75 | 2.29 | 14500 | 255966.7 | 54105.88 | 2280 | 16940 | 18357.14 | 13827.45 | 697.1831 | 15135.48 | 11782.98 | 851.4085 | 0.72 | 1.45 | 2.57 | 10 | 19 | RUBILAN GONZAÂLEZ GARCIA/PLANTA LOS VALIENTES II/COQUIMBO/ANDACOLLO/LOS VALIENTES 1 | 3 | Cu,V,Mo | 1379.1%,13.1%,350.9% | 45.3125 | 46.003 | 0.6905 | 1.015239 | GeneraciÃ³n de Ã¡cido incierto (ID) (1 <= PN/PA <= 3) | GeneraciÃ³n de Ã¡cido incierto (ID) (-20 <= PNN <= 20) | GeneraciÃ³n de Ã¡cido incierto (ID) (1 â‰¤ RPN â‰¤ 3 o 0.3 â‰¤ % de S â‰¤ 1) | GeneraciÃ³n de Ã¡cido incierto (ID) (-20 â‰¤ PNN â‰¤ 20 o 0.3 â‰¤ % de S â‰¤ 1)
1148 | SUC. MIRTA ROJAS MUNIZAGA | PLANTA MIRAFLORES | MIRAFLORES 3 | ORO | N/A | INACTIVO | MURO | COQUIMBO | ANDACOLLO | 6652770 | 298966 | 354 | 161 | 80 | 12 | 3253 | 186 | 9.44 | 3.22 | 2.15 | 6700 | 245186.7 | 41585.29 | 3000 | 29995 | 27071.43 | 27570.59 | 4183.099 | 3598.387 | 27424.47 | 567.6056 | 1.79 | 0.67 | 3.79 | 10 | 5 | SUC. MIRTA ROJAS MUNIZAGA/PLANTA MIRAFLORES/COQUIMBO/ANDACOLLO/MIRAFLORES 3 | 3 | Cu,V,Zn | 289%,23.8%,803.6% | 20.9375 | 67.841 | 46.9035 | 3.240167 | No genera Ã¡cido (NGA) (PN/PA > 3) | No genera Ã¡cido (NGA) (PNN > 20) | No genera Ã¡cido (NGA) (RPN > 3 o % de S < 0.3) | No genera Ã¡cido (NGA) (PNN > 20 o % de S < 0.3)
1195 | RUBILAN GONZAÂLEZ GARCIA | PLANTA LOS VALIENTES II | LOS VALIENTES 2 | COBREORO | N/A | INACTIVO | MURO | COQUIMBO | ANDACOLLO | 6652761 | 298465 | 1294 | 148 | 27 | 9 | 2.5 | 16 | 103.81 | 4.18 | 4.34 | 12900 | 294700 | 47938.24 | 3000 | 15645 | 8285.714 | 4131.373 | 232.3944 | 15320.97 | 7343.617 | 502.1127 | 4.85 | 1.29 | 1.16 | 10 | 17 | RUBILAN GONZAÂLEZ GARCIA/PLANTA LOS VALIENTES II/COQUIMBO/ANDACOLLO/LOS VALIENTES 2 | 3 | Cu,V,Mo | 1322%,13.8%,159.5% | 40.3125 | 20.764 | -19.5485 | 0.515076 | Potencial de generador Ã¡cido (PAG) (PN/PA < 1) | GeneraciÃ³n de Ã¡cido incierto (ID) (-20 <= PNN <= 20) | Potencial de generador Ã¡cido (PAG) (RPN < 1 o % de S > 1) | GeneraciÃ³n de Ã¡cido incierto (ID) (-20 â‰¤ PNN â‰¤ 20 o 0.3 â‰¤ % de S â‰¤ 1)
1197 | RUBILAN GONZAÂLEZ GARCIA | PLANTA LOS VALIENTES II | LOS VALIENTES 2 | COBREORO | 294450 | INACTIVO | CUBETA | COQUIMBO | ANDACOLLO | 6652748 | 298482 | 1202 | 223 | 43 | 8 | 2.5 | 18 | 92.07 | 4.17 | 5.56 | 13700 | 238326.7 | 46005.88 | 2820 | 44135 | 11857.14 | 14417.65 | 1394.366 | 12946.77 | 8961.702 | 742.2535 | 2.75 | 1.37 | 1.66 | 10 | 5 | RUBILAN GONZAÂLEZ GARCIA/PLANTA LOS VALIENTES II/COQUIMBO/ANDACOLLO/LOS VALIENTES 2 | 3 | Cu,V,Mo | 1220.9%,71.5%,130.2% | 42.8125 | 29.714 | -13.0985 | 0.6940496 | Potencial de generador Ã¡cido (PAG) (PN/PA < 1) | GeneraciÃ³n de Ã¡cido incierto (ID) (-20 <= PNN <= 20) | Potencial de generador Ã¡cido (PAG) (RPN < 1 o % de S > 1) | GeneraciÃ³n de Ã¡cido incierto (ID) (-20 â‰¤ PNN â‰¤ 20 o 0.3 â‰¤ % de S â‰¤ 1)
1196 | RUBILAN GONZAÂLEZ GARCIA | PLANTA LOS VALIENTES II | LOS VALIENTES 2 | COBREORO | 294450 | INACTIVO | CUBETA | COQUIMBO | ANDACOLLO | 6652740 | 298454 | 860 | 162 | 32 | 7 | 2.5 | 18 | 76.14 | 3.82 | 3.6 | 10400 | 267353.3 | 48494.12 | 2700 | 24290 | 11714.29 | 9274.51 | 619.7183 | 13651.61 | 9086.17 | 742.2535 | 4.03 | 1.04 | 1.64 | 10 | 5 | RUBILAN GONZAÂLEZ GARCIA/PLANTA LOS VALIENTES II/COQUIMBO/ANDACOLLO/LOS VALIENTES 2 | 3 | Cu,V,Mo | 845.1%,24.6%,90.3% | 32.5 | 29.356 | -3.144 | 0.9032615 | Potencial de generador Ã¡cido (PAG) (PN/PA < 1) | GeneraciÃ³n de Ã¡cido incierto (ID) (-20 <= PNN <= 20) | Potencial de generador Ã¡cido (PAG) (RPN < 1 o % de S > 1) | GeneraciÃ³n de Ã¡cido incierto (ID) (-20 â‰¤ PNN â‰¤ 20 o 0.3 â‰¤ % de S â‰¤ 1)
1156 | SUC. MIRTA ROJAS MUNIZAGA | PLANTA MIRAFLORES | MIRAFLORES 2 | ORO | 20250 | INACTIVO | CUBETA | COQUIMBO | ANDACOLLO | 6652736 | 298981 | 498 | 229 | 138 | 24 | 4839 | 322 | 17.99 | 9.15 | 3.3 | 13300 | 196653.3 | 47514.71 | 2520 | 35665 | 35285.71 | 48901.96 | 5654.93 | 4785.484 | 16969.15 | 480.2817 | 0.32 | 1.33 | 4.94 | 108.06 | 5 | SUC. MIRTA ROJAS MUNIZAGA/PLANTA MIRAFLORES/COQUIMBO/ANDACOLLO/MIRAFLORES 2 | 5 | As,Cr,Cu,V,Zn | 800.5%,58.6%,447.3%,76.2%,1244.2% | 41.5625 | 88.426 | 46.8635 | 2.127543 | GeneraciÃ³n de Ã¡cido incierto (ID) (1 <= PN/PA <= 3) | No genera Ã¡cido (NGA) (PNN > 20) | GeneraciÃ³n de Ã¡cido incierto (ID) (1 â‰¤ RPN â‰¤ 3 o 0.3 â‰¤ % de S â‰¤ 1) | No genera Ã¡cido (NGA) (PNN > 20 o % de S < 0.3)
1153 | SUC. MIRTA ROJAS MUNIZAGA | PLANTA MIRAFLORES | MIRAFLORES 2 | ORO | N/A | INACTIVO | MURO | COQUIMBO | ANDACOLLO | 6652726 | 299000 | 520 | 221 | 43 | 2.5 | 366 | 58 | 9.26 | 5.88 | 1.96 | 50 | 235386.7 | 43755.88 | 2520 | 48860 | 30285.71 | 9949.02 | 2014.085 | 24335.48 | 5684.043 | 327.4648 | 0.08 | 0.01 | 4.24 | 10 | 5 | SUC. MIRTA ROJAS MUNIZAGA/PLANTA MIRAFLORES/COQUIMBO/ANDACOLLO/MIRAFLORES 2 | 3 | Cu,V,Zn | 471.4%,70%,1.7% | 0.3125 | 75.896 | 75.5835 | 242.8672 | No genera Ã¡cido (NGA) (PN/PA > 3) | No genera Ã¡cido (NGA) (PNN > 20) | No genera Ã¡cido (NGA) (RPN > 3 o % de S < 0.3) | No genera Ã¡cido (NGA) (PNN > 20 o % de S < 0.3)
1155 | SUC. MIRTA ROJAS MUNIZAGA | PLANTA MIRAFLORES | MIRAFLORES 2 | ORO | 20250 | INACTIVO | CUBETA | COQUIMBO | ANDACOLLO | 6652723 | 298991 | 432 | 227 | 159 | 28 | 5539 | 290 | 16.94 | 4.44 | 2.4 | 8500 | 201506.7 | 47858.82 | 2880 | 34650 | 38214.29 | 50166.67 | 6197.183 | 3635.484 | 14853.19 | 458.4507 | 1.4 | 0.85 | 5.35 | 69.5 | 5 | SUC. MIRTA ROJAS MUNIZAGA/PLANTA MIRAFLORES/COQUIMBO/ANDACOLLO/MIRAFLORES 2 | 5 | As,Cr,Cu,V,Zn | 479.2%,82.8%,374.7%,74.6%,1438.6% | 26.5625 | 95.765 | 69.2025 | 3.605271 | No genera Ã¡cido (NGA) (PN/PA > 3) | No genera Ã¡cido (NGA) (PNN > 20) | No genera Ã¡cido (NGA) (RPN > 3 o % de S < 0.3) | No genera Ã¡cido (NGA) (PNN > 20 o % de S < 0.3)
1154 | SUC. MIRTA ROJAS MUNIZAGA | PLANTA MIRAFLORES | MIRAFLORES 2 | ORO | 20250 | INACTIVO | CUBETA | COQUIMBO | ANDACOLLO | 6652709 | 299000 | 610 | 169 | 109 | 20 | 6679 | 468 | 17.27 | 3.45 | 2.03 | 8500 | 228060 | 37270.59 | 2880 | 31395 | 51857.14 | 37688.24 | 6197.183 | 4377.419 | 16139.36 | 392.9577 | 0.19 | 0.85 | 7.26 | 284.64 | 15 | SUC. MIRTA ROJAS MUNIZAGA/PLANTA MIRAFLORES/COQUIMBO/ANDACOLLO/MIRAFLORES 2 | 5 | As,Cr,Cu,V,Zn | 2272%,25.3%,570.3%,30%,1755.3% | 26.5625 | 129.954 | 103.3915 | 4.892386 | No genera Ã¡cido (NGA) (PN/PA > 3) | No genera Ã¡cido (NGA) (PNN > 20) | No genera Ã¡cido (NGA) (RPN > 3 o % de S < 0.3) | No genera Ã¡cido (NGA) (PNN > 20 o % de S < 0.3)
1143 | SLM.AU. JERALDO | PLANTA JERALDO I | JERALDO 1 | ORO | 240240 | INACTIVO | CUBETA | COQUIMBO | ANDACOLLO | 6652703 | 298965 | 1150 | 60 | 5 | 2.5 | 2.5 | 24 | 96.53 | 6.06 | 1.4 | 11200 | 307206.7 | 42855.88 | 2520 | 12145 | 4500 | 4637.255 | 77.46479 | 4229.032 | 21823.4 | 218.3099 | 0.46 | 1.12 | 0.63 | 10 | 22 | SLM.AU. JERALDO/PLANTA JERALDO I/COQUIMBO/ANDACOLLO/JERALDO 1 | 2 | Cu,Mo | 1163.7%,141.3% | 35 | 11.277 | -23.723 | 0.3222 | Potencial de generador Ã¡cido (PAG) (PN/PA < 1) | Potencial de generador Ã¡cido (PAG) (PNN < -20) | Potencial de generador Ã¡cido (PAG) (RPN < 1 o % de S > 1) | Potencial de generador Ã¡cido (PAG) (PNN < 1 o % de S > 1)
1151 | SUC. MIRTA ROJAS MUNIZAGA | PLANTA MIRAFLORES | MIRAFLORES 1 | COBRE | 60000 | INACTIVO | CUBETA | COQUIMBO | ANDACOLLO | 6652700 | 299023 | 498 | 220 | 60 | 6 | 780 | 49 | 9.12 | 2.38 | 1.82 | 600 | 226006.7 | 44735.29 | 2520 | 45255 | 39428.57 | 22090.2 | 2401.408 | 19475.81 | 3900 | 371.1268 | 1.69 | 0.06 | 5.52 | 10 | 5 | SUC. MIRTA ROJAS MUNIZAGA/PLANTA MIRAFLORES/COQUIMBO/ANDACOLLO/MIRAFLORES 1 | 3 | Cu,V,Zn | 447.3%,69.2%,116.7% | 1.875 | 98.808 | 96.933 | 52.6976 | No genera Ã¡cido (NGA) (PN/PA > 3) | No genera Ã¡cido (NGA) (PNN > 20) | No genera Ã¡cido (NGA) (RPN > 3 o % de S < 0.3) | No genera Ã¡cido (NGA) (PNN > 20 o % de S < 0.3)
1118 | SLM.AU. JERALDO | PLANTA JERALDO I | JERALDO 3 | ORO | 72000 | INACTIVO | CUBETA | COQUIMBO | ANDACOLLO | 6652697 | 298932 | 630 | 163 | 27 | 2.5 | 388 | 106 | 27.2 | 10.65 | 2.17 | 9500 | 243366.7 | 44655.88 | 2520 | 41265 | 10571.43 | 5058.824 | 1394.366 | 12538.71 | 20910.64 | 654.9296 | 9.11 | 0.95 | 1.48 | 10 | 5 | SLM.AU. JERALDO/PLANTA JERALDO I/COQUIMBO/ANDACOLLO/JERALDO 3 | 3 | Cu,V,Zn | 592.3%,25.4%,7.8% | 29.6875 | 26.492 | -3.1955 | 0.8923621 | Potencial de generador Ã¡cido (PAG) (PN/PA < 1) | GeneraciÃ³n de Ã¡cido incierto (ID) (-20 <= PNN <= 20) | GeneraciÃ³n de Ã¡cido incierto (ID) (1 â‰¤ RPN â‰¤ 3 o 0.3 â‰¤ % de S â‰¤ 1) | GeneraciÃ³n de Ã¡cido incierto (ID) (-20 â‰¤ PNN â‰¤ 20 o 0.3 â‰¤ % de S â‰¤ 1)
1116 | DUEÃ‘O DESCONOCIDO (SECTOR DEPÃ“SITOS JERALDO Y MIRAFLORES) | SIN NOMBRE | NN 22 | COBREORO | 26662 | INACTIVO | CUBETA | COQUIMBO | ANDACOLLO | 6652687 | 298886 | 1342 | 177 | 29 | 5 | 819 | 106 | 12.85 | 9.39 | 3.35 | 2300 | 276126.7 | 40685.29 | 2160 | 32620 | 7714.286 | 15513.73 | 3253.521 | 10090.32 | 19624.47 | 698.5915 | 2.93 | 0.23 | 1.08 | 10 | 5 | DUEÃ‘O DESCONOCIDO (SECTOR DEPÃ“SITOS JERALDO Y MIRAFLORES)/SIN NOMBRE/COQUIMBO/ANDACOLLO/NN 22 | 3 | Cu,V,Zn | 1374.7%,36.2%,127.5% | 7.1875 | 19.332 | 12.1445 | 2.68967 | GeneraciÃ³n de Ã¡cido incierto (ID) (1 <= PN/PA <= 3) | GeneraciÃ³n de Ã¡cido incierto (ID) (-20 <= PNN <= 20) | No genera Ã¡cido (NGA) (RPN > 3 o % de S < 0.3) | No genera Ã¡cido (NGA) (PNN > 20 o % de S < 0.3)
1141 | SLM.AU. JERALDO | PLANTA JERALDO I | JERALDO 1 | ORO | N/A | INACTIVO | MURO | COQUIMBO | ANDACOLLO | 6652687 | 298968 | 1627 | 62 | 5 | 2.5 | 2.5 | 27 | 133.82 | 6.35 | 1.73 | 13300 | 299413.3 | 43464.71 | 2460 | 14805 | 2857.143 | 5058.824 | 77.46479 | 4970.968 | 22113.83 | 240.1408 | 1.38 | 1.33 | 0.4 | 10 | 16 | SLM.AU. JERALDO/PLANTA JERALDO I/COQUIMBO/ANDACOLLO/JERALDO 1 | 2 | Cu,Mo | 1687.9%,234.5% | 41.5625 | 7.16 | -34.4025 | 0.1722707 | Potencial de generador Ã¡cido (PAG) (PN/PA < 1) | Potencial de generador Ã¡cido (PAG) (PNN < -20) | Potencial de generador Ã¡cido (PAG) (RPN < 1 o % de S > 1) | Potencial de generador Ã¡cido (PAG) (PNN < 1 o % de S > 1)
1140 | SLM.AU. JERALDO | PLANTA JERALDO I | JERALDO 3 | ORO | 72000 | INACTIVO | CUBETA | COQUIMBO | ANDACOLLO | 6652684 | 298929 | 1051 | 197 | 36 | 2.5 | 679 | 88 | 18.75 | 7.72 | 2.4 | 4900 | 240053.3 | 45529.41 | 2520 | 48685 | 8642.857 | 11213.73 | 2788.732 | 13577.42 | 16180.85 | 764.0845 | 1.15 | 0.49 | 1.21 | 10 | 5 | SLM.AU. JERALDO/PLANTA JERALDO I/COQUIMBO/ANDACOLLO/JERALDO 3 | 3 | Cu,V,Zn | 1054.9%,51.5%,88.6% | 15.3125 | 21.659 | 6.3465 | 1.414465 | GeneraciÃ³n de Ã¡cido incierto (ID) (1 <= PN/PA <= 3) | GeneraciÃ³n de Ã¡cido incierto (ID) (-20 <= PNN <= 20) | GeneraciÃ³n de Ã¡cido incierto (ID) (1 â‰¤ RPN â‰¤ 3 o 0.3 â‰¤ % de S â‰¤ 1) | GeneraciÃ³n de Ã¡cido incierto (ID) (-20 â‰¤ PNN â‰¤ 20 o 0.3 â‰¤ % de S â‰¤ 1)
1114 | DUEÃ‘O DESCONOCIDO (SECTOR DEPÃ“SITOS JERALDO Y MIRAFLORES) | SIN NOMBRE | NN 22 | COBREORO | 26662 | INACTIVO | CUBETA | COQUIMBO | ANDACOLLO | 6652683 | 298870 | 1243 | 210 | 39 | 7 | 1050 | 130 | 11.59 | 15.25 | 3.56 | 4700 | 240333.3 | 46297.06 | 2460 | 39655 | 11571.43 | 22596.08 | 3873.239 | 13095.16 | 14770.21 | 742.2535 | 7.33 | 0.47 | 1.62 | 10 | 5 | DUEÃ‘O DESCONOCIDO (SECTOR DEPÃ“SITOS JERALDO Y MIRAFLORES)/SIN NOMBRE/COQUIMBO/ANDACOLLO/NN 22 | 3 | Cu,V,Zn | 1265.9%,61.5%,191.7% | 14.6875 | 28.998 | 14.3105 | 1.974332 | GeneraciÃ³n de Ã¡cido incierto (ID) (1 <= PN/PA <= 3) | GeneraciÃ³n de Ã¡cido incierto (ID) (-20 <= PNN <= 20) | GeneraciÃ³n de Ã¡cido incierto (ID) (1 â‰¤ RPN â‰¤ 3 o 0.3 â‰¤ % de S â‰¤ 1) | GeneraciÃ³n de Ã¡cido incierto (ID) (-20 â‰¤ PNN â‰¤ 20 o 0.3 â‰¤ % de S â‰¤ 1)
1152 | SUC. MIRTA ROJAS MUNIZAGA | PLANTA MIRAFLORES | MIRAFLORES 1 | COBRE | 60000 | INACTIVO | CUBETA | COQUIMBO | ANDACOLLO | 6652678 | 299069 | 499 | 262 | 41 | 2.5 | 2.5 | 19 | 8.19 | 4.4 | 0.5 | 400 | 227220 | 46641.18 | 2640 | 51170 | 26500 | 19307.84 | 1394.366 | 23890.32 | 2074.468 | 392.9577 | 2.01 | 0.04 | 3.71 | 10 | 5 | SUC. MIRTA ROJAS MUNIZAGA/PLANTA MIRAFLORES/COQUIMBO/ANDACOLLO/MIRAFLORES 1 | 2 | Cu,V | 448.4%,101.5% | 1.25 | 66.409 | 65.159 | 53.1272 | No genera Ã¡cido (NGA) (PN/PA > 3) | No genera Ã¡cido (NGA) (PNN > 20) | No genera Ã¡cido (NGA) (RPN > 3 o % de S < 0.3) | No genera Ã¡cido (NGA) (PNN > 20 o % de S < 0.3)
1119 | SLM.AU. JERALDO | PLANTA JERALDO I | JERALDO 3 | ORO | 72000 | INACTIVO | CUBETA | COQUIMBO | ANDACOLLO | 6652672 | 298947 | 117 | 145 | 15 | 2.5 | 215 | 46 | 6.29 | 9.11 | 0.5 | 8500 | 257320 | 40950 | 3000 | 34825 | 2714.286 | 17705.88 | 1936.62 | 7975.806 | 31158.51 | 720.4225 | 12.27 | 0.85 | 0.38 | 10 | 5 | SLM.AU. JERALDO/PLANTA JERALDO I/COQUIMBO/ANDACOLLO/JERALDO 3 | 2 | Cu,V | 28.6%,11.5% | 26.5625 | 6.802 | -19.7605 | 0.2560753 | Potencial de generador Ã¡cido (PAG) (PN/PA < 1) | GeneraciÃ³n de Ã¡cido incierto (ID) (-20 <= PNN <= 20) | GeneraciÃ³n de Ã¡cido incierto (ID) (1 â‰¤ RPN â‰¤ 3 o 0.3 â‰¤ % de S â‰¤ 1) | GeneraciÃ³n de Ã¡cido incierto (ID) (-20 â‰¤ PNN â‰¤ 20 o 0.3 â‰¤ % de S â‰¤ 1)
1149 | SUC. MIRTA ROJAS MUNIZAGA | PLANTA MIRAFLORES | MIRAFLORES 1 | COBRE | N/A | INACTIVO | MURO | COQUIMBO | ANDACOLLO | 6652672 | 299096 | 405 | 265 | 44 | 2.5 | 25 | 14 | 8.09 | 5.48 | 2.21 | 50 | 235666.7 | 46217.65 | 2640 | 55160 | 18928.57 | 10033.33 | 1239.437 | 27711.29 | 2406.383 | 305.6338 | 2.24 | 0.01 | 2.65 | 10 | 5 | SUC. MIRTA ROJAS MUNIZAGA/PLANTA MIRAFLORES/COQUIMBO/ANDACOLLO/MIRAFLORES 1 | 2 | Cu,V | 345.1%,103.8% | 0.3125 | 47.435 | 47.1225 | 151.792 | No genera Ã¡cido (NGA) (PN/PA > 3) | No genera Ã¡cido (NGA) (PNN > 20) | No genera Ã¡cido (NGA) (RPN > 3 o % de S < 0.3) | No genera Ã¡cido (NGA) (PNN > 20 o % de S < 0.3)
1150 | SUC. MIRTA ROJAS MUNIZAGA | PLANTA MIRAFLORES | MIRAFLORES 1 | COBRE | 60000 | INACTIVO | CUBETA | COQUIMBO | ANDACOLLO | 6652671 | 299022 | 346 | 207 | 252 | 36 | 4402 | 134 | 9.34 | 8.82 | 2.13 | 8100 | 215226.7 | 41532.35 | 3360 | 33460 | 43071.43 | 55731.37 | 6119.718 | 5119.355 | 11202.13 | 392.9577 | 1.38 | 0.81 | 6.03 | 10 | 5 | SUC. MIRTA ROJAS MUNIZAGA/PLANTA MIRAFLORES/COQUIMBO/ANDACOLLO/MIRAFLORES 1 | 4 | Cr,Cu,V,Zn | 189.7%,280.2%,59.2%,1122.8% | 25.3125 | 107.937 | 82.6245 | 4.264178 | No genera Ã¡cido (NGA) (PN/PA > 3) | No genera Ã¡cido (NGA) (PNN > 20) | No genera Ã¡cido (NGA) (RPN > 3 o % de S < 0.3) | No genera Ã¡cido (NGA) (PNN > 20 o % de S < 0.3)
1142 | SLM.AU. JERALDO | PLANTA JERALDO I | JERALDO 1 | ORO | 240240 | INACTIVO | CUBETA | COQUIMBO | ANDACOLLO | 6652669 | 298959 | 6151 | 71 | 5 | 5 | 2.5 | 30 | 85.37 | 4.65 | 2.41 | 13200 | 286533.3 | 48123.53 | 2520 | 10605 | 6142.857 | 7335.294 | 154.9296 | 4785.484 | 21823.4 | 240.1408 | 2.22 | 1.32 | 0.86 | 10 | 40 | SLM.AU. JERALDO/PLANTA JERALDO I/COQUIMBO/ANDACOLLO/JERALDO 1 | 2 | Cu,Mo | 6659.3%,113.4% | 41.25 | 15.394 | -25.856 | 0.3731879 | Potencial de generador Ã¡cido (PAG) (PN/PA < 1) | Potencial de generador Ã¡cido (PAG) (PNN < -20) | Potencial de generador Ã¡cido (PAG) (RPN < 1 o % de S > 1) | Potencial de generador Ã¡cido (PAG) (PNN < 1 o % de S > 1)
1113 | DUEÃ‘O DESCONOCIDO (SECTOR DEPÃ“SITOS JERALDO Y MIRAFLORES) | SIN NOMBRE | NN 22 | COBREORO | N/A | INACTIVO | MURO | COQUIMBO | ANDACOLLO | 6652664 | 298889 | 1029 | 165 | 30 | 5 | 677 | 91 | 8.46 | 12.56 | 3.41 | 7700 | 261846.7 | 41294.12 | 2940 | 38080 | 10714.29 | 11129.41 | 2633.803 | 14801.61 | 14604.26 | 720.4225 | 7.58 | 0.77 | 1.5 | 10 | 5 | DUEÃ‘O DESCONOCIDO (SECTOR DEPÃ“SITOS JERALDO Y MIRAFLORES)/SIN NOMBRE/COQUIMBO/ANDACOLLO/NN 22 | 3 | Cu,V,Zn | 1030.8%,26.9%,88.1% | 24.0625 | 26.85 | 2.7875 | 1.115844 | GeneraciÃ³n de Ã¡cido incierto (ID) (1 <= PN/PA <= 3) | GeneraciÃ³n de Ã¡cido incierto (ID) (-20 <= PNN <= 20) | GeneraciÃ³n de Ã¡cido incierto (ID) (1 â‰¤ RPN â‰¤ 3 o 0.3 â‰¤ % de S â‰¤ 1) | GeneraciÃ³n de Ã¡cido incierto (ID) (-20 â‰¤ PNN â‰¤ 20 o 0.3 â‰¤ % de S â‰¤ 1)
1115 | DUEÃ‘O DESCONOCIDO (SECTOR DEPÃ“SITOS JERALDO Y MIRAFLORES) | SIN NOMBRE | NN 22 | COBREORO | 26662 | INACTIVO | CUBETA | COQUIMBO | ANDACOLLO | 6652658 | 298861 | 4128 | 135 | 33 | 29 | 3123 | 97 | 8.72 | 12.3 | 4.58 | 37000 | 217560 | 35788.24 | 1980 | 30730 | 5642.857 | 41229.41 | 24556.34 | 6677.419 | 18794.68 | 480.2817 | 3.03 | 3.7 | 0.79 | 10 | 228 | DUEÃ‘O DESCONOCIDO (SECTOR DEPÃ“SITOS JERALDO Y MIRAFLORES)/SIN NOMBRE/COQUIMBO/ANDACOLLO/NN 22 | 3 | Cu,V,Zn | 4436.3%,3.8%,767.5% | 115.625 | 14.141 | -101.484 | 0.1223005 | Potencial de generador Ã¡cido (PAG) (PN/PA < 1) | Potencial de generador Ã¡cido (PAG) (PNN < -20) | Potencial de generador Ã¡cido (PAG) (RPN < 1 o % de S > 1) | Potencial de generador Ã¡cido (PAG) (PNN < 1 o % de S > 1)
1117 | SLM.AU. JERALDO | PLANTA JERALDO I | JERALDO 3 | ORO | N/A | INACTIVO | MURO | COQUIMBO | ANDACOLLO | 6652658 | 298951 | 505 | 192 | 31 | 2.5 | 336 | 95 | 8.61 | 13.23 | 3.96 | 1800 | 277433.3 | 41691.18 | 2880 | 36015 | 8642.857 | 7588.235 | 2633.803 | 21812.9 | 6596.809 | 720.4225 | 3.21 | 0.18 | 1.21 | 10 | 5 | SLM.AU. JERALDO/PLANTA JERALDO I/COQUIMBO/ANDACOLLO/JERALDO 3 | 2 | Cu,V | 454.9%,47.7% | 5.625 | 21.659 | 16.034 | 3.850489 | No genera Ã¡cido (NGA) (PN/PA > 3) | GeneraciÃ³n de Ã¡cido incierto (ID) (-20 <= PNN <= 20) | No genera Ã¡cido (NGA) (RPN > 3 o % de S < 0.3) | No genera Ã¡cido (NGA) (PNN > 20 o % de S < 0.3)
1145 | SLM.AU. JERALDO | PLANTA JERALDO I | JERALDO 2 | ORO | 34560 | INACTIVO | CUBETA | COQUIMBO | ANDACOLLO | 6652658 | 298971 | 1110 | 172 | 32 | 2.5 | 656 | 172 | 10.39 | 5.1 | 2.91 | 3200 | 253166.7 | 45132.35 | 2760 | 43015 | 7928.571 | 5058.824 | 2246.479 | 13874.19 | 22819.15 | 458.4507 | 2.08 | 0.32 | 1.11 | 10 | 5 | SLM.AU. JERALDO/PLANTA JERALDO I/COQUIMBO/ANDACOLLO/JERALDO 2 | 3 | Cu,V,Zn | 1119.8%,32.3%,82.2% | 10 | 19.869 | 9.869 | 1.9869 | GeneraciÃ³n de Ã¡cido incierto (ID) (1 <= PN/PA <= 3) | GeneraciÃ³n de Ã¡cido incierto (ID) (-20 <= PNN <= 20) | GeneraciÃ³n de Ã¡cido incierto (ID) (1 â‰¤ RPN â‰¤ 3 o 0.3 â‰¤ % de S â‰¤ 1) | GeneraciÃ³n de Ã¡cido incierto (ID) (-20 â‰¤ PNN â‰¤ 20 o 0.3 â‰¤ % de S â‰¤ 1)
1146 | SLM.AU. JERALDO | PLANTA JERALDO I | JERALDO 2 | ORO | 34560 | INACTIVO | CUBETA | COQUIMBO | ANDACOLLO | 6652656 | 298980 | 842 | 191 | 28 | 2.5 | 398 | 119 | 9.11 | 7.44 | 1.55 | 1000 | 258860 | 44973.53 | 3000 | 45150 | 3857.143 | 5396.078 | 1626.761 | 19030.65 | 17093.62 | 545.7746 | 3.38 | 0.1 | 0.54 | 10 | 5 | SLM.AU. JERALDO/PLANTA JERALDO I/COQUIMBO/ANDACOLLO/JERALDO 2 | 3 | Cu,V,Zn | 825.3%,46.9%,10.6% | 3.125 | 9.666 | 6.541 | 3.09312 | No genera Ã¡cido (NGA) (PN/PA > 3) | GeneraciÃ³n de Ã¡cido incierto (ID) (-20 <= PNN <= 20) | No genera Ã¡cido (NGA) (RPN > 3 o % de S < 0.3) | No genera Ã¡cido (NGA) (PNN > 20 o % de S < 0.3)
1077 | SUC. L. JERALDO U. | PLANTA JERALDO | JERALDO 123 | ORO | N/A | INACTIVO | MURO | COQUIMBO | ANDACOLLO | 6652646 | 299267 | 2722 | 114 | 22 | 6 | 158 | 42 | 13.92 | 10 | 3.08 | 13600 | 274540 | 42591.18 | 2340 | 18235 | 9785.714 | 21078.43 | 852.1127 | 8050 | 23856.38 | 414.7887 | 0.02 | 1.36 | 1.37 | 10 | 17 | SUC. L. JERALDO U./PLANTA JERALDO/COQUIMBO/ANDACOLLO/JERALDO 123 | 1 | Cu | 2891% | 42.5 | 24.523 | -17.977 | 0.5770118 | Potencial de generador Ã¡cido (PAG) (PN/PA < 1) | GeneraciÃ³n de Ã¡cido incierto (ID) (-20 <= PNN <= 20) | Potencial de generador Ã¡cido (PAG) (RPN < 1 o % de S > 1) | GeneraciÃ³n de Ã¡cido incierto (ID) (-20 â‰¤ PNN â‰¤ 20 o 0.3 â‰¤ % de S â‰¤ 1)
1144 | SLM.AU. JERALDO | PLANTA JERALDO I | JERALDO 2 | ORO | N/A | INACTIVO | MURO | COQUIMBO | ANDACOLLO | 6652628 | 298968 | 1560 | 190 | 59 | 2.5 | 329 | 128 | 13.74 | 3.57 | 1.39 | 14200 | 207480 | 45582.35 | 2100 | 40950 | 35214.29 | 21331.37 | 2633.803 | 10053.23 | 14438.3 | 589.4366 | 7.04 | 1.42 | 4.93 | 10 | 5 | SLM.AU. JERALDO/PLANTA JERALDO I/COQUIMBO/ANDACOLLO/JERALDO 2 | 2 | Cu,V | 1614.3%,46.2% | 44.375 | 88.247 | 43.872 | 1.988665 | GeneraciÃ³n de Ã¡cido incierto (ID) (1 <= PN/PA <= 3) | No genera Ã¡cido (NGA) (PNN > 20) | GeneraciÃ³n de Ã¡cido incierto (ID) (1 â‰¤ RPN â‰¤ 3 o 0.3 â‰¤ % de S â‰¤ 1) | No genera Ã¡cido (NGA) (PNN > 20 o % de S < 0.3)
1079 | SUC. L. JERALDO U. | PLANTA JERALDO | JERALDO 123 | ORO | 89100 | INACTIVO | CUBETA | COQUIMBO | ANDACOLLO | 6652621 | 299253 | 299 | 212 | 30 | 2.5 | 1006 | 76 | 7.47 | 7.76 | 5.8 | 1300 | 250646.7 | 46932.35 | 3300 | 40530 | 5785.714 | 11213.73 | 3253.521 | 13317.74 | 18006.38 | 611.2676 | 0.005 | 0.13 | 0.81 | 10 | 5 | SUC. L. JERALDO U./PLANTA JERALDO/COQUIMBO/ANDACOLLO/JERALDO 123 | 3 | Cu,V,Zn | 228.6%,63.1%,179.4% | 4.0625 | 14.499 | 10.4365 | 3.568985 | No genera Ã¡cido (NGA) (PN/PA > 3) | GeneraciÃ³n de Ã¡cido incierto (ID) (-20 <= PNN <= 20) | No genera Ã¡cido (NGA) (RPN > 3 o % de S < 0.3) | No genera Ã¡cido (NGA) (PNN > 20 o % de S < 0.3)
1078 | SUC. L. JERALDO U. | PLANTA JERALDO | JERALDO 123 | ORO | 89100 | INACTIVO | CUBETA | COQUIMBO | ANDACOLLO | 6652619 | 299213 | 827 | 126 | 23 | 2.5 | 76 | 45 | 36.76 | 9.43 | 2.94 | 8300 | 280000 | 41982.35 | 2580 | 22645 | 3714.286 | 16356.86 | 464.7887 | 5824.194 | 30536.17 | 502.1127 | 0.005 | 0.83 | 0.52 | 10 | 5 | SUC. L. JERALDO U./PLANTA JERALDO/COQUIMBO/ANDACOLLO/JERALDO 123 | 1 | Cu | 808.8% | 25.9375 | 9.308 | -16.6295 | 0.3588627 | Potencial de generador Ã¡cido (PAG) (PN/PA < 1) | GeneraciÃ³n de Ã¡cido incierto (ID) (-20 <= PNN <= 20) | GeneraciÃ³n de Ã¡cido incierto (ID) (1 â‰¤ RPN â‰¤ 3 o 0.3 â‰¤ % de S â‰¤ 1) | GeneraciÃ³n de Ã¡cido incierto (ID) (-20 â‰¤ PNN â‰¤ 20 o 0.3 â‰¤ % de S â‰¤ 1)
1108 | SUC. GODOY ALBALLAY | PLANTA SAN JUAN | SAN JUAN | ORO | N/A | INACTIVO | MURO | COQUIMBO | ANDACOLLO | 6652584 | 298963 | 1024 | 190 | 43 | 8 | 673 | 133 | 12.01 | 13.84 | 2.98 | 4000 | 242060 | 44417.65 | 2520 | 36295 | 20214.29 | 18633.33 | 3718.31 | 7864.516 | 19582.98 | 633.0986 | 5.42 | 0.4 | 2.83 | 10 | 5 | SUC. GODOY ALBALLAY/PLANTA SAN JUAN/COQUIMBO/ANDACOLLO/SAN JUAN | 3 | Cu,V,Zn | 1025.3%,46.2%,86.9% | 12.5 | 50.657 | 38.157 | 4.05256 | No genera Ã¡cido (NGA) (PN/PA > 3) | No genera Ã¡cido (NGA) (PNN > 20) | No genera Ã¡cido (NGA) (RPN > 3 o % de S < 0.3) | No genera Ã¡cido (NGA) (PNN > 20 o % de S < 0.3)
1100 | SUC. L. JERALDO U. | PLANTA JERALDO | JERALDO 123 | ORO | 89100 | INACTIVO | CUBETA | COQUIMBO | ANDACOLLO | 6652578 | 299251 | 354 | 234 | 94 | 10 | 86 | 69 | 11.49 | 15.43 | 5.73 | 2600 | 274680 | 40367.65 | 3660 | 37835 | 7928.571 | 13321.57 | 1394.366 | 21293.55 | 3900 | 480.2817 | 3.62 | 0.26 | 1.11 | 10 | 58 | SUC. L. JERALDO U./PLANTA JERALDO/COQUIMBO/ANDACOLLO/JERALDO 123 | 3 | Cr,Cu,V | 8%,289%,80% | 8.125 | 19.869 | 11.744 | 2.445415 | GeneraciÃ³n de Ã¡cido incierto (ID) (1 <= PN/PA <= 3) | GeneraciÃ³n de Ã¡cido incierto (ID) (-20 <= PNN <= 20) | No genera Ã¡cido (NGA) (RPN > 3 o % de S < 0.3) | No genera Ã¡cido (NGA) (PNN > 20 o % de S < 0.3)
1109 | SUC. GODOY ALBALLAY | PLANTA SAN JUAN | SAN JUAN | ORO | 239250 | INACTIVO | CUBETA | COQUIMBO | ANDACOLLO | 6652572 | 298948 | 1046 | 241 | 36 | 19 | 75 | 10 | 49.05 | 10.06 | 3.42 | 1400 | 236460 | 50744.12 | 3660 | 31675 | 9142.857 | 62139.22 | 852.1127 | 11277.42 | 19748.94 | 633.0986 | 0.46 | 0.14 | 1.28 | 10 | 5 | SUC. GODOY ALBALLAY/PLANTA SAN JUAN/COQUIMBO/ANDACOLLO/SAN JUAN | 3 | Cu,V,Mo | 1049.5%,85.4%,22.6% | 4.375 | 22.912 | 18.537 | 5.237029 | No genera Ã¡cido (NGA) (PN/PA > 3) | GeneraciÃ³n de Ã¡cido incierto (ID) (-20 <= PNN <= 20) | No genera Ã¡cido (NGA) (RPN > 3 o % de S < 0.3) | No genera Ã¡cido (NGA) (PNN > 20 o % de S < 0.3)
1111 | SUC. GODOY ALBALLAY | PLANTA SAN JUAN | SAN JUAN | ORO | 239250 | INACTIVO | CUBETA | COQUIMBO | ANDACOLLO | 6652572 | 298929 | 2641 | 189 | 36 | 19 | 131 | 14 | 54.71 | 8.02 | 3.07 | 6600 | 258300 | 46773.53 | 3000 | 23030 | 10642.86 | 47637.25 | 1239.437 | 13243.55 | 15226.6 | 654.9296 | 0.31 | 0.66 | 1.49 | 10 | 41 | SUC. GODOY ALBALLAY/PLANTA SAN JUAN/COQUIMBO/ANDACOLLO/SAN JUAN | 3 | Cu,V,Mo | 2802.2%,45.4%,36.8% | 20.625 | 26.671 | 6.046 | 1.293139 | GeneraciÃ³n de Ã¡cido incierto (ID) (1 <= PN/PA <= 3) | GeneraciÃ³n de Ã¡cido incierto (ID) (-20 <= PNN <= 20) | GeneraciÃ³n de Ã¡cido incierto (ID) (1 â‰¤ RPN â‰¤ 3 o 0.3 â‰¤ % de S â‰¤ 1) | GeneraciÃ³n de Ã¡cido incierto (ID) (-20 â‰¤ PNN â‰¤ 20 o 0.3 â‰¤ % de S â‰¤ 1)
1110 | SUC. GODOY ALBALLAY | PLANTA SAN JUAN | SAN JUAN | ORO | 239250 | INACTIVO | CUBETA | COQUIMBO | ANDACOLLO | 6652563 | 298908 | 1653 | 178 | 40 | 13 | 75 | 19 | 89.41 | 13.81 | 1.36 | 9100 | 256386.7 | 47514.71 | 2940 | 26530 | 13500 | 37182.35 | 619.7183 | 13095.16 | 14106.38 | 676.7606 | 0.62 | 0.91 | 1.89 | 10 | 9 | SUC. GODOY ALBALLAY/PLANTA SAN JUAN/COQUIMBO/ANDACOLLO/SAN JUAN | 3 | Cu,V,Mo | 1716.5%,36.9%,123.5% | 28.4375 | 33.831 | 5.3935 | 1.189662 | GeneraciÃ³n de Ã¡cido incierto (ID) (1 <= PN/PA <= 3) | GeneraciÃ³n de Ã¡cido incierto (ID) (-20 <= PNN <= 20) | GeneraciÃ³n de Ã¡cido incierto (ID) (1 â‰¤ RPN â‰¤ 3 o 0.3 â‰¤ % de S â‰¤ 1) | GeneraciÃ³n de Ã¡cido incierto (ID) (-20 â‰¤ PNN â‰¤ 20 o 0.3 â‰¤ % de S â‰¤ 1)
1103 | SMC GONZALEZ Y CIA. | PLANTA EMA | EMA 1 | OROCOBRE | 47250 | INACTIVO | CUBETA | COQUIMBO | ANDACOLLO | 6652476 | 299227 | 686 | 167 | 93 | 8 | 238 | 92 | 6.68 | 13.21 | 2.71 | 6800 | 270806.7 | 30494.12 | 2460 | 36610 | 43571.43 | 12900 | 3253.521 | 9051.613 | 6596.809 | 480.2817 | 7.79 | 0.68 | 6.1 | 10 | 5 | SMC GONZALEZ Y CIA./PLANTA EMA/COQUIMBO/ANDACOLLO/EMA 1 | 3 | Cr,Cu,V | 6.9%,653.8%,28.5% | 21.25 | 109.19 | 87.94 | 5.138353 | No genera Ã¡cido (NGA) (PN/PA > 3) | No genera Ã¡cido (NGA) (PNN > 20) | No genera Ã¡cido (NGA) (RPN > 3 o % de S < 0.3) | No genera Ã¡cido (NGA) (PNN > 20 o % de S < 0.3)
1104 | SMC GONZALEZ Y CIA. | PLANTA EMA | EMA 1 | OROCOBRE | 47250 | INACTIVO | CUBETA | COQUIMBO | ANDACOLLO | 6652461 | 299228 | 963 | 153 | 64 | 5 | 124 | 58 | 2.5 | 11.68 | 2.47 | 2600 | 292320 | 32850 | 3180 | 21980 | 42500 | 7756.863 | 2478.873 | 9422.581 | 7758.511 | 480.2817 | 2.82 | 0.26 | 5.95 | 10 | 5 | SMC GONZALEZ Y CIA./PLANTA EMA/COQUIMBO/ANDACOLLO/EMA 1 | 2 | Cu,V | 958.2%,17.7% | 8.125 | 106.505 | 98.38 | 13.10831 | No genera Ã¡cido (NGA) (PN/PA > 3) | No genera Ã¡cido (NGA) (PNN > 20) | No genera Ã¡cido (NGA) (RPN > 3 o % de S < 0.3) | No genera Ã¡cido (NGA) (PNN > 20 o % de S < 0.3)
1101 | SMC GONZALEZ Y CIA. | PLANTA EMA | EMA 1 | OROCOBRE | N/A | INACTIVO | MURO | COQUIMBO | ANDACOLLO | 6652433 | 299272 | 465 | 143 | 74 | 5 | 5 | 19 | 5.13 | 11.26 | 4.68 | 1600 | 268566.7 | 34226.47 | 2520 | 21175 | 62285.71 | 6070.588 | 2246.479 | 16508.06 | 4978.723 | 480.2817 | 0.8 | 0.16 | 8.72 | 10 | 7 | SMC GONZALEZ Y CIA./PLANTA EMA/COQUIMBO/ANDACOLLO/EMA 1 | 2 | Cu,V | 411%,10% | 5 | 156.088 | 151.088 | 31.2176 | No genera Ã¡cido (NGA) (PN/PA > 3) | No genera Ã¡cido (NGA) (PNN > 20) | No genera Ã¡cido (NGA) (RPN > 3 o % de S < 0.3) | No genera Ã¡cido (NGA) (PNN > 20 o % de S < 0.3)
1102 | SMC GONZALEZ Y CIA. | PLANTA EMA | EMA 1 | OROCOBRE | 47250 | INACTIVO | CUBETA | COQUIMBO | ANDACOLLO | 6652431 | 299226 | 778 | 131 | 77 | 2.5 | 2.5 | 45 | 2.5 | 15.18 | 1.85 | 50 | 337586.7 | 26444.12 | 3000 | 16275 | 26785.71 | 3625.49 | 1471.831 | 11759.68 | 4605.319 | 436.6197 | 1.79 | 0.01 | 3.75 | 10 | 13 | SMC GONZALEZ Y CIA./PLANTA EMA/COQUIMBO/ANDACOLLO/EMA 1 | 2 | Cu,V | 754.9%,0.8% | 0.3125 | 67.125 | 66.8125 | 214.8 | No genera Ã¡cido (NGA) (PN/PA > 3) | No genera Ã¡cido (NGA) (PNN > 20) | No genera Ã¡cido (NGA) (RPN > 3 o % de S < 0.3) | No genera Ã¡cido (NGA) (PNN > 20 o % de S < 0.3)
1105 | BELTRAN GODOY RIVERA | PLANTA HILDA | HILDA | ORO | N/A | INACTIVO | MURO | COQUIMBO | ANDACOLLO | 6652365 | 298884 | 999 | 147 | 30 | 5 | 1445 | 92 | 8.5 | 10.8 | 3.62 | 5100 | 255453.3 | 39600 | 2640 | 26460 | 36000 | 22680.39 | 3718.31 | 8829.032 | 18545.74 | 567.6056 | 2.15 | 0.51 | 5.04 | 10 | 5 | BELTRAN GODOY RIVERA/PLANTA HILDA/COQUIMBO/ANDACOLLO/HILDA | 3 | Cu,V,Zn | 997.8%,13.1%,301.4% | 15.9375 | 90.216 | 74.2785 | 5.660612 | No genera Ã¡cido (NGA) (PN/PA > 3) | No genera Ã¡cido (NGA) (PNN > 20) | No genera Ã¡cido (NGA) (RPN > 3 o % de S < 0.3) | No genera Ã¡cido (NGA) (PNN > 20 o % de S < 0.3)
1106 | BELTRAN GODOY RIVERA | PLANTA HILDA | HILDA | ORO | 29690 | INACTIVO | CUBETA | COQUIMBO | ANDACOLLO | 6652322 | 298957 | 747 | 188 | 30 | 6 | 48 | 66 | 9.29 | 6.51 | 0.5 | 1800 | 253680 | 39520.59 | 2580 | 34615 | 34928.57 | 21162.75 | 2246.479 | 15803.23 | 6638.298 | 480.2817 | 1.73 | 0.18 | 4.89 | 10 | 5 | BELTRAN GODOY RIVERA/PLANTA HILDA/COQUIMBO/ANDACOLLO/HILDA | 2 | Cu,V | 720.9%,44.6% | 5.625 | 87.531 | 81.906 | 15.56107 | No genera Ã¡cido (NGA) (PN/PA > 3) | No genera Ã¡cido (NGA) (PNN > 20) | No genera Ã¡cido (NGA) (RPN > 3 o % de S < 0.3) | No genera Ã¡cido (NGA) (PNN > 20 o % de S < 0.3)
1071 | DUEÃ‘O DESCONOCIDO | SIN NOMBRE | NN 41 | COBREORO | N/A | ABANDONADO | MURO | COQUIMBO | ANDACOLLO | 6652280 | 299393 | 772 | 70 | 5 | 2.5 | 748 | 888 | 21.63 | 10.74 | 2.93 | 26900 | 258626.7 | 36344.12 | 2700 | 27160 | 6642.857 | 1686.275 | 309.8592 | 1446.774 | 42194.68 | 327.4648 | 0.04 | 2.69 | 0.93 | 160.74 | 5 | DUEÃ‘O DESCONOCIDO/SIN NOMBRE/COQUIMBO/ANDACOLLO/NN 41 | 4 | As,Cu,Pb,Zn | 1239.5%,748.4%,48%,107.8% | 84.0625 | 16.647 | -67.4155 | 0.1980312 | Potencial de generador Ã¡cido (PAG) (PN/PA < 1) | Potencial de generador Ã¡cido (PAG) (PNN < -20) | Potencial de generador Ã¡cido (PAG) (RPN < 1 o % de S > 1) | Potencial de generador Ã¡cido (PAG) (PNN < 1 o % de S > 1)
1074 | DUEÃ‘O DESCONOCIDO | SIN NOMBRE | NN 41 | COBREORO | 42774 | ABANDONADO | CUBETA | COQUIMBO | ANDACOLLO | 6652249 | 299370 | 1481 | 125 | 15 | 2.5 | 3653 | 157 | 9.77 | 7.52 | 6.88 | 18800 | 239446.7 | 40102.94 | 2700 | 35420 | 4642.857 | 10539.22 | 11774.65 | 2337.097 | 37423.4 | 720.4225 | 0.29 | 1.88 | 0.65 | 10 | 5 | DUEÃ‘O DESCONOCIDO/SIN NOMBRE/COQUIMBO/ANDACOLLO/NN 41 | 2 | Cu,Zn | 1527.5%,914.7% | 58.75 | 11.635 | -47.115 | 0.1980426 | Potencial de generador Ã¡cido (PAG) (PN/PA < 1) | Potencial de generador Ã¡cido (PAG) (PNN < -20) | Potencial de generador Ã¡cido (PAG) (RPN < 1 o % de S > 1) | Potencial de generador Ã¡cido (PAG) (PNN < 1 o % de S > 1)
1073 | DUEÃ‘O DESCONOCIDO | SIN NOMBRE | NN 41 | COBREORO | 42774 | ABANDONADO | CUBETA | COQUIMBO | ANDACOLLO | 6652237 | 299350 | 1278 | 163 | 22 | 2.5 | 551 | 106 | 11.71 | 5.42 | 4.16 | 14400 | 255780 | 42591.18 | 3000 | 28700 | 13642.86 | 14333.33 | 2711.268 | 4933.871 | 31407.45 | 873.2394 | 0.51 | 1.44 | 1.91 | 10 | 5 | DUEÃ‘O DESCONOCIDO/SIN NOMBRE/COQUIMBO/ANDACOLLO/NN 41 | 3 | Cu,V,Zn | 1304.4%,25.4%,53.1% | 45 | 34.189 | -10.811 | 0.7597556 | Potencial de generador Ã¡cido (PAG) (PN/PA < 1) | GeneraciÃ³n de Ã¡cido incierto (ID) (-20 <= PNN <= 20) | Potencial de generador Ã¡cido (PAG) (RPN < 1 o % de S > 1) | GeneraciÃ³n de Ã¡cido incierto (ID) (-20 â‰¤ PNN â‰¤ 20 o 0.3 â‰¤ % de S â‰¤ 1)
1072 | DUEÃ‘O DESCONOCIDO | SIN NOMBRE | NN 41 | COBREORO | 42774 | ABANDONADO | CUBETA | COQUIMBO | ANDACOLLO | 6652224 | 299302 | 1112 | 125 | 17 | 2.5 | 263 | 91 | 13.14 | 5.69 | 3.03 | 7800 | 272346.7 | 42617.65 | 3000 | 26635 | 5214.286 | 7250.98 | 1394.366 | 7048.387 | 34311.7 | 698.5915 | 0.96 | 0.78 | 0.73 | 10 | 5 | DUEÃ‘O DESCONOCIDO/SIN NOMBRE/COQUIMBO/ANDACOLLO/NN 41 | 1 | Cu | 1122% | 24.375 | 13.067 | -11.308 | 0.5360821 | Potencial de generador Ã¡cido (PAG) (PN/PA < 1) | GeneraciÃ³n de Ã¡cido incierto (ID) (-20 <= PNN <= 20) | GeneraciÃ³n de Ã¡cido incierto (ID) (1 â‰¤ RPN â‰¤ 3 o 0.3 â‰¤ % de S â‰¤ 1) | GeneraciÃ³n de Ã¡cido incierto (ID) (-20 â‰¤ PNN â‰¤ 20 o 0.3 â‰¤ % de S â‰¤ 1)
1055 | PEDRO MARTINEZ ULLOA | PLANTA MARTINEZ | MARTINEZ 123 | ORO | 325670 | INACTIVO | CUBETA | COQUIMBO | ANDACOLLO | 6651919 | 299489 | 8616 | 219 | 40 | 17 | 83 | 19 | 23.27 | 7.03 | 3.22 | 22700 | 225960 | 50982.35 | 2700 | 23555 | 8500 | 41398.04 | 697.1831 | 6083.871 | 16927.66 | 414.7887 | 0.23 | 2.27 | 1.19 | 10 | 32 | PEDRO MARTINEZ ULLOA/PLANTA MARTINEZ/COQUIMBO/ANDACOLLO/MARTINEZ 123 | 2 | Cu,V | 9368.1%,68.5% | 70.9375 | 21.301 | -49.6365 | 0.3002784 | Potencial de generador Ã¡cido (PAG) (PN/PA < 1) | Potencial de generador Ã¡cido (PAG) (PNN < -20) | Potencial de generador Ã¡cido (PAG) (RPN < 1 o % de S > 1) | Potencial de generador Ã¡cido (PAG) (PNN < 1 o % de S > 1)
1056 | PEDRO MARTINEZ ULLOA | PLANTA MARTINEZ | MARTINEZ 123 | ORO | 325670 | INACTIVO | CUBETA | COQUIMBO | ANDACOLLO | 6651872 | 299491 | 1822 | 249 | 38 | 13 | 2.5 | 17 | 32.22 | 5.93 | 1.59 | 11400 | 245326.7 | 51458.82 | 2880 | 25900 | 6428.571 | 38952.94 | 309.8592 | 8235.484 | 16056.38 | 327.4648 | 0.29 | 1.14 | 0.9 | 10 | 5 | PEDRO MARTINEZ ULLOA/PLANTA MARTINEZ/COQUIMBO/ANDACOLLO/MARTINEZ 123 | 2 | Cu,V | 1902.2%,91.5% | 35.625 | 16.11 | -19.515 | 0.4522105 | Potencial de generador Ã¡cido (PAG) (PN/PA < 1) | GeneraciÃ³n de Ã¡cido incierto (ID) (-20 <= PNN <= 20) | Potencial de generador Ã¡cido (PAG) (RPN < 1 o % de S > 1) | GeneraciÃ³n de Ã¡cido incierto (ID) (-20 â‰¤ PNN â‰¤ 20 o 0.3 â‰¤ % de S â‰¤ 1)
1188 | SOC. URQUIETA, FERNANDEZ | PLANTA URQUIETA | URQUIETA 2 | ORO | 21472 | INACTIVO | CUBETA | COQUIMBO | ANDACOLLO | 6651825 | 297270 | 390 | 147 | 17 | 2.5 | 219 | 121 | 6.22 | 4.45 | 4.13 | 1500 | 264600 | 44576.47 | 3060 | 32270 | 3428.571 | 6323.529 | 2246.479 | 5193.548 | 38045.74 | 916.9014 | 2.6 | 0.15 | 0.48 | 10 | 5 | SOC. URQUIETA, FERNANDEZ/PLANTA URQUIETA/COQUIMBO/ANDACOLLO/URQUIETA 2 | 2 | Cu,V | 328.6%,13.1% | 4.6875 | 8.592 | 3.9045 | 1.83296 | GeneraciÃ³n de Ã¡cido incierto (ID) (1 <= PN/PA <= 3) | GeneraciÃ³n de Ã¡cido incierto (ID) (-20 <= PNN <= 20) | No genera Ã¡cido (NGA) (RPN > 3 o % de S < 0.3) | No genera Ã¡cido (NGA) (PNN > 20 o % de S < 0.3)
1189 | SOC. URQUIETA, FERNANDEZ | PLANTA URQUIETA | URQUIETA 2 | ORO | 21472 | INACTIVO | CUBETA | COQUIMBO | ANDACOLLO | 6651808 | 297311 | 550 | 159 | 19 | 2.5 | 343 | 118 | 8.2 | 1.98 | 3.19 | 2100 | 247006.7 | 45979.41 | 2580 | 35035 | 8571.429 | 6407.843 | 852.1127 | 5230.645 | 35556.38 | 960.5634 | 1.3 | 0.21 | 1.2 | 10 | 5 | SOC. URQUIETA, FERNANDEZ/PLANTA URQUIETA/COQUIMBO/ANDACOLLO/URQUIETA 2 | 2 | Cu,V | 504.4%,22.3% | 6.5625 | 21.48 | 14.9175 | 3.273143 | No genera Ã¡cido (NGA) (PN/PA > 3) | GeneraciÃ³n de Ã¡cido incierto (ID) (-20 <= PNN <= 20) | No genera Ã¡cido (NGA) (RPN > 3 o % de S < 0.3) | No genera Ã¡cido (NGA) (PNN > 20 o % de S < 0.3)
1190 | SOC. URQUIETA, FERNANDEZ | PLANTA URQUIETA | URQUIETA 2 | ORO | 21472 | INACTIVO | CUBETA | COQUIMBO | ANDACOLLO | 6651803 | 297284 | 417 | 153 | 15 | 2.5 | 233 | 152 | 6.61 | 3.98 | 2.99 | 6100 | 249760 | 44338.24 | 3000 | 34020 | 10285.71 | 5649.02 | 2478.873 | 4637.097 | 36759.57 | 1026.056 | 5.01 | 0.61 | 1.44 | 10 | 5 | SOC. URQUIETA, FERNANDEZ/PLANTA URQUIETA/COQUIMBO/ANDACOLLO/URQUIETA 2 | 2 | Cu,V | 358.2%,17.7% | 19.0625 | 25.776 | 6.7135 | 1.352184 | GeneraciÃ³n de Ã¡cido incierto (ID) (1 <= PN/PA <= 3) | GeneraciÃ³n de Ã¡cido incierto (ID) (-20 <= PNN <= 20) | GeneraciÃ³n de Ã¡cido incierto (ID) (1 â‰¤ RPN â‰¤ 3 o 0.3 â‰¤ % de S â‰¤ 1) | GeneraciÃ³n de Ã¡cido incierto (ID) (-20 â‰¤ PNN â‰¤ 20 o 0.3 â‰¤ % de S â‰¤ 1)
1187 | SOC. URQUIETA, FERNANDEZ | PLANTA URQUIETA | URQUIETA 2 | ORO | N/A | INACTIVO | MURO | COQUIMBO | ANDACOLLO | 6651781 | 297324 | 370 | 129 | 18 | 2.5 | 555 | 142 | 6.43 | 2.38 | 4.47 | 2900 | 276126.7 | 43067.65 | 3180 | 28105 | 3214.286 | 6829.412 | 2246.479 | 5787.097 | 37921.28 | 807.7465 | 3.22 | 0.29 | 0.45 | 10 | 5 | SOC. URQUIETA, FERNANDEZ/PLANTA URQUIETA/COQUIMBO/ANDACOLLO/URQUIETA 2 | 2 | Cu,Zn | 306.6%,54.2% | 9.0625 | 8.055 | -1.0075 | 0.8888276 | Potencial de generador Ã¡cido (PAG) (PN/PA < 1) | GeneraciÃ³n de Ã¡cido incierto (ID) (-20 <= PNN <= 20) | No genera Ã¡cido (NGA) (RPN > 3 o % de S < 0.3) | No genera Ã¡cido (NGA) (PNN > 20 o % de S < 0.3)
1180 | RUBILAN GONZALEZ GARCIA | PLANTA RUBILAN | TRANQUE DE 12 | ORO | 522 | INACTIVO | CUBETA | COQUIMBO | ANDACOLLO | 6651757 | 297494 | 1502 | 235 | 34 | 6 | 2.5 | 21 | 11.86 | 2.47 | 1.21 | 50 | 271180 | 43914.71 | 2460 | 33915 | 11928.57 | 18717.65 | 309.8592 | 25448.39 | 3858.511 | 589.4366 | 0.16 | 0.01 | 1.67 | 10 | 5 | RUBILAN GONZALEZ GARCIA/PLANTA RUBILAN/COQUIMBO/ANDACOLLO/TRANQUE DE 12 | 2 | Cu,V | 1550.5%,80.8% | 0.3125 | 29.893 | 29.5805 | 95.6576 | No genera Ã¡cido (NGA) (PN/PA > 3) | No genera Ã¡cido (NGA) (PNN > 20) | No genera Ã¡cido (NGA) (RPN > 3 o % de S < 0.3) | No genera Ã¡cido (NGA) (PNN > 20 o % de S < 0.3)
1158 | RUBILAN GONZALEZ GARCIA | PLANTA RUBILAN | TRANQUE DE 12 | ORO | N/A | INACTIVO | MURO | COQUIMBO | ANDACOLLO | 6651735 | 297494 | 1651 | 125 | 38 | 11 | 22 | 12 | 14.9 | 4.87 | 3.04 | 2600 | 295353.3 | 44047.06 | 2100 | 15155 | 7142.857 | 22005.88 | 232.3944 | 9570.968 | 23400 | 480.2817 | 0.68 | 0.26 | 1 | 10 | 20 | RUBILAN GONZALEZ GARCIA/PLANTA RUBILAN/COQUIMBO/ANDACOLLO/TRANQUE DE 12 | 1 | Cu | 1714% | 8.125 | 17.9 | 9.775 | 2.203077 | GeneraciÃ³n de Ã¡cido incierto (ID) (1 <= PN/PA <= 3) | GeneraciÃ³n de Ã¡cido incierto (ID) (-20 <= PNN <= 20) | No genera Ã¡cido (NGA) (RPN > 3 o % de S < 0.3) | No genera Ã¡cido (NGA) (PNN > 20 o % de S < 0.3)
1070 | RUBEN ROJAS INDEY | PLANTA INDEY | INDEY 1 | OROCOBREPLATA | 7200 | INACTIVO | CUBETA | COQUIMBO | ANDACOLLO | 6651723 | 299412 | 3244 | 199 | 90 | 13 | 1036 | 1869 | 19.2 | 4.76 | 2.07 | 4800 | 259793.3 | 38064.71 | 2400 | 35840 | 33642.86 | 17031.37 | 3485.915 | 10127.42 | 10538.3 | 480.2817 | 0.51 | 0.48 | 4.71 | 568.52 | 5 | RUBEN ROJAS INDEY/PLANTA INDEY/COQUIMBO/ANDACOLLO/INDEY 1 | 6 | As,Cr,Cu,Pb,V,Zn | 4637.7%,3.4%,3464.8%,211.5%,53.1%,187.8% | 15 | 84.309 | 69.309 | 5.6206 | No genera Ã¡cido (NGA) (PN/PA > 3) | No genera Ã¡cido (NGA) (PNN > 20) | No genera Ã¡cido (NGA) (RPN > 3 o % de S < 0.3) | No genera Ã¡cido (NGA) (PNN > 20 o % de S < 0.3)
1067 | RUBEN ROJAS INDEY | PLANTA INDEY | INDEY 1 | OROCOBREPLATA | N/A | INACTIVO | MURO | COQUIMBO | ANDACOLLO | 6651720 | 299425 | 1967 | 189 | 64 | 6 | 737 | 1095 | 11.34 | 6.95 | 4.55 | 3900 | 271693.3 | 36397.06 | 2700 | 38640 | 25571.43 | 12478.43 | 3330.986 | 12687.1 | 8712.766 | 502.1127 | 0.03 | 0.39 | 3.58 | 163.51 | 5 | RUBEN ROJAS INDEY/PLANTA INDEY/COQUIMBO/ANDACOLLO/INDEY 1 | 5 | As,Cu,Pb,V,Zn | 1262.6%,2061.5%,82.5%,45.4%,104.7% | 12.1875 | 64.082 | 51.8945 | 5.25801 | No genera Ã¡cido (NGA) (PN/PA > 3) | No genera Ã¡cido (NGA) (PNN > 20) | No genera Ã¡cido (NGA) (RPN > 3 o % de S < 0.3) | No genera Ã¡cido (NGA) (PNN > 20 o % de S < 0.3)
1159 | RUBILAN GONZALEZ GARCIA | PLANTA RUBILAN | TRANQUE DE 12 | ORO | 522 | INACTIVO | CUBETA | COQUIMBO | ANDACOLLO | 6651715 | 297502 | 1336 | 108 | 24 | 9 | 19 | 12 | 18.19 | 5.93 | 0.5 | 50 | 301420 | 44020.59 | 1980 | 13580 | 6642.857 | 16778.43 | 232.3944 | 14208.06 | 21159.57 | 480.2817 | 0.02 | 0.01 | 0.93 | 10 | 21 | RUBILAN GONZALEZ GARCIA/PLANTA RUBILAN/COQUIMBO/ANDACOLLO/TRANQUE DE 12 | 1 | Cu | 1368% | 0.3125 | 16.647 | 16.3345 | 53.2704 | No genera Ã¡cido (NGA) (PN/PA > 3) | GeneraciÃ³n de Ã¡cido incierto (ID) (-20 <= PNN <= 20) | No genera Ã¡cido (NGA) (RPN > 3 o % de S < 0.3) | No genera Ã¡cido (NGA) (PNN > 20 o % de S < 0.3)
1068 | RUBEN ROJAS INDEY | PLANTA INDEY | INDEY 1 | OROCOBREPLATA | 7200 | INACTIVO | CUBETA | COQUIMBO | ANDACOLLO | 6651706 | 299406 | 2178 | 185 | 76 | 10 | 751 | 1323 | 14.48 | 5.89 | 4.37 | 6600 | 261380 | 36714.71 | 2580 | 37695 | 31071.43 | 15513.73 | 3718.31 | 11091.94 | 9915.957 | 480.2817 | 0.05 | 0.66 | 4.35 | 273.63 | 5 | RUBEN ROJAS INDEY/PLANTA INDEY/COQUIMBO/ANDACOLLO/INDEY 1 | 5 | As,Cu,Pb,V,Zn | 2180.2%,2293.4%,120.5%,42.3%,108.6% | 20.625 | 77.865 | 57.24 | 3.775273 | No genera Ã¡cido (NGA) (PN/PA > 3) | No genera Ã¡cido (NGA) (PNN > 20) | No genera Ã¡cido (NGA) (RPN > 3 o % de S < 0.3) | No genera Ã¡cido (NGA) (PNN > 20 o % de S < 0.3)
1065 | RUBEN ROJAS INDEY | PLANTA INDEY | INDEY 2 | OROCOBREPLATA | N/A | INACTIVO | MURO | COQUIMBO | ANDACOLLO | 6651691 | 299375 | 4570 | 156 | 54 | 5 | 765 | 965 | 25.81 | 10.96 | 4.52 | 15000 | 241126.7 | 32850 | 2160 | 51520 | 43857.14 | 30774.51 | 4802.817 | 6900 | 6721.277 | 589.4366 | 0.71 | 1.5 | 6.14 | 155.53 | 5 | RUBEN ROJAS INDEY/PLANTA INDEY/COQUIMBO/ANDACOLLO/INDEY 2 | 5 | As,Cu,Pb,V,Zn | 1196.1%,4922%,60.8%,20%,112.5% | 46.875 | 109.906 | 63.031 | 2.344661 | GeneraciÃ³n de Ã¡cido incierto (ID) (1 <= PN/PA <= 3) | No genera Ã¡cido (NGA) (PNN > 20) | GeneraciÃ³n de Ã¡cido incierto (ID) (1 â‰¤ RPN â‰¤ 3 o 0.3 â‰¤ % de S â‰¤ 1) | No genera Ã¡cido (NGA) (PNN > 20 o % de S < 0.3)
1069 | RUBEN ROJAS INDEY | PLANTA INDEY | INDEY 1 | OROCOBREPLATA | 7200 | INACTIVO | CUBETA | COQUIMBO | ANDACOLLO | 6651689 | 299410 | 1587 | 223 | 65 | 8 | 786 | 1175 | 13.24 | 5.8 | 3.1 | 3900 | 253493.3 | 41108.82 | 2640 | 38640 | 24428.57 | 17284.31 | 3718.31 | 11648.39 | 12405.32 | 502.1127 | 0.04 | 0.39 | 3.42 | 206.52 | 5 | RUBEN ROJAS INDEY/PLANTA INDEY/COQUIMBO/ANDACOLLO/INDEY 1 | 5 | As,Cu,Pb,V,Zn | 1621%,1644%,95.8%,71.5%,118.3% | 12.1875 | 61.218 | 49.0305 | 5.023015 | No genera Ã¡cido (NGA) (PN/PA > 3) | No genera Ã¡cido (NGA) (PNN > 20) | No genera Ã¡cido (NGA) (RPN > 3 o % de S < 0.3) | No genera Ã¡cido (NGA) (PNN > 20 o % de S < 0.3)
1066 | RUBEN ROJAS INDEY | PLANTA INDEY | INDEY 2 | OROCOBREPLATA | 1800 | INACTIVO | CUBETA | COQUIMBO | ANDACOLLO | 6651681 | 299371 | 2016 | 154 | 58 | 2.5 | 543 | 1097 | 21.67 | 10.54 | 3.17 | 9700 | 246633.3 | 32320.59 | 2340 | 46410 | 51000 | 24535.29 | 4725.352 | 9533.871 | 6181.915 | 523.9437 | 0.18 | 0.97 | 7.14 | 160.28 | 5 | RUBEN ROJAS INDEY/PLANTA INDEY/COQUIMBO/ANDACOLLO/INDEY 2 | 5 | As,Cu,Pb,V,Zn | 1235.7%,2115.4%,82.8%,18.5%,50.8% | 30.3125 | 127.806 | 97.4935 | 4.21628 | No genera Ã¡cido (NGA) (PN/PA > 3) | No genera Ã¡cido (NGA) (PNN > 20) | No genera Ã¡cido (NGA) (RPN > 3 o % de S < 0.3) | No genera Ã¡cido (NGA) (PNN > 20 o % de S < 0.3)
1054 | FELIPE NUÃ‘EZ | PLANTA MIRANDA | TRANQUE 2 | ORO | 218880 | INACTIVO | CUBETA | COQUIMBO | ANDACOLLO | 6651650 | 299823 | 353 | 210 | 109 | 11 | 612 | 55 | 5.73 | 3.72 | 1.67 | 4400 | 215833.3 | 41876.47 | 3000 | 46165 | 47428.57 | 18127.45 | 2866.197 | 19327.42 | 7260.638 | 567.6056 | 0.62 | 0.44 | 6.64 | 10 | 5 | FELIPE NUÃ‘EZ/PLANTA MIRANDA/COQUIMBO/ANDACOLLO/TRANQUE 2 | 4 | Cr,Cu,V,Zn | 25.3%,287.9%,61.5%,70% | 13.75 | 118.856 | 105.106 | 8.644073 | No genera Ã¡cido (NGA) (PN/PA > 3) | No genera Ã¡cido (NGA) (PNN > 20) | No genera Ã¡cido (NGA) (RPN > 3 o % de S < 0.3) | No genera Ã¡cido (NGA) (PNN > 20 o % de S < 0.3)
1060 | RUBEN ROJAS INDEY | PLANTA INDEY | INDEY 3 | OROCOBREPLATA | 188346 | INACTIVO | CUBETA | COQUIMBO | ANDACOLLO | 6651639 | 299436 | 626 | 158 | 33 | 2.5 | 499 | 138 | 25.67 | 8.72 | 4.48 | 8200 | 266653.3 | 45979.41 | 2580 | 31325 | 5642.857 | 10454.9 | 1781.69 | 10498.39 | 15682.98 | 545.7746 | 0.2 | 0.82 | 0.79 | 10 | 5 | RUBEN ROJAS INDEY/PLANTA INDEY/COQUIMBO/ANDACOLLO/INDEY 3 | 3 | Cu,V,Zn | 587.9%,21.5%,38.6% | 25.625 | 14.141 | -11.484 | 0.5518439 | Potencial de generador Ã¡cido (PAG) (PN/PA < 1) | GeneraciÃ³n de Ã¡cido incierto (ID) (-20 <= PNN <= 20) | GeneraciÃ³n de Ã¡cido incierto (ID) (1 â‰¤ RPN â‰¤ 3 o 0.3 â‰¤ % de S â‰¤ 1) | GeneraciÃ³n de Ã¡cido incierto (ID) (-20 â‰¤ PNN â‰¤ 20 o 0.3 â‰¤ % de S â‰¤ 1)
1063 | RUBEN ROJAS INDEY | PLANTA INDEY | INDEY 4 | OROCOBREPLATA | 43264 | INACTIVO | CUBETA | COQUIMBO | ANDACOLLO | 6651639 | 299378 | 804 | 261 | 52 | 6 | 442 | 93 | 12.98 | 11.44 | 4.31 | 1200 | 241406.7 | 44232.35 | 2940 | 51940 | 15785.71 | 17452.94 | 2711.268 | 17769.35 | 6223.404 | 414.7887 | 0.38 | 0.12 | 2.21 | 10 | 5 | RUBEN ROJAS INDEY/PLANTA INDEY/COQUIMBO/ANDACOLLO/INDEY 4 | 3 | Cu,V,Zn | 783.5%,100.8%,22.8% | 3.75 | 39.559 | 35.809 | 10.54907 | No genera Ã¡cido (NGA) (PN/PA > 3) | No genera Ã¡cido (NGA) (PNN > 20) | No genera Ã¡cido (NGA) (RPN > 3 o % de S < 0.3) | No genera Ã¡cido (NGA) (PNN > 20 o % de S < 0.3)
1183 | SOC. URQUIETA, FERNANDEZ | PLANTA URQUIETA | URQUIETA 1 | ORO | 10630 | INACTIVO | CUBETA | COQUIMBO | ANDACOLLO | 6651628 | 297293 | 2841 | 165 | 34 | 12 | 2.5 | 17 | 147.22 | 2.97 | 3.76 | 3000 | 254100 | 43650 | 2220 | 36960 | 6428.571 | 15007.84 | 1626.761 | 13317.74 | 9625.532 | 480.2817 | 0.05 | 0.3 | 0.9 | 10 | 5 | SOC. URQUIETA, FERNANDEZ/PLANTA URQUIETA/COQUIMBO/ANDACOLLO/URQUIETA 1 | 3 | Cu,V,Mo | 3022%,26.9%,268% | 9.375 | 16.11 | 6.735 | 1.7184 | GeneraciÃ³n de Ã¡cido incierto (ID) (1 <= PN/PA <= 3) | GeneraciÃ³n de Ã¡cido incierto (ID) (-20 <= PNN <= 20) | GeneraciÃ³n de Ã¡cido incierto (ID) (1 â‰¤ RPN â‰¤ 3 o 0.3 â‰¤ % de S â‰¤ 1) | GeneraciÃ³n de Ã¡cido incierto (ID) (-20 â‰¤ PNN â‰¤ 20 o 0.3 â‰¤ % de S â‰¤ 1)
1062 | RUBEN ROJAS INDEY | PLANTA INDEY | INDEY 4 | OROCOBREPLATA | N/A | INACTIVO | MURO | COQUIMBO | ANDACOLLO | 6651618 | 299398 | 808 | 206 | 73 | 10 | 860 | 1017 | 9.88 | 10.47 | 0.5 | 1100 | 255826.7 | 45000 | 2580 | 42595 | 6071.429 | 16609.8 | 2711.268 | 16359.68 | 8007.447 | 502.1127 | 0.04 | 0.11 | 0.85 | 162.83 | 5 | RUBEN ROJAS INDEY/PLANTA INDEY/COQUIMBO/ANDACOLLO/INDEY 4 | 5 | As,Cu,Pb,V,Zn | 1256.9%,787.9%,69.5%,58.5%,138.9% | 3.4375 | 15.215 | 11.7775 | 4.426182 | No genera Ã¡cido (NGA) (PN/PA > 3) | GeneraciÃ³n de Ã¡cido incierto (ID) (-20 <= PNN <= 20) | No genera Ã¡cido (NGA) (RPN > 3 o % de S < 0.3) | No genera Ã¡cido (NGA) (PNN > 20 o % de S < 0.3)
1059 | RUBEN ROJAS INDEY | PLANTA INDEY | INDEY 3 | OROCOBREPLATA | 188346 | INACTIVO | CUBETA | COQUIMBO | ANDACOLLO | 6651612 | 299445 | 971 | 204 | 52 | 5 | 964 | 1057 | 11.48 | 4.15 | 2.15 | 4700 | 245700 | 45397.06 | 2700 | 41160 | 16000 | 14586.27 | 4028.169 | 9274.194 | 11948.94 | 567.6056 | 0.03 | 0.47 | 2.24 | 139.34 | 5 | RUBEN ROJAS INDEY/PLANTA INDEY/COQUIMBO/ANDACOLLO/INDEY 3 | 5 | As,Cu,Pb,V,Zn | 1061.2%,967%,76.2%,56.9%,167.8% | 14.6875 | 40.096 | 25.4085 | 2.72994 | GeneraciÃ³n de Ã¡cido incierto (ID) (1 <= PN/PA <= 3) | No genera Ã¡cido (NGA) (PNN > 20) | GeneraciÃ³n de Ã¡cido incierto (ID) (1 â‰¤ RPN â‰¤ 3 o 0.3 â‰¤ % de S â‰¤ 1) | No genera Ã¡cido (NGA) (PNN > 20 o % de S < 0.3)
1049 | SOC. COM. BELLAVISTAÂ | PLANTA BELLAVISTA | RELAVES BELLAVISTA | OROCOBRE | N/A | ACTIVO | MURO | COQUIMBO | ANDACOLLO | 6651609 | 299659 | 1882 | 232 | 49 | 12 | 44 | 19 | 25.32 | 3.75 | 3.76 | 6700 | 254800 | 50638.24 | 2940 | 24010 | 12214.29 | 36001.96 | 464.7887 | 9941.935 | 16097.87 | 480.2817 | 0.08 | 0.67 | 1.71 | 10 | 5 | SOC. COM. BELLAVISTAÂ /PLANTA BELLAVISTA/COQUIMBO/ANDACOLLO/RELAVES BELLAVISTA | 2 | Cu,V | 1968.1%,78.5% | 20.9375 | 30.609 | 9.6715 | 1.461922 | GeneraciÃ³n de Ã¡cido incierto (ID) (1 <= PN/PA <= 3) | GeneraciÃ³n de Ã¡cido incierto (ID) (-20 <= PNN <= 20) | GeneraciÃ³n de Ã¡cido incierto (ID) (1 â‰¤ RPN â‰¤ 3 o 0.3 â‰¤ % de S â‰¤ 1) | GeneraciÃ³n de Ã¡cido incierto (ID) (-20 â‰¤ PNN â‰¤ 20 o 0.3 â‰¤ % de S â‰¤ 1)
1045 | SLM NANCY PRIMERAÂ | PONCE | PONCE 6 | COBREORO | N/A | INACTIVO | MURO | COQUIMBO | ANDACOLLO | 6651605 | 300108 | 753 | 142 | 31 | 2.5 | 22 | 63 | 8.44 | 5.43 | 2.98 | 5100 | 265206.7 | 37164.71 | 2280 | 33285 | 34000 | 16862.75 | 1471.831 | 18808.06 | 3858.511 | 458.4507 | 1.5 | 0.51 | 4.76 | 10 | 5 | SLM NANCY PRIMERAÂ /PONCE/COQUIMBO/ANDACOLLO/PONCE 6 | 2 | Cu,V | 727.5%,9.2% | 15.9375 | 85.204 | 69.2665 | 5.346133 | No genera Ã¡cido (NGA) (PN/PA > 3) | No genera Ã¡cido (NGA) (PNN > 20) | No genera Ã¡cido (NGA) (RPN > 3 o % de S < 0.3) | No genera Ã¡cido (NGA) (PNN > 20 o % de S < 0.3)
1052 | SOC. COM. BELLAVISTAÂ | PLANTA BELLAVISTA | RELAVES BELLAVISTA | OROCOBRE | 136024 | ACTIVO | CUBETA | COQUIMBO | ANDACOLLO | 6651605 | 299677 | 488 | 276 | 45 | 5 | 41 | 15 | 5 | 4.83 | 0.5 | 100 | 229226.7 | 45688.24 | 3720 | 35980 | 30642.86 | 62223.53 | 1316.901 | 23853.23 | 995.7447 | 720.4225 | 2.02 | 0.01 | 4.29 | 10 | 5 | SOC. COM. BELLAVISTAÂ /PLANTA BELLAVISTA/COQUIMBO/ANDACOLLO/RELAVES BELLAVISTA | 2 | Cu,V | 436.3%,112.3% | 0.3125 | 76.791 | 76.4785 | 245.7312 | No genera Ã¡cido (NGA) (PN/PA > 3) | No genera Ã¡cido (NGA) (PNN > 20) | No genera Ã¡cido (NGA) (RPN > 3 o % de S < 0.3) | No genera Ã¡cido (NGA) (PNN > 20 o % de S < 0.3)
1064 | RUBEN ROJAS INDEY | PLANTA INDEY | INDEY 4 | OROCOBREPLATA | 43264 | INACTIVO | CUBETA | COQUIMBO | ANDACOLLO | 6651600 | 299384 | 590 | 202 | 39 | 2.5 | 928 | 140 | 10.43 | 5.85 | 3.66 | 2800 | 250320 | 45952.94 | 2940 | 41230 | 11714.29 | 13490.2 | 2711.268 | 10387.1 | 16014.89 | 589.4366 | 1.17 | 0.28 | 1.64 | 10 | 5 | RUBEN ROJAS INDEY/PLANTA INDEY/COQUIMBO/ANDACOLLO/INDEY 4 | 3 | Cu,V,Zn | 548.4%,55.4%,157.8% | 8.75 | 29.356 | 20.606 | 3.354971 | No genera Ã¡cido (NGA) (PN/PA > 3) | No genera Ã¡cido (NGA) (PNN > 20) | No genera Ã¡cido (NGA) (RPN > 3 o % de S < 0.3) | No genera Ã¡cido (NGA) (PNN > 20 o % de S < 0.3)
1185 | SOC. URQUIETA, FERNANDEZ | PLANTA URQUIETA | URQUIETA 1 | ORO | 10630 | INACTIVO | CUBETA | COQUIMBO | ANDACOLLO | 6651596 | 297274 | 1218 | 158 | 24 | 7 | 2.5 | 15 | 125.29 | 3.74 | 3.02 | 7600 | 276966.7 | 47117.65 | 2760 | 21560 | 8500 | 11888.24 | 232.3944 | 15803.23 | 9459.574 | 742.2535 | 0.61 | 0.76 | 1.19 | 10 | 5 | SOC. URQUIETA, FERNANDEZ/PLANTA URQUIETA/COQUIMBO/ANDACOLLO/URQUIETA 1 | 3 | Cu,V,Mo | 1238.5%,21.5%,213.2% | 23.75 | 21.301 | -2.449 | 0.8968842 | Potencial de generador Ã¡cido (PAG) (PN/PA < 1) | GeneraciÃ³n de Ã¡cido incierto (ID) (-20 <= PNN <= 20) | GeneraciÃ³n de Ã¡cido incierto (ID) (1 â‰¤ RPN â‰¤ 3 o 0.3 â‰¤ % de S â‰¤ 1) | GeneraciÃ³n de Ã¡cido incierto (ID) (-20 â‰¤ PNN â‰¤ 20 o 0.3 â‰¤ % de S â‰¤ 1)
1057 | RUBEN ROJAS INDEY | PLANTA INDEY | INDEY 3 | OROCOBREPLATA | N/A | INACTIVO | MURO | COQUIMBO | ANDACOLLO | 6651591 | 299477 | 667 | 131 | 26 | 2.5 | 377 | 144 | 39.52 | 1.95 | 2.32 | 11900 | 259886.7 | 50241.18 | 2280 | 20055 | 9714.286 | 18296.08 | 1704.225 | 11017.74 | 13318.09 | 523.9437 | 0.05 | 1.19 | 1.36 | 10 | 5 | RUBEN ROJAS INDEY/PLANTA INDEY/COQUIMBO/ANDACOLLO/INDEY 3 | 3 | Cu,V,Zn | 633%,0.8%,4.7% | 37.1875 | 24.344 | -12.8435 | 0.6546286 | Potencial de generador Ã¡cido (PAG) (PN/PA < 1) | GeneraciÃ³n de Ã¡cido incierto (ID) (-20 <= PNN <= 20) | Potencial de generador Ã¡cido (PAG) (RPN < 1 o % de S > 1) | GeneraciÃ³n de Ã¡cido incierto (ID) (-20 â‰¤ PNN â‰¤ 20 o 0.3 â‰¤ % de S â‰¤ 1)
1184 | SOC. URQUIETA, FERNANDEZ | PLANTA URQUIETA | URQUIETA 1 | ORO | 10630 | INACTIVO | CUBETA | COQUIMBO | ANDACOLLO | 6651591 | 297335 | 1862 | 166 | 31 | 8 | 2.5 | 16 | 97.71 | 2.87 | 3.94 | 21200 | 281960 | 48705.88 | 2460 | 20685 | 9071.429 | 14839.22 | 309.8592 | 16322.58 | 9169.149 | 676.7606 | 0.22 | 2.12 | 1.27 | 10 | 5 | SOC. URQUIETA, FERNANDEZ/PLANTA URQUIETA/COQUIMBO/ANDACOLLO/URQUIETA 1 | 3 | Cu,V,Mo | 1946.2%,27.7%,144.3% | 66.25 | 22.733 | -43.517 | 0.3431396 | Potencial de generador Ã¡cido (PAG) (PN/PA < 1) | Potencial de generador Ã¡cido (PAG) (PNN < -20) | Potencial de generador Ã¡cido (PAG) (RPN < 1 o % de S > 1) | Potencial de generador Ã¡cido (PAG) (PNN < 1 o % de S > 1)
1058 | RUBEN ROJAS INDEY | PLANTA INDEY | INDEY 3 | OROCOBREPLATA | 188346 | INACTIVO | CUBETA | COQUIMBO | ANDACOLLO | 6651590 | 299452 | 705 | 203 | 56 | 9 | 589 | 164 | 9.55 | 5.68 | 2.49 | 1200 | 259513.3 | 45714.71 | 2820 | 35910 | 10500 | 19307.84 | 2401.408 | 14282.26 | 12197.87 | 523.9437 | 0.02 | 0.12 | 1.47 | 10 | 5 | RUBEN ROJAS INDEY/PLANTA INDEY/COQUIMBO/ANDACOLLO/INDEY 3 | 3 | Cu,V,Zn | 674.7%,56.2%,63.6% | 3.75 | 26.313 | 22.563 | 7.0168 | No genera Ã¡cido (NGA) (PN/PA > 3) | No genera Ã¡cido (NGA) (PNN > 20) | No genera Ã¡cido (NGA) (RPN > 3 o % de S < 0.3) | No genera Ã¡cido (NGA) (PNN > 20 o % de S < 0.3)
1046 | SLM NANCY PRIMERAÂ | PONCE | PONCE 6 | COBREORO | 85000 | INACTIVO | CUBETA | COQUIMBO | ANDACOLLO | 6651578 | 300133 | 4632 | 138 | 29 | 10 | 397 | 1459 | 19.74 | 5.21 | 3.59 | 3500 | 287653.3 | 35338.24 | 2580 | 25305 | 26714.29 | 13827.45 | 1007.042 | 12501.61 | 6970.213 | 436.6197 | 0.38 | 0.35 | 3.74 | 740.66 | 36 | SLM NANCY PRIMERAÂ /PONCE/COQUIMBO/ANDACOLLO/PONCE 6 | 5 | As,Cu,Pb,V,Zn | 6072.2%,4990.1%,143.2%,6.2%,10.3% | 10.9375 | 66.946 | 56.0085 | 6.120777 | No genera Ã¡cido (NGA) (PN/PA > 3) | No genera Ã¡cido (NGA) (PNN > 20) | No genera Ã¡cido (NGA) (RPN > 3 o % de S < 0.3) | No genera Ã¡cido (NGA) (PNN > 20 o % de S < 0.3)
1050 | FELIPE NUÃ‘EZ | PLANTA MIRANDA | TRANQUE 4 | ORO | 218880 | INACTIVO | CUBETA | COQUIMBO | ANDACOLLO | 6651578 | 299837 | 146 | 185 | 21 | 2.5 | 2.5 | 21 | 2.5 | 3.43 | 2.8 | 1800 | 256340 | 39997.06 | 3900 | 28105 | 42357.14 | 8009.804 | 1394.366 | 28082.26 | 2115.957 | 1244.366 | 1.08 | 0.18 | 5.93 | 10 | 5 | FELIPE NUÃ‘EZ/PLANTA MIRANDA/COQUIMBO/ANDACOLLO/TRANQUE 4 | 2 | Cu,V | 60.4%,42.3% | 5.625 | 106.147 | 100.522 | 18.87058 | No genera Ã¡cido (NGA) (PN/PA > 3) | No genera Ã¡cido (NGA) (PNN > 20) | No genera Ã¡cido (NGA) (RPN > 3 o % de S < 0.3) | No genera Ã¡cido (NGA) (PNN > 20 o % de S < 0.3)
1182 | SOC. URQUIETA, FERNANDEZ | PLANTA URQUIETA | URQUIETA 1 | ORO | N/A | INACTIVO | MURO | COQUIMBO | ANDACOLLO | 6651570 | 297353 | 3760 | 94 | 13 | 5 | 26 | 28 | 27.74 | 3.7 | 5.18 | 2300 | 297966.7 | 42670.59 | 2460 | 13580 | 3857.143 | 11298.04 | 464.7887 | 6788.71 | 33315.96 | 480.2817 | 0.19 | 0.23 | 0.54 | 10 | 25 | SOC. URQUIETA, FERNANDEZ/PLANTA URQUIETA/COQUIMBO/ANDACOLLO/URQUIETA 1 | 1 | Cu | 4032% | 7.1875 | 9.666 | 2.4785 | 1.344835 | GeneraciÃ³n de Ã¡cido incierto (ID) (1 <= PN/PA <= 3) | GeneraciÃ³n de Ã¡cido incierto (ID) (-20 <= PNN <= 20) | No genera Ã¡cido (NGA) (RPN > 3 o % de S < 0.3) | No genera Ã¡cido (NGA) (PNN > 20 o % de S < 0.3)
1053 | FELIPE NUÃ‘EZ | PLANTA MIRANDA | TRANQUE 1 | ORO | 218880 | INACTIVO | CUBETA | COQUIMBO | ANDACOLLO | 6651569 | 299735 | 352 | 79 | 19 | 2.5 | 2.5 | 12 | 40.44 | 3.2 | 4.27 | 17700 | 299880 | 41373.53 | 2460 | 14875 | 1285.714 | 7672.549 | 77.46479 | 4562.903 | 24976.6 | 196.4789 | 1.07 | 1.77 | 0.18 | 10 | 18 | FELIPE NUÃ‘EZ/PLANTA MIRANDA/COQUIMBO/ANDACOLLO/TRANQUE 1 | 2 | Cu,Mo | 286.8%,1.1% | 55.3125 | 3.222 | -52.0905 | 0.05825085 | Potencial de generador Ã¡cido (PAG) (PN/PA < 1) | Potencial de generador Ã¡cido (PAG) (PNN < -20) | Potencial de generador Ã¡cido (PAG) (RPN < 1 o % de S > 1) | Potencial de generador Ã¡cido (PAG) (PNN < 1 o % de S > 1)
1047 | SLM NANCY PRIMERAÂ | PONCE | PONCE 6 | COBREORO | 85000 | INACTIVO | CUBETA | COQUIMBO | ANDACOLLO | 6651561 | 300097 | 696 | 124 | 25 | 6 | 2.5 | 50 | 9.28 | 4.64 | 2.17 | 6400 | 269313.3 | 38276.47 | 2280 | 23520 | 39285.71 | 18380.39 | 1161.972 | 18177.42 | 4729.787 | 545.7746 | 0.07 | 0.64 | 5.5 | 10 | 33 | SLM NANCY PRIMERAÂ /PONCE/COQUIMBO/ANDACOLLO/PONCE 6 | 1 | Cu | 664.8% | 20 | 98.45 | 78.45 | 4.9225 | No genera Ã¡cido (NGA) (PN/PA > 3) | No genera Ã¡cido (NGA) (PNN > 20) | No genera Ã¡cido (NGA) (RPN > 3 o % de S < 0.3) | No genera Ã¡cido (NGA) (PNN > 20 o % de S < 0.3)
1044 | SLM NANCY PRIMERAÂ | PONCE | PONCE 1 | COBREORO | 11377 | INACTIVO | CUBETA | COQUIMBO | ANDACOLLO | 6651544 | 300111 | 1145 | 195 | 45 | 6 | 349 | 104 | 10.44 | 4.08 | 1.48 | 9100 | 213173.3 | 43411.76 | 2280 | 37205 | 46571.43 | 27992.16 | 4880.282 | 7011.29 | 15724.47 | 567.6056 | 2.47 | 0.91 | 6.52 | 10 | 5 | SLM NANCY PRIMERAÂ /PONCE/COQUIMBO/ANDACOLLO/PONCE 1 | 2 | Cu,V | 1158.2%,50% | 28.4375 | 116.708 | 88.2705 | 4.104018 | No genera Ã¡cido (NGA) (PN/PA > 3) | No genera Ã¡cido (NGA) (PNN > 20) | No genera Ã¡cido (NGA) (RPN > 3 o % de S < 0.3) | No genera Ã¡cido (NGA) (PNN > 20 o % de S < 0.3)
1042 | SLM NANCY PRIMERAÂ | PONCE | PONCE 2 | COBREORO | 11985 | INACTIVO | CUBETA | COQUIMBO | ANDACOLLO | 6651505 | 300108 | 998 | 149 | 50 | 2.5 | 371 | 106 | 9.74 | 5.28 | 1.61 | 2700 | 261986.7 | 37376.47 | 2520 | 35770 | 39071.43 | 11888.24 | 2943.662 | 15135.48 | 7509.574 | 523.9437 | 0.08 | 0.27 | 5.47 | 10 | 5 | SLM NANCY PRIMERAÂ /PONCE/COQUIMBO/ANDACOLLO/PONCE 2 | 3 | Cu,V,Zn | 996.7%,14.6%,3.1% | 8.4375 | 97.913 | 89.4755 | 11.6045 | No genera Ã¡cido (NGA) (PN/PA > 3) | No genera Ã¡cido (NGA) (PNN > 20) | No genera Ã¡cido (NGA) (RPN > 3 o % de S < 0.3) | No genera Ã¡cido (NGA) (PNN > 20 o % de S < 0.3)
1043 | SLM NANCY PRIMERAÂ | PONCE | PONCE 1 | COBREORO | 11377 | INACTIVO | CUBETA | COQUIMBO | ANDACOLLO | 6651502 | 300080 | 1054 | 185 | 51 | 2.5 | 558 | 135 | 11.34 | 4.49 | 3.72 | 3500 | 246353.3 | 37720.59 | 2640 | 48230 | 29642.86 | 11803.92 | 3485.915 | 12390.32 | 9998.936 | 589.4366 | 0.8 | 0.35 | 4.15 | 10 | 5 | SLM NANCY PRIMERAÂ /PONCE/COQUIMBO/ANDACOLLO/PONCE 1 | 3 | Cu,V,Zn | 1058.2%,42.3%,55% | 10.9375 | 74.285 | 63.3475 | 6.791771 | No genera Ã¡cido (NGA) (PN/PA > 3) | No genera Ã¡cido (NGA) (PNN > 20) | No genera Ã¡cido (NGA) (RPN > 3 o % de S < 0.3) | No genera Ã¡cido (NGA) (PNN > 20 o % de S < 0.3)
1041 | SLM NANCY PRIMERAÂ | PONCE | PONCE 2 | COBREORO | 11985 | INACTIVO | CUBETA | COQUIMBO | ANDACOLLO | 6651481 | 300094 | 1237 | 168 | 54 | 2.5 | 52 | 55 | 5.64 | 5.05 | 2.38 | 3400 | 251906.7 | 37773.53 | 2640 | 33005 | 43285.71 | 9949.02 | 3253.521 | 18029.03 | 6721.277 | 567.6056 | 0.18 | 0.34 | 6.06 | 10 | 26 | SLM NANCY PRIMERAÂ /PONCE/COQUIMBO/ANDACOLLO/PONCE 2 | 2 | Cu,V | 1259.3%,29.2% | 10.625 | 108.474 | 97.849 | 10.20932 | No genera Ã¡cido (NGA) (PN/PA > 3) | No genera Ã¡cido (NGA) (PNN > 20) | No genera Ã¡cido (NGA) (RPN > 3 o % de S < 0.3) | No genera Ã¡cido (NGA) (PNN > 20 o % de S < 0.3)
1051 | FELIPE NUÃ‘EZ | PLANTA MIRANDA | TRANQUE 6 | ORO | 218880 | INACTIVO | CUBETA | COQUIMBO | ANDACOLLO | 6651479 | 299786 | 2592 | 363 | 52 | 9 | 41 | 35 | 14.37 | 2.5 | 2.53 | 3800 | 226986.7 | 44364.71 | 3300 | 43365 | 29642.86 | 51094.12 | 1084.507 | 19179.03 | 4978.723 | 1375.352 | 0.09 | 0.38 | 4.15 | 10 | 5 | FELIPE NUÃ‘EZ/PLANTA MIRANDA/COQUIMBO/ANDACOLLO/TRANQUE 6 | 2 | Cu,V | 2748.4%,179.2% | 11.875 | 74.285 | 62.41 | 6.255579 | No genera Ã¡cido (NGA) (PN/PA > 3) | No genera Ã¡cido (NGA) (PNN > 20) | No genera Ã¡cido (NGA) (RPN > 3 o % de S < 0.3) | No genera Ã¡cido (NGA) (PNN > 20 o % de S < 0.3)
1015 | SOC. COM. BELLAVISTAÂ | BELLAVISTA | BELLAVISTA 4 | OROCOBRE | N/A | INACTIVO | MURO | COQUIMBO | ANDACOLLO | 6651364 | 300263 | 521 | 159 | 31 | 2.5 | 536 | 151 | 8.79 | 1.84 | 3.76 | 4000 | 273886.7 | 41876.47 | 2760 | 32095 | 8142.857 | 7756.863 | 2478.873 | 9459.677 | 26262.77 | 545.7746 | 0.45 | 0.4 | 1.14 | 10 | 5 | SOC. COM. BELLAVISTAÂ /BELLAVISTA/COQUIMBO/ANDACOLLO/BELLAVISTA 4 | 3 | Cu,V,Zn | 472.5%,22.3%,48.9% | 12.5 | 20.406 | 7.906 | 1.63248 | GeneraciÃ³n de Ã¡cido incierto (ID) (1 <= PN/PA <= 3) | GeneraciÃ³n de Ã¡cido incierto (ID) (-20 <= PNN <= 20) | GeneraciÃ³n de Ã¡cido incierto (ID) (1 â‰¤ RPN â‰¤ 3 o 0.3 â‰¤ % de S â‰¤ 1) | GeneraciÃ³n de Ã¡cido incierto (ID) (-20 â‰¤ PNN â‰¤ 20 o 0.3 â‰¤ % de S â‰¤ 1)
125 | JAIME LUIS RAMIREZ | JAIME LUIS RAMIREZ RAMIREZ | MIRANDA | COBRE | N/A | ACTIVO | MURO | COQUIMBO | ANDACOLLO | 6651336 | 299947 | 799 | 109 | 30 | 67 | 80 | 109 | 2.5 | 0.5 | 6.05 | 2500 | 283686.7 | 22897.06 | 2940 | 24605 | 64571.43 | 7925.49 | 4338.028 | 11722.58 | 3526.596 | 502.1127 | 0.8 | 0.25 | 9.04 | 10 | 15 | JAIME LUIS RAMIREZ/JAIME LUIS RAMIREZ RAMIREZ/COQUIMBO/ANDACOLLO/MIRANDA | 1 | Cu | 778% | 7.8125 | 161.816 | 154.0035 | 20.712448 | No genera Ã¡cido (NGA) (PN/PA > 3) | No genera Ã¡cido (NGA) (PNN > 20) | No genera Ã¡cido (NGA) (RPN > 3 o % de S < 0.3) | No genera Ã¡cido (NGA) (PNN > 20 o % de S < 0.3)
1016 | SOC. COM. BELLAVISTAÂ | BELLAVISTA | BELLAVISTA 4 | OROCOBRE | 7200 | INACTIVO | CUBETA | COQUIMBO | ANDACOLLO | 6651335 | 300251 | 871 | 168 | 41 | 2.5 | 838 | 1517 | 12.33 | 3.16 | 2.48 | 2400 | 275100 | 40341.18 | 3000 | 34860 | 10857.14 | 7841.176 | 1859.155 | 11054.84 | 19624.47 | 502.1127 | 0.57 | 0.24 | 1.52 | 351.34 | 5 | SOC. COM. BELLAVISTAÂ /BELLAVISTA/COQUIMBO/ANDACOLLO/BELLAVISTA 4 | 5 | As,Cu,Pb,V,Zn | 2827.8%,857.1%,152.8%,29.2%,132.8% | 7.5 | 27.208 | 19.708 | 3.627733 | No genera Ã¡cido (NGA) (PN/PA > 3) | GeneraciÃ³n de Ã¡cido incierto (ID) (-20 <= PNN <= 20) | No genera Ã¡cido (NGA) (RPN > 3 o % de S < 0.3) | No genera Ã¡cido (NGA) (PNN > 20 o % de S < 0.3)
122 | JAIME LUIS RAMIREZ | JAIME LUIS RAMIREZ RAMIREZ | MIRANDA | COBRE | 50773 | ACTIVO | CUBETA | COQUIMBO | ANDACOLLO | 6651315 | 299945 | 365 | 186 | 67 | 67 | 66 | 44 | 9 | 4.04 | 7.81 | 3800 | 244906.7 | 35894.12 | 4620 | 45815 | 42142.86 | 17115.69 | 2014.085 | 18288.71 | 4480.851 | 1200.704 | 0.48 | 0.38 | 5.9 | 10 | 23 | JAIME LUIS RAMIREZ/JAIME LUIS RAMIREZ RAMIREZ/COQUIMBO/ANDACOLLO/MIRANDA | 2 | Cu,V | 301.1%,43.1% | 11.875 | 105.61 | 93.735 | 8.893474 | No genera Ã¡cido (NGA) (PN/PA > 3) | No genera Ã¡cido (NGA) (PNN > 20) | No genera Ã¡cido (NGA) (RPN > 3 o % de S < 0.3) | No genera Ã¡cido (NGA) (PNN > 20 o % de S < 0.3)
1017 | SOC. COM. BELLAVISTAÂ | BELLAVISTA | BELLAVISTA 4 | OROCOBRE | 7200 | INACTIVO | CUBETA | COQUIMBO | ANDACOLLO | 6651314 | 300258 | 1106 | 167 | 44 | 2.5 | 1057 | 1335 | 12.25 | 2.38 | 2.42 | 1300 | 280746.7 | 40420.59 | 2760 | 29750 | 13785.71 | 8094.118 | 1626.761 | 9867.742 | 21781.91 | 502.1127 | 0.09 | 0.13 | 1.93 | 307.15 | 5 | SOC. COM. BELLAVISTAÂ /BELLAVISTA/COQUIMBO/ANDACOLLO/BELLAVISTA 4 | 5 | As,Cu,Pb,V,Zn | 2459.6%,1115.4%,122.5%,28.5%,193.6% | 4.0625 | 34.547 | 30.4845 | 8.503877 | No genera Ã¡cido (NGA) (PN/PA > 3) | No genera Ã¡cido (NGA) (PNN > 20) | No genera Ã¡cido (NGA) (RPN > 3 o % de S < 0.3) | No genera Ã¡cido (NGA) (PNN > 20 o % de S < 0.3)
123 | JAIME LUIS RAMIREZ | JAIME LUIS RAMIREZ RAMIREZ | MIRANDA | COBRE | N/A | ACTIVO | MURO | COQUIMBO | ANDACOLLO | 6651312 | 299925 | 2287 | 149 | 51 | 69 | 99 | 50 | 9.42 | 5.53 | 4.22 | 100 | 256246.7 | 34517.65 | 4260 | 24290 | 52142.86 | 27654.9 | 1549.296 | 8495.161 | 13193.62 | 1659.155 | 0.91 | 0.01 | 7.3 | 10 | 12 | JAIME LUIS RAMIREZ/JAIME LUIS RAMIREZ RAMIREZ/COQUIMBO/ANDACOLLO/MIRANDA | 2 | Cu,V | 2413.2%,14.6% | 0.3125 | 130.67 | 130.3575 | 418.144 | No genera Ã¡cido (NGA) (PN/PA > 3) | No genera Ã¡cido (NGA) (PNN > 20) | No genera Ã¡cido (NGA) (RPN > 3 o % de S < 0.3) | No genera Ã¡cido (NGA) (PNN > 20 o % de S < 0.3)
1040 | SOC. COM. BELLAVISTAÂ | BELLAVISTA | BELLAVISTA 5 | OROCOBRE | 88245 | INACTIVO | CUBETA | COQUIMBO | ANDACOLLO | 6651288 | 300150 | 478 | 207 | 68 | 10 | 2714 | 232 | 13.13 | 4.42 | 2.26 | 4800 | 277340 | 44100 | 2580 | 29365 | 8000 | 12984.31 | 4492.958 | 2819.355 | 15931.91 | 349.2958 | 0.41 | 0.48 | 1.12 | 30 | 5 | SOC. COM. BELLAVISTAÂ /BELLAVISTA/COQUIMBO/ANDACOLLO/BELLAVISTA 5 | 4 | As,Cu,V,Zn | 150%,425.3%,59.2%,653.9% | 15 | 20.048 | 5.048 | 1.336533 | GeneraciÃ³n de Ã¡cido incierto (ID) (1 <= PN/PA <= 3) | GeneraciÃ³n de Ã¡cido incierto (ID) (-20 <= PNN <= 20) | GeneraciÃ³n de Ã¡cido incierto (ID) (1 â‰¤ RPN â‰¤ 3 o 0.3 â‰¤ % de S â‰¤ 1) | GeneraciÃ³n de Ã¡cido incierto (ID) (-20 â‰¤ PNN â‰¤ 20 o 0.3 â‰¤ % de S â‰¤ 1)
1018 | SOC. COM. BELLAVISTAÂ | BELLAVISTA | BELLAVISTA 1 | OROCOBRE | 64800 | INACTIVO | CUBETA | COQUIMBO | ANDACOLLO | 6651286 | 300294 | 389 | 172 | 33 | 2.5 | 940 | 166 | 8.84 | 3.41 | 2.08 | 4500 | 279020 | 39255.88 | 2760 | 35945 | 5071.429 | 8515.686 | 1161.972 | 9385.484 | 20080.85 | 567.6056 | 0.04 | 0.45 | 0.71 | 10 | 5 | SOC. COM. BELLAVISTAÂ /BELLAVISTA/COQUIMBO/ANDACOLLO/BELLAVISTA 1 | 3 | Cu,V,Zn | 327.5%,32.3%,161.1% | 14.0625 | 12.709 | -1.3535 | 0.9037511 | Potencial de generador Ã¡cido (PAG) (PN/PA < 1) | GeneraciÃ³n de Ã¡cido incierto (ID) (-20 <= PNN <= 20) | GeneraciÃ³n de Ã¡cido incierto (ID) (1 â‰¤ RPN â‰¤ 3 o 0.3 â‰¤ % de S â‰¤ 1) | GeneraciÃ³n de Ã¡cido incierto (ID) (-20 â‰¤ PNN â‰¤ 20 o 0.3 â‰¤ % de S â‰¤ 1)
1000 | DUEÃ‘O DESCONOCIDO, SECTOR SUR ANDACOLLO | SIN NOMBRE | NN 20 | COBREORO | 5200 | ABANDONADO | CUBETA | COQUIMBO | ANDACOLLO | 6651030 | 300532 | 322 | 89 | 21 | 2.5 | 2.5 | 17 | 29.37 | 2.77 | 2.17 | 8600 | 311453.3 | 41691.18 | 2640 | 15995 | 2642.857 | 10117.65 | 77.46479 | 2559.677 | 18504.26 | 218.3099 | 0.83 | 0.86 | 0.37 | 10 | 8 | DUEÃ‘O DESCONOCIDO, SECTOR SUR ANDACOLLO/SIN NOMBRE/COQUIMBO/ANDACOLLO/NN 20 | 1 | Cu | 253.8% | 26.875 | 6.623 | -20.252 | 0.2464372 | Potencial de generador Ã¡cido (PAG) (PN/PA < 1) | Potencial de generador Ã¡cido (PAG) (PNN < -20) | GeneraciÃ³n de Ã¡cido incierto (ID) (1 â‰¤ RPN â‰¤ 3 o 0.3 â‰¤ % de S â‰¤ 1) | GeneraciÃ³n de Ã¡cido incierto (ID) (-20 â‰¤ PNN â‰¤ 20 o 0.3 â‰¤ % de S â‰¤ 1)
1001 | EDUARDO MUÃ‘OZ R. | PLANTA AZULINA, NUEVA ESPERANZA, RENACIMIENTO | NUEVA ESPERANZA 1 | COBRE | N/A | INACTIVO | MURO | COQUIMBO | ANDACOLLO | 6651003 | 300324 | 1143 | 94 | 50 | 5 | 2.5 | 22 | 5.69 | 2.44 | 1.83 | 3800 | 334926.7 | 32161.76 | 2400 | 10570 | 22071.43 | 6154.902 | 774.6479 | 7493.548 | 9584.043 | 545.7746 | 0.35 | 0.38 | 3.09 | 10 | 32 | EDUARDO MUÃ‘OZ R./PLANTA AZULINA, NUEVA ESPERANZA, RENACIMIENTO/COQUIMBO/ANDACOLLO/NUEVA ESPERANZA 1 | 1 | Cu | 1156% | 11.875 | 55.311 | 43.436 | 4.657768 | No genera Ã¡cido (NGA) (PN/PA > 3) | No genera Ã¡cido (NGA) (PNN > 20) | No genera Ã¡cido (NGA) (RPN > 3 o % de S < 0.3) | No genera Ã¡cido (NGA) (PNN > 20 o % de S < 0.3)
1002 | EDUARDO MUÃ‘OZ R. | PLANTA AZULINA, NUEVA ESPERANZA, RENACIMIENTO | NUEVA ESPERANZA 1 | COBRE | 47250 | INACTIVO | CUBETA | COQUIMBO | ANDACOLLO | 6650981 | 300335 | 804 | 99 | 14 | 2.5 | 2.5 | 17 | 7.84 | 3.73 | 0.5 | 6800 | 310753.3 | 45661.76 | 2820 | 10220 | 8428.571 | 6913.725 | 77.46479 | 3079.032 | 20869.15 | 545.7746 | 0.17 | 0.68 | 1.18 | 10 | 25 | EDUARDO MUÃ‘OZ R./PLANTA AZULINA, NUEVA ESPERANZA, RENACIMIENTO/COQUIMBO/ANDACOLLO/NUEVA ESPERANZA 1 | 1 | Cu | 783.5% | 21.25 | 21.122 | -0.128 | 0.9939765 | Potencial de generador Ã¡cido (PAG) (PN/PA < 1) | GeneraciÃ³n de Ã¡cido incierto (ID) (-20 <= PNN <= 20) | GeneraciÃ³n de Ã¡cido incierto (ID) (1 â‰¤ RPN â‰¤ 3 o 0.3 â‰¤ % de S â‰¤ 1) | GeneraciÃ³n de Ã¡cido incierto (ID) (-20 â‰¤ PNN â‰¤ 20 o 0.3 â‰¤ % de S â‰¤ 1)
1014 | DUEÃ‘O DESCONOCIDO (TRAPICHE ABANDONADO ANDACOLLO) | SIN NOMBRE | NN 21 | OROCOBRE | 60 | ABANDONADO | CUBETA | COQUIMBO | ANDACOLLO | 6650981 | 300030 | 3175 | 184 | 57 | 12 | 15 | 29 | 68.27 | 3.36 | 3.25 | 23300 | 236833.3 | 48652.94 | 2580 | 26950 | 14142.86 | 31533.33 | 309.8592 | 6603.226 | 16097.87 | 480.2817 | 1.24 | 2.33 | 1.98 | 10 | 5 | DUEÃ‘O DESCONOCIDO (TRAPICHE ABANDONADO ANDACOLLO)/SIN NOMBRE/COQUIMBO/ANDACOLLO/NN 21 | 3 | Cu,V,Mo | 3389%,41.5%,70.7% | 72.8125 | 35.442 | -37.3705 | 0.4867571 | Potencial de generador Ã¡cido (PAG) (PN/PA < 1) | Potencial de generador Ã¡cido (PAG) (PNN < -20) | Potencial de generador Ã¡cido (PAG) (RPN < 1 o % de S > 1) | Potencial de generador Ã¡cido (PAG) (PNN < 1 o % de S > 1)
1004 | EDUARDO MUÃ‘OZ R. | PLANTA AZULINA, NUEVA ESPERANZA, RENACIMIENTO | NUEVA ESPERANZA 1 | COBRE | 47250 | INACTIVO | CUBETA | COQUIMBO | ANDACOLLO | 6650969 | 300286 | 2525 | 79 | 5 | 2.5 | 30 | 18 | 15.8 | 3.33 | 1.93 | 3800 | 279626.7 | 50108.82 | 2580 | 15540 | 10285.71 | 10033.33 | 154.9296 | 5861.29 | 29084.04 | 502.1127 | 4.94 | 0.38 | 1.44 | 10 | 10 | EDUARDO MUÃ‘OZ R./PLANTA AZULINA, NUEVA ESPERANZA, RENACIMIENTO/COQUIMBO/ANDACOLLO/NUEVA ESPERANZA 1 | 1 | Cu | 2675% | 11.875 | 25.776 | 13.901 | 2.170611 | GeneraciÃ³n de Ã¡cido incierto (ID) (1 <= PN/PA <= 3) | GeneraciÃ³n de Ã¡cido incierto (ID) (-20 <= PNN <= 20) | GeneraciÃ³n de Ã¡cido incierto (ID) (1 â‰¤ RPN â‰¤ 3 o 0.3 â‰¤ % de S â‰¤ 1) | GeneraciÃ³n de Ã¡cido incierto (ID) (-20 â‰¤ PNN â‰¤ 20 o 0.3 â‰¤ % de S â‰¤ 1)
1003 | EDUARDO MUÃ‘OZ R. | PLANTA AZULINA, NUEVA ESPERANZA, RENACIMIENTO | NUEVA ESPERANZA 1 | COBRE | 47250 | INACTIVO | CUBETA | COQUIMBO | ANDACOLLO | 6650958 | 300303 | 10781 | 69 | 5 | 9 | 86 | 20 | 14.88 | 3.56 | 2.91 | 14000 | 267120 | 46244.12 | 2340 | 13440 | 8071.429 | 13827.45 | 697.1831 | 5304.839 | 27507.45 | 589.4366 | 1.61 | 1.4 | 1.13 | 10 | 51 | EDUARDO MUÃ‘OZ R./PLANTA AZULINA, NUEVA ESPERANZA, RENACIMIENTO/COQUIMBO/ANDACOLLO/NUEVA ESPERANZA 1 | 1 | Cu | 11747% | 43.75 | 20.227 | -23.523 | 0.4623314 | Potencial de generador Ã¡cido (PAG) (PN/PA < 1) | Potencial de generador Ã¡cido (PAG) (PNN < -20) | Potencial de generador Ã¡cido (PAG) (RPN < 1 o % de S > 1) | Potencial de generador Ã¡cido (PAG) (PNN < 1 o % de S > 1)
1006 | EDUARDO MUÃ‘OZ R. | PLANTA AZULINA, NUEVA ESPERANZA, RENACIMIENTO | NUEVA ESPERANZA 2A | ORO | N/A | INACTIVO | MURO | COQUIMBO | ANDACOLLO | 6650948 | 300216 | 985 | 165 | 30 | 2.5 | 139 | 57 | 6.96 | 1.51 | 1.67 | 2400 | 267493.3 | 41638.24 | 2580 | 26285 | 35000 | 13068.63 | 1704.225 | 19995.16 | 5144.681 | 414.7887 | 0.77 | 0.24 | 4.9 | 10 | 5 | EDUARDO MUÃ‘OZ R./PLANTA AZULINA, NUEVA ESPERANZA, RENACIMIENTO/COQUIMBO/ANDACOLLO/NUEVA ESPERANZA 2A | 2 | Cu,V | 982.4%,26.9% | 7.5 | 87.71 | 80.21 | 11.69467 | No genera Ã¡cido (NGA) (PN/PA > 3) | No genera Ã¡cido (NGA) (PNN > 20) | No genera Ã¡cido (NGA) (RPN > 3 o % de S < 0.3) | No genera Ã¡cido (NGA) (PNN > 20 o % de S < 0.3)
1008 | EDUARDO MUÃ‘OZ R. | PLANTA AZULINA, NUEVA ESPERANZA, RENACIMIENTO | NUEVA ESPERANZA 2A | ORO | 163850 | INACTIVO | CUBETA | COQUIMBO | ANDACOLLO | 6650940 | 300231 | 1835 | 223 | 45 | 13 | 193 | 125 | 11.71 | 2.54 | 0.5 | 11100 | 227686.7 | 49870.59 | 2400 | 34930 | 32428.57 | 25631.37 | 1936.62 | 15580.65 | 8546.809 | 698.5915 | 0.22 | 1.11 | 4.54 | 10 | 5 | EDUARDO MUÃ‘OZ R./PLANTA AZULINA, NUEVA ESPERANZA, RENACIMIENTO/COQUIMBO/ANDACOLLO/NUEVA ESPERANZA 2A | 2 | Cu,V | 1916.5%,71.5% | 34.6875 | 81.266 | 46.5785 | 2.342804 | GeneraciÃ³n de Ã¡cido incierto (ID) (1 <= PN/PA <= 3) | No genera Ã¡cido (NGA) (PNN > 20) | GeneraciÃ³n de Ã¡cido incierto (ID) (1 â‰¤ RPN â‰¤ 3 o 0.3 â‰¤ % de S â‰¤ 1) | No genera Ã¡cido (NGA) (PNN > 20 o % de S < 0.3)
1007 | EDUARDO MUÃ‘OZ R. | PLANTA AZULINA, NUEVA ESPERANZA, RENACIMIENTO | NUEVA ESPERANZA 2A | ORO | 163850 | INACTIVO | CUBETA | COQUIMBO | ANDACOLLO | 6650923 | 300222 | 719 | 143 | 26 | 2.5 | 14 | 80 | 13.23 | 3.75 | 2.93 | 2000 | 281773.3 | 42352.94 | 2760 | 25130 | 19357.14 | 9527.451 | 1161.972 | 24261.29 | 3692.553 | 502.1127 | 0.13 | 0.2 | 2.71 | 10 | 16 | EDUARDO MUÃ‘OZ R./PLANTA AZULINA, NUEVA ESPERANZA, RENACIMIENTO/COQUIMBO/ANDACOLLO/NUEVA ESPERANZA 2A | 2 | Cu,V | 690.1%,10% | 6.25 | 48.509 | 42.259 | 7.76144 | No genera Ã¡cido (NGA) (PN/PA > 3) | No genera Ã¡cido (NGA) (PNN > 20) | No genera Ã¡cido (NGA) (RPN > 3 o % de S < 0.3) | No genera Ã¡cido (NGA) (PNN > 20 o % de S < 0.3)
1010 | EDUARDO MUÃ‘OZ R. | PLANTA AZULINA, NUEVA ESPERANZA, RENACIMIENTO | NUEVA ESPERANZA 2B | ORO | N/A | INACTIVO | MURO | COQUIMBO | ANDACOLLO | 6650908 | 300107 | 633 | 128 | 35 | 5 | 292 | 124 | 7.11 | 1.94 | 5.11 | 4500 | 252980 | 32532.35 | 3300 | 21420 | 79428.57 | 12647.06 | 2478.873 | 10238.71 | 10538.3 | 392.9577 | 2.16 | 0.45 | 11.12 | 10 | 20 | EDUARDO MUÃ‘OZ R./PLANTA AZULINA, NUEVA ESPERANZA, RENACIMIENTO/COQUIMBO/ANDACOLLO/NUEVA ESPERANZA 2B | 1 | Cu | 595.6% | 14.0625 | 199.048 | 184.9855 | 14.15452 | No genera Ã¡cido (NGA) (PN/PA > 3) | No genera Ã¡cido (NGA) (PNN > 20) | No genera Ã¡cido (NGA) (RPN > 3 o % de S < 0.3) | No genera Ã¡cido (NGA) (PNN > 20 o % de S < 0.3)
1012 | EDUARDO MUÃ‘OZ R. | PLANTA AZULINA, NUEVA ESPERANZA, RENACIMIENTO | NUEVA ESPERANZA 2B | ORO | 341850 | INACTIVO | CUBETA | COQUIMBO | ANDACOLLO | 6650885 | 300128 | 3836 | 213 | 62 | 12 | 226 | 149 | 11.99 | 1.77 | 2.99 | 2800 | 246493.3 | 42908.82 | 2400 | 37940 | 26428.57 | 19813.73 | 2401.408 | 13243.55 | 9667.021 | 502.1127 | 4.04 | 0.28 | 3.7 | 10 | 5 | EDUARDO MUÃ‘OZ R./PLANTA AZULINA, NUEVA ESPERANZA, RENACIMIENTO/COQUIMBO/ANDACOLLO/NUEVA ESPERANZA 2B | 2 | Cu,V | 4115.4%,63.8% | 8.75 | 66.23 | 57.48 | 7.569143 | No genera Ã¡cido (NGA) (PN/PA > 3) | No genera Ã¡cido (NGA) (PNN > 20) | No genera Ã¡cido (NGA) (RPN > 3 o % de S < 0.3) | No genera Ã¡cido (NGA) (PNN > 20 o % de S < 0.3)
1011 | EDUARDO MUÃ‘OZ R. | PLANTA AZULINA, NUEVA ESPERANZA, RENACIMIENTO | NUEVA ESPERANZA 2B | ORO | 341850 | INACTIVO | CUBETA | COQUIMBO | ANDACOLLO | 6650868 | 300126 | 537 | 192 | 39 | 6 | 233 | 69 | 12.39 | 3.11 | 3.22 | 14300 | 213126.7 | 46402.94 | 3120 | 37905 | 21285.71 | 24619.61 | 4028.169 | 14133.87 | 18545.74 | 654.9296 | 0.19 | 1.43 | 2.98 | 10 | 5 | EDUARDO MUÃ‘OZ R./PLANTA AZULINA, NUEVA ESPERANZA, RENACIMIENTO/COQUIMBO/ANDACOLLO/NUEVA ESPERANZA 2B | 2 | Cu,V | 490.1%,47.7% | 44.6875 | 53.342 | 8.6545 | 1.193667 | GeneraciÃ³n de Ã¡cido incierto (ID) (1 <= PN/PA <= 3) | GeneraciÃ³n de Ã¡cido incierto (ID) (-20 <= PNN <= 20) | GeneraciÃ³n de Ã¡cido incierto (ID) (1 â‰¤ RPN â‰¤ 3 o 0.3 â‰¤ % de S â‰¤ 1) | GeneraciÃ³n de Ã¡cido incierto (ID) (-20 â‰¤ PNN â‰¤ 20 o 0.3 â‰¤ % de S â‰¤ 1)
655 | CIA. MINERA TECK CARMEN DE ANDACOLLO | TECKCDA | HIPOGENO | COBRE | 416000000 | ACTIVO | CUBETA | COQUIMBO | ANDACOLLO | 6649375 | 298010 | 1187 | 152 | 102 | 80 | 65 | 24 | 110.08 | 33.98 | 0.5 | 6900 | 280326.7 | 44682.35 | 4020 | 25585 | 6142.857 | 19392.16 | 1161.972 | 8829.032 | 18006.38 | 567.6056 | 1.52 | 0.69 | 0.86 | 10 | 15 | CIA. MINERA TECK CARMEN DE ANDACOLLO/TECKCDA/COQUIMBO/ANDACOLLO/HIPOGENO | 4 | Cr,Cu,V,Mo | 17.2%,1204.4%,16.9%,175.2% | 21.5625 | 15.394 | -6.1685 | 0.7139246 | Potencial de generador Ã¡cido (PAG) (PN/PA < 1) | GeneraciÃ³n de Ã¡cido incierto (ID) (-20 <= PNN <= 20) | GeneraciÃ³n de Ã¡cido incierto (ID) (1 â‰¤ RPN â‰¤ 3 o 0.3 â‰¤ % de S â‰¤ 1) | GeneraciÃ³n de Ã¡cido incierto (ID) (-20 â‰¤ PNN â‰¤ 20 o 0.3 â‰¤ % de S â‰¤ 1)
654 | CIA. MINERA TECK CARMEN DE ANDACOLLO | TECKCDA | HIPOGENO | COBRE | 416000000 | ACTIVO | CUBETA | COQUIMBO | ANDACOLLO | 6648452 | 297227 | 1262 | 154 | 97 | 80 | 65 | 26 | 115.55 | 9.46 | 6.42 | 7200 | 297780 | 42035.29 | 3180 | 22995 | 4642.857 | 14754.9 | 929.5775 | 7753.226 | 14313.83 | 480.2817 | 1.68 | 0.72 | 0.65 | 10 | 14 | CIA. MINERA TECK CARMEN DE ANDACOLLO/TECKCDA/COQUIMBO/ANDACOLLO/HIPOGENO | 4 | Cr,Cu,V,Mo | 11.5%,1286.8%,18.5%,188.9% | 22.5 | 11.635 | -10.865 | 0.5171111 | Potencial de generador Ã¡cido (PAG) (PN/PA < 1) | GeneraciÃ³n de Ã¡cido incierto (ID) (-20 <= PNN <= 20) | GeneraciÃ³n de Ã¡cido incierto (ID) (1 â‰¤ RPN â‰¤ 3 o 0.3 â‰¤ % de S â‰¤ 1) | GeneraciÃ³n de Ã¡cido incierto (ID) (-20 â‰¤ PNN â‰¤ 20 o 0.3 â‰¤ % de S â‰¤ 1)
977 | DUEÃ‘O DESCONOCIDO | EL COBRE | NOMBRE DESCONOCIDO (EL COBRE) | COBRE | 1500 | ABANDONADO | CUBETA | COQUIMBO | OVALLE | 6637849 | 294366 | 10797 | 318 | 36 | 2.5 | 184 | 17 | 7.05 | 2.73 | 4.72 | 5500 | 230906.7 | 43358.82 | 3060 | 41335 | 21642.86 | 49829.41 | 2169.014 | 8235.484 | 9501.064 | 698.5915 | 0.04 | 0.55 | 3.03 | 10 | 5 | DUEÃ‘O DESCONOCIDO/EL COBRE/COQUIMBO/OVALLE/NOMBRE DESCONOCIDO (EL COBRE) | 2 | Cu,V | 11764.8%,144.6% | 17.1875 | 54.237 | 37.0495 | 3.155607 | No genera Ã¡cido (NGA) (PN/PA > 3) | No genera Ã¡cido (NGA) (PNN > 20) | No genera Ã¡cido (NGA) (RPN > 3 o % de S < 0.3) | No genera Ã¡cido (NGA) (PNN > 20 o % de S < 0.3)
976 | DUEÃ‘O DESCONOCIDO | EL COBRE | NOMBRE DESCONOCIDO (EL COBRE) | COBRE | 1500 | ABANDONADO | CUBETA | COQUIMBO | OVALLE | 6637848 | 294373 | 11092 | 319 | 35 | 2.5 | 195 | 18 | 6.84 | 2.61 | 1.38 | 7900 | 238326.7 | 41452.94 | 3060 | 39375 | 19642.86 | 45950.98 | 2014.085 | 9422.581 | 9210.638 | 720.4225 | 0.04 | 0.79 | 2.75 | 10 | 5 | DUEÃ‘O DESCONOCIDO/EL COBRE/COQUIMBO/OVALLE/NOMBRE DESCONOCIDO (EL COBRE) | 2 | Cu,V | 12089%,145.4% | 24.6875 | 49.225 | 24.5375 | 1.993924 | GeneraciÃ³n de Ã¡cido incierto (ID) (1 <= PN/PA <= 3) | No genera Ã¡cido (NGA) (PNN > 20) | GeneraciÃ³n de Ã¡cido incierto (ID) (1 â‰¤ RPN â‰¤ 3 o 0.3 â‰¤ % de S â‰¤ 1) | No genera Ã¡cido (NGA) (PNN > 20 o % de S < 0.3)
947 | LEONEL ANGEL BRUNE | PLANTA LAS PALMAS | LAS PALMAS | COBREORO | 40005 | INACTIVO | CUBETA | COQUIMBO | RIO HURTADO | 6635760 | 320586 | 4535 | 62 | 84 | 2.5 | 32834 | 5742 | 9.09 | 19 | 23.57 | 30000 | 265860 | 15352.94 | 1500 | 33985 | 5857.143 | 4721.569 | 2711.268 | 3041.935 | 3319.149 | 240.1408 | 0.03 | 3 | 0.82 | 3519.16 | 5 | LEONEL ANGEL BRUNE/PLANTA LAS PALMAS/COQUIMBO/RIO HURTADO/LAS PALMAS | 5 | As,Cd,Cu,Pb,Zn | 29226.3%,7.1%,4883.5%,857%,9020.6% | 93.75 | 14.678 | -79.072 | 0.1565653 | Potencial de generador Ã¡cido (PAG) (PN/PA < 1) | Potencial de generador Ã¡cido (PAG) (PNN < -20) | Potencial de generador Ã¡cido (PAG) (RPN < 1 o % de S > 1) | Potencial de generador Ã¡cido (PAG) (PNN < 1 o % de S > 1)
949 | J. HERNANDEZ | PLANTA EL ALGARROBO | EL ALGARROBO | COBRE | 33435 | INACTIVO | CUBETA | COQUIMBO | RIO HURTADO | 6629424 | 308361 | 795 | 87 | 34 | 2.5 | 138 | 20 | 2.5 | 4.25 | 1.6 | 50 | 271460 | 43200 | 2340 | 21350 | 31571.43 | 21331.37 | 1161.972 | 23185.48 | 6347.872 | 480.2817 | 0.02 | 0.01 | 4.42 | 10 | 5 | J. HERNANDEZ/PLANTA EL ALGARROBO/COQUIMBO/RIO HURTADO/EL ALGARROBO | 1 | Cu | 773.6% | 0.3125 | 79.118 | 78.8055 | 253.1776 | No genera Ã¡cido (NGA) (PN/PA > 3) | No genera Ã¡cido (NGA) (PNN > 20) | No genera Ã¡cido (NGA) (RPN > 3 o % de S < 0.3) | No genera Ã¡cido (NGA) (PNN > 20 o % de S < 0.3)
948 | J. HERNANDEZ | PLANTA EL ALGARROBO | EL ALGARROBO | COBRE | N/A | INACTIVO | MURO | COQUIMBO | RIO HURTADO | 6629404 | 308312 | 898 | 127 | 32 | 2.5 | 179 | 30 | 2.5 | 3.11 | 2 | 300 | 267493.3 | 43570.59 | 2280 | 22295 | 31000 | 23523.53 | 1161.972 | 21961.29 | 6181.915 | 392.9577 | 0.02 | 0.03 | 4.34 | 10 | 5 | J. HERNANDEZ/PLANTA EL ALGARROBO/COQUIMBO/RIO HURTADO/EL ALGARROBO | 1 | Cu | 886.8% | 0.9375 | 77.686 | 76.7485 | 82.86507 | No genera Ã¡cido (NGA) (PN/PA > 3) | No genera Ã¡cido (NGA) (PNN > 20) | No genera Ã¡cido (NGA) (RPN > 3 o % de S < 0.3) | No genera Ã¡cido (NGA) (PNN > 20 o % de S < 0.3)
950 | J. HERNANDEZ | PLANTA EL ALGARROBO | EL ALGARROBO | COBRE | 33435 | INACTIVO | CUBETA | COQUIMBO | RIO HURTADO | 6629390 | 308352 | 678 | 132 | 36 | 2.5 | 130 | 29 | 2.5 | 3.44 | 2.42 | 50 | 269546.7 | 43173.53 | 2280 | 20405 | 31857.14 | 27907.84 | 1316.901 | 21775.81 | 7965.957 | 458.4507 | 0.01 | 0.01 | 4.46 | 10 | 5 | J. HERNANDEZ/PLANTA EL ALGARROBO/COQUIMBO/RIO HURTADO/EL ALGARROBO | 2 | Cu,V | 645.1%,1.5% | 0.3125 | 79.834 | 79.5215 | 255.4688 | No genera Ã¡cido (NGA) (PN/PA > 3) | No genera Ã¡cido (NGA) (PNN > 20) | No genera Ã¡cido (NGA) (RPN > 3 o % de S < 0.3) | No genera Ã¡cido (NGA) (PNN > 20 o % de S < 0.3)
951 | J. HERNANDEZ | PLANTA EL ALGARROBO | EL ALGARROBO | COBRE | 33435 | INACTIVO | CUBETA | COQUIMBO | RIO HURTADO | 6629385 | 308321 | 374 | 131 | 33 | 6 | 133 | 26 | 2.5 | 2.73 | 3.34 | 50 | 258253.3 | 42988.24 | 2340 | 22925 | 38285.71 | 28750.98 | 1471.831 | 22146.77 | 7177.66 | 458.4507 | 0.17 | 0.01 | 5.36 | 10 | 5 | J. HERNANDEZ/PLANTA EL ALGARROBO/COQUIMBO/RIO HURTADO/EL ALGARROBO | 2 | Cu,V | 311%,0.8% | 0.3125 | 95.944 | 95.6315 | 307.0208 | No genera Ã¡cido (NGA) (PN/PA > 3) | No genera Ã¡cido (NGA) (PNN > 20) | No genera Ã¡cido (NGA) (RPN > 3 o % de S < 0.3) | No genera Ã¡cido (NGA) (PNN > 20 o % de S < 0.3)
967 | GERARD FINDEL FINDEL | PLANTA EL INCIENSO | EL INCIENSO 2 | COBRE | N/A | INACTIVO | MURO | COQUIMBO | OVALLE | 6627508 | 292048 | 4659 | 51 | 32 | 8 | 39 | 45 | 8.01 | 3.31 | 4.81 | 1500 | 299413.3 | 34570.59 | 2640 | 19530 | 20785.71 | 26305.88 | 1161.972 | 16804.84 | 10206.38 | 611.2676 | 0.02 | 0.15 | 2.91 | 10 | 39 | GERARD FINDEL FINDEL/PLANTA EL INCIENSO/COQUIMBO/OVALLE/EL INCIENSO 2 | 1 | Cu | 5020% | 4.6875 | 52.089 | 47.4015 | 11.11232 | No genera Ã¡cido (NGA) (PN/PA > 3) | No genera Ã¡cido (NGA) (PNN > 20) | No genera Ã¡cido (NGA) (RPN > 3 o % de S < 0.3) | No genera Ã¡cido (NGA) (PNN > 20 o % de S < 0.3)
968 | GERARD FINDEL FINDEL | PLANTA EL INCIENSO | EL INCIENSO 2 | COBRE | 46500 | INACTIVO | CUBETA | COQUIMBO | OVALLE | 6627507 | 292011 | 5323 | 98 | 41 | 14 | 32 | 47 | 12.05 | 2.85 | 2.1 | 500 | 280793.3 | 37297.06 | 3180 | 18270 | 33928.57 | 22933.33 | 852.1127 | 13466.13 | 13981.91 | 392.9577 | 0.02 | 0.05 | 4.75 | 10 | 15 | GERARD FINDEL FINDEL/PLANTA EL INCIENSO/COQUIMBO/OVALLE/EL INCIENSO 2 | 1 | Cu | 5750% | 1.5625 | 85.025 | 83.4625 | 54.416 | No genera Ã¡cido (NGA) (PN/PA > 3) | No genera Ã¡cido (NGA) (PNN > 20) | No genera Ã¡cido (NGA) (RPN > 3 o % de S < 0.3) | No genera Ã¡cido (NGA) (PNN > 20 o % de S < 0.3)
969 | GERARD FINDEL FINDEL | PLANTA EL INCIENSO | EL INCIENSO 2 | COBRE | 46500 | INACTIVO | CUBETA | COQUIMBO | OVALLE | 6627497 | 292022 | 5524 | 58 | 34 | 17 | 2.5 | 24 | 9.09 | 1.95 | 5.28 | 900 | 289566.7 | 40076.47 | 2940 | 15120 | 20142.86 | 26052.94 | 542.2535 | 14950 | 12073.4 | 349.2958 | 0.02 | 0.09 | 2.82 | 10 | 16 | GERARD FINDEL FINDEL/PLANTA EL INCIENSO/COQUIMBO/OVALLE/EL INCIENSO 2 | 1 | Cu | 5970% | 2.8125 | 50.478 | 47.6655 | 17.94773 | No genera Ã¡cido (NGA) (PN/PA > 3) | No genera Ã¡cido (NGA) (PNN > 20) | No genera Ã¡cido (NGA) (RPN > 3 o % de S < 0.3) | No genera Ã¡cido (NGA) (PNN > 20 o % de S < 0.3)
970 | GERARD FINDEL FINDEL | PLANTA EL INCIENSO | EL INCIENSO 2 | COBRE | 46500 | INACTIVO | CUBETA | COQUIMBO | OVALLE | 6627477 | 292033 | 8289 | 86 | 49 | 22 | 28 | 43 | 21.74 | 3.31 | 1.36 | 4100 | 243040 | 43041.18 | 2880 | 21070 | 38428.57 | 35833.33 | 929.5775 | 9311.29 | 15682.98 | 436.6197 | 0.01 | 0.41 | 5.38 | 10 | 12 | GERARD FINDEL FINDEL/PLANTA EL INCIENSO/COQUIMBO/OVALLE/EL INCIENSO 2 | 1 | Cu | 9009% | 12.8125 | 96.302 | 83.4895 | 7.516254 | No genera Ã¡cido (NGA) (PN/PA > 3) | No genera Ã¡cido (NGA) (PNN > 20) | No genera Ã¡cido (NGA) (RPN > 3 o % de S < 0.3) | No genera Ã¡cido (NGA) (PNN > 20 o % de S < 0.3)
972 | GERARD FINDEL FINDEL | PLANTA EL INCIENSO | EL INCIENSO 1 | COBRE | N/A | INACTIVO | MURO | COQUIMBO | OVALLE | 6627462 | 291981 | 6584 | 97 | 54 | 9 | 78 | 71 | 8.97 | 2.3 | 4.8 | 1700 | 268986.7 | 19614.71 | 2340 | 32795 | 57500 | 58935.29 | 2788.732 | 3264.516 | 6347.872 | 1680.986 | 0.03 | 0.17 | 8.05 | 10 | 9 | GERARD FINDEL FINDEL/PLANTA EL INCIENSO/COQUIMBO/OVALLE/EL INCIENSO 1 | 1 | Cu | 7135% | 5.3125 | 144.095 | 138.7825 | 27.12376 | No genera Ã¡cido (NGA) (PN/PA > 3) | No genera Ã¡cido (NGA) (PNN > 20) | No genera Ã¡cido (NGA) (RPN > 3 o % de S < 0.3) | No genera Ã¡cido (NGA) (PNN > 20 o % de S < 0.3)
973 | GERARD FINDEL FINDEL | PLANTA EL INCIENSO | EL INCIENSO 1 | COBRE | 19050 | INACTIVO | CUBETA | COQUIMBO | OVALLE | 6627442 | 291916 | 3522 | 74 | 46 | 6 | 21 | 81 | 11.36 | 2.3 | 2.36 | 1900 | 228013.3 | 21255.88 | 2280 | 48230 | 84000 | 53539.22 | 3253.521 | 4006.452 | 7219.149 | 1550 | 0.06 | 0.19 | 11.76 | 10 | 25 | GERARD FINDEL FINDEL/PLANTA EL INCIENSO/COQUIMBO/OVALLE/EL INCIENSO 1 | 1 | Cu | 3770% | 5.9375 | 210.504 | 204.5665 | 35.45331 | No genera Ã¡cido (NGA) (PN/PA > 3) | No genera Ã¡cido (NGA) (PNN > 20) | No genera Ã¡cido (NGA) (RPN > 3 o % de S < 0.3) | No genera Ã¡cido (NGA) (PNN > 20 o % de S < 0.3)
974 | GERARD FINDEL FINDEL | PLANTA EL INCIENSO | EL INCIENSO 1 | COBRE | 19050 | INACTIVO | CUBETA | COQUIMBO | OVALLE | 6627433 | 291917 | 2727 | 67 | 47 | 6 | 31 | 70 | 11.34 | 1.68 | 3.13 | 3200 | 212940 | 24008.82 | 2400 | 47775 | 92142.86 | 56827.45 | 4028.169 | 3969.355 | 6928.723 | 1440.845 | 0.07 | 0.32 | 12.9 | 10 | 16 | GERARD FINDEL FINDEL/PLANTA EL INCIENSO/COQUIMBO/OVALLE/EL INCIENSO 1 | 1 | Cu | 2897% | 10 | 230.91 | 220.91 | 23.091 | No genera Ã¡cido (NGA) (PN/PA > 3) | No genera Ã¡cido (NGA) (PNN > 20) | No genera Ã¡cido (NGA) (RPN > 3 o % de S < 0.3) | No genera Ã¡cido (NGA) (PNN > 20 o % de S < 0.3)
975 | GERARD FINDEL FINDEL | PLANTA EL INCIENSO | EL INCIENSO 1 | COBRE | 19050 | INACTIVO | CUBETA | COQUIMBO | OVALLE | 6627429 | 291920 | 1892 | 68 | 43 | 7 | 2.5 | 66 | 9.28 | 1.44 | 2.3 | 2700 | 209953.3 | 25226.47 | 2400 | 48895 | 106285.7 | 52696.08 | 5345.07 | 4377.419 | 7924.468 | 1659.155 | 0.05 | 0.27 | 14.88 | 10 | 47 | GERARD FINDEL FINDEL/PLANTA EL INCIENSO/COQUIMBO/OVALLE/EL INCIENSO 1 | 1 | Cu | 1979% | 8.4375 | 266.352 | 257.9145 | 31.56764 | No genera Ã¡cido (NGA) (PN/PA > 3) | No genera Ã¡cido (NGA) (PNN > 20) | No genera Ã¡cido (NGA) (RPN > 3 o % de S < 0.3) | No genera Ã¡cido (NGA) (PNN > 20 o % de S < 0.3)
129 | ENAMI | DELTA | DELTA | COBRE | 10000000 | ACTIVO | CUBETA | COQUIMBO | OVALLE | 6623013 | 286297 | 1176 | 168 | 64 | 68 | 184 | 83 | 7.33 | 4.23 | 11.99 | 3600 | 240613.3 | 40526.47 | 4380 | 39515 | 30214.29 | 42831.37 | 1549.296 | 20291.94 | 5725.532 | 523.9437 | 0.005 | 0.36 | 4.23 | 10 | 19 | ENAMI/DELTA/COQUIMBO/OVALLE/DELTA | 2 | Cu,V | 1192.3%,29.2% | 11.25 | 75.717 | 64.467 | 6.7304 | No genera Ã¡cido (NGA) (PN/PA > 3) | No genera Ã¡cido (NGA) (PNN > 20) | No genera Ã¡cido (NGA) (RPN > 3 o % de S < 0.3) | No genera Ã¡cido (NGA) (PNN > 20 o % de S < 0.3)
953 | ENAMI | PLANTA OVALLE | TRANQUE 1 | COBREORO | N/A | INACTIVO | MURO | COQUIMBO | OVALLE | 6618426 | 291233 | 2092 | 134 | 615 | 18 | 5969 | 1171 | 224.8 | 3.49 | 4.15 | 13900 | 178080 | 25623.53 | 2760 | 110740 | 58285.71 | 33809.8 | 3795.775 | 8940.323 | 3568.085 | 611.2676 | 1.08 | 1.39 | 8.16 | 288.92 | 5 | ENAMI/PLANTA OVALLE/COQUIMBO/OVALLE/TRANQUE 1 | 7 | As,Cr,Cu,Pb,V,Zn,Mo | 2307.7%,606.9%,2198.9%,95.2%,3.1%,1558.1%,462% | 43.4375 | 146.064 | 102.6265 | 3.362624 | No genera Ã¡cido (NGA) (PN/PA > 3) | No genera Ã¡cido (NGA) (PNN > 20) | No genera Ã¡cido (NGA) (RPN > 3 o % de S < 0.3) | No genera Ã¡cido (NGA) (PNN > 20 o % de S < 0.3)
955 | ENAMI | PLANTA OVALLE | TRANQUE 1 | COBREORO | 62268 | INACTIVO | CUBETA | COQUIMBO | OVALLE | 6618346 | 291278 | 2648 | 157 | 1270 | 15 | 7930 | 1402 | 373.18 | 1.9 | 1.99 | 2900 | 181020 | 15379.41 | 2340 | 147840 | 44071.43 | 17874.51 | 1626.761 | 4562.903 | 3526.596 | 829.5775 | 1.15 | 0.29 | 6.17 | 486.99 | 5 | ENAMI/PLANTA OVALLE/COQUIMBO/OVALLE/TRANQUE 1 | 7 | As,Cr,Cu,Pb,V,Zn,Mo | 3958.3%,1359.8%,2809.9%,133.7%,20.8%,2102.8%,832.9% | 9.0625 | 110.443 | 101.3805 | 12.18681 | No genera Ã¡cido (NGA) (PN/PA > 3) | No genera Ã¡cido (NGA) (PNN > 20) | No genera Ã¡cido (NGA) (RPN > 3 o % de S < 0.3) | No genera Ã¡cido (NGA) (PNN > 20 o % de S < 0.3)
956 | ENAMI | PLANTA OVALLE | TRANQUE 1 | COBREORO | 62268 | INACTIVO | CUBETA | COQUIMBO | OVALLE | 6618338 | 291251 | 2993 | 149 | 1119 | 17 | 8160 | 1527 | 412.73 | 1.63 | 0.5 | 2600 | 186900 | 17364.71 | 2400 | 135765 | 49500 | 20572.55 | 1859.155 | 5935.484 | 3817.021 | 982.3944 | 0.98 | 0.26 | 6.93 | 497.76 | 5 | ENAMI/PLANTA OVALLE/COQUIMBO/OVALLE/TRANQUE 1 | 7 | As,Cr,Cu,Pb,V,Zn,Mo | 4048%,1186.2%,3189%,154.5%,14.6%,2166.7%,931.8% | 8.125 | 124.047 | 115.922 | 15.26732 | No genera Ã¡cido (NGA) (PN/PA > 3) | No genera Ã¡cido (NGA) (PNN > 20) | No genera Ã¡cido (NGA) (RPN > 3 o % de S < 0.3) | No genera Ã¡cido (NGA) (PNN > 20 o % de S < 0.3)
954 | ENAMI | PLANTA OVALLE | TRANQUE 1 | COBREORO | 62268 | INACTIVO | CUBETA | COQUIMBO | OVALLE | 6618325 | 291299 | 8356 | 136 | 212 | 8 | 1234 | 965 | 93.69 | 2.33 | 3.23 | 1500 | 317193.3 | 14532.35 | 1260 | 62265 | 14214.29 | 7335.294 | 542.2535 | 1372.581 | 4024.468 | 436.6197 | 0.57 | 0.15 | 1.99 | 186.64 | 5 | ENAMI/PLANTA OVALLE/COQUIMBO/OVALLE/TRANQUE 1 | 7 | As,Cr,Cu,Pb,V,Zn,Mo | 1455.3%,143.7%,9082.4%,60.8%,4.6%,242.8%,134.2% | 4.6875 | 35.621 | 30.9335 | 7.599147 | No genera Ã¡cido (NGA) (PN/PA > 3) | No genera Ã¡cido (NGA) (PNN > 20) | No genera Ã¡cido (NGA) (RPN > 3 o % de S < 0.3) | No genera Ã¡cido (NGA) (PNN > 20 o % de S < 0.3)
958 | ENAMI | PLANTA OVALLE | TRANQUE 2 | COBREORO | 1805732 | INACTIVO | CUBETA | COQUIMBO | OVALLE | 6618203 | 291206 | 5189 | 85 | 61 | 12 | 378 | 1005 | 24.08 | 5.05 | 1.08 | 11000 | 229506.7 | 22367.65 | 2280 | 25305 | 100857.1 | 27739.22 | 2169.014 | 5898.387 | 9459.574 | 4322.535 | 0.5 | 1.1 | 14.12 | 132.87 | 37 | ENAMI/PLANTA OVALLE/COQUIMBO/OVALLE/TRANQUE 2 | 4 | As,Cu,Pb,Zn | 1007.2%,5602.2%,67.5%,5% | 34.375 | 252.748 | 218.373 | 7.352669 | No genera Ã¡cido (NGA) (PN/PA > 3) | No genera Ã¡cido (NGA) (PNN > 20) | No genera Ã¡cido (NGA) (RPN > 3 o % de S < 0.3) | No genera Ã¡cido (NGA) (PNN > 20 o % de S < 0.3)
959 | ENAMI | PLANTA OVALLE | TRANQUE 2 | COBREORO | 1805732 | INACTIVO | CUBETA | COQUIMBO | OVALLE | 6618179 | 291187 | 5941 | 96 | 58 | 14 | 459 | 1052 | 15.76 | 3.45 | 3.74 | 9800 | 220640 | 24220.59 | 2580 | 22960 | 107357.1 | 26727.45 | 3098.592 | 7456.452 | 8671.277 | 2816.197 | 0.03 | 0.98 | 15.03 | 165.06 | 38 | ENAMI/PLANTA OVALLE/COQUIMBO/OVALLE/TRANQUE 2 | 4 | As,Cu,Pb,Zn | 1275.5%,6428.6%,75.3%,27.5% | 30.625 | 269.037 | 238.412 | 8.784882 | No genera Ã¡cido (NGA) (PN/PA > 3) | No genera Ã¡cido (NGA) (PNN > 20) | No genera Ã¡cido (NGA) (RPN > 3 o % de S < 0.3) | No genera Ã¡cido (NGA) (PNN > 20 o % de S < 0.3)
957 | ENAMI | PLANTA OVALLE | TRANQUE 2 | COBREORO | N/A | INACTIVO | MURO | COQUIMBO | OVALLE | 6618162 | 291222 | 3657 | 93 | 65 | 5 | 103 | 142 | 17.74 | 2.88 | 2.04 | 5800 | 240380 | 18317.65 | 1740 | 55895 | 74714.29 | 19898.04 | 1316.901 | 4451.613 | 9915.957 | 4584.507 | 0.64 | 0.58 | 10.46 | 10 | 14 | ENAMI/PLANTA OVALLE/COQUIMBO/OVALLE/TRANQUE 2 | 1 | Cu | 3919% | 18.125 | 187.234 | 169.109 | 10.33015 | No genera Ã¡cido (NGA) (PN/PA > 3) | No genera Ã¡cido (NGA) (PNN > 20) | No genera Ã¡cido (NGA) (RPN > 3 o % de S < 0.3) | No genera Ã¡cido (NGA) (PNN > 20 o % de S < 0.3)
960 | ENAMI | PLANTA OVALLE | TRANQUE 2 | COBREORO | 1805732 | INACTIVO | CUBETA | COQUIMBO | OVALLE | 6618155 | 291187 | 5120 | 93 | 70 | 11 | 480 | 242 | 25.58 | 3.55 | 3.09 | 7700 | 239260 | 22261.76 | 2100 | 39025 | 84785.71 | 27992.16 | 2246.479 | 6083.871 | 8588.298 | 3885.915 | 0.02 | 0.77 | 11.87 | 10 | 6 | ENAMI/PLANTA OVALLE/COQUIMBO/OVALLE/TRANQUE 2 | 2 | Cu,Zn | 5526.4%,33.3% | 24.0625 | 212.473 | 188.4105 | 8.830047 | No genera Ã¡cido (NGA) (PN/PA > 3) | No genera Ã¡cido (NGA) (PNN > 20) | No genera Ã¡cido (NGA) (RPN > 3 o % de S < 0.3) | No genera Ã¡cido (NGA) (PNN > 20 o % de S < 0.3)
128 | ENAMI | PLANTA OVALLE | EMBALSE DE RELAVES | COBREOROPLATA | 1494000 | INACTIVO | CUBETA | COQUIMBO | OVALLE | 6617959 | 291202 | 3414 | 122 | 104 | 61 | 73 | 114 | 15.32 | 6.12 | 2.07 | 3100 | 224186.7 | 25861.76 | 2760 | 68075 | 63428.57 | 23354.9 | 1161.972 | 12093.55 | 4273.404 | 1637.324 | 2.65 | 0.31 | 8.88 | 10 | 27 | ENAMI/PLANTA OVALLE/COQUIMBO/OVALLE/EMBALSE DE RELAVES | 2 | Cr,Cu | 19.5%,3651.6% | 9.6875 | 158.952 | 149.2645 | 16.40795 | No genera Ã¡cido (NGA) (PN/PA > 3) | No genera Ã¡cido (NGA) (PNN > 20) | No genera Ã¡cido (NGA) (RPN > 3 o % de S < 0.3) | No genera Ã¡cido (NGA) (PNN > 20 o % de S < 0.3)
962 | DUEÃ‘O DESCONOCIDO | QUIROGA | LA QUIROGA 1 | COBRE | 20250 | ABANDONADO | CUBETA | COQUIMBO | OVALLE | 6617333 | 272675 | 13479 | 57 | 35 | 21 | 2.5 | 25 | 33.37 | 3.56 | 2.46 | 7400 | 239633.3 | 47329.41 | 2160 | 19880 | 26142.86 | 33303.92 | 542.2535 | 4933.871 | 18877.66 | 283.8028 | 0.02 | 0.74 | 3.66 | 10 | 10 | DUEÃ‘O DESCONOCIDO/QUIROGA/COQUIMBO/OVALLE/LA QUIROGA 1 | 1 | Cu | 14712% | 23.125 | 65.514 | 42.389 | 2.833038 | GeneraciÃ³n de Ã¡cido incierto (ID) (1 <= PN/PA <= 3) | No genera Ã¡cido (NGA) (PNN > 20) | GeneraciÃ³n de Ã¡cido incierto (ID) (1 â‰¤ RPN â‰¤ 3 o 0.3 â‰¤ % de S â‰¤ 1) | No genera Ã¡cido (NGA) (PNN > 20 o % de S < 0.3)
963 | DUEÃ‘O DESCONOCIDO | QUIROGA | LA QUIROGA 1 | COBRE | 20250 | ABANDONADO | CUBETA | COQUIMBO | OVALLE | 6617297 | 272673 | 8835 | 62 | 40 | 19 | 2.5 | 20 | 17.74 | 3.28 | 2.35 | 1100 | 303846.7 | 38197.06 | 2400 | 16520 | 16071.43 | 21584.31 | 309.8592 | 4896.774 | 15848.94 | 283.8028 | 0.07 | 0.11 | 2.25 | 10 | 15 | DUEÃ‘O DESCONOCIDO/QUIROGA/COQUIMBO/OVALLE/LA QUIROGA 1 | 1 | Cu | 9609% | 3.4375 | 40.275 | 36.8375 | 11.71636 | No genera Ã¡cido (NGA) (PN/PA > 3) | No genera Ã¡cido (NGA) (PNN > 20) | No genera Ã¡cido (NGA) (RPN > 3 o % de S < 0.3) | No genera Ã¡cido (NGA) (PNN > 20 o % de S < 0.3)
964 | DUEÃ‘O DESCONOCIDO | QUIROGA | LA QUIROGA 1 | COBRE | 20250 | ABANDONADO | CUBETA | COQUIMBO | OVALLE | 6617229 | 272719 | 4060 | 46 | 52 | 18 | 2.5 | 20 | 9.85 | 3.89 | 3.55 | 500 | 302586.7 | 38911.76 | 1920 | 12705 | 21142.86 | 24198.04 | 309.8592 | 6232.258 | 16678.72 | 218.3099 | 0.06 | 0.05 | 2.96 | 10 | 25 | DUEÃ‘O DESCONOCIDO/QUIROGA/COQUIMBO/OVALLE/LA QUIROGA 1 | 1 | Cu | 4362% | 1.5625 | 52.984 | 51.4215 | 33.90976 | No genera Ã¡cido (NGA) (PN/PA > 3) | No genera Ã¡cido (NGA) (PNN > 20) | No genera Ã¡cido (NGA) (RPN > 3 o % de S < 0.3) | No genera Ã¡cido (NGA) (PNN > 20 o % de S < 0.3)
965 | DUEÃ‘O DESCONOCIDO | QUIROGA | LA QUIROGA 1 | COBRE | 20250 | ABANDONADO | CUBETA | COQUIMBO | OVALLE | 6617103 | 272649 | 6452 | 44 | 52 | 20 | 2.5 | 23 | 18.46 | 1.76 | 2.95 | 2400 | 283313.3 | 42352.94 | 1860 | 14000 | 24071.43 | 27233.33 | 387.3239 | 5341.935 | 18047.87 | 196.4789 | 0.01 | 0.24 | 3.37 | 10 | 21 | DUEÃ‘O DESCONOCIDO/QUIROGA/COQUIMBO/OVALLE/LA QUIROGA 1 | 1 | Cu | 6990% | 7.5 | 60.323 | 52.823 | 8.043067 | No genera Ã¡cido (NGA) (PN/PA > 3) | No genera Ã¡cido (NGA) (PNN > 20) | No genera Ã¡cido (NGA) (RPN > 3 o % de S < 0.3) | No genera Ã¡cido (NGA) (PNN > 20 o % de S < 0.3)
961 | DUEÃ‘O DESCONOCIDO | QUIROGA | LA QUIROGA 1 | COBRE | N/A | ABANDONADO | MURO | COQUIMBO | OVALLE | 6617059 | 272672 | 4001 | 45 | 46 | 17 | 2.5 | 19 | 12.27 | 0.5 | 3.23 | 50 | 308186.7 | 39044.12 | 2160 | 11865 | 21357.14 | 23270.59 | 309.8592 | 5416.129 | 16471.28 | 305.6338 | 0.04 | 0.01 | 2.99 | 10 | 28 | DUEÃ‘O DESCONOCIDO/QUIROGA/COQUIMBO/OVALLE/LA QUIROGA 1 | 1 | Cu | 4297% | 0.3125 | 53.521 | 53.2085 | 171.2672 | No genera Ã¡cido (NGA) (PN/PA > 3) | No genera Ã¡cido (NGA) (PNN > 20) | No genera Ã¡cido (NGA) (RPN > 3 o % de S < 0.3) | No genera Ã¡cido (NGA) (PNN > 20 o % de S < 0.3)
941 | HECTOR GONZALEZ CASTILLO | PLANTA HUANA | HUANA 1 | COBRE | 101761 | INACTIVO | CUBETA | COQUIMBO | MONTE PATRIA | 6601067 | 312921 | 1709 | 226 | 36 | 70 | 123 | 42 | 2.5 | 15.33 | 2.71 | 50 | 248920 | 42776.47 | 6900 | 30870 | 39285.71 | 18801.96 | 1704.225 | 19698.39 | 9750 | 633.0986 | 0.005 | 0.01 | 5.5 | 10 | 15 | HECTOR GONZALEZ CASTILLO/PLANTA HUANA/COQUIMBO/MONTE PATRIA/HUANA 1 | 2 | Cu,V | 1778%,73.8% | 0.3125 | 98.45 | 98.1375 | 315.04 | No genera Ã¡cido (NGA) (PN/PA > 3) | No genera Ã¡cido (NGA) (PNN > 20) | No genera Ã¡cido (NGA) (RPN > 3 o % de S < 0.3) | No genera Ã¡cido (NGA) (PNN > 20 o % de S < 0.3)
939 | HECTOR GONZALEZ CASTILLO | PLANTA HUANA | HUANA 1 | COBRE | N/A | INACTIVO | MURO | COQUIMBO | MONTE PATRIA | 6601057 | 312859 | 1264 | 190 | 17 | 71 | 101 | 60 | 2.5 | 29.14 | 6.94 | 50 | 266560 | 42300 | 5580 | 25130 | 30000 | 13996.08 | 1161.972 | 24372.58 | 7675.532 | 611.2676 | 0.005 | 0.01 | 4.2 | 10 | 13 | HECTOR GONZALEZ CASTILLO/PLANTA HUANA/COQUIMBO/MONTE PATRIA/HUANA 1 | 2 | Cu,V | 1289%,46.2% | 0.3125 | 75.18 | 74.8675 | 240.576 | No genera Ã¡cido (NGA) (PN/PA > 3) | No genera Ã¡cido (NGA) (PNN > 20) | No genera Ã¡cido (NGA) (RPN > 3 o % de S < 0.3) | No genera Ã¡cido (NGA) (PNN > 20 o % de S < 0.3)
940 | HECTOR GONZALEZ CASTILLO | PLANTA HUANA | HUANA 1 | COBRE | 101761 | INACTIVO | CUBETA | COQUIMBO | MONTE PATRIA | 6601052 | 312871 | 762 | 204 | 23 | 70 | 112 | 52 | 2.5 | 40.54 | 5.09 | 50 | 254333.3 | 43252.94 | 6060 | 28280 | 33357.14 | 17874.51 | 1394.366 | 24780.65 | 6928.723 | 589.4366 | 0.005 | 0.01 | 4.67 | 10 | 14 | HECTOR GONZALEZ CASTILLO/PLANTA HUANA/COQUIMBO/MONTE PATRIA/HUANA 1 | 3 | Cu,V,Ag | 737.4%,56.9%,1.4% | 0.3125 | 83.593 | 83.2805 | 267.4976 | No genera Ã¡cido (NGA) (PN/PA > 3) | No genera Ã¡cido (NGA) (PNN > 20) | No genera Ã¡cido (NGA) (RPN > 3 o % de S < 0.3) | No genera Ã¡cido (NGA) (PNN > 20 o % de S < 0.3)
943 | HECTOR GONZALEZ CASTILLO | PLANTA HUANA | HUANA 2 | COBRE | N/A | INACTIVO | MURO | COQUIMBO | MONTE PATRIA | 6600897 | 312974 | 2155 | 206 | 22 | 71 | 120 | 68 | 2.5 | 40.16 | 5.58 | 50 | 259700 | 40235.29 | 6240 | 28280 | 38928.57 | 19223.53 | 1316.901 | 16767.74 | 8712.766 | 654.9296 | 0.005 | 0.01 | 5.45 | 10 | 14 | HECTOR GONZALEZ CASTILLO/PLANTA HUANA/COQUIMBO/MONTE PATRIA/HUANA 2 | 3 | Cu,V,Ag | 2268.1%,58.5%,0.4% | 0.3125 | 97.555 | 97.2425 | 312.176 | No genera Ã¡cido (NGA) (PN/PA > 3) | No genera Ã¡cido (NGA) (PNN > 20) | No genera Ã¡cido (NGA) (RPN > 3 o % de S < 0.3) | No genera Ã¡cido (NGA) (PNN > 20 o % de S < 0.3)
944 | HECTOR GONZALEZ CASTILLO | PLANTA HUANA | HUANA 2 | COBRE | 117000 | INACTIVO | CUBETA | COQUIMBO | MONTE PATRIA | 6600886 | 312990 | 1513 | 227 | 29 | 69 | 146 | 57 | 6.4 | 37.21 | 0.5 | 600 | 233240 | 41505.88 | 7140 | 36400 | 42357.14 | 23945.1 | 1859.155 | 16730.65 | 10413.83 | 764.0845 | 0.59 | 0.06 | 5.93 | 10 | 16 | HECTOR GONZALEZ CASTILLO/PLANTA HUANA/COQUIMBO/MONTE PATRIA/HUANA 2 | 2 | Cu,V | 1562.6%,74.6% | 1.875 | 106.147 | 104.272 | 56.61173 | No genera Ã¡cido (NGA) (PN/PA > 3) | No genera Ã¡cido (NGA) (PNN > 20) | No genera Ã¡cido (NGA) (RPN > 3 o % de S < 0.3) | No genera Ã¡cido (NGA) (PNN > 20 o % de S < 0.3)
945 | HECTOR GONZALEZ CASTILLO | PLANTA HUANA | HUANA 2 | COBRE | 117000 | INACTIVO | CUBETA | COQUIMBO | MONTE PATRIA | 6600881 | 312963 | 1043 | 179 | 31 | 9 | 263 | 37 | 2.5 | 4.75 | 0.5 | 50 | 240520 | 44523.53 | 4260 | 30695 | 43285.71 | 22090.2 | 1859.155 | 18400 | 11119.15 | 589.4366 | 0.16 | 0.01 | 6.06 | 10 | 5 | HECTOR GONZALEZ CASTILLO/PLANTA HUANA/COQUIMBO/MONTE PATRIA/HUANA 2 | 2 | Cu,V | 1046.2%,37.7% | 0.3125 | 108.474 | 108.1615 | 347.1168 | No genera Ã¡cido (NGA) (PN/PA > 3) | No genera Ã¡cido (NGA) (PNN > 20) | No genera Ã¡cido (NGA) (RPN > 3 o % de S < 0.3) | No genera Ã¡cido (NGA) (PNN > 20 o % de S < 0.3)
378 | HUMBERTO RIVERA C. | EPV | BARRAZA | COBRE | N/A | INACTIVO | MURO | COQUIMBO | OVALLE | 6600724 | 259714 | 970 | 153 | 380 | 91 | 78 | 13 | 12.87 | 0.5 | 5.03 | 27600 | 175746.7 | 27952.94 | 3420 | 86835 | 18285.71 | 80688.24 | 619.7183 | 2411.29 | 1535.106 | 261.9718 | 0.2 | 2.76 | 2.56 | 10 | 34 | HUMBERTO RIVERA C./EPV/COQUIMBO/OVALLE/BARRAZA | 3 | Cr,Cu,V | 336.8%,965.9%,17.7% | 86.25 | 45.824 | -40.426 | 0.5312928 | Potencial de generador Ã¡cido (PAG) (PN/PA < 1) | Potencial de generador Ã¡cido (PAG) (PNN < -20) | Potencial de generador Ã¡cido (PAG) (RPN < 1 o % de S > 1) | Potencial de generador Ã¡cido (PAG) (PNN < 1 o % de S > 1)
376 | HUMBERTO RIVERA C. | EPV | BARRAZA | COBRE | 29700 | INACTIVO | CUBETA | COQUIMBO | OVALLE | 6600658 | 259783 | 2554 | 110 | 60 | 55 | 39 | 196 | 37.21 | 13.16 | 2.71 | 10500 | 132673.3 | 23902.94 | 2820 | 85330 | 124571.4 | 36845.1 | 1161.972 | 6417.742 | 2572.34 | 676.7606 | 0.45 | 1.05 | 17.44 | 10 | 35 | HUMBERTO RIVERA C./EPV/COQUIMBO/OVALLE/BARRAZA | 1 | Cu | 2707% | 32.8125 | 312.176 | 279.3635 | 9.513935 | No genera Ã¡cido (NGA) (PN/PA > 3) | No genera Ã¡cido (NGA) (PNN > 20) | No genera Ã¡cido (NGA) (RPN > 3 o % de S < 0.3) | No genera Ã¡cido (NGA) (PNN > 20 o % de S < 0.3)
377 | HUMBERTO RIVERA C. | EPV | BARRAZA | COBRE | 29700 | INACTIVO | CUBETA | COQUIMBO | OVALLE | 6600617 | 259795 | 662 | 204 | 329 | 85 | 74 | 14 | 9.74 | 15.94 | 4.12 | 21700 | 194133.3 | 28323.53 | 5100 | 80115 | 17000 | 85409.8 | 697.1831 | 2819.355 | 1037.234 | 327.4648 | 0.14 | 2.17 | 2.38 | 10 | 35 | HUMBERTO RIVERA C./EPV/COQUIMBO/OVALLE/BARRAZA | 3 | Cr,Cu,V | 278.2%,627.5%,56.9% | 67.8125 | 42.602 | -25.2105 | 0.6282323 | Potencial de generador Ã¡cido (PAG) (PN/PA < 1) | Potencial de generador Ã¡cido (PAG) (PNN < -20) | Potencial de generador Ã¡cido (PAG) (RPN < 1 o % de S > 1) | Potencial de generador Ã¡cido (PAG) (PNN < 1 o % de S > 1)
919 | RAFAEL VALENCIA | SIN NOMBRE | VALENCIA | COBREORO | 1125 | INACTIVO | CUBETA | COQUIMBO | MONTE PATRIA | 6590400 | 350447 | 482 | 249 | 202 | 61 | 3751 | 1839 | 2.5 | 9.4 | 5.3 | 50 | 278040 | 40764.71 | 2820 | 30030 | 3571.429 | 48143.14 | 1704.225 | 8532.258 | 8339.362 | 523.9437 | 0.03 | 0.01 | 0.5 | 472.22 | 5 | RAFAEL VALENCIA/SIN NOMBRE/COQUIMBO/MONTE PATRIA/VALENCIA | 6 | As,Cr,Cu,Pb,V,Zn | 3835.2%,132.2%,429.7%,206.5%,91.5%,941.9% | 0.3125 | 8.95 | 8.6375 | 28.64 | No genera Ã¡cido (NGA) (PN/PA > 3) | GeneraciÃ³n de Ã¡cido incierto (ID) (-20 <= PNN <= 20) | No genera Ã¡cido (NGA) (RPN > 3 o % de S < 0.3) | No genera Ã¡cido (NGA) (PNN > 20 o % de S < 0.3)
918 | RAFAEL VALENCIA | SIN NOMBRE | VALENCIA | COBREORO | 1125 | INACTIVO | CUBETA | COQUIMBO | MONTE PATRIA | 6590391 | 350447 | 334 | 129 | 84 | 25 | 3660 | 1495 | 2.5 | 7.3 | 2.45 | 50 | 333433.3 | 29752.94 | 1980 | 21525 | 2000 | 21247.06 | 619.7183 | 9719.355 | 5642.553 | 349.2958 | 0.03 | 0.01 | 0.28 | 327.08 | 5 | RAFAEL VALENCIA/SIN NOMBRE/COQUIMBO/MONTE PATRIA/VALENCIA | 4 | As,Cu,Pb,Zn | 2625.7%,267%,149.2%,916.7% | 0.3125 | 5.012 | 4.6995 | 16.0384 | No genera Ã¡cido (NGA) (PN/PA > 3) | GeneraciÃ³n de Ã¡cido incierto (ID) (-20 <= PNN <= 20) | No genera Ã¡cido (NGA) (RPN > 3 o % de S < 0.3) | No genera Ã¡cido (NGA) (PNN > 20 o % de S < 0.3)
917 | RAFAEL VALENCIA | SIN NOMBRE | VALENCIA | COBREORO | 1125 | INACTIVO | CUBETA | COQUIMBO | MONTE PATRIA | 6590358 | 350450 | 470 | 41 | 44 | 7 | 457 | 1120 | 2.5 | 10.37 | 3.95 | 50 | 374266.7 | 16994.12 | 1800 | 18830 | 6571.429 | 15766.67 | 2091.549 | 816.129 | 6389.362 | 218.3099 | 0.04 | 0.01 | 0.92 | 157.37 | 8 | RAFAEL VALENCIA/SIN NOMBRE/COQUIMBO/MONTE PATRIA/VALENCIA | 4 | As,Cu,Pb,Zn | 1211.4%,416.5%,86.7%,26.9% | 0.3125 | 16.468 | 16.1555 | 52.6976 | No genera Ã¡cido (NGA) (PN/PA > 3) | GeneraciÃ³n de Ã¡cido incierto (ID) (-20 <= PNN <= 20) | No genera Ã¡cido (NGA) (RPN > 3 o % de S < 0.3) | No genera Ã¡cido (NGA) (PNN > 20 o % de S < 0.3)
936 | NICANOR VILLALOBOS | PLANTA SAN MIGUEL | SAN MIGUEL | ORO | 6600 | INACTIVO | CUBETA | COQUIMBO | MONTE PATRIA | 6589262 | 347256 | 3032 | 129 | 116 | 91 | 981 | 4029 | 11.09 | 46.4 | 4.57 | 50 | 287140 | 30600 | 3120 | 31745 | 20142.86 | 27907.84 | 1936.62 | 4525.806 | 9003.191 | 611.2676 | 17.48 | 0.01 | 2.82 | 1570.87 | 16 | NICANOR VILLALOBOS/PLANTA SAN MIGUEL/COQUIMBO/MONTE PATRIA/SAN MIGUEL | 6 | As,Cr,Cu,Pb,Zn,Ag | 12990.6%,33.3%,3231.9%,571.5%,172.5%,16% | 0.3125 | 50.478 | 50.1655 | 161.5296 | No genera Ã¡cido (NGA) (PN/PA > 3) | No genera Ã¡cido (NGA) (PNN > 20) | No genera Ã¡cido (NGA) (RPN > 3 o % de S < 0.3) | No genera Ã¡cido (NGA) (PNN > 20 o % de S < 0.3)
937 | NICANOR VILLALOBOS | PLANTA SAN MIGUEL | SAN MIGUEL | ORO | 6600 | INACTIVO | CUBETA | COQUIMBO | MONTE PATRIA | 6589248 | 347248 | 1427 | 120 | 76 | 85 | 424 | 2354 | 7.02 | 35.32 | 4.32 | 50 | 304406.7 | 27847.06 | 3000 | 23905 | 23714.29 | 24198.04 | 1316.901 | 8346.774 | 6804.255 | 720.4225 | 6.59 | 0.01 | 3.32 | 812.49 | 13 | NICANOR VILLALOBOS/PLANTA SAN MIGUEL/COQUIMBO/MONTE PATRIA/SAN MIGUEL | 4 | As,Cu,Pb,Zn | 6670.8%,1468.1%,292.3%,17.8% | 0.3125 | 59.428 | 59.1155 | 190.1696 | No genera Ã¡cido (NGA) (PN/PA > 3) | No genera Ã¡cido (NGA) (PNN > 20) | No genera Ã¡cido (NGA) (RPN > 3 o % de S < 0.3) | No genera Ã¡cido (NGA) (PNN > 20 o % de S < 0.3)
893 | SOC. ZEPEDA Y ALVAREZ | PLANTA EL TRIUNFO | TRANQUE DE RELAVE (ZEPEDA Y ALVAREZ) | ORO | N/A | INACTIVO | MURO | COQUIMBO | PUNITAQUI | 6588018 | 301654 | 1770 | 181 | 84 | 72 | 179 | 71 | 32.1 | 34.8 | 0.5 | 50 | 225586.7 | 40526.47 | 4860 | 43995 | 41857.14 | 63150.98 | 1549.296 | 11945.16 | 4646.809 | 545.7746 | 0.02 | 0.01 | 5.86 | 10 | 21 | SOC. ZEPEDA Y ALVAREZ/PLANTA EL TRIUNFO/COQUIMBO/PUNITAQUI/TRANQUE DE RELAVE (ZEPEDA Y ALVAREZ) | 2 | Cu,V | 1845.1%,39.2% | 0.3125 | 104.894 | 104.5815 | 335.6608 | No genera Ã¡cido (NGA) (PN/PA > 3) | No genera Ã¡cido (NGA) (PNN > 20) | No genera Ã¡cido (NGA) (RPN > 3 o % de S < 0.3) | No genera Ã¡cido (NGA) (PNN > 20 o % de S < 0.3)
894 | SOC. ZEPEDA Y ALVAREZ | PLANTA EL TRIUNFO | TRANQUE DE RELAVE (ZEPEDA Y ALVAREZ) | ORO | 324000 | INACTIVO | CUBETA | COQUIMBO | PUNITAQUI | 6588007 | 301678 | 1651 | 183 | 78 | 71 | 306 | 103 | 46.33 | 27.74 | 3.76 | 50 | 212566.7 | 41664.71 | 4860 | 48160 | 44071.43 | 68294.12 | 1859.155 | 11833.87 | 6347.872 | 545.7746 | 0.005 | 0.01 | 6.17 | 10 | 25 | SOC. ZEPEDA Y ALVAREZ/PLANTA EL TRIUNFO/COQUIMBO/PUNITAQUI/TRANQUE DE RELAVE (ZEPEDA Y ALVAREZ) | 3 | Cu,V,Mo | 1714.3%,40.8%,15.8% | 0.3125 | 110.443 | 110.1305 | 353.4176 | No genera Ã¡cido (NGA) (PN/PA > 3) | No genera Ã¡cido (NGA) (PNN > 20) | No genera Ã¡cido (NGA) (RPN > 3 o % de S < 0.3) | No genera Ã¡cido (NGA) (PNN > 20 o % de S < 0.3)
895 | SOC. ZEPEDA Y ALVAREZ | PLANTA EL TRIUNFO | TRANQUE DE RELAVE (ZEPEDA Y ALVAREZ) | ORO | 324000 | INACTIVO | CUBETA | COQUIMBO | PUNITAQUI | 6587999 | 301690 | 2058 | 182 | 84 | 71 | 293 | 107 | 64.82 | 43.12 | 3.1 | 50 | 220920 | 40420.59 | 4740 | 49875 | 41357.14 | 66354.9 | 1704.225 | 10758.06 | 6347.872 | 567.6056 | 0.005 | 0.01 | 5.79 | 10 | 27 | SOC. ZEPEDA Y ALVAREZ/PLANTA EL TRIUNFO/COQUIMBO/PUNITAQUI/TRANQUE DE RELAVE (ZEPEDA Y ALVAREZ) | 4 | Cu,V,Mo,Ag | 2161.5%,40%,62%,7.8% | 0.3125 | 103.641 | 103.3285 | 331.6512 | No genera Ã¡cido (NGA) (PN/PA > 3) | No genera Ã¡cido (NGA) (PNN > 20) | No genera Ã¡cido (NGA) (RPN > 3 o % de S < 0.3) | No genera Ã¡cido (NGA) (PNN > 20 o % de S < 0.3)
896 | SOC. ZEPEDA Y ALVAREZ | PLANTA EL TRIUNFO | TRANQUE DE RELAVE (ZEPEDA Y ALVAREZ) | ORO | 324000 | INACTIVO | CUBETA | COQUIMBO | PUNITAQUI | 6587973 | 301724 | 2633 | 173 | 71 | 71 | 117 | 49 | 29.91 | 44.72 | 4.2 | 100 | 225446.7 | 39494.12 | 4740 | 41965 | 48714.29 | 57417.65 | 1704.225 | 9941.935 | 6638.298 | 502.1127 | 0.87 | 0.01 | 6.82 | 10 | 20 | SOC. ZEPEDA Y ALVAREZ/PLANTA EL TRIUNFO/COQUIMBO/PUNITAQUI/TRANQUE DE RELAVE (ZEPEDA Y ALVAREZ) | 3 | Cu,V,Ag | 2793.4%,33.1%,11.8% | 0.3125 | 122.078 | 121.7655 | 390.6496 | No genera Ã¡cido (NGA) (PN/PA > 3) | No genera Ã¡cido (NGA) (PNN > 20) | No genera Ã¡cido (NGA) (RPN > 3 o % de S < 0.3) | No genera Ã¡cido (NGA) (PNN > 20 o % de S < 0.3)
931 | MINERA LAS JUNTAS (EX MINAS SAN ANDRES) | PLANTAS EL PINGO Y SANTA MARIA | RELAVES ANTIGUOS | COBREORO | 111960 | INACTIVO | CUBETA | COQUIMBO | MONTE PATRIA | 6586860 | 348721 | 2109 | 77 | 31 | 63 | 82 | 35 | 13.33 | 34.84 | 4.34 | 50 | 168140 | 21891.18 | 2460 | 55475 | 198285.7 | 11382.35 | 3795.775 | 1632.258 | 1659.574 | 2008.451 | 0.005 | 0.01 | 27.76 | 10 | 15 | MINERA LAS JUNTAS (EX MINAS SAN ANDRES)/PLANTAS EL PINGO Y SANTA MARIA/COQUIMBO/MONTE PATRIA/RELAVES ANTIGUOS | 1 | Cu | 2218% | 0.3125 | 496.904 | 496.5915 | 1590.0928 | No genera Ã¡cido (NGA) (PN/PA > 3) | No genera Ã¡cido (NGA) (PNN > 20) | No genera Ã¡cido (NGA) (RPN > 3 o % de S < 0.3) | No genera Ã¡cido (NGA) (PNN > 20 o % de S < 0.3)
932 | MINERA LAS JUNTAS (EX MINAS SAN ANDRES) | PLANTAS EL PINGO Y SANTA MARIA | RELAVES ANTIGUOS | COBREORO | 111960 | INACTIVO | CUBETA | COQUIMBO | MONTE PATRIA | 6586838 | 348733 | 2198 | 80 | 30 | 66 | 91 | 36 | 12.07 | 29.79 | 3.02 | 50 | 165526.7 | 22711.76 | 2700 | 52780 | 197500 | 12056.86 | 3563.38 | 2003.226 | 1742.553 | 2052.113 | 0.005 | 0.01 | 27.65 | 10 | 15 | MINERA LAS JUNTAS (EX MINAS SAN ANDRES)/PLANTAS EL PINGO Y SANTA MARIA/COQUIMBO/MONTE PATRIA/RELAVES ANTIGUOS | 1 | Cu | 2315% | 0.3125 | 494.935 | 494.6225 | 1583.792 | No genera Ã¡cido (NGA) (PN/PA > 3) | No genera Ã¡cido (NGA) (PNN > 20) | No genera Ã¡cido (NGA) (RPN > 3 o % de S < 0.3) | No genera Ã¡cido (NGA) (PNN > 20 o % de S < 0.3)
930 | MINERA LAS JUNTAS (EX MINAS SAN ANDRES) | PLANTAS EL PINGO Y SANTA MARIA | RELAVES ANTIGUOS | COBREORO | N/A | INACTIVO | MURO | COQUIMBO | MONTE PATRIA | 6586836 | 348744 | 3056 | 87 | 47 | 70 | 109 | 32 | 13.93 | 26.83 | 8.08 | 50 | 172340 | 22685.29 | 2940 | 53130 | 191214.3 | 13405.88 | 3330.986 | 2893.548 | 1908.511 | 1921.127 | 0.005 | 0.01 | 26.77 | 10 | 16 | MINERA LAS JUNTAS (EX MINAS SAN ANDRES)/PLANTAS EL PINGO Y SANTA MARIA/COQUIMBO/MONTE PATRIA/RELAVES ANTIGUOS | 1 | Cu | 3258% | 0.3125 | 479.183 | 478.8705 | 1533.3856 | No genera Ã¡cido (NGA) (PN/PA > 3) | No genera Ã¡cido (NGA) (PNN > 20) | No genera Ã¡cido (NGA) (RPN > 3 o % de S < 0.3) | No genera Ã¡cido (NGA) (PNN > 20 o % de S < 0.3)
933 | MINERA LAS JUNTAS (EX MINAS SAN ANDRES) | PLANTAS EL PINGO Y SANTA MARIA | RELAVES ANTIGUOS | COBREORO | 111960 | INACTIVO | CUBETA | COQUIMBO | MONTE PATRIA | 6586822 | 348741 | 2443 | 76 | 24 | 65 | 87 | 37 | 12.74 | 30.4 | 5.54 | 50 | 164826.7 | 22764.71 | 2400 | 48685 | 194142.9 | 13152.94 | 3485.915 | 2262.903 | 1784.043 | 2423.239 | 0.005 | 0.01 | 27.18 | 10 | 14 | MINERA LAS JUNTAS (EX MINAS SAN ANDRES)/PLANTAS EL PINGO Y SANTA MARIA/COQUIMBO/MONTE PATRIA/RELAVES ANTIGUOS | 1 | Cu | 2585% | 0.3125 | 486.522 | 486.2095 | 1556.8704 | No genera Ã¡cido (NGA) (PN/PA > 3) | No genera Ã¡cido (NGA) (PNN > 20) | No genera Ã¡cido (NGA) (RPN > 3 o % de S < 0.3) | No genera Ã¡cido (NGA) (PNN > 20 o % de S < 0.3)
934 | MINERA LAS JUNTAS (EX MINAS SAN ANDRES) | PLANTAS EL PINGO Y SANTA MARIA | EL PINGO 1 | COBREORO | 152400 | INACTIVO | CUBETA | COQUIMBO | MONTE PATRIA | 6586790 | 348763 | 3247 | 79 | 35 | 75 | 126 | 46 | 15.03 | 35.65 | 6.09 | 50 | 156426.7 | 24670.59 | 2520 | 48860 | 189857.1 | 14586.27 | 3563.38 | 2151.613 | 2572.34 | 2488.732 | 0.005 | 0.01 | 26.58 | 10 | 15 | MINERA LAS JUNTAS (EX MINAS SAN ANDRES)/PLANTAS EL PINGO Y SANTA MARIA/COQUIMBO/MONTE PATRIA/EL PINGO 1 | 1 | Cu | 3468% | 0.3125 | 475.782 | 475.4695 | 1522.5024 | No genera Ã¡cido (NGA) (PN/PA > 3) | No genera Ã¡cido (NGA) (PNN > 20) | No genera Ã¡cido (NGA) (RPN > 3 o % de S < 0.3) | No genera Ã¡cido (NGA) (PNN > 20 o % de S < 0.3)
935 | MINERA LAS JUNTAS (EX MINAS SAN ANDRES) | PLANTAS EL PINGO Y SANTA MARIA | EL PINGO 1 | COBREORO | 152400 | INACTIVO | CUBETA | COQUIMBO | MONTE PATRIA | 6586770 | 348773 | 4641 | 77 | 50 | 90 | 191 | 58 | 21.37 | 43.22 | 6.53 | 1700 | 142053.3 | 26788.24 | 2340 | 48790 | 176142.9 | 20909.8 | 3718.31 | 1854.839 | 3817.021 | 2576.056 | 0.01 | 0.17 | 24.66 | 10 | 17 | MINERA LAS JUNTAS (EX MINAS SAN ANDRES)/PLANTAS EL PINGO Y SANTA MARIA/COQUIMBO/MONTE PATRIA/EL PINGO 1 | 2 | Cu,Ag | 5000%,8.1% | 5.3125 | 441.414 | 436.1015 | 83.08969 | No genera Ã¡cido (NGA) (PN/PA > 3) | No genera Ã¡cido (NGA) (PNN > 20) | No genera Ã¡cido (NGA) (RPN > 3 o % de S < 0.3) | No genera Ã¡cido (NGA) (PNN > 20 o % de S < 0.3)
929 | CIA. EXPLORACION DE MINAS SAN ANDRES | SIN NOMBRE | DEPOSITO 2 | COBRE | 92878 | INACTIVO | CUBETA | COQUIMBO | MONTE PATRIA | 6586423 | 348664 | 1445 | 73 | 43 | 65 | 81 | 23 | 14.15 | 44.07 | 6.07 | 50 | 172200 | 17073.53 | 2400 | 60375 | 213714.3 | 14164.71 | 6739.437 | 2188.71 | 622.3404 | 1724.648 | 2.57 | 0.01 | 29.92 | 10 | 14 | CIA. EXPLORACION DE MINAS SAN ANDRES/SIN NOMBRE/COQUIMBO/MONTE PATRIA/DEPOSITO 2 | 2 | Cu,Ag | 1487.9%,10.2% | 0.3125 | 535.568 | 535.2555 | 1713.8176 | No genera Ã¡cido (NGA) (PN/PA > 3) | No genera Ã¡cido (NGA) (PNN > 20) | No genera Ã¡cido (NGA) (RPN > 3 o % de S < 0.3) | No genera Ã¡cido (NGA) (PNN > 20 o % de S < 0.3)
928 | CIA. EXPLORACION DE MINAS SAN ANDRES | SIN NOMBRE | DEPOSITO 2 | COBRE | 92878 | INACTIVO | CUBETA | COQUIMBO | MONTE PATRIA | 6586401 | 348679 | 1965 | 71 | 27 | 68 | 91 | 28 | 18.03 | 35.69 | 2.35 | 800 | 167486.7 | 16702.94 | 2220 | 60410 | 212071.4 | 14754.9 | 6816.901 | 2300 | 622.3404 | 1899.296 | 2.65 | 0.08 | 29.69 | 10 | 15 | CIA. EXPLORACION DE MINAS SAN ANDRES/SIN NOMBRE/COQUIMBO/MONTE PATRIA/DEPOSITO 2 | 1 | Cu | 2059% | 2.5 | 531.451 | 528.951 | 212.5804 | No genera Ã¡cido (NGA) (PN/PA > 3) | No genera Ã¡cido (NGA) (PNN > 20) | No genera Ã¡cido (NGA) (RPN > 3 o % de S < 0.3) | No genera Ã¡cido (NGA) (PNN > 20 o % de S < 0.3)
926 | CIA. EXPLORACION DE MINAS SAN ANDRES | SIN NOMBRE | DEPOSITO 2 | COBRE | N/A | INACTIVO | MURO | COQUIMBO | MONTE PATRIA | 6586368 | 348707 | 1010 | 71 | 37 | 58 | 66 | 20 | 10.04 | 18.7 | 6.79 | 50 | 173880 | 16438.24 | 2280 | 60410 | 217357.1 | 12562.75 | 6739.437 | 2411.29 | 497.8723 | 1528.169 | 0.62 | 0.01 | 30.43 | 10 | 14 | CIA. EXPLORACION DE MINAS SAN ANDRES/SIN NOMBRE/COQUIMBO/MONTE PATRIA/DEPOSITO 2 | 1 | Cu | 1010% | 0.3125 | 544.697 | 544.3845 | 1743.0304 | No genera Ã¡cido (NGA) (PN/PA > 3) | No genera Ã¡cido (NGA) (PNN > 20) | No genera Ã¡cido (NGA) (RPN > 3 o % de S < 0.3) | No genera Ã¡cido (NGA) (PNN > 20 o % de S < 0.3)
927 | CIA. EXPLORACION DE MINAS SAN ANDRES | SIN NOMBRE | DEPOSITO 2 | COBRE | 92878 | INACTIVO | CUBETA | COQUIMBO | MONTE PATRIA | 6586366 | 348695 | 1746 | 74 | 36 | 73 | 99 | 28 | 41.46 | 24.47 | 2.05 | 5100 | 164546.7 | 17682.35 | 2340 | 59150 | 212071.4 | 17874.51 | 6739.437 | 2114.516 | 705.3191 | 1942.958 | 2.58 | 0.51 | 29.69 | 10 | 14 | CIA. EXPLORACION DE MINAS SAN ANDRES/SIN NOMBRE/COQUIMBO/MONTE PATRIA/DEPOSITO 2 | 2 | Cu,Mo | 1818.7%,3.6% | 15.9375 | 531.451 | 515.5135 | 33.34595 | No genera Ã¡cido (NGA) (PN/PA > 3) | No genera Ã¡cido (NGA) (PNN > 20) | No genera Ã¡cido (NGA) (RPN > 3 o % de S < 0.3) | No genera Ã¡cido (NGA) (PNN > 20 o % de S < 0.3)
923 | CARLOS VALDIVIA | EL PINGO Y SANTA MARIA | TRANQUE | COBRE | 282450 | INACTIVO | CUBETA | COQUIMBO | MONTE PATRIA | 6586156 | 348670 | 3861 | 34 | 32 | 52 | 304 | 49 | 58.41 | 2.71 | 4.24 | 50 | 179480 | 20329.41 | 1620 | 60235 | 166071.4 | 20150.98 | 4338.028 | 3932.258 | 1493.617 | 2357.746 | 0.07 | 0.01 | 23.25 | 10 | 5 | CARLOS VALDIVIA/EL PINGO Y SANTA MARIA/COQUIMBO/MONTE PATRIA/TRANQUE | 2 | Cu,Mo | 4142.9%,46% | 0.3125 | 416.175 | 415.8625 | 1331.76 | No genera Ã¡cido (NGA) (PN/PA > 3) | No genera Ã¡cido (NGA) (PNN > 20) | No genera Ã¡cido (NGA) (RPN > 3 o % de S < 0.3) | No genera Ã¡cido (NGA) (PNN > 20 o % de S < 0.3)
921 | CARLOS VALDIVIA | EL PINGO Y SANTA MARIA | TRANQUE | COBRE | N/A | INACTIVO | MURO | COQUIMBO | MONTE PATRIA | 6586152 | 348701 | 3893 | 35 | 33 | 55 | 507 | 62 | 47.45 | 2.7 | 0.5 | 100 | 172433.3 | 20329.41 | 1800 | 64820 | 171714.3 | 20656.86 | 4415.493 | 3116.129 | 1618.085 | 2139.437 | 0.04 | 0.01 | 24.04 | 10 | 5 | CARLOS VALDIVIA/EL PINGO Y SANTA MARIA/COQUIMBO/MONTE PATRIA/TRANQUE | 3 | Cu,Zn,Mo | 4178%,40.8%,18.6% | 0.3125 | 430.316 | 430.0035 | 1377.0112 | No genera Ã¡cido (NGA) (PN/PA > 3) | No genera Ã¡cido (NGA) (PNN > 20) | No genera Ã¡cido (NGA) (RPN > 3 o % de S < 0.3) | No genera Ã¡cido (NGA) (PNN > 20 o % de S < 0.3)
924 | CARLOS VALDIVIA | EL PINGO Y SANTA MARIA | TRANQUE | COBRE | 282450 | INACTIVO | CUBETA | COQUIMBO | MONTE PATRIA | 6586115 | 348663 | 3445 | 31 | 35 | 44 | 361 | 50 | 51.94 | 2.29 | 2.89 | 50 | 180693.3 | 19111.76 | 1560 | 63035 | 173142.9 | 18296.08 | 4415.493 | 3524.194 | 1410.638 | 2161.268 | 0.06 | 0.01 | 24.24 | 10 | 5 | CARLOS VALDIVIA/EL PINGO Y SANTA MARIA/COQUIMBO/MONTE PATRIA/TRANQUE | 3 | Cu,Zn,Mo | 3685.7%,0.3%,29.8% | 0.3125 | 433.896 | 433.5835 | 1388.4672 | No genera Ã¡cido (NGA) (PN/PA > 3) | No genera Ã¡cido (NGA) (PNN > 20) | No genera Ã¡cido (NGA) (RPN > 3 o % de S < 0.3) | No genera Ã¡cido (NGA) (PNN > 20 o % de S < 0.3)
922 | CARLOS VALDIVIA | EL PINGO Y SANTA MARIA | TRANQUE | COBRE | 282450 | INACTIVO | CUBETA | COQUIMBO | MONTE PATRIA | 6586099 | 348745 | 7426 | 66 | 58 | 72 | 999 | 73 | 52.08 | 2.98 | 1.41 | 600 | 170100 | 25305.88 | 2760 | 58765 | 156071.4 | 18717.65 | 3330.986 | 3190.323 | 2032.979 | 2204.93 | 0.02 | 0.06 | 21.85 | 10 | 32 | CARLOS VALDIVIA/EL PINGO Y SANTA MARIA/COQUIMBO/MONTE PATRIA/TRANQUE | 3 | Cu,Zn,Mo | 8060.4%,177.5%,30.2% | 1.875 | 391.115 | 389.24 | 208.5947 | No genera Ã¡cido (NGA) (PN/PA > 3) | No genera Ã¡cido (NGA) (PNN > 20) | No genera Ã¡cido (NGA) (RPN > 3 o % de S < 0.3) | No genera Ã¡cido (NGA) (PNN > 20 o % de S < 0.3)
911 | WALDO FERREL OJAVO | PLANTA PUNITAQUI | PUNITAQUI 2 | ORO | 7797 | INACTIVO | CUBETA | COQUIMBO | PUNITAQUI | 6586082 | 284858 | 7601 | 153 | 41 | 17 | 2.5 | 197 | 56.4 | 2.65 | 1.96 | 1000 | 315793.3 | 22685.29 | 1920 | 25410 | 37714.29 | 12478.43 | 1007.042 | 7938.71 | 3609.574 | 545.7746 | 0.06 | 0.1 | 5.28 | 10 | 86 | WALDO FERREL OJAVO/PLANTA PUNITAQUI/COQUIMBO/PUNITAQUI/PUNITAQUI 2 | 3 | Cu,V,Mo | 8252.7%,17.7%,41% | 3.125 | 94.512 | 91.387 | 30.24384 | No genera Ã¡cido (NGA) (PN/PA > 3) | No genera Ã¡cido (NGA) (PNN > 20) | No genera Ã¡cido (NGA) (RPN > 3 o % de S < 0.3) | No genera Ã¡cido (NGA) (PNN > 20 o % de S < 0.3)
909 | WALDO FERREL OJAVO | PLANTA PUNITAQUI | PUNITAQUI 2 | ORO | 7797 | INACTIVO | CUBETA | COQUIMBO | PUNITAQUI | 6586011 | 284842 | 13266 | 255 | 53 | 22 | 2.5 | 218 | 55.16 | 3.27 | 2.23 | 50 | 286206.7 | 27000 | 2220 | 43890 | 22071.43 | 17031.37 | 2014.085 | 6825.806 | 4646.809 | 742.2535 | 0.02 | 0.01 | 3.09 | 10 | 123 | WALDO FERREL OJAVO/PLANTA PUNITAQUI/COQUIMBO/PUNITAQUI/PUNITAQUI 2 | 3 | Cu,V,Mo | 14478%,96.2%,37.9% | 0.3125 | 55.311 | 54.9985 | 176.9952 | No genera Ã¡cido (NGA) (PN/PA > 3) | No genera Ã¡cido (NGA) (PNN > 20) | No genera Ã¡cido (NGA) (RPN > 3 o % de S < 0.3) | No genera Ã¡cido (NGA) (PNN > 20 o % de S < 0.3)
910 | WALDO FERREL OJAVO | PLANTA PUNITAQUI | PUNITAQUI 2 | ORO | 7797 | INACTIVO | CUBETA | COQUIMBO | PUNITAQUI | 6586001 | 284847 | 8453 | 164 | 39 | 16 | 2.5 | 1010 | 43.44 | 5.27 | 0.5 | 50 | 333106.7 | 23691.18 | 2100 | 23345 | 21000 | 10539.22 | 1161.972 | 9348.387 | 3609.574 | 654.9296 | 0.01 | 0.01 | 2.94 | 140 | 108 | WALDO FERREL OJAVO/PLANTA PUNITAQUI/COQUIMBO/PUNITAQUI/PUNITAQUI 2 | 5 | As,Cu,Pb,V,Mo | 1066.7%,9189%,68.3%,26.2%,8.6% | 0.3125 | 52.626 | 52.3135 | 168.4032 | No genera Ã¡cido (NGA) (PN/PA > 3) | No genera Ã¡cido (NGA) (PNN > 20) | No genera Ã¡cido (NGA) (RPN > 3 o % de S < 0.3) | No genera Ã¡cido (NGA) (PNN > 20 o % de S < 0.3)
908 | WALDO FERREL OJAVO | PLANTA PUNITAQUI | PUNITAQUI 2 | ORO | N/A | INACTIVO | MURO | COQUIMBO | PUNITAQUI | 6585991 | 284841 | 2596 | 98 | 22 | 10 | 2.5 | 181 | 53.32 | 5.53 | 3.48 | 2100 | 275100 | 16411.76 | 1440 | 24360 | 99571.43 | 11213.73 | 619.7183 | 3375.806 | 3319.149 | 327.4648 | 0.02 | 0.21 | 13.94 | 10 | 52 | WALDO FERREL OJAVO/PLANTA PUNITAQUI/COQUIMBO/PUNITAQUI/PUNITAQUI 2 | 2 | Cu,Mo | 2752.7%,33.3% | 6.5625 | 249.526 | 242.9635 | 38.02301 | No genera Ã¡cido (NGA) (PN/PA > 3) | No genera Ã¡cido (NGA) (PNN > 20) | No genera Ã¡cido (NGA) (RPN > 3 o % de S < 0.3) | No genera Ã¡cido (NGA) (PNN > 20 o % de S < 0.3)
903 | WALDO FERREL OJAVO | PLANTA PUNITAQUI | PUNITAQUI 1 | ORO | N/A | INACTIVO | MURO | COQUIMBO | PUNITAQUI | 6585983 | 284824 | 3653 | 72 | 10 | 74 | 49 | 118 | 186.04 | 35.13 | 1.06 | 11600 | 208320 | 21361.76 | 1680 | 29050 | 138785.7 | 14417.65 | 697.1831 | 3116.129 | 4563.83 | 327.4648 | 4.03 | 1.16 | 19.43 | 10 | 23 | WALDO FERREL OJAVO/PLANTA PUNITAQUI/COQUIMBO/PUNITAQUI/PUNITAQUI 1 | 2 | Cu,Mo | 3914.3%,365.1% | 36.25 | 347.797 | 311.547 | 9.5944 | No genera Ã¡cido (NGA) (PN/PA > 3) | No genera Ã¡cido (NGA) (PNN > 20) | No genera Ã¡cido (NGA) (RPN > 3 o % de S < 0.3) | No genera Ã¡cido (NGA) (PNN > 20 o % de S < 0.3)
905 | WALDO FERREL OJAVO | PLANTA PUNITAQUI | PUNITAQUI 1 | ORO | 3600 | INACTIVO | CUBETA | COQUIMBO | PUNITAQUI | 6585983 | 284832 | 3191 | 135 | 53 | 13 | 114 | 1070 | 66.74 | 1.54 | 2.98 | 2600 | 282986.7 | 21970.59 | 1980 | 35525 | 63142.86 | 17368.63 | 774.6479 | 3783.871 | 4314.894 | 371.1268 | 0.01 | 0.26 | 8.84 | 145.43 | 43 | WALDO FERREL OJAVO/PLANTA PUNITAQUI/COQUIMBO/PUNITAQUI/PUNITAQUI 1 | 5 | As,Cu,Pb,V,Mo | 1111.9%,3406.6%,78.3%,3.8%,66.8% | 8.125 | 158.236 | 150.111 | 19.4752 | No genera Ã¡cido (NGA) (PN/PA > 3) | No genera Ã¡cido (NGA) (PNN > 20) | No genera Ã¡cido (NGA) (RPN > 3 o % de S < 0.3) | No genera Ã¡cido (NGA) (PNN > 20 o % de S < 0.3)
904 | WALDO FERREL OJAVO | PLANTA PUNITAQUI | PUNITAQUI 1 | ORO | 3600 | INACTIVO | CUBETA | COQUIMBO | PUNITAQUI | 6585974 | 284836 | 3896 | 117 | 56 | 72 | 89 | 124 | 59.18 | 22.61 | 4.7 | 4200 | 259093.3 | 27185.29 | 3120 | 38325 | 64000 | 19223.53 | 1316.901 | 6603.226 | 8339.362 | 480.2817 | 13.66 | 0.42 | 8.96 | 10 | 21 | WALDO FERREL OJAVO/PLANTA PUNITAQUI/COQUIMBO/PUNITAQUI/PUNITAQUI 1 | 2 | Cu,Mo | 4181.3%,48% | 13.125 | 160.384 | 147.259 | 12.21973 | No genera Ã¡cido (NGA) (PN/PA > 3) | No genera Ã¡cido (NGA) (PNN > 20) | No genera Ã¡cido (NGA) (RPN > 3 o % de S < 0.3) | No genera Ã¡cido (NGA) (PNN > 20 o % de S < 0.3)
906 | WALDO FERREL OJAVO | PLANTA PUNITAQUI | PUNITAQUI 1 | ORO | 3600 | INACTIVO | CUBETA | COQUIMBO | PUNITAQUI | 6585960 | 284858 | 1966 | 141 | 39 | 8 | 2.5 | 104 | 10.9 | 1.91 | 4.55 | 1100 | 251486.7 | 30441.18 | 2520 | 46760 | 55857.14 | 22343.14 | 852.1127 | 5453.226 | 7717.021 | 502.1127 | 0.01 | 0.11 | 7.82 | 10 | 5 | WALDO FERREL OJAVO/PLANTA PUNITAQUI/COQUIMBO/PUNITAQUI/PUNITAQUI 1 | 2 | Cu,V | 2060.4%,8.5% | 3.4375 | 139.978 | 136.5405 | 40.72087 | No genera Ã¡cido (NGA) (PN/PA > 3) | No genera Ã¡cido (NGA) (PNN > 20) | No genera Ã¡cido (NGA) (RPN > 3 o % de S < 0.3) | No genera Ã¡cido (NGA) (PNN > 20 o % de S < 0.3)
898 | MATILDE VIUDA DE ALFARO | PLANTA PUNITAQUI 12 | TRANQUE DE RELAVE (MATILDE) | ORO | 2600 | INACTIVO | CUBETA | COQUIMBO | PUNITAQUI | 6585073 | 284583 | 2668 | 160 | 103 | 72 | 143 | 56 | 20.49 | 27.23 | 2.58 | 50 | 231700 | 36450 | 3840 | 58415 | 34285.71 | 36760.78 | 1626.761 | 5712.903 | 6970.213 | 392.9577 | 2.15 | 0.01 | 4.8 | 10 | 28 | MATILDE VIUDA DE ALFARO/PLANTA PUNITAQUI 12/COQUIMBO/PUNITAQUI/TRANQUE DE RELAVE (MATILDE) | 3 | Cr,Cu,V | 18.4%,2831.9%,23.1% | 0.3125 | 85.92 | 85.6075 | 274.944 | No genera Ã¡cido (NGA) (PN/PA > 3) | No genera Ã¡cido (NGA) (PNN > 20) | No genera Ã¡cido (NGA) (RPN > 3 o % de S < 0.3) | No genera Ã¡cido (NGA) (PNN > 20 o % de S < 0.3)
901 | MATILDE VIUDA DE ALFARO | PLANTA PUNITAQUI 12 | TRANQUE DE RELAVE (MATILDE) | ORO | 2600 | INACTIVO | CUBETA | COQUIMBO | PUNITAQUI | 6585044 | 284566 | 3277 | 152 | 135 | 58 | 120 | 66 | 24.04 | 25.71 | 3.4 | 3100 | 196140 | 28588.24 | 3180 | 110880 | 33928.57 | 33050.98 | 1084.507 | 5564.516 | 3775.532 | 371.1268 | 2.46 | 0.31 | 4.75 | 10 | 47 | MATILDE VIUDA DE ALFARO/PLANTA PUNITAQUI 12/COQUIMBO/PUNITAQUI/TRANQUE DE RELAVE (MATILDE) | 3 | Cr,Cu,V | 55.2%,3501.1%,16.9% | 9.6875 | 85.025 | 75.3375 | 8.776774 | No genera Ã¡cido (NGA) (PN/PA > 3) | No genera Ã¡cido (NGA) (PNN > 20) | No genera Ã¡cido (NGA) (RPN > 3 o % de S < 0.3) | No genera Ã¡cido (NGA) (PNN > 20 o % de S < 0.3)
899 | MATILDE VIUDA DE ALFARO | PLANTA PUNITAQUI 12 | TRANQUE DE RELAVE (MATILDE) | ORO | 2600 | INACTIVO | CUBETA | COQUIMBO | PUNITAQUI | 6585008 | 284536 | 5201 | 159 | 99 | 70 | 409 | 150 | 32.53 | 44.78 | 0.5 | 200 | 254053.3 | 33300 | 3900 | 53550 | 34785.71 | 29256.86 | 1316.901 | 5564.516 | 6181.915 | 436.6197 | 2.57 | 0.02 | 4.87 | 10 | 26 | MATILDE VIUDA DE ALFARO/PLANTA PUNITAQUI 12/COQUIMBO/PUNITAQUI/TRANQUE DE RELAVE (MATILDE) | 5 | Cr,Cu,V,Zn,Ag | 13.8%,5615.4%,22.3%,13.6%,11.9% | 0.625 | 87.173 | 86.548 | 139.4768 | No genera Ã¡cido (NGA) (PN/PA > 3) | No genera Ã¡cido (NGA) (PNN > 20) | No genera Ã¡cido (NGA) (RPN > 3 o % de S < 0.3) | No genera Ã¡cido (NGA) (PNN > 20 o % de S < 0.3)
900 | MATILDE VIUDA DE ALFARO | PLANTA PUNITAQUI 12 | TRANQUE DE RELAVE (MATILDE) | ORO | 2600 | INACTIVO | CUBETA | COQUIMBO | PUNITAQUI | 6585007 | 284577 | 4403 | 142 | 78 | 72 | 176 | 83 | 26.38 | 27.46 | 4.47 | 300 | 248873.3 | 34650 | 3480 | 47110 | 37071.43 | 32798.04 | 1626.761 | 5490.323 | 8214.894 | 414.7887 | 1.14 | 0.03 | 5.19 | 10 | 23 | MATILDE VIUDA DE ALFARO/PLANTA PUNITAQUI 12/COQUIMBO/PUNITAQUI/TRANQUE DE RELAVE (MATILDE) | 2 | Cu,V | 4738.5%,9.2% | 0.9375 | 92.901 | 91.9635 | 99.0944 | No genera Ã¡cido (NGA) (PN/PA > 3) | No genera Ã¡cido (NGA) (PNN > 20) | No genera Ã¡cido (NGA) (RPN > 3 o % de S < 0.3) | No genera Ã¡cido (NGA) (PNN > 20 o % de S < 0.3)
522 | HMC GOLD | TAMBO DE ORO | DEPOSITO DE RELAVES DE HMC GOLD | ORO | 720000 | ACTIVO | CUBETA | COQUIMBO | PUNITAQUI | 6584382 | 287427 | 67 | 142 | 33 | 67 | 57 | 20 | 10.17 | 7.24 | 10.67 | 1500 | 237673.3 | 39361.76 | 4140 | 26250 | 62000 | 35917.65 | 1239.437 | 5341.935 | 10745.74 | 523.9437 | 1.29 | 0.15 | 8.68 | 10 | 12 | HMC GOLD/TAMBO DE ORO/COQUIMBO/PUNITAQUI/DEPOSITO DE RELAVES DE HMC GOLD | 1 | V | 9.2% | 4.6875 | 155.372 | 150.6845 | 33.14603 | No genera Ã¡cido (NGA) (PN/PA > 3) | No genera Ã¡cido (NGA) (PNN > 20) | No genera Ã¡cido (NGA) (RPN > 3 o % de S < 0.3) | No genera Ã¡cido (NGA) (PNN > 20 o % de S < 0.3)
521 | HMC GOLD | TAMBO DE ORO | DEPOSITO DE RELAVES DE HMC GOLD | ORO | 720000 | ACTIVO | CUBETA | COQUIMBO | PUNITAQUI | 6584375 | 287454 | 133 | 132 | 40 | 68 | 61 | 31 | 14.88 | 17.66 | 8.31 | 1100 | 252606.7 | 35973.53 | 3900 | 23135 | 63928.57 | 32798.04 | 1316.901 | 4525.806 | 10413.83 | 545.7746 | 1.81 | 0.11 | 8.95 | 10 | 10 | HMC GOLD/TAMBO DE ORO/COQUIMBO/PUNITAQUI/DEPOSITO DE RELAVES DE HMC GOLD | 2 | Cu,V | 46.2%,1.5% | 3.4375 | 160.205 | 156.7675 | 46.60509 | No genera Ã¡cido (NGA) (PN/PA > 3) | No genera Ã¡cido (NGA) (PNN > 20) | No genera Ã¡cido (NGA) (RPN > 3 o % de S < 0.3) | No genera Ã¡cido (NGA) (PNN > 20 o % de S < 0.3)
119 | MINERA ALTOS DE PUNITAQUI | ALTOS DE PUNITAQUI | TRANQUE 3 | ORO | N/A | ACTIVO | MURO | COQUIMBO | PUNITAQUI | 6584138 | 287013 | 3129 | 117 | 35 | 68 | 122 | 67 | 13.77 | 13.09 | 3.98 | 900 | 270946.7 | 31076.47 | 3120 | 20825 | 58357.14 | 26896.08 | 1704.225 | 8791.935 | 16346.81 | 2401.408 | 0.69 | 0.09 | 8.17 | 10 | 11 | MINERA ALTOS DE PUNITAQUI/ALTOS DE PUNITAQUI/COQUIMBO/PUNITAQUI/TRANQUE 3 | 1 | Cu | 3338% | 2.8125 | 146.243 | 143.4305 | 51.99751 | No genera Ã¡cido (NGA) (PN/PA > 3) | No genera Ã¡cido (NGA) (PNN > 20) | No genera Ã¡cido (NGA) (RPN > 3 o % de S < 0.3) | No genera Ã¡cido (NGA) (PNN > 20 o % de S < 0.3)
106 | SOCIEDAD MINERA LOS CRISTALES LTDA | LOS CRISTALES | LOS CRISTALES DIVISADERO 12 | COBRE | 74812 | INACTIVO | CUBETA | COQUIMBO | PUNITAQUI | 6584060 | 294628 | 2053 | 179 | 121 | 73 | 102 | 40 | 17.66 | 3.81 | 0.5 | 600 | 232960 | 40791.18 | 4800 | 35980 | 57428.57 | 44517.65 | 1781.69 | 9867.742 | 9127.66 | 567.6056 | 20.36 | 0.06 | 8.04 | 10 | 18 | SOCIEDAD MINERA LOS CRISTALES LTDA/LOS CRISTALES/COQUIMBO/PUNITAQUI/LOS CRISTALES DIVISADERO 12 | 3 | Cr,Cu,V | 39.1%,2156%,37.7% | 1.875 | 143.916 | 142.041 | 76.7552 | No genera Ã¡cido (NGA) (PN/PA > 3) | No genera Ã¡cido (NGA) (PNN > 20) | No genera Ã¡cido (NGA) (RPN > 3 o % de S < 0.3) | No genera Ã¡cido (NGA) (PNN > 20 o % de S < 0.3)
105 | SOCIEDAD MINERA LOS CRISTALES LTDA | LOS CRISTALES | LOS CRISTALES DIVISADERO 12 | COBRE | 74812 | INACTIVO | CUBETA | COQUIMBO | PUNITAQUI | 6584038 | 294588 | 4872 | 167 | 72 | 75 | 127 | 66 | 15.72 | 6.61 | 1.14 | 900 | 257413.3 | 39838.24 | 4440 | 28140 | 41285.71 | 36086.27 | 1781.69 | 12538.71 | 7302.128 | 633.0986 | 31.81 | 0.09 | 5.78 | 10 | 22 | SOCIEDAD MINERA LOS CRISTALES LTDA/LOS CRISTALES/COQUIMBO/PUNITAQUI/LOS CRISTALES DIVISADERO 12 | 2 | Cu,V | 5253.8%,28.5% | 2.8125 | 103.462 | 100.6495 | 36.78649 | No genera Ã¡cido (NGA) (PN/PA > 3) | No genera Ã¡cido (NGA) (PNN > 20) | No genera Ã¡cido (NGA) (RPN > 3 o % de S < 0.3) | No genera Ã¡cido (NGA) (PNN > 20 o % de S < 0.3)
120 | MINERA ALTOS DE PUNITAQUI | ALTOS DE PUNITAQUI | TRANQUE 3 | ORO | 4126015 | ACTIVO | CUBETA | COQUIMBO | PUNITAQUI | 6583895 | 287306 | 984 | 123 | 42 | 68 | 91 | 135 | 7.41 | 0.5 | 3.25 | 2700 | 285226.7 | 27000 | 3420 | 26110 | 62500 | 8768.627 | 3873.239 | 13169.35 | 4148.936 | 611.2676 | 0.51 | 0.27 | 8.75 | 10 | 15 | MINERA ALTOS DE PUNITAQUI/ALTOS DE PUNITAQUI/COQUIMBO/PUNITAQUI/TRANQUE 3 | 1 | Cu | 981.3% | 8.4375 | 156.625 | 148.1875 | 18.56296 | No genera Ã¡cido (NGA) (PN/PA > 3) | No genera Ã¡cido (NGA) (PNN > 20) | No genera Ã¡cido (NGA) (RPN > 3 o % de S < 0.3) | No genera Ã¡cido (NGA) (PNN > 20 o % de S < 0.3)
263 | DUEÃ‘O DESCONOCIDO | SIN NOMBRE | NN 4 | S/I | 323717 | ABANDONADO | CUBETA | COQUIMBO | PUNITAQUI | 6583848 | 287604 | 2176 | 129 | 52 | 11 | 2.5 | 74 | 11.2 | 9.38 | 1.47 | 8600 | 252746.7 | 25729.41 | 2460 | 50085 | 71642.86 | 15513.73 | 929.5775 | 4748.387 | 5684.043 | 392.9577 | 0.01 | 0.86 | 10.03 | 10 | 5 | DUEÃ‘O DESCONOCIDO/SIN NOMBRE/COQUIMBO/PUNITAQUI/NN 4 | 1 | Cu | 2291% | 26.875 | 179.537 | 152.662 | 6.680447 | No genera Ã¡cido (NGA) (PN/PA > 3) | No genera Ã¡cido (NGA) (PNN > 20) | No genera Ã¡cido (NGA) (RPN > 3 o % de S < 0.3) | No genera Ã¡cido (NGA) (PNN > 20 o % de S < 0.3)
490 | SLM EL DORADO | PLANTA EL CISNE | EL CISNE | ORO | N/A | INACTIVO | MURO | COQUIMBO | PUNITAQUI | 6583841 | 285694 | 5282 | 121 | 43 | 82 | 96 | 39 | 29.47 | 26.29 | 8.56 | 1100 | 265206.7 | 36423.53 | 3360 | 21700 | 52285.71 | 23017.65 | 1007.042 | 5416.129 | 13442.55 | 349.2958 | 0.05 | 0.11 | 7.32 | 10 | 12 | SLM EL DORADO/PLANTA EL CISNE/COQUIMBO/PUNITAQUI/EL CISNE | 1 | Cu | 5704% | 3.4375 | 131.028 | 127.5905 | 38.11724 | No genera Ã¡cido (NGA) (PN/PA > 3) | No genera Ã¡cido (NGA) (PNN > 20) | No genera Ã¡cido (NGA) (RPN > 3 o % de S < 0.3) | No genera Ã¡cido (NGA) (PNN > 20 o % de S < 0.3)
264 | DUEÃ‘O DESCONOCIDO | SIN NOMBRE | NN 4 | S/I | N/A | ABANDONADO | MURO | COQUIMBO | PUNITAQUI | 6583837 | 285767 | 3223 | 169 | 55 | 15 | 267 | 55 | 28.14 | 11.18 | 2.69 | 6900 | 203280 | 32717.65 | 3360 | 36085 | 97285.71 | 34568.63 | 2323.944 | 5490.323 | 7385.106 | 392.9577 | 0.01 | 0.69 | 13.62 | 10 | 5 | DUEÃ‘O DESCONOCIDO/SIN NOMBRE/COQUIMBO/PUNITAQUI/NN 4 | 2 | Cu,V | 3441.8%,30% | 21.5625 | 243.798 | 222.2355 | 11.30657 | No genera Ã¡cido (NGA) (PN/PA > 3) | No genera Ã¡cido (NGA) (PNN > 20) | No genera Ã¡cido (NGA) (RPN > 3 o % de S < 0.3) | No genera Ã¡cido (NGA) (PNN > 20 o % de S < 0.3)
520 | MINERA ALTOS DE PUNITAQUI | ALTOS DE PUNITAQUI | TAMAYA | COBRE | N/A | INACTIVO | MURO | COQUIMBO | PUNITAQUI | 6583831 | 286705 | 6265 | 77 | 33 | 76 | 198 | 158 | 18.87 | 14.31 | 2.45 | 3800 | 295960 | 18397.06 | 1980 | 9380 | 75500 | 12225.49 | 1316.901 | 3858.065 | 13401.06 | 4562.676 | 0.42 | 0.38 | 10.57 | 10 | 9 | MINERA ALTOS DE PUNITAQUI/ALTOS DE PUNITAQUI/COQUIMBO/PUNITAQUI/TAMAYA | 1 | Cu | 6785% | 11.875 | 189.203 | 177.328 | 15.93288 | No genera Ã¡cido (NGA) (PN/PA > 3) | No genera Ã¡cido (NGA) (PNN > 20) | No genera Ã¡cido (NGA) (RPN > 3 o % de S < 0.3) | No genera Ã¡cido (NGA) (PNN > 20 o % de S < 0.3)
489 | SLM EL DORADO | PLANTA EL CISNE | EL CISNE | ORO | 48600 | INACTIVO | CUBETA | COQUIMBO | PUNITAQUI | 6583830 | 285714 | 6796 | 130 | 52 | 64 | 179 | 64 | 27.28 | 31.93 | 4.59 | 3000 | 218960 | 39202.94 | 4320 | 29050 | 72928.57 | 29678.43 | 2246.479 | 6862.903 | 9832.979 | 458.4507 | 0.01 | 0.3 | 10.21 | 10 | 12 | SLM EL DORADO/PLANTA EL CISNE/COQUIMBO/PUNITAQUI/EL CISNE | 1 | Cu | 7368% | 9.375 | 182.759 | 173.384 | 19.49429 | No genera Ã¡cido (NGA) (PN/PA > 3) | No genera Ã¡cido (NGA) (PNN > 20) | No genera Ã¡cido (NGA) (RPN > 3 o % de S < 0.3) | No genera Ã¡cido (NGA) (PNN > 20 o % de S < 0.3)
519 | MINERA ALTOS DE PUNITAQUI | ALTOS DE PUNITAQUI | TAMAYA | COBRE | 4736000 | INACTIVO | CUBETA | COQUIMBO | PUNITAQUI | 6583804 | 286645 | 6027 | 79 | 40 | 77 | 131 | 205 | 19.09 | 20.3 | 5.84 | 3900 | 279066.7 | 18873.53 | 2100 | 10010 | 85714.29 | 15176.47 | 1549.296 | 3820.968 | 13442.55 | 4213.38 | 0.84 | 0.39 | 12 | 22.67 | 10 | MINERA ALTOS DE PUNITAQUI/ALTOS DE PUNITAQUI/COQUIMBO/PUNITAQUI/TAMAYA | 2 | As,Cu | 88.9%,6523.1% | 12.1875 | 214.8 | 202.6125 | 17.62462 | No genera Ã¡cido (NGA) (PN/PA > 3) | No genera Ã¡cido (NGA) (PNN > 20) | No genera Ã¡cido (NGA) (RPN > 3 o % de S < 0.3) | No genera Ã¡cido (NGA) (PNN > 20 o % de S < 0.3)
265 | DUEÃ‘O DESCONOCIDO | SIN NOMBRE | NN 4 | S/I | 323717 | ABANDONADO | CUBETA | COQUIMBO | PUNITAQUI | 6583785 | 285769 | 5113 | 128 | 42 | 22 | 119 | 43 | 41.84 | 7.49 | 1.89 | 1300 | 264880 | 40102.94 | 3360 | 19740 | 44428.57 | 32292.16 | 1007.042 | 5008.065 | 14604.26 | 349.2958 | 1.51 | 0.13 | 6.22 | 10 | 18 | DUEÃ‘O DESCONOCIDO/SIN NOMBRE/COQUIMBO/PUNITAQUI/NN 4 | 2 | Cu,Mo | 5518.7%,4.6% | 4.0625 | 111.338 | 107.2755 | 27.40628 | No genera Ã¡cido (NGA) (PN/PA > 3) | No genera Ã¡cido (NGA) (PNN > 20) | No genera Ã¡cido (NGA) (RPN > 3 o % de S < 0.3) | No genera Ã¡cido (NGA) (PNN > 20 o % de S < 0.3)
484 | DUEÃ‘O DESCONOCIDO | SIN NOMBRE | NN 4 | S/I | 323717 | ABANDONADO | CUBETA | COQUIMBO | PUNITAQUI | 6583754 | 287828 | 3229 | 79 | 54 | 63 | 49 | 72 | 18.9 | 16.9 | 8.43 | 9700 | 241453.3 | 17523.53 | 1500 | 62650 | 69571.43 | 6239.216 | 774.6479 | 2262.903 | 4563.83 | 283.8028 | 0.01 | 0.97 | 9.74 | 10 | 26 | DUEÃ‘O DESCONOCIDO/SIN NOMBRE/COQUIMBO/PUNITAQUI/NN 4 | 1 | Cu | 3448% | 30.3125 | 174.346 | 144.0335 | 5.751621 | No genera Ã¡cido (NGA) (PN/PA > 3) | No genera Ã¡cido (NGA) (PNN > 20) | No genera Ã¡cido (NGA) (RPN > 3 o % de S < 0.3) | No genera Ã¡cido (NGA) (PNN > 20 o % de S < 0.3)
121 | MINERA ALTOS DE PUNITAQUI | ALTOS DE PUNITAQUI | TRANQUE 3 | ORO | N/A | ACTIVO | MURO | COQUIMBO | PUNITAQUI | 6583732 | 286994 | 2596 | 116 | 35 | 68 | 94 | 63 | 10.18 | 9.93 | 8.75 | 1200 | 287513.3 | 30758.82 | 3120 | 18970 | 49214.29 | 20066.67 | 1161.972 | 8606.452 | 15973.4 | 1833.803 | 1.64 | 0.12 | 6.89 | 10 | 10 | MINERA ALTOS DE PUNITAQUI/ALTOS DE PUNITAQUI/COQUIMBO/PUNITAQUI/TRANQUE 3 | 1 | Cu | 2753% | 3.75 | 123.331 | 119.581 | 32.88827 | No genera Ã¡cido (NGA) (PN/PA > 3) | No genera Ã¡cido (NGA) (PNN > 20) | No genera Ã¡cido (NGA) (RPN > 3 o % de S < 0.3) | No genera Ã¡cido (NGA) (PNN > 20 o % de S < 0.3)
485 | DUEÃ‘O DESCONOCIDO | SIN NOMBRE | NN 4 | S/I | 323717 | ABANDONADO | CUBETA | COQUIMBO | PUNITAQUI | 6583696 | 287895 | 2284 | 63 | 40 | 62 | 35 | 50 | 12.63 | 9.84 | 6.45 | 13900 | 229226.7 | 12838.24 | 1140 | 57785 | 111000 | 3119.608 | 774.6479 | 1929.032 | 2904.255 | 240.1408 | 0.19 | 1.39 | 15.54 | 10 | 23 | DUEÃ‘O DESCONOCIDO/SIN NOMBRE/COQUIMBO/PUNITAQUI/NN 4 | 1 | Cu | 2410% | 43.4375 | 278.166 | 234.7285 | 6.403822 | No genera Ã¡cido (NGA) (PN/PA > 3) | No genera Ã¡cido (NGA) (PNN > 20) | No genera Ã¡cido (NGA) (RPN > 3 o % de S < 0.3) | No genera Ã¡cido (NGA) (PNN > 20 o % de S < 0.3)
486 | DUEÃ‘O DESCONOCIDO | SIN NOMBRE | NN 4 | S/I | N/A | ABANDONADO | MURO | COQUIMBO | PUNITAQUI | 6583639 | 287917 | 2295 | 60 | 29 | 62 | 34 | 49 | 13.7 | 28.67 | 3.99 | 14300 | 218213.3 | 10747.06 | 1020 | 57960 | 111214.3 | 2023.529 | 774.6479 | 1520.968 | 2489.362 | 240.1408 | 0.01 | 1.43 | 15.57 | 10 | 23 | DUEÃ‘O DESCONOCIDO/SIN NOMBRE/COQUIMBO/PUNITAQUI/NN 4 | 1 | Cu | 2422% | 44.6875 | 278.703 | 234.0155 | 6.23671 | No genera Ã¡cido (NGA) (PN/PA > 3) | No genera Ã¡cido (NGA) (PNN > 20) | No genera Ã¡cido (NGA) (RPN > 3 o % de S < 0.3) | No genera Ã¡cido (NGA) (PNN > 20 o % de S < 0.3)
262 | DUEÃ‘O DESCONOCIDO | SIN NOMBRE | NN 4 | S/I | N/A | ABANDONADO | MURO | COQUIMBO | PUNITAQUI | 6583603 | 287951 | 2632 | 99 | 34 | 9 | 2.5 | 79 | 14.22 | 10.09 | 2.74 | 10400 | 261846.7 | 17655.88 | 1620 | 54460 | 73357.14 | 10201.96 | 774.6479 | 3079.032 | 4273.404 | 305.6338 | 2.67 | 1.04 | 10.27 | 10 | 5 | DUEÃ‘O DESCONOCIDO/SIN NOMBRE/COQUIMBO/PUNITAQUI/NN 4 | 1 | Cu | 2792% | 32.5 | 183.833 | 151.333 | 5.6564 | No genera Ã¡cido (NGA) (PN/PA > 3) | No genera Ã¡cido (NGA) (PNN > 20) | No genera Ã¡cido (NGA) (RPN > 3 o % de S < 0.3) | No genera Ã¡cido (NGA) (PNN > 20 o % de S < 0.3)
492 | SOC. SANTA CAMILA | SANTA CAMILA | CAMILA 12 | ORO | N/A | INACTIVO | MURO | COQUIMBO | PUNITAQUI | 6583464 | 285077 | 6747 | 154 | 86 | 72 | 32 | 61 | 7.75 | 22.45 | 3.05 | 50 | 310380 | 27555.88 | 3600 | 40880 | 13928.57 | 17115.69 | 464.7887 | 4117.742 | 6845.745 | 611.2676 | 0.03 | 0.01 | 1.95 | 10 | 22 | SOC. SANTA CAMILA/SANTA CAMILA/COQUIMBO/PUNITAQUI/CAMILA 12 | 2 | Cu,V | 7314.3%,18.5% | 0.3125 | 34.905 | 34.5925 | 111.696 | No genera Ã¡cido (NGA) (PN/PA > 3) | No genera Ã¡cido (NGA) (PNN > 20) | No genera Ã¡cido (NGA) (RPN > 3 o % de S < 0.3) | No genera Ã¡cido (NGA) (PNN > 20 o % de S < 0.3)
491 | SOC. SANTA CAMILA | SANTA CAMILA | CAMILA 12 | ORO | 8298 | INACTIVO | CUBETA | COQUIMBO | PUNITAQUI | 6583416 | 285094 | 3472 | 156 | 85 | 75 | 68 | 114 | 11 | 9.04 | 2.6 | 50 | 282380 | 34067.65 | 3600 | 44275 | 17785.71 | 12900 | 697.1831 | 10906.45 | 6389.362 | 1157.042 | 0.01 | 0.01 | 2.49 | 10 | 34 | SOC. SANTA CAMILA/SANTA CAMILA/COQUIMBO/PUNITAQUI/CAMILA 12 | 2 | Cu,V | 3715.4%,20% | 0.3125 | 44.571 | 44.2585 | 142.6272 | No genera Ã¡cido (NGA) (PN/PA > 3) | No genera Ã¡cido (NGA) (PNN > 20) | No genera Ã¡cido (NGA) (RPN > 3 o % de S < 0.3) | No genera Ã¡cido (NGA) (PNN > 20 o % de S < 0.3)
109 | OSCAR SEGOVIA ORTIZ (PLANTA SANTA CAMILA) | PLANTA SANTA CAMILA | TRANQUE DE RELAVE | COBRE | N/A | INACTIVO | MURO | COQUIMBO | PUNITAQUI | 6583306 | 285333 | 4904 | 146 | 116 | 64 | 74 | 106 | 20.24 | 5.58 | 0.5 | 2000 | 238886.7 | 35867.65 | 3300 | 58135 | 35071.43 | 29256.86 | 1781.69 | 8606.452 | 7592.553 | 1135.211 | 0.005 | 0.2 | 4.91 | 10 | 27 | OSCAR SEGOVIA ORTIZ (PLANTA SANTA CAMILA)/PLANTA SANTA CAMILA/COQUIMBO/PUNITAQUI/TRANQUE DE RELAVE | 3 | Cr,Cu,V | 33.3%,5289%,12.3% | 6.25 | 87.889 | 81.639 | 14.06224 | No genera Ã¡cido (NGA) (PN/PA > 3) | No genera Ã¡cido (NGA) (PNN > 20) | No genera Ã¡cido (NGA) (RPN > 3 o % de S < 0.3) | No genera Ã¡cido (NGA) (PNN > 20 o % de S < 0.3)
108 | OSCAR SEGOVIA ORTIZ (PLANTA SANTA CAMILA) | PLANTA SANTA CAMILA | TRANQUE DE RELAVE | COBRE | 17400 | INACTIVO | CUBETA | COQUIMBO | PUNITAQUI | 6583304 | 285343 | 5795 | 131 | 78 | 67 | 102 | 150 | 24.27 | 5.72 | 11 | 3600 | 238140 | 37111.76 | 2940 | 51555 | 36571.43 | 28076.47 | 2788.732 | 7975.806 | 9003.191 | 1091.549 | 0.005 | 0.36 | 5.12 | 10 | 25 | OSCAR SEGOVIA ORTIZ (PLANTA SANTA CAMILA)/PLANTA SANTA CAMILA/COQUIMBO/PUNITAQUI/TRANQUE DE RELAVE | 2 | Cu,V | 6268.1%,0.8% | 11.25 | 91.648 | 80.398 | 8.146489 | No genera Ã¡cido (NGA) (PN/PA > 3) | No genera Ã¡cido (NGA) (PNN > 20) | No genera Ã¡cido (NGA) (RPN > 3 o % de S < 0.3) | No genera Ã¡cido (NGA) (PNN > 20 o % de S < 0.3)
497 | CIA. MINERA TAMAYA | PLANTA DELIRIO | DELIRIO 3 | COBREORO | 416088 | INACTIVO | CUBETA | COQUIMBO | PUNITAQUI | 6581783 | 285923 | 1428 | 65 | 110 | 67 | 24 | 281 | 18.25 | 14.17 | 8.07 | 159100 | 128566.7 | 8788.235 | 840 | 132895 | 8857.143 | 42.15686 | 154.9296 | 2188.71 | 995.7447 | 152.8169 | 41.24 | 15.91 | 1.24 | 143.08 | 190 | CIA. MINERA TAMAYA/PLANTA DELIRIO/COQUIMBO/PUNITAQUI/DELIRIO 3 | 3 | As,Cr,Cu | 1092.3%,26.4%,1469.2% | 497.1875 | 22.196 | -474.9915 | 0.04464312 | Potencial de generador Ã¡cido (PAG) (PN/PA < 1) | Potencial de generador Ã¡cido (PAG) (PNN < -20) | Potencial de generador Ã¡cido (PAG) (RPN < 1 o % de S > 1) | Potencial de generador Ã¡cido (PAG) (PNN < 1 o % de S > 1)
499 | CIA. MINERA TAMAYA | PLANTA DELIRIO | DELIRIO 3 | COBREORO | 416088 | INACTIVO | CUBETA | COQUIMBO | PUNITAQUI | 6581762 | 285812 | 334 | 60 | 71 | 60 | 25 | 163 | 19.24 | 40.54 | 8.79 | 75300 | 176073.3 | 5426.471 | 900 | 105875 | 65928.57 | 42.15686 | 232.3944 | 667.7419 | 746.8085 | 109.1549 | 21.38 | 7.53 | 9.23 | 10 | 38 | CIA. MINERA TAMAYA/PLANTA DELIRIO/COQUIMBO/PUNITAQUI/DELIRIO 3 | 2 | Cu,Ag | 267%,1.4% | 235.3125 | 165.217 | -70.0955 | 0.7021174 | Potencial de generador Ã¡cido (PAG) (PN/PA < 1) | Potencial de generador Ã¡cido (PAG) (PNN < -20) | Potencial de generador Ã¡cido (PAG) (RPN < 1 o % de S > 1) | Potencial de generador Ã¡cido (PAG) (PNN < 1 o % de S > 1)
500 | CIA. MINERA TAMAYA | PLANTA DELIRIO | DELIRIO 1 | COBREORO | N/A | INACTIVO | MURO | COQUIMBO | PUNITAQUI | 6581735 | 285694 | 3440 | 148 | 76 | 66 | 72 | 202 | 20.17 | 19.58 | 2.34 | 2900 | 262733.3 | 31791.18 | 3720 | 49980 | 36214.29 | 23692.16 | 929.5775 | 7159.677 | 7260.638 | 567.6056 | 9.53 | 0.29 | 5.07 | 23.56 | 27 | CIA. MINERA TAMAYA/PLANTA DELIRIO/COQUIMBO/PUNITAQUI/DELIRIO 1 | 3 | As,Cu,V | 96.3%,3680.2%,13.8% | 9.0625 | 90.753 | 81.6905 | 10.01412 | No genera Ã¡cido (NGA) (PN/PA > 3) | No genera Ã¡cido (NGA) (PNN > 20) | No genera Ã¡cido (NGA) (RPN > 3 o % de S < 0.3) | No genera Ã¡cido (NGA) (PNN > 20 o % de S < 0.3)
494 | CIA. MINERA TAMAYA | PLANTA DELIRIO | DELIRIO 2 | COBREORO | N/A | INACTIVO | MURO | COQUIMBO | PUNITAQUI | 6581699 | 285986 | 308 | 56 | 46 | 62 | 24 | 271 | 23.87 | 23.71 | 0.5 | 50500 | 226426.7 | 4314.706 | 780 | 61530 | 58000 | 42.15686 | 232.3944 | 111.2903 | 497.8723 | 130.9859 | 0.41 | 5.05 | 8.12 | 125.61 | 31 | CIA. MINERA TAMAYA/PLANTA DELIRIO/COQUIMBO/PUNITAQUI/DELIRIO 2 | 2 | As,Cu | 946.7%,238.5% | 157.8125 | 145.348 | -12.4645 | 0.921017 | Potencial de generador Ã¡cido (PAG) (PN/PA < 1) | GeneraciÃ³n de Ã¡cido incierto (ID) (-20 <= PNN <= 20) | Potencial de generador Ã¡cido (PAG) (RPN < 1 o % de S > 1) | GeneraciÃ³n de Ã¡cido incierto (ID) (-20 â‰¤ PNN â‰¤ 20 o 0.3 â‰¤ % de S â‰¤ 1)
495 | CIA. MINERA TAMAYA | PLANTA DELIRIO | DELIRIO 2 | COBREORO | 111900 | INACTIVO | CUBETA | COQUIMBO | PUNITAQUI | 6581666 | 285986 | 510 | 50 | 42 | 83 | 27 | 192 | 24.67 | 21.58 | 9.86 | 32900 | 256060 | 5055.882 | 720 | 76090 | 93428.57 | 421.5686 | 1084.507 | 18.54839 | 207.4468 | 196.4789 | 6.51 | 3.29 | 13.08 | 10 | 67 | CIA. MINERA TAMAYA/PLANTA DELIRIO/COQUIMBO/PUNITAQUI/DELIRIO 2 | 1 | Cu | 460.4% | 102.8125 | 234.132 | 131.3195 | 2.277272 | GeneraciÃ³n de Ã¡cido incierto (ID) (1 <= PN/PA <= 3) | No genera Ã¡cido (NGA) (PNN > 20) | GeneraciÃ³n de Ã¡cido incierto (ID) (1 â‰¤ RPN â‰¤ 3 o 0.3 â‰¤ % de S â‰¤ 1) | No genera Ã¡cido (NGA) (PNN > 20 o % de S < 0.3)
501 | CIA. MINERA TAMAYA | PLANTA DELIRIO | DELIRIO 1 | COBREORO | 900000 | INACTIVO | CUBETA | COQUIMBO | PUNITAQUI | 6581665 | 285624 | 2345 | 164 | 63 | 72 | 120 | 42 | 14.19 | 29.69 | 4.79 | 1100 | 239726.7 | 41532.35 | 4560 | 30870 | 53571.43 | 34905.88 | 1316.901 | 10275.81 | 10330.85 | 502.1127 | 0.58 | 0.11 | 7.5 | 10 | 16 | CIA. MINERA TAMAYA/PLANTA DELIRIO/COQUIMBO/PUNITAQUI/DELIRIO 1 | 2 | Cu,V | 2476.9%,26.2% | 3.4375 | 134.25 | 130.8125 | 39.05455 | No genera Ã¡cido (NGA) (PN/PA > 3) | No genera Ã¡cido (NGA) (PNN > 20) | No genera Ã¡cido (NGA) (RPN > 3 o % de S < 0.3) | No genera Ã¡cido (NGA) (PNN > 20 o % de S < 0.3)
1359 | CIA. MINERA TAMAYA | PLANTA DELIRIO | DELIRIO 2 | COBREORO | 111900 | INACTIVO | CUBETA | COQUIMBO | PUNITAQUI | 6581661 | 285926 | 541 | 28 | 68 | 14 | 2.5 | 932 | 24.96 | 5.55 | 2.13 | 81400 | 191520 | 5214.706 | 480 | 73780 | 60142.86 | 42.15686 | 309.8592 | 445.1613 | 331.9149 | 130.9859 | 0.25 | 8.14 | 8.42 | 242.26 | 220 | CIA. MINERA TAMAYA/PLANTA DELIRIO/COQUIMBO/PUNITAQUI/DELIRIO 2 | 3 | As,Cu,Pb | 1918.8%,494.5%,55.3% | 254.375 | 150.718 | -103.657 | 0.5925032 | Potencial de generador Ã¡cido (PAG) (PN/PA < 1) | Potencial de generador Ã¡cido (PAG) (PNN < -20) | Potencial de generador Ã¡cido (PAG) (RPN < 1 o % de S > 1) | Potencial de generador Ã¡cido (PAG) (PNN < 1 o % de S > 1)
496 | CIA. MINERA TAMAYA | PLANTA DELIRIO | DELIRIO 2 | COBREORO | 111900 | INACTIVO | CUBETA | COQUIMBO | PUNITAQUI | 6581652 | 285908 | 206 | 68 | 64 | 55 | 23 | 216 | 21.7 | 19.9 | 3.53 | 48400 | 235200 | 5744.118 | 1080 | 90405 | 50857.14 | 42.15686 | 232.3944 | 741.9355 | 1161.702 | 152.8169 | 20.43 | 4.84 | 7.12 | 44.19 | 37 | CIA. MINERA TAMAYA/PLANTA DELIRIO/COQUIMBO/PUNITAQUI/DELIRIO 2 | 2 | As,Cu | 268.2%,126.4% | 151.25 | 127.448 | -23.802 | 0.8426314 | Potencial de generador Ã¡cido (PAG) (PN/PA < 1) | Potencial de generador Ã¡cido (PAG) (PNN < -20) | Potencial de generador Ã¡cido (PAG) (RPN < 1 o % de S > 1) | Potencial de generador Ã¡cido (PAG) (PNN < 1 o % de S > 1)
1360 | CIA. MINERA TAMAYA | PLANTA DELIRIO | DELIRIO 2 | COBREORO | 111900 | INACTIVO | CUBETA | COQUIMBO | PUNITAQUI | 6581648 | 285929 | 384 | 46 | 37 | 16 | 2.5 | 894 | 17.97 | 5.84 | 1.16 | 90200 | 167813.3 | 6405.882 | 720 | 81060 | 62000 | 42.15686 | 542.2535 | 259.6774 | 912.766 | 196.4789 | 0.12 | 9.02 | 8.68 | 184.09 | 420 | CIA. MINERA TAMAYA/PLANTA DELIRIO/COQUIMBO/PUNITAQUI/DELIRIO 2 | 4 | As,Cu,Pb,Co | 1434.1%,322%,49%,40% | 281.875 | 155.372 | -126.503 | 0.5512089 | Potencial de generador Ã¡cido (PAG) (PN/PA < 1) | Potencial de generador Ã¡cido (PAG) (PNN < -20) | Potencial de generador Ã¡cido (PAG) (RPN < 1 o % de S > 1) | Potencial de generador Ã¡cido (PAG) (PNN < 1 o % de S > 1)
890 | JUAN SALINAS | PLANTA EL HUILMO | EL HUILMO 2 | ORO | N/A | INACTIVO | MURO | COQUIMBO | PUNITAQUI | 6581316 | 294659 | 3903 | 164 | 20 | 72 | 139 | 258 | 2.5 | 43.25 | 7.78 | 3400 | 271553.3 | 43279.41 | 4560 | 26565 | 31928.57 | 19982.35 | 1239.437 | 10683.87 | 6555.319 | 545.7746 | 3.42 | 0.34 | 4.47 | 22.67 | 14 | JUAN SALINAS/PLANTA EL HUILMO/COQUIMBO/PUNITAQUI/EL HUILMO 2 | 4 | As,Cu,V,Ag | 88.9%,4189%,26.2%,8.1% | 10.625 | 80.013 | 69.388 | 7.530635 | No genera Ã¡cido (NGA) (PN/PA > 3) | No genera Ã¡cido (NGA) (PNN > 20) | No genera Ã¡cido (NGA) (RPN > 3 o % de S < 0.3) | No genera Ã¡cido (NGA) (PNN > 20 o % de S < 0.3)
886 | JUAN SALINAS | PLANTA EL HUILMO | EL HUILMO 1 | ORO | N/A | INACTIVO | MURO | COQUIMBO | PUNITAQUI | 6581314 | 294638 | 4282 | 142 | 48 | 71 | 170 | 1233 | 11.24 | 37.8 | 7.77 | 700 | 280233.3 | 38329.41 | 3540 | 34160 | 25000 | 19729.41 | 1084.507 | 7567.742 | 8007.447 | 480.2817 | 6.85 | 0.07 | 3.5 | 178.69 | 18 | JUAN SALINAS/PLANTA EL HUILMO/COQUIMBO/PUNITAQUI/EL HUILMO 1 | 4 | As,Cu,Pb,V | 1389.1%,4605.5%,105.5%,9.2% | 2.1875 | 62.65 | 60.4625 | 28.64 | No genera Ã¡cido (NGA) (PN/PA > 3) | No genera Ã¡cido (NGA) (PNN > 20) | No genera Ã¡cido (NGA) (RPN > 3 o % de S < 0.3) | No genera Ã¡cido (NGA) (PNN > 20 o % de S < 0.3)
891 | JUAN SALINAS | PLANTA EL HUILMO | EL HUILMO 2 | ORO | 11600 | INACTIVO | CUBETA | COQUIMBO | PUNITAQUI | 6581313 | 294663 | 2189 | 188 | 54 | 67 | 72 | 48 | 7.51 | 16.46 | 3.12 | 1300 | 244580 | 41691.18 | 5280 | 39865 | 37214.29 | 42831.37 | 1394.366 | 12427.42 | 8546.809 | 742.2535 | 0.05 | 0.13 | 5.21 | 10 | 19 | JUAN SALINAS/PLANTA EL HUILMO/COQUIMBO/PUNITAQUI/EL HUILMO 2 | 2 | Cu,V | 2305.5%,44.6% | 4.0625 | 93.259 | 89.1965 | 22.95606 | No genera Ã¡cido (NGA) (PN/PA > 3) | No genera Ã¡cido (NGA) (PNN > 20) | No genera Ã¡cido (NGA) (RPN > 3 o % de S < 0.3) | No genera Ã¡cido (NGA) (PNN > 20 o % de S < 0.3)
888 | JUAN SALINAS | PLANTA EL HUILMO | EL HUILMO 1 | ORO | 7759 | INACTIVO | CUBETA | COQUIMBO | PUNITAQUI | 6581312 | 294648 | 3257 | 190 | 51 | 72 | 138 | 72 | 11.76 | 38.45 | 6.03 | 1800 | 220266.7 | 45132.35 | 5280 | 44310 | 26714.29 | 57754.9 | 2091.549 | 13466.13 | 8920.213 | 698.5915 | 1.36 | 0.18 | 3.74 | 10 | 22 | JUAN SALINAS/PLANTA EL HUILMO/COQUIMBO/PUNITAQUI/EL HUILMO 1 | 2 | Cu,V | 3479.1%,46.2% | 5.625 | 66.946 | 61.321 | 11.90151 | No genera Ã¡cido (NGA) (PN/PA > 3) | No genera Ã¡cido (NGA) (PNN > 20) | No genera Ã¡cido (NGA) (RPN > 3 o % de S < 0.3) | No genera Ã¡cido (NGA) (PNN > 20 o % de S < 0.3)
887 | JUAN SALINAS | PLANTA EL HUILMO | EL HUILMO 1 | ORO | 7759 | INACTIVO | CUBETA | COQUIMBO | PUNITAQUI | 6581311 | 294639 | 1692 | 174 | 59 | 65 | 76 | 37 | 8.77 | 39.83 | 3.37 | 50 | 249200 | 41029.41 | 4740 | 44975 | 31785.71 | 35749.02 | 1394.366 | 15543.55 | 7094.681 | 720.4225 | 0.25 | 0.01 | 4.45 | 10 | 20 | JUAN SALINAS/PLANTA EL HUILMO/COQUIMBO/PUNITAQUI/EL HUILMO 1 | 2 | Cu,V | 1759.3%,33.8% | 0.3125 | 79.655 | 79.3425 | 254.896 | No genera Ã¡cido (NGA) (PN/PA > 3) | No genera Ã¡cido (NGA) (PNN > 20) | No genera Ã¡cido (NGA) (RPN > 3 o % de S < 0.3) | No genera Ã¡cido (NGA) (PNN > 20 o % de S < 0.3)
892 | JUAN SALINAS | PLANTA EL HUILMO | EL HUILMO 2 | ORO | 11600 | INACTIVO | CUBETA | COQUIMBO | PUNITAQUI | 6581296 | 294667 | 2361 | 150 | 35 | 72 | 127 | 188 | 6.43 | 54.54 | 5.38 | 2100 | 277573.3 | 41241.18 | 3960 | 28000 | 25357.14 | 23607.84 | 1161.972 | 7679.032 | 9210.638 | 458.4507 | 2.69 | 0.21 | 3.55 | 10 | 14 | JUAN SALINAS/PLANTA EL HUILMO/COQUIMBO/PUNITAQUI/EL HUILMO 2 | 3 | Cu,V,Ag | 2494.5%,15.4%,36.3% | 6.5625 | 63.545 | 56.9825 | 9.683048 | No genera Ã¡cido (NGA) (PN/PA > 3) | No genera Ã¡cido (NGA) (PNN > 20) | No genera Ã¡cido (NGA) (RPN > 3 o % de S < 0.3) | No genera Ã¡cido (NGA) (PNN > 20 o % de S < 0.3)
884 | AURORA VILLABLANCA (EN ARRIENDO) | PLANTA SEGURA | EMBALSE SEGURA | COBREORO | 14400 | ACTIVO | CUBETA | COQUIMBO | PUNITAQUI | 6579673 | 292549 | 4400 | 103 | 53 | 78 | 60 | 138 | 71.45 | 15.64 | 4.34 | 50 | 341226.7 | 23929.41 | 2340 | 21385 | 20000 | 11129.41 | 542.2535 | 7196.774 | 6015.957 | 371.1268 | 3.18 | 0.01 | 2.8 | 10 | 17 | AURORA VILLABLANCA (EN ARRIENDO)/PLANTA SEGURA/COQUIMBO/PUNITAQUI/EMBALSE SEGURA | 2 | Cu,Mo | 4735.2%,78.6% | 0.3125 | 50.12 | 49.8075 | 160.384 | No genera Ã¡cido (NGA) (PN/PA > 3) | No genera Ã¡cido (NGA) (PNN > 20) | No genera Ã¡cido (NGA) (RPN > 3 o % de S < 0.3) | No genera Ã¡cido (NGA) (PNN > 20 o % de S < 0.3)
883 | AURORA VILLABLANCA (EN ARRIENDO) | PLANTA SEGURA | EMBALSE SEGURA | COBREORO | 14400 | ACTIVO | CUBETA | COQUIMBO | PUNITAQUI | 6579650 | 292518 | 991 | 102 | 28 | 75 | 59 | 84 | 10.29 | 8.15 | 2.43 | 50 | 305060 | 38170.59 | 2280 | 19810 | 26071.43 | 17790.2 | 852.1127 | 8458.065 | 10662.77 | 371.1268 | 2.13 | 0.01 | 3.65 | 10 | 11 | AURORA VILLABLANCA (EN ARRIENDO)/PLANTA SEGURA/COQUIMBO/PUNITAQUI/EMBALSE SEGURA | 1 | Cu | 989% | 0.3125 | 65.335 | 65.0225 | 209.072 | No genera Ã¡cido (NGA) (PN/PA > 3) | No genera Ã¡cido (NGA) (PNN > 20) | No genera Ã¡cido (NGA) (RPN > 3 o % de S < 0.3) | No genera Ã¡cido (NGA) (PNN > 20 o % de S < 0.3)
882 | AURORA VILLABLANCA (EN ARRIENDO) | PLANTA SEGURA | EMBALSE SEGURA | COBREORO | 14400 | ACTIVO | CUBETA | COQUIMBO | PUNITAQUI | 6579637 | 292525 | 3275 | 120 | 139 | 73 | 55 | 102 | 13.23 | 22.95 | 1.5 | 1100 | 283500 | 25041.18 | 2880 | 41230 | 41714.29 | 17200 | 774.6479 | 10461.29 | 2821.277 | 392.9577 | 5.45 | 0.11 | 5.84 | 10 | 22 | AURORA VILLABLANCA (EN ARRIENDO)/PLANTA SEGURA/COQUIMBO/PUNITAQUI/EMBALSE SEGURA | 2 | Cr,Cu | 59.8%,3498.9% | 3.4375 | 104.536 | 101.0985 | 30.41047 | No genera Ã¡cido (NGA) (PN/PA > 3) | No genera Ã¡cido (NGA) (PNN > 20) | No genera Ã¡cido (NGA) (RPN > 3 o % de S < 0.3) | No genera Ã¡cido (NGA) (PNN > 20 o % de S < 0.3)
881 | AURORA VILLABLANCA (EN ARRIENDO) | PLANTA SEGURA | EMBALSE SEGURA | COBREORO | N/A | ACTIVO | MURO | COQUIMBO | PUNITAQUI | 6579634 | 292497 | 539 | 108 | 37 | 76 | 52 | 44 | 8.59 | 12.73 | 2.18 | 50 | 285693.3 | 47223.53 | 2580 | 20860 | 22714.29 | 16103.92 | 774.6479 | 6380.645 | 10289.36 | 327.4648 | 0.77 | 0.01 | 3.18 | 10 | 11 | AURORA VILLABLANCA (EN ARRIENDO)/PLANTA SEGURA/COQUIMBO/PUNITAQUI/EMBALSE SEGURA | 1 | Cu | 492.3% | 0.3125 | 56.922 | 56.6095 | 182.1504 | No genera Ã¡cido (NGA) (PN/PA > 3) | No genera Ã¡cido (NGA) (PNN > 20) | No genera Ã¡cido (NGA) (RPN > 3 o % de S < 0.3) | No genera Ã¡cido (NGA) (PNN > 20 o % de S < 0.3)
915 | JUAN ANDRES BAZAN GARMENDIA | PLANTA VARIOLA | RELAVE (PLANTA VARIOLA) | COBRE | 111540 | INACTIVO | CUBETA | COQUIMBO | MONTE PATRIA | 6579513 | 313939 | 1922 | 101 | 24 | 2.5 | 8117 | 1848 | 6.91 | 7.39 | 7.67 | 800 | 294933.3 | 33776.47 | 2760 | 26985 | 23714.29 | 22090.2 | 4880.282 | 3672.581 | 13857.45 | 305.6338 | 0.05 | 0.08 | 3.32 | 534.85 | 5 | JUAN ANDRES BAZAN GARMENDIA/PLANTA VARIOLA/COQUIMBO/MONTE PATRIA/RELAVE (PLANTA VARIOLA) | 4 | As,Cu,Pb,Zn | 4357.1%,2012.1%,208%,2154.7% | 2.5 | 59.428 | 56.928 | 23.7712 | No genera Ã¡cido (NGA) (PN/PA > 3) | No genera Ã¡cido (NGA) (PNN > 20) | No genera Ã¡cido (NGA) (RPN > 3 o % de S < 0.3) | No genera Ã¡cido (NGA) (PNN > 20 o % de S < 0.3)
912 | JUAN ANDRES BAZAN GARMENDIA | PLANTA VARIOLA | RELAVE (PLANTA VARIOLA) | COBRE | N/A | INACTIVO | MURO | COQUIMBO | MONTE PATRIA | 6579508 | 313876 | 1727 | 97 | 28 | 2.5 | 11304 | 2052 | 6.44 | 10.53 | 14.7 | 2000 | 295586.7 | 32214.71 | 2700 | 25515 | 24000 | 22849.02 | 4802.817 | 3487.097 | 14023.4 | 283.8028 | 0.03 | 0.2 | 3.36 | 591.32 | 5 | JUAN ANDRES BAZAN GARMENDIA/PLANTA VARIOLA/COQUIMBO/MONTE PATRIA/RELAVE (PLANTA VARIOLA) | 4 | As,Cu,Pb,Zn | 4827.7%,1797.8%,242%,3040% | 6.25 | 60.144 | 53.894 | 9.62304 | No genera Ã¡cido (NGA) (PN/PA > 3) | No genera Ã¡cido (NGA) (PNN > 20) | No genera Ã¡cido (NGA) (RPN > 3 o % de S < 0.3) | No genera Ã¡cido (NGA) (PNN > 20 o % de S < 0.3)
914 | JUAN ANDRES BAZAN GARMENDIA | PLANTA VARIOLA | RELAVE (PLANTA VARIOLA) | COBRE | 111540 | INACTIVO | CUBETA | COQUIMBO | MONTE PATRIA | 6579477 | 313890 | 2218 | 74 | 26 | 2.5 | 9377 | 2169 | 2.5 | 8.41 | 13.25 | 3100 | 305200 | 32955.88 | 2040 | 22365 | 20000 | 19392.16 | 4647.887 | 3561.29 | 11368.09 | 240.1408 | 0.07 | 0.31 | 2.8 | 675.68 | 5 | JUAN ANDRES BAZAN GARMENDIA/PLANTA VARIOLA/COQUIMBO/MONTE PATRIA/RELAVE (PLANTA VARIOLA) | 4 | As,Cu,Pb,Zn | 5530.7%,2337.4%,261.5%,2504.7% | 9.6875 | 50.12 | 40.4325 | 5.173677 | No genera Ã¡cido (NGA) (PN/PA > 3) | No genera Ã¡cido (NGA) (PNN > 20) | No genera Ã¡cido (NGA) (RPN > 3 o % de S < 0.3) | No genera Ã¡cido (NGA) (PNN > 20 o % de S < 0.3)
913 | JUAN ANDRES BAZAN GARMENDIA | PLANTA VARIOLA | RELAVE (PLANTA VARIOLA) | COBRE | 111540 | INACTIVO | CUBETA | COQUIMBO | MONTE PATRIA | 6579446 | 313846 | 959 | 77 | 31 | 2.5 | 18457 | 1991 | 2.5 | 5.53 | 16.92 | 2600 | 302773.3 | 32744.12 | 2520 | 21280 | 20000 | 21331.37 | 4880.282 | 3487.097 | 10621.28 | 261.9718 | 0.06 | 0.26 | 2.8 | 567.39 | 5 | JUAN ANDRES BAZAN GARMENDIA/PLANTA VARIOLA/COQUIMBO/MONTE PATRIA/RELAVE (PLANTA VARIOLA) | 4 | As,Cu,Pb,Zn | 4628.2%,953.8%,231.8%,5026.9% | 8.125 | 50.12 | 41.995 | 6.168615 | No genera Ã¡cido (NGA) (PN/PA > 3) | No genera Ã¡cido (NGA) (PNN > 20) | No genera Ã¡cido (NGA) (RPN > 3 o % de S < 0.3) | No genera Ã¡cido (NGA) (PNN > 20 o % de S < 0.3)
865 | TALCA GOLD (EN ARRIENDO D.TELLO) | PLANTA TELLO HERMANOS Y MONICA | ACOPIO 5 (EX MONICA 1) | ORO | 44225 | INACTIVO | CUBETA | COQUIMBO | OVALLE | 6578717 | 244317 | 184 | 192 | 132 | 96 | 165 | 159 | 2.5 | 12.22 | 1.7 | 100 | 293486.7 | 32267.65 | 5760 | 23660 | 26357.14 | 40386.27 | 619.7183 | 10906.45 | 9791.489 | 392.9577 | 5.86 | 0.01 | 3.69 | 10 | 12 | TALCA GOLD (EN ARRIENDO D.TELLO)/PLANTA TELLO HERMANOS Y MONICA/COQUIMBO/OVALLE/ACOPIO 5 (EX MONICA 1) | 3 | Cr,Cu,V | 51.7%,102.2%,47.7% | 0.3125 | 66.051 | 65.7385 | 211.3632 | No genera Ã¡cido (NGA) (PN/PA > 3) | No genera Ã¡cido (NGA) (PNN > 20) | No genera Ã¡cido (NGA) (RPN > 3 o % de S < 0.3) | No genera Ã¡cido (NGA) (PNN > 20 o % de S < 0.3)
866 | TALCA GOLD (EN ARRIENDO D.TELLO) | PLANTA TELLO HERMANOS Y MONICA | TRANQUE 1 | ORO | 52500 | INACTIVO | CUBETA | COQUIMBO | OVALLE | 6578492 | 244343 | 42 | 117 | 52 | 88 | 85 | 158 | 2.5 | 15.13 | 2.32 | 200 | 326666.7 | 32638.24 | 3060 | 13195 | 11928.57 | 16525.49 | 309.8592 | 13429.03 | 12363.83 | 240.1408 | 2.13 | 0.02 | 1.67 | 10 | 8 | TALCA GOLD (EN ARRIENDO D.TELLO)/PLANTA TELLO HERMANOS Y MONICA/COQUIMBO/OVALLE/TRANQUE 1 | 0 | NA | NA | 0.625 | 29.893 | 29.268 | 47.8288 | No genera Ã¡cido (NGA) (PN/PA > 3) | No genera Ã¡cido (NGA) (PNN > 20) | No genera Ã¡cido (NGA) (RPN > 3 o % de S < 0.3) | No genera Ã¡cido (NGA) (PNN > 20 o % de S < 0.3)
868 | SLM UNO DE TALINAY | PLANTA LA CABRA Y TALINAY | LA CABRA Y TALINAY | COBRE | 162529 | ACTIVO | CUBETA | COQUIMBO | OVALLE | 6576703 | 243722 | 153 | 157 | 171 | 114 | 207 | 1167 | 2.5 | 18.45 | 1.96 | 200 | 266560 | 38832.35 | 4440 | 25655 | 18000 | 38194.12 | 619.7183 | 13280.65 | 13774.47 | 305.6338 | 36.87 | 0.02 | 2.52 | 191.71 | 14 | SLM UNO DE TALINAY/PLANTA LA CABRA Y TALINAY/COQUIMBO/OVALLE/LA CABRA Y TALINAY | 5 | As,Cr,Cu,Pb,V | 1497.6%,96.6%,68.1%,94.5%,20.8% | 0.625 | 45.108 | 44.483 | 72.1728 | No genera Ã¡cido (NGA) (PN/PA > 3) | No genera Ã¡cido (NGA) (PNN > 20) | No genera Ã¡cido (NGA) (RPN > 3 o % de S < 0.3) | No genera Ã¡cido (NGA) (PNN > 20 o % de S < 0.3)
869 | SLM UNO DE TALINAY | PLANTA LA CABRA Y TALINAY | LA CABRA Y TALINAY | COBRE | 162529 | ACTIVO | CUBETA | COQUIMBO | OVALLE | 6576674 | 243724 | 331 | 206 | 166 | 111 | 428 | 2361 | 2.5 | 14.28 | 1.72 | 50 | 313040 | 26814.71 | 6120 | 21000 | 28142.86 | 33725.49 | 697.1831 | 8754.839 | 7219.149 | 371.1268 | 5.16 | 0.01 | 3.94 | 792.59 | 12 | SLM UNO DE TALINAY/PLANTA LA CABRA Y TALINAY/COQUIMBO/OVALLE/LA CABRA Y TALINAY | 6 | As,Cr,Cu,Pb,V,Zn | 6504.9%,90.8%,263.7%,293.5%,58.5%,18.9% | 0.3125 | 70.526 | 70.2135 | 225.6832 | No genera Ã¡cido (NGA) (PN/PA > 3) | No genera Ã¡cido (NGA) (PNN > 20) | No genera Ã¡cido (NGA) (RPN > 3 o % de S < 0.3) | No genera Ã¡cido (NGA) (PNN > 20 o % de S < 0.3)
867 | SLM UNO DE TALINAY | PLANTA LA CABRA Y TALINAY | LA CABRA Y TALINAY | COBRE | N/A | ACTIVO | MURO | COQUIMBO | OVALLE | 6576651 | 243695 | 139 | 209 | 177 | 115 | 216 | 1426 | 2.5 | 14.13 | 1.85 | 50 | 299786.7 | 29170.59 | 6420 | 21210 | 34000 | 40723.53 | 774.6479 | 8866.129 | 7551.064 | 349.2958 | 2.39 | 0.01 | 4.76 | 299.7 | 12 | SLM UNO DE TALINAY/PLANTA LA CABRA Y TALINAY/COQUIMBO/OVALLE/LA CABRA Y TALINAY | 5 | As,Cr,Cu,Pb,V | 2397.5%,103.4%,52.7%,137.7%,60.8% | 0.3125 | 85.204 | 84.8915 | 272.6528 | No genera Ã¡cido (NGA) (PN/PA > 3) | No genera Ã¡cido (NGA) (PNN > 20) | No genera Ã¡cido (NGA) (RPN > 3 o % de S < 0.3) | No genera Ã¡cido (NGA) (PNN > 20 o % de S < 0.3)
475 | YOLANDA BOU BARRAZA | PLANTA ROSARIO DE COGOTI | ROSARIO 2 | COBRE | 264480 | INACTIVO | CUBETA | COQUIMBO | COMBARBALA | 6558186 | 316881 | 3106 | 195 | 46 | 62 | 1784 | 261 | 6.12 | 28.03 | 6.14 | 50 | 197120 | 48917.65 | 5520 | 45955 | 45642.86 | 44011.76 | 19753.52 | 741.9355 | 12986.17 | 523.9437 | 0.38 | 0.01 | 6.39 | 10 | 19 | YOLANDA BOU BARRAZA/PLANTA ROSARIO DE COGOTI/COQUIMBO/COMBARBALA/ROSARIO 2 | 3 | Cu,V,Zn | 3313.2%,50%,395.6% | 0.3125 | 114.381 | 114.0685 | 366.0192 | No genera Ã¡cido (NGA) (PN/PA > 3) | No genera Ã¡cido (NGA) (PNN > 20) | No genera Ã¡cido (NGA) (RPN > 3 o % de S < 0.3) | No genera Ã¡cido (NGA) (PNN > 20 o % de S < 0.3)
472 | YOLANDA BOU BARRAZA | PLANTA ROSARIO DE COGOTI | ROSARIO 2 | COBRE | N/A | INACTIVO | MURO | COQUIMBO | COMBARBALA | 6558146 | 316872 | 2418 | 123 | 17 | 55 | 386 | 285 | 2.5 | 35.64 | 4.28 | 1100 | 283686.7 | 32744.12 | 4680 | 16240 | 60642.86 | 11298.04 | 3408.451 | 222.5806 | 11575.53 | 414.7887 | 0.3 | 0.11 | 8.49 | 125.68 | 6 | YOLANDA BOU BARRAZA/PLANTA ROSARIO DE COGOTI/COQUIMBO/COMBARBALA/ROSARIO 2 | 3 | As,Cu,Zn | 947.3%,2557.1%,7.2% | 3.4375 | 151.971 | 148.5335 | 44.20975 | No genera Ã¡cido (NGA) (PN/PA > 3) | No genera Ã¡cido (NGA) (PNN > 20) | No genera Ã¡cido (NGA) (RPN > 3 o % de S < 0.3) | No genera Ã¡cido (NGA) (PNN > 20 o % de S < 0.3)
474 | YOLANDA BOU BARRAZA | PLANTA ROSARIO DE COGOTI | ROSARIO 2 | COBRE | 264480 | INACTIVO | CUBETA | COQUIMBO | COMBARBALA | 6558136 | 316900 | 3534 | 143 | 17 | 70 | 421 | 81 | 2.5 | 32.77 | 2.39 | 200 | 289800 | 34941.18 | 4320 | 20160 | 45000 | 16103.92 | 4183.099 | 482.2581 | 11368.09 | 371.1268 | 0.27 | 0.02 | 6.3 | 10 | 10 | YOLANDA BOU BARRAZA/PLANTA ROSARIO DE COGOTI/COQUIMBO/COMBARBALA/ROSARIO 2 | 3 | Cu,V,Zn | 3783.5%,10%,16.9% | 0.625 | 112.77 | 112.145 | 180.432 | No genera Ã¡cido (NGA) (PN/PA > 3) | No genera Ã¡cido (NGA) (PNN > 20) | No genera Ã¡cido (NGA) (RPN > 3 o % de S < 0.3) | No genera Ã¡cido (NGA) (PNN > 20 o % de S < 0.3)
479 | YOLANDA BOU BARRAZA | PLANTA ROSARIO DE COGOTI | ROSARIO 1 | COBRE | N/A | INACTIVO | MURO | COQUIMBO | COMBARBALA | 6558123 | 316870 | 613 | 126 | 44 | 79 | 299 | 215 | 5.2 | 25.35 | 0.5 | 50 | 236413.3 | 56858.82 | 3180 | 24465 | 30285.71 | 17031.37 | 1316.901 | 2411.29 | 16637.23 | 371.1268 | 0.01 | 0.01 | 4.24 | 10 | 12 | YOLANDA BOU BARRAZA/PLANTA ROSARIO DE COGOTI/COQUIMBO/COMBARBALA/ROSARIO 1 | 1 | Cu | 573.6% | 0.3125 | 75.896 | 75.5835 | 242.8672 | No genera Ã¡cido (NGA) (PN/PA > 3) | No genera Ã¡cido (NGA) (PNN > 20) | No genera Ã¡cido (NGA) (RPN > 3 o % de S < 0.3) | No genera Ã¡cido (NGA) (PNN > 20 o % de S < 0.3)
473 | YOLANDA BOU BARRAZA | PLANTA ROSARIO DE COGOTI | ROSARIO 2 | COBRE | N/A | INACTIVO | MURO | COQUIMBO | COMBARBALA | 6558115 | 316916 | 4538 | 148 | 16 | 70 | 381 | 97 | 2.5 | 37.27 | 15 | 1000 | 283640 | 35179.41 | 4680 | 19635 | 49500 | 15513.73 | 3950.704 | 222.5806 | 11824.47 | 392.9577 | 0.33 | 0.1 | 6.93 | 10 | 10 | YOLANDA BOU BARRAZA/PLANTA ROSARIO DE COGOTI/COQUIMBO/COMBARBALA/ROSARIO 2 | 3 | Cu,V,Zn | 4886.8%,13.8%,5.8% | 3.125 | 124.047 | 120.922 | 39.69504 | No genera Ã¡cido (NGA) (PN/PA > 3) | No genera Ã¡cido (NGA) (PNN > 20) | No genera Ã¡cido (NGA) (RPN > 3 o % de S < 0.3) | No genera Ã¡cido (NGA) (PNN > 20 o % de S < 0.3)
476 | YOLANDA BOU BARRAZA | PLANTA ROSARIO DE COGOTI | TRANQUE DE EMERGENCIA | COBRE | 2670 | INACTIVO | CUBETA | COQUIMBO | COMBARBALA | 6558100 | 316817 | 2676 | 126 | 25 | 66 | 767 | 114 | 2.5 | 34.32 | 2.93 | 50 | 288026.7 | 34358.82 | 3420 | 26740 | 46000 | 21837.25 | 6584.507 | 1966.129 | 7592.553 | 327.4648 | 0.02 | 0.01 | 6.44 | 10 | 12 | YOLANDA BOU BARRAZA/PLANTA ROSARIO DE COGOTI/COQUIMBO/COMBARBALA/TRANQUE DE EMERGENCIA | 2 | Cu,Zn | 2840.7%,113.1% | 0.3125 | 115.276 | 114.9635 | 368.8832 | No genera Ã¡cido (NGA) (PN/PA > 3) | No genera Ã¡cido (NGA) (PNN > 20) | No genera Ã¡cido (NGA) (RPN > 3 o % de S < 0.3) | No genera Ã¡cido (NGA) (PNN > 20 o % de S < 0.3)
477 | YOLANDA BOU BARRAZA | PLANTA ROSARIO DE COGOTI | TRANQUE DE EMERGENCIA | COBRE | N/A | INACTIVO | MURO | COQUIMBO | COMBARBALA | 6558089 | 316795 | 3124 | 141 | 23 | 67 | 589 | 99 | 2.5 | 34.31 | 9.62 | 50 | 281773.3 | 36926.47 | 4080 | 24990 | 43142.86 | 21331.37 | 5422.535 | 1335.484 | 9791.489 | 371.1268 | 0.02 | 0.01 | 6.04 | 10 | 12 | YOLANDA BOU BARRAZA/PLANTA ROSARIO DE COGOTI/COQUIMBO/COMBARBALA/TRANQUE DE EMERGENCIA | 3 | Cu,V,Zn | 3333%,8.5%,63.6% | 0.3125 | 108.116 | 107.8035 | 345.9712 | No genera Ã¡cido (NGA) (PN/PA > 3) | No genera Ã¡cido (NGA) (PNN > 20) | No genera Ã¡cido (NGA) (RPN > 3 o % de S < 0.3) | No genera Ã¡cido (NGA) (PNN > 20 o % de S < 0.3)
467 | DUEÃ‘O DESCONOCIDO | SIN NOMBRE | NN 5 | S/I | 300 | ABANDONADO | CUBETA | COQUIMBO | COMBARBALA | 6556523 | 294155 | 7666 | 106 | 115 | 68 | 228 | 796 | 84.62 | 24.07 | 0.5 | 50 | 346080 | 16914.71 | 1800 | 43505 | 2928.571 | 4131.373 | 1084.507 | 1112.903 | 3900 | 283.8028 | 3.57 | 0.01 | 0.41 | 694.42 | 23 | DUEÃ‘O DESCONOCIDO/SIN NOMBRE/COQUIMBO/COMBARBALA/NN 5 | 5 | As,Cr,Cu,Pb,Mo | 5686.8%,32.2%,8324.2%,32.7%,111.6% | 0.3125 | 7.339 | 7.0265 | 23.4848 | No genera Ã¡cido (NGA) (PN/PA > 3) | GeneraciÃ³n de Ã¡cido incierto (ID) (-20 <= PNN <= 20) | No genera Ã¡cido (NGA) (RPN > 3 o % de S < 0.3) | No genera Ã¡cido (NGA) (PNN > 20 o % de S < 0.3)
464 | SOC. MINERA ALTAMIRA | PLANTA EL BRONCE | EL BRONCE | COBREORO | N/A | INACTIVO | MURO | COQUIMBO | COMBARBALA | 6555887 | 294192 | 2253 | 136 | 70 | 66 | 145 | 218 | 13.17 | 36.16 | 1.84 | 600 | 277573.3 | 34994.12 | 3120 | 37450 | 31285.71 | 7166.667 | 1859.155 | 2374.194 | 11617.02 | 436.6197 | 4 | 0.06 | 4.38 | 34.83 | 18 | SOC. MINERA ALTAMIRA/PLANTA EL BRONCE/COQUIMBO/COMBARBALA/EL BRONCE | 3 | As,Cu,V | 190.2%,2375.8%,4.6% | 1.875 | 78.402 | 76.527 | 41.8144 | No genera Ã¡cido (NGA) (PN/PA > 3) | No genera Ã¡cido (NGA) (PNN > 20) | No genera Ã¡cido (NGA) (RPN > 3 o % de S < 0.3) | No genera Ã¡cido (NGA) (PNN > 20 o % de S < 0.3)
465 | SOC. MINERA ALTAMIRA | PLANTA EL BRONCE | EL BRONCE | COBREORO | 18000 | INACTIVO | CUBETA | COQUIMBO | COMBARBALA | 6555877 | 294210 | 836 | 111 | 54 | 66 | 131 | 195 | 13.77 | 4.33 | 9.66 | 200 | 313833.3 | 30335.29 | 2280 | 39515 | 6571.429 | 7166.667 | 1239.437 | 296.7742 | 11202.13 | 305.6338 | 9.49 | 0.02 | 0.92 | 10 | 20 | SOC. MINERA ALTAMIRA/PLANTA EL BRONCE/COQUIMBO/COMBARBALA/EL BRONCE | 1 | Cu | 818.7% | 0.625 | 16.468 | 15.843 | 26.3488 | No genera Ã¡cido (NGA) (PN/PA > 3) | GeneraciÃ³n de Ã¡cido incierto (ID) (-20 <= PNN <= 20) | No genera Ã¡cido (NGA) (RPN > 3 o % de S < 0.3) | No genera Ã¡cido (NGA) (PNN > 20 o % de S < 0.3)
459 | SUC. CARVAJAL RIVERA | PLANTA QUILITAPIA | QUILITAPIA | ORO | N/A | INACTIVO | MURO | COQUIMBO | COMBARBALA | 6555745 | 293890 | 5005 | 153 | 89 | 69 | 229 | 359 | 21.18 | 18.21 | 10.23 | 300 | 252513.3 | 42220.59 | 3480 | 46550 | 21428.57 | 12647.06 | 1549.296 | 2967.742 | 11368.09 | 480.2817 | 5.07 | 0.03 | 3 | 212.99 | 22 | SUC. CARVAJAL RIVERA/PLANTA QUILITAPIA/COQUIMBO/COMBARBALA/QUILITAPIA | 4 | As,Cr,Cu,V | 1674.9%,2.3%,5400%,17.7% | 0.9375 | 53.7 | 52.7625 | 57.28 | No genera Ã¡cido (NGA) (PN/PA > 3) | No genera Ã¡cido (NGA) (PNN > 20) | No genera Ã¡cido (NGA) (RPN > 3 o % de S < 0.3) | No genera Ã¡cido (NGA) (PNN > 20 o % de S < 0.3)
458 | SUC. CARVAJAL RIVERA | PLANTA QUILITAPIA | QUILITAPIA | ORO | 12774 | INACTIVO | CUBETA | COQUIMBO | COMBARBALA | 6555744 | 293905 | 5258 | 137 | 87 | 67 | 260 | 387 | 23.75 | 38.7 | 6.94 | 400 | 283546.7 | 32505.88 | 2640 | 48160 | 13857.14 | 8937.255 | 1394.366 | 2225.806 | 10040.43 | 414.7887 | 6.05 | 0.04 | 1.94 | 236.15 | 23 | SUC. CARVAJAL RIVERA/PLANTA QUILITAPIA/COQUIMBO/COMBARBALA/QUILITAPIA | 3 | As,Cu,V | 1867.9%,5678%,5.4% | 1.25 | 34.726 | 33.476 | 27.7808 | No genera Ã¡cido (NGA) (PN/PA > 3) | No genera Ã¡cido (NGA) (PNN > 20) | No genera Ã¡cido (NGA) (RPN > 3 o % de S < 0.3) | No genera Ã¡cido (NGA) (PNN > 20 o % de S < 0.3)
462 | SILVERIO CARVAJAL RIVERA | PLANTA SAN ANTONIO | SAN ANTONIO 12 | ORO | 5205 | INACTIVO | CUBETA | COQUIMBO | COMBARBALA | 6555612 | 293906 | 3419 | 103 | 92 | 65 | 189 | 498 | 21.29 | 25.67 | 4.87 | 800 | 322140 | 17020.59 | 1680 | 56735 | 11642.86 | 3709.804 | 1161.972 | 1150 | 4522.34 | 349.2958 | 11.64 | 0.08 | 1.63 | 391.91 | 27 | SILVERIO CARVAJAL RIVERA/PLANTA SAN ANTONIO/COQUIMBO/COMBARBALA/SAN ANTONIO 12 | 3 | As,Cr,Cu | 3165.9%,5.7%,3657.1% | 2.5 | 29.177 | 26.677 | 11.6708 | No genera Ã¡cido (NGA) (PN/PA > 3) | No genera Ã¡cido (NGA) (PNN > 20) | No genera Ã¡cido (NGA) (RPN > 3 o % de S < 0.3) | No genera Ã¡cido (NGA) (PNN > 20 o % de S < 0.3)
461 | SILVERIO CARVAJAL RIVERA | PLANTA SAN ANTONIO | SAN ANTONIO 12 | ORO | N/A | INACTIVO | MURO | COQUIMBO | COMBARBALA | 6555603 | 293926 | 5292 | 130 | 70 | 64 | 139 | 499 | 25.14 | 19.1 | 10.17 | 1400 | 290360 | 25120.59 | 2880 | 51625 | 22000 | 10370.59 | 1161.972 | 2670.968 | 5974.468 | 480.2817 | 9.97 | 0.14 | 3.08 | 365.25 | 23 | SILVERIO CARVAJAL RIVERA/PLANTA SAN ANTONIO/COQUIMBO/COMBARBALA/SAN ANTONIO 12 | 2 | As,Cu | 2943.8%,5715.4% | 4.375 | 55.132 | 50.757 | 12.6016 | No genera Ã¡cido (NGA) (PN/PA > 3) | No genera Ã¡cido (NGA) (PNN > 20) | No genera Ã¡cido (NGA) (RPN > 3 o % de S < 0.3) | No genera Ã¡cido (NGA) (PNN > 20 o % de S < 0.3)
260 | DUEÃ‘O DESCONOCIDO | PLANTA EL PARRAL | DEPOSITO 123 | COBREORO | N/A | ABANDONADO | MURO | COQUIMBO | COMBARBALA | 6552719 | 305774 | 1610 | 91 | 24 | 8 | 227 | 56 | 20.17 | 9.76 | 3.2 | 2100 | 295353.3 | 41082.35 | 2760 | 16800 | 31642.86 | 24619.61 | 1084.507 | 5008.065 | 9044.681 | 305.6338 | 2.02 | 0.21 | 4.43 | 10 | 17 | DUEÃ‘O DESCONOCIDO/PLANTA EL PARRAL/COQUIMBO/COMBARBALA/DEPOSITO 123 | 1 | Cu | 1669% | 6.5625 | 79.297 | 72.7345 | 12.08335 | No genera Ã¡cido (NGA) (PN/PA > 3) | No genera Ã¡cido (NGA) (PNN > 20) | No genera Ã¡cido (NGA) (RPN > 3 o % de S < 0.3) | No genera Ã¡cido (NGA) (PNN > 20 o % de S < 0.3)
261 | DUEÃ‘O DESCONOCIDO | PLANTA EL PARRAL | DEPOSITO 123 | COBREORO | 334525 | ABANDONADO | CUBETA | COQUIMBO | COMBARBALA | 6552671 | 305845 | 2055 | 115 | 29 | 2.5 | 269 | 140 | 14.15 | 6.12 | 2.39 | 1700 | 273420 | 39414.71 | 2460 | 29330 | 45428.57 | 22764.71 | 2091.549 | 3116.129 | 11824.47 | 371.1268 | 2.3 | 0.17 | 6.36 | 10 | 17 | DUEÃ‘O DESCONOCIDO/PLANTA EL PARRAL/COQUIMBO/COMBARBALA/DEPOSITO 123 | 1 | Cu | 2158% | 5.3125 | 113.844 | 108.5315 | 21.42946 | No genera Ã¡cido (NGA) (PN/PA > 3) | No genera Ã¡cido (NGA) (PNN > 20) | No genera Ã¡cido (NGA) (RPN > 3 o % de S < 0.3) | No genera Ã¡cido (NGA) (PNN > 20 o % de S < 0.3)
470 | JOSE SARMIENTO AGUILERA | PLANTA SAN EMILIO | SAN EMILIO | COBREORO | N/A | INACTIVO | MURO | COQUIMBO | COMBARBALA | 6552592 | 304492 | 4322 | 139 | 89 | 60 | 228 | 292 | 9.23 | 32.66 | 11.57 | 13500 | 237066.7 | 31738.24 | 2640 | 68985 | 42928.57 | 26474.51 | 1936.62 | 816.129 | 4148.936 | 261.9718 | 0.53 | 1.35 | 6.01 | 150.69 | 27 | JOSE SARMIENTO AGUILERA/PLANTA SAN EMILIO/COQUIMBO/COMBARBALA/SAN EMILIO | 4 | As,Cr,Cu,V | 1155.8%,2.3%,4649.5%,6.9% | 42.1875 | 107.579 | 65.3915 | 2.550021 | GeneraciÃ³n de Ã¡cido incierto (ID) (1 <= PN/PA <= 3) | No genera Ã¡cido (NGA) (PNN > 20) | GeneraciÃ³n de Ã¡cido incierto (ID) (1 â‰¤ RPN â‰¤ 3 o 0.3 â‰¤ % de S â‰¤ 1) | No genera Ã¡cido (NGA) (PNN > 20 o % de S < 0.3)
469 | JOSE SARMIENTO AGUILERA | PLANTA SAN EMILIO | SAN EMILIO | COBREORO | 155025 | INACTIVO | CUBETA | COQUIMBO | COMBARBALA | 6552556 | 304461 | 2320 | 157 | 48 | 76 | 1177 | 787 | 5.71 | 39.18 | 17.96 | 8000 | 224560 | 43279.41 | 2880 | 26110 | 62357.14 | 19392.16 | 5345.07 | 2337.097 | 16263.83 | 305.6338 | 0.89 | 0.8 | 8.73 | 651.07 | 12 | JOSE SARMIENTO AGUILERA/PLANTA SAN EMILIO/COQUIMBO/COMBARBALA/SAN EMILIO | 5 | As,Cu,Pb,V,Zn | 5325.6%,2449.5%,31.2%,20.8%,226.9% | 25 | 156.267 | 131.267 | 6.25068 | No genera Ã¡cido (NGA) (PN/PA > 3) | No genera Ã¡cido (NGA) (PNN > 20) | No genera Ã¡cido (NGA) (RPN > 3 o % de S < 0.3) | No genera Ã¡cido (NGA) (PNN > 20 o % de S < 0.3)
227 | RALGOMET LTDA. (OSCAR MUNIZAGA) | MASTER | MASTER 2 | COBREORO | N/A | INACTIVO | MURO | COQUIMBO | COMBARBALA | 6549993 | 308206 | 1416 | 111 | 55 | 64 | 127 | 101 | 22.14 | 7.63 | 7.17 | 34700 | 221433.3 | 40817.65 | 2460 | 39410 | 25214.29 | 13237.25 | 1239.437 | 1558.065 | 12405.32 | 414.7887 | 0.5 | 3.47 | 3.53 | 10 | 17 | RALGOMET LTDA. (OSCAR MUNIZAGA)/MASTER/COQUIMBO/COMBARBALA/MASTER 2 | 1 | Cu | 1456% | 108.4375 | 63.187 | -45.2505 | 0.5827043 | Potencial de generador Ã¡cido (PAG) (PN/PA < 1) | Potencial de generador Ã¡cido (PAG) (PNN < -20) | Potencial de generador Ã¡cido (PAG) (RPN < 1 o % de S > 1) | Potencial de generador Ã¡cido (PAG) (PNN < 1 o % de S > 1)
229 | RALGOMET LTDA. (OSCAR MUNIZAGA) | MASTER | MASTER 2 | COBREORO | 679325 | INACTIVO | CUBETA | COQUIMBO | COMBARBALA | 6549983 | 308201 | 4321 | 135 | 76 | 69 | 210 | 61 | 26.71 | 11.49 | 5.6 | 7500 | 270153.3 | 41929.41 | 3600 | 28210 | 35214.29 | 17705.88 | 2478.873 | 3598.387 | 12405.32 | 414.7887 | 0.4 | 0.75 | 4.93 | 10 | 15 | RALGOMET LTDA. (OSCAR MUNIZAGA)/MASTER/COQUIMBO/COMBARBALA/MASTER 2 | 2 | Cu,V | 4648.4%,3.8% | 23.4375 | 88.247 | 64.8095 | 3.765205 | No genera Ã¡cido (NGA) (PN/PA > 3) | No genera Ã¡cido (NGA) (PNN > 20) | No genera Ã¡cido (NGA) (RPN > 3 o % de S < 0.3) | No genera Ã¡cido (NGA) (PNN > 20 o % de S < 0.3)
230 | RALGOMET LTDA. (OSCAR MUNIZAGA) | MASTER | MASTER 1 | COBREORO | N/A | INACTIVO | MURO | COQUIMBO | COMBARBALA | 6549974 | 308133 | 1377 | 116 | 106 | 69 | 195 | 85 | 20.2 | 7.23 | 9.74 | 5300 | 275986.7 | 41267.65 | 3060 | 22575 | 48928.57 | 21415.69 | 2246.479 | 2967.742 | 11534.04 | 414.7887 | 0.22 | 0.53 | 6.85 | 10 | 12 | RALGOMET LTDA. (OSCAR MUNIZAGA)/MASTER/COQUIMBO/COMBARBALA/MASTER 1 | 2 | Cr,Cu | 21.8%,1413.2% | 16.5625 | 122.615 | 106.0525 | 7.40317 | No genera Ã¡cido (NGA) (PN/PA > 3) | No genera Ã¡cido (NGA) (PNN > 20) | No genera Ã¡cido (NGA) (RPN > 3 o % de S < 0.3) | No genera Ã¡cido (NGA) (PNN > 20 o % de S < 0.3)
226 | RALGOMET LTDA. (OSCAR MUNIZAGA) | MASTER | MASTER 1 | COBREORO | 171165 | INACTIVO | CUBETA | COQUIMBO | COMBARBALA | 6549897 | 308142 | 1488 | 154 | 75 | 68 | 105 | 83 | 2.5 | 7.02 | 4.61 | 50 | 252420 | 38011.76 | 3900 | 39445 | 38285.71 | 24029.41 | 1394.366 | 8866.129 | 3485.106 | 458.4507 | 0.42 | 0.01 | 5.36 | 10 | 19 | RALGOMET LTDA. (OSCAR MUNIZAGA)/MASTER/COQUIMBO/COMBARBALA/MASTER 1 | 2 | Cu,V | 1535.2%,18.5% | 0.3125 | 95.944 | 95.6315 | 307.0208 | No genera Ã¡cido (NGA) (PN/PA > 3) | No genera Ã¡cido (NGA) (PNN > 20) | No genera Ã¡cido (NGA) (RPN > 3 o % de S < 0.3) | No genera Ã¡cido (NGA) (PNN > 20 o % de S < 0.3)
481 | RUBILAÂN GONZAÂLEZ (EX GUSTAVO ALVAREZ) | PLANTA SAN MARTIN | SAN MARTIN | COBREORO | N/A | INACTIVO | MURO | COQUIMBO | COMBARBALA | 6549887 | 308434 | 2517 | 135 | 28 | 71 | 108 | 86 | 2.5 | 37.25 | 4.1 | 100 | 261193.3 | 32823.53 | 2940 | 17780 | 77214.29 | 9527.451 | 3563.38 | 1520.968 | 12861.7 | 283.8028 | 0.48 | 0.01 | 10.81 | 10 | 8 | RUBILAÂN GONZAÂLEZ (EX GUSTAVO ALVAREZ)/PLANTA SAN MARTIN/COQUIMBO/COMBARBALA/SAN MARTIN | 2 | Cu,V | 2665.9%,3.8% | 0.3125 | 193.499 | 193.1865 | 619.1968 | No genera Ã¡cido (NGA) (PN/PA > 3) | No genera Ã¡cido (NGA) (PNN > 20) | No genera Ã¡cido (NGA) (RPN > 3 o % de S < 0.3) | No genera Ã¡cido (NGA) (PNN > 20 o % de S < 0.3)
480 | RUBILAÂN GONZAÂLEZ (EX GUSTAVO ALVAREZ) | PLANTA SAN MARTIN | SAN MARTIN | COBREORO | 36891 | INACTIVO | CUBETA | COQUIMBO | COMBARBALA | 6549855 | 308437 | 4009 | 187 | 56 | 69 | 341 | 290 | 8.35 | 56.25 | 7.72 | 3500 | 266093.3 | 37561.76 | 1260 | 33250 | 28214.29 | 17537.25 | 4570.423 | 964.5161 | 11575.53 | 261.9718 | 0.2 | 0.35 | 3.95 | 98.43 | 18 | RUBILAÂN GONZAÂLEZ (EX GUSTAVO ALVAREZ)/PLANTA SAN MARTIN/COQUIMBO/COMBARBALA/SAN MARTIN | 4 | As,Cu,V,Ag | 720.2%,4305.5%,43.8%,40.6% | 10.9375 | 70.705 | 59.7675 | 6.464457 | No genera Ã¡cido (NGA) (PN/PA > 3) | No genera Ã¡cido (NGA) (PNN > 20) | No genera Ã¡cido (NGA) (RPN > 3 o % de S < 0.3) | No genera Ã¡cido (NGA) (PNN > 20 o % de S < 0.3)
483 | RUBILAÂN GONZAÂLEZ (EX GUSTAVO ALVAREZ) | PLANTA SAN MARTIN | SAN MARTIN | COBREORO | 36891 | INACTIVO | CUBETA | COQUIMBO | COMBARBALA | 6549834 | 308464 | 3207 | 167 | 69 | 80 | 131 | 67 | 2.5 | 27.76 | 4.68 | 50 | 209113.3 | 47038.24 | 4980 | 30170 | 42500 | 34652.94 | 1626.761 | 10832.26 | 16056.38 | 480.2817 | 0.32 | 0.01 | 5.95 | 10 | 15 | RUBILAÂN GONZAÂLEZ (EX GUSTAVO ALVAREZ)/PLANTA SAN MARTIN/COQUIMBO/COMBARBALA/SAN MARTIN | 2 | Cu,V | 3424.2%,28.5% | 0.3125 | 106.505 | 106.1925 | 340.816 | No genera Ã¡cido (NGA) (PN/PA > 3) | No genera Ã¡cido (NGA) (PNN > 20) | No genera Ã¡cido (NGA) (RPN > 3 o % de S < 0.3) | No genera Ã¡cido (NGA) (PNN > 20 o % de S < 0.3)
231 | RALGOMET LTDA. (OSCAR MUNIZAGA) | MASTER | DEPÃ“SITO DE PRUEBAS | COBREORO | S/I | ACTIVO | CUBETA | COQUIMBO | COMBARBALA | 6549748 | 308163 | 1319 | 191 | 92 | 64 | 139 | 21 | 5.7 | 8.17 | 4.13 | 50 | 230206.7 | 47382.35 | 4920 | 54005 | 18785.71 | 26896.08 | 1936.62 | 5601.613 | 13027.66 | 567.6056 | 0.28 | 0.01 | 2.63 | 10 | 24 | RALGOMET LTDA. (OSCAR MUNIZAGA)/MASTER/COQUIMBO/COMBARBALA/DEPÃ“SITO DE PRUEBAS | 3 | Cr,Cu,V | 5.7%,1349.5%,46.9% | 0.3125 | 47.077 | 46.7645 | 150.6464 | No genera Ã¡cido (NGA) (PN/PA > 3) | No genera Ã¡cido (NGA) (PNN > 20) | No genera Ã¡cido (NGA) (RPN > 3 o % de S < 0.3) | No genera Ã¡cido (NGA) (PNN > 20 o % de S < 0.3)
1801 | DUEÃ‘O DESCONOCIDO | SIN NOMBRE | NN 38 | S/I | 1 | ABANDONADO | CUBETA | COQUIMBO | COMBARBALA | 6548540 | 308039 | 5265 | 118 | 54 | 5 | 622 | 703 | 13.77 | 54.24 | 24.14 | 50 | 340620 | 18502.94 | 1980 | 35560 | 14928.57 | 3709.804 | 6352.113 | 1038.71 | 4231.915 | 371.1268 | 0.61 | 0.01 | 2.09 | 420.98 | 5 | DUEÃ‘O DESCONOCIDO/SIN NOMBRE/COQUIMBO/COMBARBALA/NN 38 | 6 | As,Cd,Cu,Pb,Zn,Ag | 3408.2%,9.7%,5685.7%,17.2%,72.8%,35.6% | 0.3125 | 37.411 | 37.0985 | 119.7152 | No genera Ã¡cido (NGA) (PN/PA > 3) | No genera Ã¡cido (NGA) (PNN > 20) | No genera Ã¡cido (NGA) (RPN > 3 o % de S < 0.3) | No genera Ã¡cido (NGA) (PNN > 20 o % de S < 0.3)
233 | SCM MINERA BARBA | PLANTA BARBA | EMBALSE FLOR DE VALLE | COBRE | 91296 | INACTIVO | CUBETA | COQUIMBO | COMBARBALA | 6544879 | 303620 | 96 | 116 | 58 | 68 | 71 | 35 | 37.98 | 9.82 | 9.97 | 1800 | 280840 | 35311.76 | 2880 | 34720 | 36285.71 | 20066.67 | 1704.225 | 1187.097 | 6928.723 | 305.6338 | 0.22 | 0.18 | 5.08 | 10 | 18 | SCM MINERA BARBA/PLANTA BARBA/COQUIMBO/COMBARBALA/EMBALSE FLOR DE VALLE | 1 | Cu | 5.5% | 5.625 | 90.932 | 85.307 | 16.16569 | No genera Ã¡cido (NGA) (PN/PA > 3) | No genera Ã¡cido (NGA) (PNN > 20) | No genera Ã¡cido (NGA) (RPN > 3 o % de S < 0.3) | No genera Ã¡cido (NGA) (PNN > 20 o % de S < 0.3)
822 | EDUARDO LERY LERY | PLANTA SAN ALBERTO | SAN ALBERTO 3 | ORO | N/A | INACTIVO | MURO | COQUIMBO | CANELA | 6541870 | 253958 | 36 | 130 | 126 | 107 | 89 | 99 | 2.5 | 4.73 | 5.42 | 1800 | 339546.7 | 22235.29 | 3540 | 14630 | 25571.43 | 21247.06 | 464.7887 | 9830.645 | 4605.319 | 283.8028 | 0.84 | 0.18 | 3.58 | 10 | 10 | EDUARDO LERY LERY/PLANTA SAN ALBERTO/COQUIMBO/CANELA/SAN ALBERTO 3 | 1 | Cr | 44.8% | 5.625 | 64.082 | 58.457 | 11.39236 | No genera Ã¡cido (NGA) (PN/PA > 3) | No genera Ã¡cido (NGA) (PNN > 20) | No genera Ã¡cido (NGA) (RPN > 3 o % de S < 0.3) | No genera Ã¡cido (NGA) (PNN > 20 o % de S < 0.3)
824 | EDUARDO LERY LERY | PLANTA SAN ALBERTO | SAN ALBERTO 3 | ORO | 19650 | INACTIVO | CUBETA | COQUIMBO | CANELA | 6541857 | 253953 | 33 | 138 | 136 | 116 | 76 | 174 | 2.5 | 12.38 | 4.69 | 50 | 344913.3 | 20567.65 | 3780 | 14490 | 24428.57 | 21162.75 | 464.7887 | 8829.032 | 4190.426 | 283.8028 | 0.49 | 0.01 | 3.42 | 10 | 10 | EDUARDO LERY LERY/PLANTA SAN ALBERTO/COQUIMBO/CANELA/SAN ALBERTO 3 | 2 | Cr,V | 56.3%,6.2% | 0.3125 | 61.218 | 60.9055 | 195.8976 | No genera Ã¡cido (NGA) (PN/PA > 3) | No genera Ã¡cido (NGA) (PNN > 20) | No genera Ã¡cido (NGA) (RPN > 3 o % de S < 0.3) | No genera Ã¡cido (NGA) (PNN > 20 o % de S < 0.3)
823 | EDUARDO LERY LERY | PLANTA SAN ALBERTO | SAN ALBERTO 3 | ORO | 19650 | INACTIVO | CUBETA | COQUIMBO | CANELA | 6541843 | 253963 | 55 | 123 | 108 | 104 | 310 | 104 | 2.5 | 8.17 | 6.73 | 50 | 348366.7 | 22288.24 | 3360 | 14035 | 22357.14 | 16609.8 | 542.2535 | 9867.742 | 4605.319 | 240.1408 | 0.81 | 0.01 | 3.13 | 10 | 10 | EDUARDO LERY LERY/PLANTA SAN ALBERTO/COQUIMBO/CANELA/SAN ALBERTO 3 | 1 | Cr | 24.1% | 0.3125 | 56.027 | 55.7145 | 179.2864 | No genera Ã¡cido (NGA) (PN/PA > 3) | No genera Ã¡cido (NGA) (PNN > 20) | No genera Ã¡cido (NGA) (RPN > 3 o % de S < 0.3) | No genera Ã¡cido (NGA) (PNN > 20 o % de S < 0.3)
710 | DUEÃ‘O DESCONOCIDO | SIN NOMBRE | NN 11 | S/I | 27159 | ABANDONADO | CUBETA | COQUIMBO | COMBARBALA | 6541456 | 307985 | 2948 | 127 | 58 | 68 | 82 | 54 | 19.28 | 11.95 | 2.2 | 600 | 260726.7 | 33591.18 | 2820 | 38500 | 51714.29 | 27992.16 | 4338.028 | 3969.355 | 2447.872 | 305.6338 | 0.12 | 0.06 | 7.24 | 10 | 19 | DUEÃ‘O DESCONOCIDO/SIN NOMBRE/COQUIMBO/COMBARBALA/NN 11 | 1 | Cu | 3140% | 1.875 | 129.596 | 127.721 | 69.11787 | No genera Ã¡cido (NGA) (PN/PA > 3) | No genera Ã¡cido (NGA) (PNN > 20) | No genera Ã¡cido (NGA) (RPN > 3 o % de S < 0.3) | No genera Ã¡cido (NGA) (PNN > 20 o % de S < 0.3)
707 | DUEÃ‘O DESCONOCIDO | SIN NOMBRE | NN 11 | S/I | N/A | ABANDONADO | MURO | COQUIMBO | COMBARBALA | 6541449 | 308038 | 1011 | 136 | 69 | 63 | 440 | 71 | 13.8 | 13.56 | 0.5 | 1100 | 257226.7 | 30467.65 | 3120 | 34300 | 75142.86 | 26221.57 | 7669.014 | 4006.452 | 1742.553 | 327.4648 | 0.39 | 0.11 | 10.52 | 10 | 15 | DUEÃ‘O DESCONOCIDO/SIN NOMBRE/COQUIMBO/COMBARBALA/NN 11 | 3 | Cu,V,Zn | 1011%,4.6%,22.2% | 3.4375 | 188.308 | 184.8705 | 54.78051 | No genera Ã¡cido (NGA) (PN/PA > 3) | No genera Ã¡cido (NGA) (PNN > 20) | No genera Ã¡cido (NGA) (RPN > 3 o % de S < 0.3) | No genera Ã¡cido (NGA) (PNN > 20 o % de S < 0.3)
709 | DUEÃ‘O DESCONOCIDO | SIN NOMBRE | NN 11 | S/I | 27159 | ABANDONADO | CUBETA | COQUIMBO | COMBARBALA | 6541415 | 308019 | 1656 | 124 | 46 | 61 | 407 | 71 | 10.83 | 15.71 | 3.53 | 800 | 250180 | 29382.35 | 3300 | 37765 | 92428.57 | 25294.12 | 8985.915 | 3190.323 | 1535.106 | 327.4648 | 0.44 | 0.08 | 12.94 | 10 | 15 | DUEÃ‘O DESCONOCIDO/SIN NOMBRE/COQUIMBO/COMBARBALA/NN 11 | 2 | Cu,Zn | 1719.8%,13.1% | 2.5 | 231.626 | 229.126 | 92.6504 | No genera Ã¡cido (NGA) (PN/PA > 3) | No genera Ã¡cido (NGA) (PNN > 20) | No genera Ã¡cido (NGA) (RPN > 3 o % de S < 0.3) | No genera Ã¡cido (NGA) (PNN > 20 o % de S < 0.3)
708 | DUEÃ‘O DESCONOCIDO | SIN NOMBRE | NN 11 | S/I | 27159 | ABANDONADO | CUBETA | COQUIMBO | COMBARBALA | 6541372 | 308064 | 825 | 111 | 5 | 50 | 1052 | 129 | 7.34 | 12.21 | 1.24 | 700 | 254893.3 | 30176.47 | 3840 | 29855 | 83785.71 | 22680.39 | 12471.83 | 556.4516 | 3319.149 | 349.2958 | 0.46 | 0.07 | 11.73 | 10 | 10 | DUEÃ‘O DESCONOCIDO/SIN NOMBRE/COQUIMBO/COMBARBALA/NN 11 | 2 | Cu,Zn | 806.6%,192.2% | 2.1875 | 209.967 | 207.7795 | 95.98491 | No genera Ã¡cido (NGA) (PN/PA > 3) | No genera Ã¡cido (NGA) (PNN > 20) | No genera Ã¡cido (NGA) (RPN > 3 o % de S < 0.3) | No genera Ã¡cido (NGA) (PNN > 20 o % de S < 0.3)
715 | ROBERTO CORTES | LLAHUIN | SECTOR LLAHUIN | OROPLATA | 13908 | INACTIVO | CUBETA | COQUIMBO | COMBARBALA | 6532296 | 307304 | 8896 | 105 | 59 | 68 | 125 | 902 | 32.12 | 24.42 | 2.79 | 300 | 332826.7 | 21970.59 | 1740 | 42350 | 2142.857 | 2866.667 | 1084.507 | 1817.742 | 3443.617 | 305.6338 | 6.15 | 0.03 | 0.3 | 400.57 | 21 | ROBERTO CORTES/LLAHUIN/COQUIMBO/COMBARBALA/SECTOR LLAHUIN | 3 | As,Cu,Pb | 3238.1%,9675.8%,50.3% | 0.9375 | 5.37 | 4.4325 | 5.728 | No genera Ã¡cido (NGA) (PN/PA > 3) | GeneraciÃ³n de Ã¡cido incierto (ID) (-20 <= PNN <= 20) | No genera Ã¡cido (NGA) (RPN > 3 o % de S < 0.3) | No genera Ã¡cido (NGA) (PNN > 20 o % de S < 0.3)
712 | ROBERTO CORTES | LLAHUIN | SECTOR LLAHUIN | OROPLATA | N/A | INACTIVO | MURO | COQUIMBO | COMBARBALA | 6532264 | 307272 | 2974 | 139 | 68 | 68 | 67 | 918 | 44.02 | 21.31 | 2.77 | 2400 | 283080 | 34835.29 | 1800 | 44310 | 10142.86 | 5480.392 | 774.6479 | 6046.774 | 5186.17 | 349.2958 | 1.45 | 0.24 | 1.42 | 477.75 | 23 | ROBERTO CORTES/LLAHUIN/COQUIMBO/COMBARBALA/SECTOR LLAHUIN | 5 | As,Cu,Pb,V,Mo | 3881.2%,3168.1%,53%,6.9%,10.1% | 7.5 | 25.418 | 17.918 | 3.389067 | No genera Ã¡cido (NGA) (PN/PA > 3) | GeneraciÃ³n de Ã¡cido incierto (ID) (-20 <= PNN <= 20) | No genera Ã¡cido (NGA) (RPN > 3 o % de S < 0.3) | No genera Ã¡cido (NGA) (PNN > 20 o % de S < 0.3)
713 | ROBERTO CORTES | LLAHUIN | SECTOR LLAHUIN | OROPLATA | 13908 | INACTIVO | CUBETA | COQUIMBO | COMBARBALA | 6532262 | 307326 | 3890 | 113 | 82 | 62 | 54 | 870 | 35.26 | 5.7 | 0.5 | 300 | 305480 | 24458.82 | 2280 | 59045 | 4857.143 | 4974.51 | 852.1127 | 2077.419 | 4314.894 | 349.2958 | 1.4 | 0.03 | 0.68 | 232.84 | 27 | ROBERTO CORTES/LLAHUIN/COQUIMBO/COMBARBALA/SECTOR LLAHUIN | 3 | As,Cu,Pb | 1840.3%,4174.7%,45% | 0.9375 | 12.172 | 11.2345 | 12.98347 | No genera Ã¡cido (NGA) (PN/PA > 3) | GeneraciÃ³n de Ã¡cido incierto (ID) (-20 <= PNN <= 20) | No genera Ã¡cido (NGA) (RPN > 3 o % de S < 0.3) | No genera Ã¡cido (NGA) (PNN > 20 o % de S < 0.3)
714 | ROBERTO CORTES | LLAHUIN | SECTOR LLAHUIN | OROPLATA | 13908 | INACTIVO | CUBETA | COQUIMBO | COMBARBALA | 6532247 | 307322 | 7592 | 109 | 112 | 61 | 106 | 846 | 42.46 | 15.19 | 2.17 | 50 | 280933.3 | 19455.88 | 1620 | 84140 | 3642.857 | 4300 | 3718.31 | 370.9677 | 3443.617 | 327.4648 | 7.61 | 0.01 | 0.51 | 285.28 | 61 | ROBERTO CORTES/LLAHUIN/COQUIMBO/COMBARBALA/SECTOR LLAHUIN | 5 | As,Cr,Cu,Pb,Mo | 2277.3%,28.7%,8242.9%,41%,6.2% | 0.3125 | 9.129 | 8.8165 | 29.2128 | No genera Ã¡cido (NGA) (PN/PA > 3) | GeneraciÃ³n de Ã¡cido incierto (ID) (-20 <= PNN <= 20) | No genera Ã¡cido (NGA) (RPN > 3 o % de S < 0.3) | No genera Ã¡cido (NGA) (PNN > 20 o % de S < 0.3)
718 | CIA. MINERA KALLEU | PLANTA LOS CANELOS | LOS CANELOS 3 | COBREORO | 3450 | INACTIVO | CUBETA | COQUIMBO | ILLAPEL | 6528363 | 300251 | 10601 | 118 | 130 | 63 | 116 | 879 | 46.79 | 13.76 | 2.26 | 50 | 243880 | 29885.29 | 1680 | 84595 | 4571.429 | 4637.255 | 5887.324 | 111.2903 | 6472.34 | 349.2958 | 22.65 | 0.01 | 0.64 | 272.68 | 65 | CIA. MINERA KALLEU/PLANTA LOS CANELOS/COQUIMBO/ILLAPEL/LOS CANELOS 3 | 5 | As,Cr,Cu,Pb,Mo | 2172.3%,49.4%,11549.5%,46.5%,17% | 0.3125 | 11.456 | 11.1435 | 36.6592 | No genera Ã¡cido (NGA) (PN/PA > 3) | GeneraciÃ³n de Ã¡cido incierto (ID) (-20 <= PNN <= 20) | No genera Ã¡cido (NGA) (RPN > 3 o % de S < 0.3) | No genera Ã¡cido (NGA) (PNN > 20 o % de S < 0.3)
717 | CIA. MINERA KALLEU | PLANTA LOS CANELOS | LOS CANELOS 3 | COBREORO | N/A | INACTIVO | MURO | COQUIMBO | ILLAPEL | 6528360 | 300240 | 738 | 160 | 41 | 68 | 50 | 195 | 11.15 | 18.32 | 2.35 | 50 | 274166.7 | 42697.06 | 4080 | 34335 | 25357.14 | 9190.196 | 852.1127 | 13058.06 | 2987.234 | 392.9577 | 11.85 | 0.01 | 3.55 | 10 | 17 | CIA. MINERA KALLEU/PLANTA LOS CANELOS/COQUIMBO/ILLAPEL/LOS CANELOS 3 | 2 | Cu,V | 711%,23.1% | 0.3125 | 63.545 | 63.2325 | 203.344 | No genera Ã¡cido (NGA) (PN/PA > 3) | No genera Ã¡cido (NGA) (PNN > 20) | No genera Ã¡cido (NGA) (RPN > 3 o % de S < 0.3) | No genera Ã¡cido (NGA) (PNN > 20 o % de S < 0.3)
719 | CIA. MINERA KALLEU | PLANTA LOS CANELOS | LOS CANELOS 3 | COBREORO | 3450 | INACTIVO | CUBETA | COQUIMBO | ILLAPEL | 6528358 | 300239 | 7422 | 119 | 125 | 64 | 115 | 859 | 43.88 | 10.41 | 3.4 | 50 | 296053.3 | 18714.71 | 1560 | 75040 | 1142.857 | 2613.725 | 4957.746 | 18.54839 | 3775.532 | 305.6338 | 9.9 | 0.01 | 0.16 | 339.74 | 62 | CIA. MINERA KALLEU/PLANTA LOS CANELOS/COQUIMBO/ILLAPEL/LOS CANELOS 3 | 5 | As,Cr,Cu,Pb,Mo | 2731.2%,43.7%,8056%,43.2%,9.7% | 0.3125 | 2.864 | 2.5515 | 9.1648 | No genera Ã¡cido (NGA) (PN/PA > 3) | GeneraciÃ³n de Ã¡cido incierto (ID) (-20 <= PNN <= 20) | No genera Ã¡cido (NGA) (RPN > 3 o % de S < 0.3) | No genera Ã¡cido (NGA) (PNN > 20 o % de S < 0.3)
720 | CIA. MINERA KALLEU | PLANTA LOS CANELOS | LOS CANELOS 3 | COBREORO | 3450 | INACTIVO | CUBETA | COQUIMBO | ILLAPEL | 6528321 | 300195 | 7914 | 95 | 107 | 62 | 132 | 872 | 48.32 | 17.37 | 2.02 | 50 | 301513.3 | 12176.47 | 1260 | 83195 | 1500 | 1854.902 | 2556.338 | 18.54839 | 1991.489 | 283.8028 | 13.03 | 0.01 | 0.21 | 322.56 | 63 | CIA. MINERA KALLEU/PLANTA LOS CANELOS/COQUIMBO/ILLAPEL/LOS CANELOS 3 | 5 | As,Cr,Cu,Pb,Mo | 2588%,23%,8596.7%,45.3%,20.8% | 0.3125 | 3.759 | 3.4465 | 12.0288 | No genera Ã¡cido (NGA) (PN/PA > 3) | GeneraciÃ³n de Ã¡cido incierto (ID) (-20 <= PNN <= 20) | No genera Ã¡cido (NGA) (RPN > 3 o % de S < 0.3) | No genera Ã¡cido (NGA) (PNN > 20 o % de S < 0.3)
722 | CIA. MINERA KALLEU | PLANTA LOS CANELOS | LOS CANELOS 2 | COBREORO | N/A | INACTIVO | MURO | COQUIMBO | ILLAPEL | 6528280 | 300094 | 6665 | 99 | 132 | 58 | 58 | 911 | 31.36 | 12.74 | 1.9 | 50 | 289566.7 | 17576.47 | 1620 | 81305 | 7071.429 | 5227.451 | 1161.972 | 1001.613 | 4563.83 | 261.9718 | 11.47 | 0.01 | 0.99 | 116.61 | 41 | CIA. MINERA KALLEU/PLANTA LOS CANELOS/COQUIMBO/ILLAPEL/LOS CANELOS 2 | 4 | As,Cr,Cu,Pb | 871.7%,51.7%,7224.2%,51.8% | 0.3125 | 17.721 | 17.4085 | 56.7072 | No genera Ã¡cido (NGA) (PN/PA > 3) | GeneraciÃ³n de Ã¡cido incierto (ID) (-20 <= PNN <= 20) | No genera Ã¡cido (NGA) (RPN > 3 o % de S < 0.3) | No genera Ã¡cido (NGA) (PNN > 20 o % de S < 0.3)
724 | CIA. MINERA KALLEU | PLANTA LOS CANELOS | LOS CANELOS 2 | COBREORO | 1125 | INACTIVO | CUBETA | COQUIMBO | ILLAPEL | 6528264 | 300110 | 6157 | 106 | 118 | 56 | 86 | 829 | 21.94 | 13.27 | 1.46 | 50 | 277153.3 | 18661.76 | 1740 | 89145 | 1428.571 | 3456.863 | 1316.901 | 18.54839 | 7758.511 | 349.2958 | 6.51 | 0.01 | 0.2 | 149.45 | 41 | CIA. MINERA KALLEU/PLANTA LOS CANELOS/COQUIMBO/ILLAPEL/LOS CANELOS 2 | 4 | As,Cr,Cu,Pb | 1145.4%,35.6%,6665.9%,38.2% | 0.3125 | 3.58 | 3.2675 | 11.456 | No genera Ã¡cido (NGA) (PN/PA > 3) | GeneraciÃ³n de Ã¡cido incierto (ID) (-20 <= PNN <= 20) | No genera Ã¡cido (NGA) (RPN > 3 o % de S < 0.3) | No genera Ã¡cido (NGA) (PNN > 20 o % de S < 0.3)
723 | CIA. MINERA KALLEU | PLANTA LOS CANELOS | LOS CANELOS 2 | COBREORO | 1125 | INACTIVO | CUBETA | COQUIMBO | ILLAPEL | 6528259 | 300139 | 6032 | 95 | 139 | 53 | 46 | 868 | 19.26 | 10.44 | 2.66 | 50 | 262546.7 | 14717.65 | 1380 | 111230 | 2285.714 | 4552.941 | 464.7887 | 445.1613 | 1908.511 | 305.6338 | 9.54 | 0.01 | 0.32 | 114 | 44 | CIA. MINERA KALLEU/PLANTA LOS CANELOS/COQUIMBO/ILLAPEL/LOS CANELOS 2 | 4 | As,Cr,Cu,Pb | 850%,59.8%,6528.6%,44.7% | 0.3125 | 5.728 | 5.4155 | 18.3296 | No genera Ã¡cido (NGA) (PN/PA > 3) | GeneraciÃ³n de Ã¡cido incierto (ID) (-20 <= PNN <= 20) | No genera Ã¡cido (NGA) (RPN > 3 o % de S < 0.3) | No genera Ã¡cido (NGA) (PNN > 20 o % de S < 0.3)
725 | CIA. MINERA KALLEU | PLANTA LOS CANELOS | LOS CANELOS 2 | COBREORO | 1125 | INACTIVO | CUBETA | COQUIMBO | ILLAPEL | 6528232 | 300064 | 8317 | 106 | 88 | 63 | 70 | 912 | 25.39 | 11.51 | 1.1 | 50 | 287046.7 | 23876.47 | 1920 | 65555 | 11857.14 | 6829.412 | 1626.761 | 1483.871 | 4771.277 | 283.8028 | 12.77 | 0.01 | 1.66 | 149.87 | 45 | CIA. MINERA KALLEU/PLANTA LOS CANELOS/COQUIMBO/ILLAPEL/LOS CANELOS 2 | 4 | As,Cr,Cu,Pb | 1148.9%,1.1%,9039.6%,52% | 0.3125 | 29.714 | 29.4015 | 95.0848 | No genera Ã¡cido (NGA) (PN/PA > 3) | No genera Ã¡cido (NGA) (PNN > 20) | No genera Ã¡cido (NGA) (RPN > 3 o % de S < 0.3) | No genera Ã¡cido (NGA) (PNN > 20 o % de S < 0.3)
726 | CIA. MINERA KALLEU | PLANTA LOS CANELOS | LOS CANELOS ANTIGUO | COBREORO | N/A | INACTIVO | MURO | COQUIMBO | ILLAPEL | 6528187 | 300025 | 6632 | 117 | 127 | 61 | 72 | 843 | 30.49 | 16.83 | 2.74 | 50 | 277806.7 | 24961.76 | 2040 | 75670 | 4142.857 | 9190.196 | 1704.225 | 1298.387 | 4854.255 | 327.4648 | 7.41 | 0.01 | 0.58 | 129.13 | 42 | CIA. MINERA KALLEU/PLANTA LOS CANELOS/COQUIMBO/ILLAPEL/LOS CANELOS ANTIGUO | 4 | As,Cr,Cu,Pb | 976.1%,46%,7187.9%,40.5% | 0.3125 | 10.382 | 10.0695 | 33.2224 | No genera Ã¡cido (NGA) (PN/PA > 3) | GeneraciÃ³n de Ã¡cido incierto (ID) (-20 <= PNN <= 20) | No genera Ã¡cido (NGA) (RPN > 3 o % de S < 0.3) | No genera Ã¡cido (NGA) (PNN > 20 o % de S < 0.3)
727 | CIA. MINERA KALLEU | PLANTA LOS CANELOS | LOS CANELOS ANTIGUO | COBREORO | 57450 | INACTIVO | CUBETA | COQUIMBO | ILLAPEL | 6528181 | 300031 | 7785 | 105 | 113 | 57 | 64 | 888 | 29.57 | 8.47 | 3.2 | 50 | 262220 | 19773.53 | 1620 | 97370 | 3428.571 | 6829.412 | 1781.69 | 556.4516 | 3443.617 | 283.8028 | 7.94 | 0.01 | 0.48 | 139.28 | 50 | CIA. MINERA KALLEU/PLANTA LOS CANELOS/COQUIMBO/ILLAPEL/LOS CANELOS ANTIGUO | 4 | As,Cr,Cu,Pb | 1060.7%,29.9%,8454.9%,48% | 0.3125 | 8.592 | 8.2795 | 27.4944 | No genera Ã¡cido (NGA) (PN/PA > 3) | GeneraciÃ³n de Ã¡cido incierto (ID) (-20 <= PNN <= 20) | No genera Ã¡cido (NGA) (RPN > 3 o % de S < 0.3) | No genera Ã¡cido (NGA) (PNN > 20 o % de S < 0.3)
728 | CIA. MINERA KALLEU | PLANTA LOS CANELOS | LOS CANELOS ANTIGUO | COBREORO | 57450 | INACTIVO | CUBETA | COQUIMBO | ILLAPEL | 6528180 | 300030 | 7819 | 105 | 106 | 58 | 57 | 927 | 43.99 | 14.26 | 4.13 | 50 | 272486.7 | 19905.88 | 1620 | 90090 | 4428.571 | 5733.333 | 1471.831 | 630.6452 | 3485.106 | 261.9718 | 7.15 | 0.01 | 0.62 | 156.1 | 48 | CIA. MINERA KALLEU/PLANTA LOS CANELOS/COQUIMBO/ILLAPEL/LOS CANELOS ANTIGUO | 5 | As,Cr,Cu,Pb,Mo | 1200.8%,21.8%,8492.3%,54.5%,10% | 0.3125 | 11.098 | 10.7855 | 35.5136 | No genera Ã¡cido (NGA) (PN/PA > 3) | GeneraciÃ³n de Ã¡cido incierto (ID) (-20 <= PNN <= 20) | No genera Ã¡cido (NGA) (RPN > 3 o % de S < 0.3) | No genera Ã¡cido (NGA) (PNN > 20 o % de S < 0.3)
729 | CIA. MINERA KALLEU | PLANTA LOS CANELOS | LOS CANELOS ANTIGUO | COBREORO | 57450 | INACTIVO | CUBETA | COQUIMBO | ILLAPEL | 6528173 | 300024 | 7465 | 102 | 117 | 59 | 60 | 844 | 39 | 9.29 | 1.91 | 50 | 285833.3 | 17311.76 | 1560 | 86065 | 3857.143 | 4552.941 | 1471.831 | 630.6452 | 3028.723 | 283.8028 | 7.39 | 0.01 | 0.54 | 159.4 | 46 | CIA. MINERA KALLEU/PLANTA LOS CANELOS/COQUIMBO/ILLAPEL/LOS CANELOS ANTIGUO | 4 | As,Cr,Cu,Pb | 1228.3%,34.5%,8103.3%,40.7% | 0.3125 | 9.666 | 9.3535 | 30.9312 | No genera Ã¡cido (NGA) (PN/PA > 3) | GeneraciÃ³n de Ã¡cido incierto (ID) (-20 <= PNN <= 20) | No genera Ã¡cido (NGA) (RPN > 3 o % de S < 0.3) | No genera Ã¡cido (NGA) (PNN > 20 o % de S < 0.3)
162 | RIGOBERTO VASQUEZ VERA | RIGOBERTO VASQUEZ VERA | SANTA TERESA | COBRE | S/I | INACTIVO | CUBETA | COQUIMBO | ILLAPEL | 6527202 | 303432 | 430 | 107 | 51 | 56 | 46 | 95 | 17.85 | 5.74 | 0.5 | 18700 | 238280 | 45238.24 | 2520 | 47670 | 29857.14 | 12647.06 | 2169.014 | 18.54839 | 17591.49 | 218.3099 | 0.36 | 1.87 | 4.18 | 10 | 21 | RIGOBERTO VASQUEZ VERA/RIGOBERTO VASQUEZ VERA/COQUIMBO/ILLAPEL/SANTA TERESA | 1 | Cu | 372.5% | 58.4375 | 74.822 | 16.3845 | 1.280376 | GeneraciÃ³n de Ã¡cido incierto (ID) (1 <= PN/PA <= 3) | GeneraciÃ³n de Ã¡cido incierto (ID) (-20 <= PNN <= 20) | GeneraciÃ³n de Ã¡cido incierto (ID) (1 â‰¤ RPN â‰¤ 3 o 0.3 â‰¤ % de S â‰¤ 1) | GeneraciÃ³n de Ã¡cido incierto (ID) (-20 â‰¤ PNN â‰¤ 20 o 0.3 â‰¤ % de S â‰¤ 1)
173 | EDUARDO LERY LERY | KATTIA | KATTIA 2 | COBRE | N/A | INACTIVO | MURO | COQUIMBO | ILLAPEL | 6527182 | 303090 | 1252 | 114 | 54 | 63 | 48 | 58 | 10.28 | 7.2 | 0.5 | 11600 | 264600 | 39970.59 | 2640 | 43645 | 25500 | 14333.33 | 1161.972 | 2485.484 | 10538.3 | 240.1408 | 0.58 | 1.16 | 3.57 | 10 | 24 | EDUARDO LERY LERY/KATTIA/COQUIMBO/ILLAPEL/KATTIA 2 | 1 | Cu | 1276% | 36.25 | 63.903 | 27.653 | 1.762841 | GeneraciÃ³n de Ã¡cido incierto (ID) (1 <= PN/PA <= 3) | No genera Ã¡cido (NGA) (PNN > 20) | GeneraciÃ³n de Ã¡cido incierto (ID) (1 â‰¤ RPN â‰¤ 3 o 0.3 â‰¤ % de S â‰¤ 1) | No genera Ã¡cido (NGA) (PNN > 20 o % de S < 0.3)
170 | EDUARDO LERY LERY | KATTIA | KATTIA 2 | COBRE | 70711 | INACTIVO | CUBETA | COQUIMBO | ILLAPEL | 6527173 | 303101 | 889 | 112 | 65 | 61 | 51 | 68 | 8.58 | 5.98 | 2.67 | 25600 | 258020 | 36185.29 | 2520 | 44485 | 24071.43 | 16103.92 | 1316.901 | 2300 | 9086.17 | 261.9718 | 0.68 | 2.56 | 3.37 | 10 | 21 | EDUARDO LERY LERY/KATTIA/COQUIMBO/ILLAPEL/KATTIA 2 | 1 | Cu | 876.9% | 80 | 60.323 | -19.677 | 0.7540375 | Potencial de generador Ã¡cido (PAG) (PN/PA < 1) | GeneraciÃ³n de Ã¡cido incierto (ID) (-20 <= PNN <= 20) | Potencial de generador Ã¡cido (PAG) (RPN < 1 o % de S > 1) | GeneraciÃ³n de Ã¡cido incierto (ID) (-20 â‰¤ PNN â‰¤ 20 o 0.3 â‰¤ % de S â‰¤ 1)
163 | RIGOBERTO VASQUEZ VERA | RIGOBERTO VASQUEZ VERA | SANTA TERESA 2 | COBRE | 48798 | ACTIVO | CUBETA | COQUIMBO | ILLAPEL | 6527172 | 303423 | 436 | 116 | 118 | 50 | 32 | 78 | 10.92 | 6.88 | 6.73 | 70600 | 222553.3 | 33750 | 2640 | 66990 | 7571.429 | 12478.43 | 697.1831 | 18.54839 | 8131.915 | 283.8028 | 0.09 | 7.06 | 1.06 | 10 | 31 | RIGOBERTO VASQUEZ VERA/RIGOBERTO VASQUEZ VERA/COQUIMBO/ILLAPEL/SANTA TERESA 2 | 2 | Cr,Cu | 35.6%,379.1% | 220.625 | 18.974 | -201.651 | 0.08600113 | Potencial de generador Ã¡cido (PAG) (PN/PA < 1) | Potencial de generador Ã¡cido (PAG) (PNN < -20) | Potencial de generador Ã¡cido (PAG) (RPN < 1 o % de S > 1) | Potencial de generador Ã¡cido (PAG) (PNN < 1 o % de S > 1)
165 | RIGOBERTO VASQUEZ VERA | RIGOBERTO VASQUEZ VERA | SANTA TERESA 2 | COBRE | N/A | ACTIVO | MURO | COQUIMBO | ILLAPEL | 6527165 | 303421 | 352 | 108 | 111 | 54 | 39 | 74 | 10.1 | 0.5 | 6.83 | 48900 | 271833.3 | 28085.29 | 2460 | 51800 | 7857.143 | 12394.12 | 774.6479 | 74.19355 | 7592.553 | 240.1408 | 0.17 | 4.89 | 1.1 | 10 | 25 | RIGOBERTO VASQUEZ VERA/RIGOBERTO VASQUEZ VERA/COQUIMBO/ILLAPEL/SANTA TERESA 2 | 2 | Cr,Cu | 27.6%,286.8% | 152.8125 | 19.69 | -133.1225 | 0.1288507 | Potencial de generador Ã¡cido (PAG) (PN/PA < 1) | Potencial de generador Ã¡cido (PAG) (PNN < -20) | Potencial de generador Ã¡cido (PAG) (RPN < 1 o % de S > 1) | Potencial de generador Ã¡cido (PAG) (PNN < 1 o % de S > 1)
164 | RIGOBERTO VASQUEZ VERA | RIGOBERTO VASQUEZ VERA | SANTA TERESA 2 | COBRE | 48798 | ACTIVO | CUBETA | COQUIMBO | ILLAPEL | 6527142 | 303422 | 248 | 91 | 45 | 57 | 31 | 49 | 8.92 | 4.6 | 3.91 | 38900 | 283173.3 | 24670.59 | 1980 | 47460 | 21928.57 | 9358.824 | 542.2535 | 519.3548 | 5518.085 | 218.3099 | 0.37 | 3.89 | 3.07 | 10 | 45 | RIGOBERTO VASQUEZ VERA/RIGOBERTO VASQUEZ VERA/COQUIMBO/ILLAPEL/SANTA TERESA 2 | 1 | Cu | 172.5% | 121.5625 | 54.953 | -66.6095 | 0.4520555 | Potencial de generador Ã¡cido (PAG) (PN/PA < 1) | Potencial de generador Ã¡cido (PAG) (PNN < -20) | Potencial de generador Ã¡cido (PAG) (RPN < 1 o % de S > 1) | Potencial de generador Ã¡cido (PAG) (PNN < 1 o % de S > 1)
166 | EDUARDO LERY LERY | KATTIA | KATTIA 3 | COBRE | 171351 | INACTIVO | CUBETA | COQUIMBO | ILLAPEL | 6527124 | 303271 | 1627 | 93 | 36 | 64 | 50 | 99 | 8.58 | 4.87 | 1.48 | 38600 | 280840 | 30547.06 | 1980 | 36785 | 20428.57 | 11382.35 | 1239.437 | 18.54839 | 8505.319 | 283.8028 | 0.45 | 3.86 | 2.86 | 10 | 19 | EDUARDO LERY LERY/KATTIA/COQUIMBO/ILLAPEL/KATTIA 3 | 1 | Cu | 1688% | 120.625 | 51.194 | -69.431 | 0.4244062 | Potencial de generador Ã¡cido (PAG) (PN/PA < 1) | Potencial de generador Ã¡cido (PAG) (PNN < -20) | Potencial de generador Ã¡cido (PAG) (RPN < 1 o % de S > 1) | Potencial de generador Ã¡cido (PAG) (PNN < 1 o % de S > 1)
174 | EDUARDO LERY LERY | KATTIA | KATTIA 1 | COBRE | N/A | INACTIVO | MURO | COQUIMBO | ILLAPEL | 6527121 | 303121 | 795 | 118 | 79 | 63 | 56 | 54 | 9.51 | 4.78 | 0.5 | 13000 | 265533.3 | 37773.53 | 2820 | 44345 | 25500 | 19982.35 | 1471.831 | 2114.516 | 9832.979 | 283.8028 | 0.23 | 1.3 | 3.57 | 10 | 24 | EDUARDO LERY LERY/KATTIA/COQUIMBO/ILLAPEL/KATTIA 1 | 1 | Cu | 773.6% | 40.625 | 63.903 | 23.278 | 1.572997 | GeneraciÃ³n de Ã¡cido incierto (ID) (1 <= PN/PA <= 3) | No genera Ã¡cido (NGA) (PNN > 20) | GeneraciÃ³n de Ã¡cido incierto (ID) (1 â‰¤ RPN â‰¤ 3 o 0.3 â‰¤ % de S â‰¤ 1) | No genera Ã¡cido (NGA) (PNN > 20 o % de S < 0.3)
167 | EDUARDO LERY LERY | KATTIA | KATTIA 3 | COBRE | N/A | INACTIVO | MURO | COQUIMBO | ILLAPEL | 6527107 | 303247 | 3256 | 154 | 58 | 66 | 52 | 116 | 11.44 | 3.09 | 5.62 | 19800 | 248360 | 47514.71 | 3660 | 37835 | 7142.857 | 12141.18 | 1239.437 | 4822.581 | 10787.23 | 371.1268 | 0.08 | 1.98 | 1 | 10 | 18 | EDUARDO LERY LERY/KATTIA/COQUIMBO/ILLAPEL/KATTIA 3 | 2 | Cu,V | 3478%,18.5% | 61.875 | 17.9 | -43.975 | 0.2892929 | Potencial de generador Ã¡cido (PAG) (PN/PA < 1) | Potencial de generador Ã¡cido (PAG) (PNN < -20) | Potencial de generador Ã¡cido (PAG) (RPN < 1 o % de S > 1) | Potencial de generador Ã¡cido (PAG) (PNN < 1 o % de S > 1)
175 | EDUARDO LERY LERY | KATTIA | KATTIA 1 | COBRE | 128082 | INACTIVO | CUBETA | COQUIMBO | ILLAPEL | 6527080 | 303110 | 390 | 80 | 78 | 61 | 31 | 45 | 6.94 | 4.17 | 1.66 | 21200 | 318640 | 22632.35 | 1680 | 37415 | 18000 | 6745.098 | 852.1127 | 853.2258 | 5186.17 | 196.4789 | 0.13 | 2.12 | 2.52 | 10 | 26 | EDUARDO LERY LERY/KATTIA/COQUIMBO/ILLAPEL/KATTIA 1 | 1 | Cu | 328.6% | 66.25 | 45.108 | -21.142 | 0.6808755 | Potencial de generador Ã¡cido (PAG) (PN/PA < 1) | Potencial de generador Ã¡cido (PAG) (PNN < -20) | Potencial de generador Ã¡cido (PAG) (RPN < 1 o % de S > 1) | Potencial de generador Ã¡cido (PAG) (PNN < 1 o % de S > 1)
738 | SUC. LUIS ALVAREZ SIERRA | PLANTA ESPERANZA | ESPERANZA 0 | COBREORO | 21900 | INACTIVO | CUBETA | COQUIMBO | ILLAPEL | 6524709 | 304557 | 778 | 91 | 26 | 61 | 33 | 36 | 7.95 | 8.44 | 6.09 | 16500 | 230113.3 | 41214.71 | 2040 | 50260 | 38142.86 | 6576.471 | 697.1831 | 1335.484 | 11326.6 | 240.1408 | 0.65 | 1.65 | 5.34 | 10 | 29 | SUC. LUIS ALVAREZ SIERRA/PLANTA ESPERANZA/COQUIMBO/ILLAPEL/ESPERANZA 0 | 1 | Cu | 754.9% | 51.5625 | 95.586 | 44.0235 | 1.853789 | GeneraciÃ³n de Ã¡cido incierto (ID) (1 <= PN/PA <= 3) | No genera Ã¡cido (NGA) (PNN > 20) | GeneraciÃ³n de Ã¡cido incierto (ID) (1 â‰¤ RPN â‰¤ 3 o 0.3 â‰¤ % de S â‰¤ 1) | No genera Ã¡cido (NGA) (PNN > 20 o % de S < 0.3)
739 | SUC. LUIS ALVAREZ SIERRA | PLANTA ESPERANZA | ESPERANZA 0 | COBREORO | 21900 | INACTIVO | CUBETA | COQUIMBO | ILLAPEL | 6524678 | 304548 | 1082 | 99 | 38 | 61 | 35 | 28 | 6.18 | 7.9 | 3.04 | 11700 | 229086.7 | 43358.82 | 2160 | 54390 | 30357.14 | 10286.27 | 852.1127 | 1298.387 | 11865.96 | 240.1408 | 0.49 | 1.17 | 4.25 | 10 | 30 | SUC. LUIS ALVAREZ SIERRA/PLANTA ESPERANZA/COQUIMBO/ILLAPEL/ESPERANZA 0 | 1 | Cu | 1089% | 36.5625 | 76.075 | 39.5125 | 2.080684 | GeneraciÃ³n de Ã¡cido incierto (ID) (1 <= PN/PA <= 3) | No genera Ã¡cido (NGA) (PNN > 20) | GeneraciÃ³n de Ã¡cido incierto (ID) (1 â‰¤ RPN â‰¤ 3 o 0.3 â‰¤ % de S â‰¤ 1) | No genera Ã¡cido (NGA) (PNN > 20 o % de S < 0.3)
737 | SUC. LUIS ALVAREZ SIERRA | PLANTA ESPERANZA | ESPERANZA 0 | COBREORO | N/A | INACTIVO | MURO | COQUIMBO | ILLAPEL | 6524677 | 304528 | 612 | 90 | 29 | 60 | 28 | 31 | 5.9 | 4.31 | 2.98 | 31600 | 296846.7 | 21388.24 | 1920 | 47740 | 17357.14 | 1433.333 | 387.3239 | 1075.806 | 4688.298 | 196.4789 | 0.32 | 3.16 | 2.43 | 10 | 36 | SUC. LUIS ALVAREZ SIERRA/PLANTA ESPERANZA/COQUIMBO/ILLAPEL/ESPERANZA 0 | 1 | Cu | 572.5% | 98.75 | 43.497 | -55.253 | 0.4404759 | Potencial de generador Ã¡cido (PAG) (PN/PA < 1) | Potencial de generador Ã¡cido (PAG) (PNN < -20) | Potencial de generador Ã¡cido (PAG) (RPN < 1 o % de S > 1) | Potencial de generador Ã¡cido (PAG) (PNN < 1 o % de S > 1)
740 | SUC. LUIS ALVAREZ SIERRA | PLANTA ESPERANZA | ESPERANZA 0 | COBREORO | 21900 | INACTIVO | CUBETA | COQUIMBO | ILLAPEL | 6524651 | 304538 | 642 | 103 | 32 | 64 | 31 | 31 | 5.5 | 8.73 | 3.88 | 11900 | 285226.7 | 31288.24 | 2460 | 41125 | 22928.57 | 5143.137 | 619.7183 | 1483.871 | 8380.851 | 240.1408 | 0.27 | 1.19 | 3.21 | 10 | 27 | SUC. LUIS ALVAREZ SIERRA/PLANTA ESPERANZA/COQUIMBO/ILLAPEL/ESPERANZA 0 | 1 | Cu | 605.5% | 37.1875 | 57.459 | 20.2715 | 1.545116 | GeneraciÃ³n de Ã¡cido incierto (ID) (1 <= PN/PA <= 3) | No genera Ã¡cido (NGA) (PNN > 20) | GeneraciÃ³n de Ã¡cido incierto (ID) (1 â‰¤ RPN â‰¤ 3 o 0.3 â‰¤ % de S â‰¤ 1) | No genera Ã¡cido (NGA) (PNN > 20 o % de S < 0.3)
743 | SUC. LUIS ALVAREZ SIERRA | PLANTA ESPERANZA | ESPERANZA 1 | COBREORO | 70050 | INACTIVO | CUBETA | COQUIMBO | ILLAPEL | 6524640 | 304553 | 470 | 106 | 53 | 61 | 34 | 36 | 9.56 | 6.6 | 3.8 | 10000 | 222413.3 | 44364.71 | 2340 | 59605 | 26500 | 13911.76 | 929.5775 | 333.871 | 13027.66 | 283.8028 | 0.56 | 1 | 3.71 | 10 | 31 | SUC. LUIS ALVAREZ SIERRA/PLANTA ESPERANZA/COQUIMBO/ILLAPEL/ESPERANZA 1 | 1 | Cu | 416.5% | 31.25 | 66.409 | 35.159 | 2.125088 | GeneraciÃ³n de Ã¡cido incierto (ID) (1 <= PN/PA <= 3) | No genera Ã¡cido (NGA) (PNN > 20) | GeneraciÃ³n de Ã¡cido incierto (ID) (1 â‰¤ RPN â‰¤ 3 o 0.3 â‰¤ % de S â‰¤ 1) | No genera Ã¡cido (NGA) (PNN > 20 o % de S < 0.3)
744 | SUC. LUIS ALVAREZ SIERRA | PLANTA ESPERANZA | ESPERANZA 1 | COBREORO | 70050 | INACTIVO | CUBETA | COQUIMBO | ILLAPEL | 6524612 | 304553 | 1922 | 119 | 59 | 64 | 32 | 166 | 5.78 | 12.86 | 0.5 | 11900 | 286580 | 32294.12 | 2820 | 43925 | 19642.86 | 5901.961 | 697.1831 | 2856.452 | 4978.723 | 283.8028 | 0.66 | 1.19 | 2.75 | 10 | 33 | SUC. LUIS ALVAREZ SIERRA/PLANTA ESPERANZA/COQUIMBO/ILLAPEL/ESPERANZA 1 | 1 | Cu | 2012% | 37.1875 | 49.225 | 12.0375 | 1.323697 | GeneraciÃ³n de Ã¡cido incierto (ID) (1 <= PN/PA <= 3) | GeneraciÃ³n de Ã¡cido incierto (ID) (-20 <= PNN <= 20) | GeneraciÃ³n de Ã¡cido incierto (ID) (1 â‰¤ RPN â‰¤ 3 o 0.3 â‰¤ % de S â‰¤ 1) | GeneraciÃ³n de Ã¡cido incierto (ID) (-20 â‰¤ PNN â‰¤ 20 o 0.3 â‰¤ % de S â‰¤ 1)
742 | SUC. LUIS ALVAREZ SIERRA | PLANTA ESPERANZA | ESPERANZA 1 | COBREORO | N/A | INACTIVO | MURO | COQUIMBO | ILLAPEL | 6524609 | 304541 | 330 | 89 | 53 | 58 | 26 | 35 | 9.31 | 10.37 | 1.71 | 23600 | 287233.3 | 20938.24 | 1800 | 62230 | 15428.57 | 2698.039 | 464.7887 | 667.7419 | 4937.234 | 196.4789 | 0.28 | 2.36 | 2.16 | 10 | 33 | SUC. LUIS ALVAREZ SIERRA/PLANTA ESPERANZA/COQUIMBO/ILLAPEL/ESPERANZA 1 | 1 | Cu | 262.6% | 73.75 | 38.664 | -35.086 | 0.5242576 | Potencial de generador Ã¡cido (PAG) (PN/PA < 1) | Potencial de generador Ã¡cido (PAG) (PNN < -20) | Potencial de generador Ã¡cido (PAG) (RPN < 1 o % de S > 1) | Potencial de generador Ã¡cido (PAG) (PNN < 1 o % de S > 1)
745 | SUC. LUIS ALVAREZ SIERRA | PLANTA ESPERANZA | ESPERANZA 1 | COBREORO | 70050 | INACTIVO | CUBETA | COQUIMBO | ILLAPEL | 6524592 | 304539 | 123 | 111 | 87 | 54 | 29 | 23 | 11.75 | 5.81 | 5.98 | 2100 | 243413.3 | 30150 | 2340 | 85680 | 20357.14 | 8178.431 | 619.7183 | 370.9677 | 7634.043 | 240.1408 | 0.29 | 0.21 | 2.85 | 10 | 32 | SUC. LUIS ALVAREZ SIERRA/PLANTA ESPERANZA/COQUIMBO/ILLAPEL/ESPERANZA 1 | 1 | Cu | 35.2% | 6.5625 | 51.015 | 44.4525 | 7.773714 | No genera Ã¡cido (NGA) (PN/PA > 3) | No genera Ã¡cido (NGA) (PNN > 20) | No genera Ã¡cido (NGA) (RPN > 3 o % de S < 0.3) | No genera Ã¡cido (NGA) (PNN > 20 o % de S < 0.3)
731 | SUC. LUIS ALVAREZ SIERRA | PLANTA ESPERANZA | DEPÃ“SITO | COBREORO | 10643 | INACTIVO | CUBETA | COQUIMBO | ILLAPEL | 6524364 | 304050 | 409 | 104 | 64 | 59 | 31 | 25 | 9.56 | 3.34 | 4.3 | 17600 | 254846.7 | 32505.88 | 2100 | 62790 | 14714.29 | 8178.431 | 619.7183 | 18.54839 | 9708.511 | 240.1408 | 0.41 | 1.76 | 2.06 | 10 | 27 | SUC. LUIS ALVAREZ SIERRA/PLANTA ESPERANZA/COQUIMBO/ILLAPEL/DEPÃ“SITO | 1 | Cu | 349.5% | 55 | 36.874 | -18.126 | 0.6704364 | Potencial de generador Ã¡cido (PAG) (PN/PA < 1) | GeneraciÃ³n de Ã¡cido incierto (ID) (-20 <= PNN <= 20) | Potencial de generador Ã¡cido (PAG) (RPN < 1 o % de S > 1) | GeneraciÃ³n de Ã¡cido incierto (ID) (-20 â‰¤ PNN â‰¤ 20 o 0.3 â‰¤ % de S â‰¤ 1)
732 | SUC. LUIS ALVAREZ SIERRA | PLANTA ESPERANZA | DEPÃ“SITO | COBREORO | 10643 | INACTIVO | CUBETA | COQUIMBO | ILLAPEL | 6524357 | 304049 | 559 | 90 | 55 | 59 | 27 | 67 | 8.25 | 7.18 | 3.4 | 21900 | 312293.3 | 12652.94 | 1680 | 59220 | 11000 | 42.15686 | 387.3239 | 18.54839 | 2240.426 | 152.8169 | 0.93 | 2.19 | 1.54 | 10 | 25 | SUC. LUIS ALVAREZ SIERRA/PLANTA ESPERANZA/COQUIMBO/ILLAPEL/DEPÃ“SITO | 1 | Cu | 514.3% | 68.4375 | 27.566 | -40.8715 | 0.4027909 | Potencial de generador Ã¡cido (PAG) (PN/PA < 1) | Potencial de generador Ã¡cido (PAG) (PNN < -20) | Potencial de generador Ã¡cido (PAG) (RPN < 1 o % de S > 1) | Potencial de generador Ã¡cido (PAG) (PNN < 1 o % de S > 1)
733 | SUC. LUIS ALVAREZ SIERRA | PLANTA ESPERANZA | DEPÃ“SITO | COBREORO | 10643 | INACTIVO | CUBETA | COQUIMBO | ILLAPEL | 6524350 | 304051 | 486 | 81 | 67 | 64 | 27 | 69 | 12.69 | 6.2 | 1.86 | 15700 | 343746.7 | 14585.29 | 1500 | 40285 | 4500 | 42.15686 | 232.3944 | 37.09677 | 3070.213 | 152.8169 | 0.87 | 1.57 | 0.63 | 10 | 19 | SUC. LUIS ALVAREZ SIERRA/PLANTA ESPERANZA/COQUIMBO/ILLAPEL/DEPÃ“SITO | 1 | Cu | 434.1% | 49.0625 | 11.277 | -37.7855 | 0.2298497 | Potencial de generador Ã¡cido (PAG) (PN/PA < 1) | Potencial de generador Ã¡cido (PAG) (PNN < -20) | Potencial de generador Ã¡cido (PAG) (RPN < 1 o % de S > 1) | Potencial de generador Ã¡cido (PAG) (PNN < 1 o % de S > 1)
730 | SUC. LUIS ALVAREZ SIERRA | PLANTA ESPERANZA | DEPÃ“SITO | COBREORO | N/A | INACTIVO | MURO | COQUIMBO | ILLAPEL | 6524332 | 304043 | 368 | 121 | 84 | 58 | 30 | 57 | 7.6 | 5.24 | 5.09 | 28800 | 264740 | 20250 | 2460 | 67375 | 11928.57 | 7419.608 | 542.2535 | 37.09677 | 2862.766 | 305.6338 | 1.09 | 2.88 | 1.67 | 10 | 28 | SUC. LUIS ALVAREZ SIERRA/PLANTA ESPERANZA/COQUIMBO/ILLAPEL/DEPÃ“SITO | 1 | Cu | 304.4% | 90 | 29.893 | -60.107 | 0.3321444 | Potencial de generador Ã¡cido (PAG) (PN/PA < 1) | Potencial de generador Ã¡cido (PAG) (PNN < -20) | Potencial de generador Ã¡cido (PAG) (RPN < 1 o % de S > 1) | Potencial de generador Ã¡cido (PAG) (PNN < 1 o % de S > 1)
734 | SUC. LUIS ALVAREZ SIERRA | PLANTA ESPERANZA | DEPÃ“SITO | COBREORO | 10643 | INACTIVO | CUBETA | COQUIMBO | ILLAPEL | 6524257 | 304040 | 2805 | 143 | 31 | 62 | 53 | 63 | 13.85 | 5.59 | 4.16 | 4800 | 215553.3 | 34252.94 | 4080 | 43120 | 91142.86 | 27907.84 | 1781.69 | 8717.742 | 7882.979 | 414.7887 | 0.31 | 0.48 | 12.76 | 10 | 17 | SUC. LUIS ALVAREZ SIERRA/PLANTA ESPERANZA/COQUIMBO/ILLAPEL/DEPÃ“SITO | 2 | Cu,V | 2982.4%,10% | 15 | 228.404 | 213.404 | 15.22693 | No genera Ã¡cido (NGA) (PN/PA > 3) | No genera Ã¡cido (NGA) (PNN > 20) | No genera Ã¡cido (NGA) (RPN > 3 o % de S < 0.3) | No genera Ã¡cido (NGA) (PNN > 20 o % de S < 0.3)
735 | SUC. LUIS ALVAREZ SIERRA | PLANTA ESPERANZA | DEPÃ“SITO | COBREORO | 10643 | INACTIVO | CUBETA | COQUIMBO | ILLAPEL | 6524202 | 304035 | 1741 | 131 | 69 | 75 | 70 | 41 | 15.42 | 6.28 | 0.5 | 12800 | 201366.7 | 32082.35 | 3600 | 37975 | 92000 | 42578.43 | 2788.732 | 5898.387 | 10870.21 | 349.2958 | 0.32 | 1.28 | 12.88 | 10 | 28 | SUC. LUIS ALVAREZ SIERRA/PLANTA ESPERANZA/COQUIMBO/ILLAPEL/DEPÃ“SITO | 2 | Cu,V | 1813.2%,0.8% | 40 | 230.552 | 190.552 | 5.7638 | No genera Ã¡cido (NGA) (PN/PA > 3) | No genera Ã¡cido (NGA) (PNN > 20) | No genera Ã¡cido (NGA) (RPN > 3 o % de S < 0.3) | No genera Ã¡cido (NGA) (PNN > 20 o % de S < 0.3)
876 | HERMAN CORTES | PLANTA MIRIAM | TRANQUE DE RELAVE MIRIAM | ORO | N/A | INACTIVO | MURO | COQUIMBO | CANELA | 6524190 | 268120 | 167 | 93 | 208 | 49 | 32 | 28 | 8.62 | 22.17 | 0.5 | 50 | 261193.3 | 12705.88 | 1140 | 113785 | 16285.71 | 12309.8 | 852.1127 | 2003.226 | 1950 | 327.4648 | 5.56 | 0.01 | 2.28 | 10 | 65 | HERMAN CORTES/PLANTA MIRIAM/COQUIMBO/CANELA/TRANQUE DE RELAVE MIRIAM | 2 | Cr,Cu | 139.1%,83.5% | 0.3125 | 40.812 | 40.4995 | 130.5984 | No genera Ã¡cido (NGA) (PN/PA > 3) | No genera Ã¡cido (NGA) (PNN > 20) | No genera Ã¡cido (NGA) (RPN > 3 o % de S < 0.3) | No genera Ã¡cido (NGA) (PNN > 20 o % de S < 0.3)
879 | HERMAN CORTES | PLANTA MIRIAM | TRANQUE DE RELAVE MIRIAM | ORO | 7473 | INACTIVO | CUBETA | COQUIMBO | CANELA | 6524176 | 268134 | 469 | 117 | 137 | 55 | 49 | 54 | 9.4 | 9.42 | 2.92 | 50 | 199406.7 | 23982.35 | 2340 | 123935 | 28214.29 | 20825.49 | 1549.296 | 3153.226 | 4688.298 | 371.1268 | 8.08 | 0.01 | 3.95 | 10 | 44 | HERMAN CORTES/PLANTA MIRIAM/COQUIMBO/CANELA/TRANQUE DE RELAVE MIRIAM | 2 | Cr,Cu | 57.5%,415.4% | 0.3125 | 70.705 | 70.3925 | 226.256 | No genera Ã¡cido (NGA) (PN/PA > 3) | No genera Ã¡cido (NGA) (PNN > 20) | No genera Ã¡cido (NGA) (RPN > 3 o % de S < 0.3) | No genera Ã¡cido (NGA) (PNN > 20 o % de S < 0.3)
878 | HERMAN CORTES | PLANTA MIRIAM | TRANQUE DE RELAVE MIRIAM | ORO | 7473 | INACTIVO | CUBETA | COQUIMBO | CANELA | 6524172 | 268136 | 411 | 108 | 136 | 53 | 63 | 56 | 8.51 | 15.95 | 1.85 | 50 | 177380 | 21044.12 | 2100 | 133805 | 39142.86 | 28498.04 | 2169.014 | 2188.71 | 5352.128 | 436.6197 | 10.37 | 0.01 | 5.48 | 10 | 45 | HERMAN CORTES/PLANTA MIRIAM/COQUIMBO/CANELA/TRANQUE DE RELAVE MIRIAM | 2 | Cr,Cu | 56.3%,351.6% | 0.3125 | 98.092 | 97.7795 | 313.8944 | No genera Ã¡cido (NGA) (PN/PA > 3) | No genera Ã¡cido (NGA) (PNN > 20) | No genera Ã¡cido (NGA) (RPN > 3 o % de S < 0.3) | No genera Ã¡cido (NGA) (PNN > 20 o % de S < 0.3)
877 | HERMAN CORTES | PLANTA MIRIAM | TRANQUE DE RELAVE MIRIAM | ORO | 7473 | INACTIVO | CUBETA | COQUIMBO | CANELA | 6524168 | 268147 | 269 | 106 | 105 | 57 | 64 | 73 | 7.39 | 15.06 | 0.5 | 50 | 207340 | 26761.76 | 2220 | 102445 | 39714.29 | 28160.78 | 2091.549 | 3858.065 | 6596.809 | 371.1268 | 10.12 | 0.01 | 5.56 | 10 | 36 | HERMAN CORTES/PLANTA MIRIAM/COQUIMBO/CANELA/TRANQUE DE RELAVE MIRIAM | 2 | Cr,Cu | 20.7%,195.6% | 0.3125 | 99.524 | 99.2115 | 318.4768 | No genera Ã¡cido (NGA) (PN/PA > 3) | No genera Ã¡cido (NGA) (PNN > 20) | No genera Ã¡cido (NGA) (RPN > 3 o % de S < 0.3) | No genera Ã¡cido (NGA) (PNN > 20 o % de S < 0.3)
747 | SUC. LUIS ALVAREZ SIERRA | PLANTA ESPERANZA | ESPERANZA 2 | COBREORO | 18150 | INACTIVO | CUBETA | COQUIMBO | ILLAPEL | 6523608 | 303992 | 5027 | 102 | 73 | 64 | 75 | 183 | 18.8 | 6.64 | 4.46 | 5600 | 242806.7 | 40208.82 | 1980 | 60865 | 17357.14 | 12478.43 | 1704.225 | 1446.774 | 9750 | 305.6338 | 10.34 | 0.56 | 2.43 | 10 | 28 | SUC. LUIS ALVAREZ SIERRA/PLANTA ESPERANZA/COQUIMBO/ILLAPEL/ESPERANZA 2 | 1 | Cu | 5424% | 17.5 | 43.497 | 25.997 | 2.485543 | GeneraciÃ³n de Ã¡cido incierto (ID) (1 <= PN/PA <= 3) | No genera Ã¡cido (NGA) (PNN > 20) | GeneraciÃ³n de Ã¡cido incierto (ID) (1 â‰¤ RPN â‰¤ 3 o 0.3 â‰¤ % de S â‰¤ 1) | No genera Ã¡cido (NGA) (PNN > 20 o % de S < 0.3)
748 | SUC. LUIS ALVAREZ SIERRA | PLANTA ESPERANZA | ESPERANZA 2 | COBREORO | 18150 | INACTIVO | CUBETA | COQUIMBO | ILLAPEL | 6523570 | 303994 | 827 | 120 | 50 | 60 | 35 | 41 | 8.27 | 19.19 | 12.82 | 3700 | 243973.3 | 42352.94 | 2760 | 61425 | 17928.57 | 13743.14 | 929.5775 | 482.2581 | 11741.49 | 283.8028 | 0.62 | 0.37 | 2.51 | 10 | 28 | SUC. LUIS ALVAREZ SIERRA/PLANTA ESPERANZA/COQUIMBO/ILLAPEL/ESPERANZA 2 | 1 | Cu | 808.8% | 11.5625 | 44.929 | 33.3665 | 3.885751 | No genera Ã¡cido (NGA) (PN/PA > 3) | No genera Ã¡cido (NGA) (PNN > 20) | No genera Ã¡cido (NGA) (RPN > 3 o % de S < 0.3) | No genera Ã¡cido (NGA) (PNN > 20 o % de S < 0.3)
746 | SUC. LUIS ALVAREZ SIERRA | PLANTA ESPERANZA | ESPERANZA 2 | COBREORO | N/A | INACTIVO | MURO | COQUIMBO | ILLAPEL | 6523545 | 304025 | 590 | 99 | 49 | 63 | 30 | 57 | 8.25 | 5.06 | 3.35 | 18300 | 296286.7 | 26258.82 | 2220 | 47180 | 16428.57 | 7082.353 | 464.7887 | 816.129 | 6223.404 | 240.1408 | 0.36 | 1.83 | 2.3 | 10 | 37 | SUC. LUIS ALVAREZ SIERRA/PLANTA ESPERANZA/COQUIMBO/ILLAPEL/ESPERANZA 2 | 1 | Cu | 548.4% | 57.1875 | 41.17 | -16.0175 | 0.7199126 | Potencial de generador Ã¡cido (PAG) (PN/PA < 1) | GeneraciÃ³n de Ã¡cido incierto (ID) (-20 <= PNN <= 20) | Potencial de generador Ã¡cido (PAG) (RPN < 1 o % de S > 1) | GeneraciÃ³n de Ã¡cido incierto (ID) (-20 â‰¤ PNN â‰¤ 20 o 0.3 â‰¤ % de S â‰¤ 1)
749 | SUC. LUIS ALVAREZ SIERRA | PLANTA ESPERANZA | ESPERANZA 2 | COBREORO | 18150 | INACTIVO | CUBETA | COQUIMBO | ILLAPEL | 6523539 | 303996 | 675 | 121 | 41 | 62 | 32 | 45 | 6.83 | 12.3 | 5.5 | 8000 | 264693.3 | 37826.47 | 3000 | 49980 | 25000 | 12731.37 | 774.6479 | 779.0323 | 9501.064 | 371.1268 | 0.34 | 0.8 | 3.5 | 10 | 27 | SUC. LUIS ALVAREZ SIERRA/PLANTA ESPERANZA/COQUIMBO/ILLAPEL/ESPERANZA 2 | 1 | Cu | 641.8% | 25 | 62.65 | 37.65 | 2.506 | GeneraciÃ³n de Ã¡cido incierto (ID) (1 <= PN/PA <= 3) | No genera Ã¡cido (NGA) (PNN > 20) | GeneraciÃ³n de Ã¡cido incierto (ID) (1 â‰¤ RPN â‰¤ 3 o 0.3 â‰¤ % de S â‰¤ 1) | No genera Ã¡cido (NGA) (PNN > 20 o % de S < 0.3)
187 | MANUEL AGUIRRE BUSTAMANTE | PLANTA LA FORTUNA | LA FORTUNA 1 | COBRE | N/A | INACTIVO | MURO | COQUIMBO | ILLAPEL | 6523019 | 301795 | 909 | 99 | 124 | 56 | 28 | 112 | 13.23 | 2.93 | 0.5 | 21800 | 273840 | 19641.18 | 1920 | 72205 | 13642.86 | 4637.255 | 542.2535 | 370.9677 | 4356.383 | 240.1408 | 5.99 | 2.18 | 1.91 | 10 | 36 | MANUEL AGUIRRE BUSTAMANTE/PLANTA LA FORTUNA/COQUIMBO/ILLAPEL/LA FORTUNA 1 | 2 | Cr,Cu | 42.5%,898.9% | 68.125 | 34.189 | -33.936 | 0.5018569 | Potencial de generador Ã¡cido (PAG) (PN/PA < 1) | Potencial de generador Ã¡cido (PAG) (PNN < -20) | Potencial de generador Ã¡cido (PAG) (RPN < 1 o % de S > 1) | Potencial de generador Ã¡cido (PAG) (PNN < 1 o % de S > 1)
186 | MANUEL AGUIRRE BUSTAMANTE | PLANTA LA FORTUNA | LA FORTUNA 1 | COBRE | 2017 | INACTIVO | CUBETA | COQUIMBO | ILLAPEL | 6523014 | 301803 | 169 | 109 | 114 | 55 | 28 | 50 | 11.73 | 6.23 | 4.28 | 33000 | 234920 | 26470.59 | 2400 | 68880 | 32357.14 | 8347.059 | 852.1127 | 2077.419 | 4522.34 | 283.8028 | 0.91 | 3.3 | 4.53 | 10 | 35 | MANUEL AGUIRRE BUSTAMANTE/PLANTA LA FORTUNA/COQUIMBO/ILLAPEL/LA FORTUNA 1 | 2 | Cr,Cu | 31%,85.7% | 103.125 | 81.087 | -22.038 | 0.7862982 | Potencial de generador Ã¡cido (PAG) (PN/PA < 1) | Potencial de generador Ã¡cido (PAG) (PNN < -20) | Potencial de generador Ã¡cido (PAG) (RPN < 1 o % de S > 1) | Potencial de generador Ã¡cido (PAG) (PNN < 1 o % de S > 1)
185 | MANUEL AGUIRRE BUSTAMANTE | PLANTA LA FORTUNA | LA FORTUNA 2 | COBRE | N/A | INACTIVO | MURO | COQUIMBO | ILLAPEL | 6522984 | 301797 | 314 | 97 | 114 | 59 | 32 | 73 | 11.22 | 5.56 | 3.16 | 25400 | 282146.7 | 23294.12 | 2040 | 50295 | 10642.86 | 5817.647 | 929.5775 | 1001.613 | 5559.574 | 261.9718 | 1.33 | 2.54 | 1.49 | 10 | 30 | MANUEL AGUIRRE BUSTAMANTE/PLANTA LA FORTUNA/COQUIMBO/ILLAPEL/LA FORTUNA 2 | 2 | Cr,Cu | 31%,245.1% | 79.375 | 26.671 | -52.704 | 0.3360126 | Potencial de generador Ã¡cido (PAG) (PN/PA < 1) | Potencial de generador Ã¡cido (PAG) (PNN < -20) | Potencial de generador Ã¡cido (PAG) (RPN < 1 o % de S > 1) | Potencial de generador Ã¡cido (PAG) (PNN < 1 o % de S > 1)
184 | MANUEL AGUIRRE BUSTAMANTE | PLANTA LA FORTUNA | LA FORTUNA 2 | COBRE | 32805 | INACTIVO | CUBETA | COQUIMBO | ILLAPEL | 6522961 | 301806 | 281 | 105 | 124 | 58 | 32 | 67 | 11.89 | 12.28 | 0.5 | 21500 | 275006.7 | 29594.12 | 1800 | 48930 | 15214.29 | 5396.078 | 929.5775 | 445.1613 | 7509.574 | 240.1408 | 1.25 | 2.15 | 2.13 | 10 | 30 | MANUEL AGUIRRE BUSTAMANTE/PLANTA LA FORTUNA/COQUIMBO/ILLAPEL/LA FORTUNA 2 | 2 | Cr,Cu | 42.5%,208.8% | 67.1875 | 38.127 | -29.0605 | 0.5674716 | Potencial de generador Ã¡cido (PAG) (PN/PA < 1) | Potencial de generador Ã¡cido (PAG) (PNN < -20) | Potencial de generador Ã¡cido (PAG) (RPN < 1 o % de S > 1) | Potencial de generador Ã¡cido (PAG) (PNN < 1 o % de S > 1)
176 | MANUEL AGUIRRE BUSTAMANTE | PLANTA LA FORTUNA | LA FORTUNA 3 | COBRE | 8505 | ACTIVO | CUBETA | COQUIMBO | ILLAPEL | 6522945 | 301814 | 2652 | 141 | 123 | 56 | 33 | 126 | 11.78 | 9.83 | 1.06 | 13200 | 234033.3 | 34252.94 | 3240 | 74200 | 15214.29 | 8937.255 | 1161.972 | 1075.806 | 8505.319 | 349.2958 | 5.06 | 1.32 | 2.13 | 10 | 35 | MANUEL AGUIRRE BUSTAMANTE/PLANTA LA FORTUNA/COQUIMBO/ILLAPEL/LA FORTUNA 3 | 3 | Cr,Cu,V | 41.4%,2814.3%,8.5% | 41.25 | 38.127 | -3.123 | 0.9242909 | Potencial de generador Ã¡cido (PAG) (PN/PA < 1) | GeneraciÃ³n de Ã¡cido incierto (ID) (-20 <= PNN <= 20) | Potencial de generador Ã¡cido (PAG) (RPN < 1 o % de S > 1) | GeneraciÃ³n de Ã¡cido incierto (ID) (-20 â‰¤ PNN â‰¤ 20 o 0.3 â‰¤ % de S â‰¤ 1)
177 | MANUEL AGUIRRE BUSTAMANTE | PLANTA LA FORTUNA | LA FORTUNA 3 | COBREORO | N/A | ACTIVO | MURO | COQUIMBO | ILLAPEL | 6522916 | 301786 | 433 | 96 | 129 | 56 | 31 | 85 | 10.75 | 11.55 | 3.89 | 34900 | 282986.7 | 22579.41 | 1980 | 56560 | 8857.143 | 3794.118 | 1007.042 | 370.9677 | 5808.511 | 283.8028 | 1.28 | 3.49 | 1.24 | 10 | 35 | MANUEL AGUIRRE BUSTAMANTE/PLANTA LA FORTUNA/COQUIMBO/ILLAPEL/LA FORTUNA 3 | 2 | Cr,Cu | 48.3%,375.8% | 109.0625 | 22.196 | -86.8665 | 0.2035163 | Potencial de generador Ã¡cido (PAG) (PN/PA < 1) | Potencial de generador Ã¡cido (PAG) (PNN < -20) | Potencial de generador Ã¡cido (PAG) (RPN < 1 o % de S > 1) | Potencial de generador Ã¡cido (PAG) (PNN < 1 o % de S > 1)
410 | SLM LA FORTUNA (GABRIEL GUERRA OLIVARES) | EL CANELILLO | EL CANELILLO | COBRE | N/A | INACTIVO | MURO | COQUIMBO | ILLAPEL | 6522735 | 301821 | 4028 | 110 | 99 | 60 | 52 | 213 | 20.47 | 4.93 | 4.63 | 6400 | 208320 | 42802.94 | 2160 | 72100 | 25500 | 19139.22 | 2091.549 | 741.9355 | 11202.13 | 283.8028 | 8.8 | 0.64 | 3.57 | 44.61 | 33 | SLM LA FORTUNA (GABRIEL GUERRA OLIVARES)/EL CANELILLO/COQUIMBO/ILLAPEL/EL CANELILLO | 3 | As,Cr,Cu | 271.8%,13.8%,4326.4% | 20 | 63.903 | 43.903 | 3.19515 | No genera Ã¡cido (NGA) (PN/PA > 3) | No genera Ã¡cido (NGA) (PNN > 20) | No genera Ã¡cido (NGA) (RPN > 3 o % de S < 0.3) | No genera Ã¡cido (NGA) (PNN > 20 o % de S < 0.3)
411 | SLM LA FORTUNA (GABRIEL GUERRA OLIVARES) | EL CANELILLO | EL CANELILLO | COBRE | 36324 | INACTIVO | CUBETA | COQUIMBO | ILLAPEL | 6522731 | 301835 | 5973 | 113 | 93 | 63 | 76 | 123 | 16.14 | 12.1 | 11.43 | 4200 | 208693.3 | 49897.06 | 2100 | 66710 | 6857.143 | 22005.88 | 2478.873 | 370.9677 | 15143.62 | 305.6338 | 14.03 | 0.42 | 0.96 | 10 | 32 | SLM LA FORTUNA (GABRIEL GUERRA OLIVARES)/EL CANELILLO/COQUIMBO/ILLAPEL/EL CANELILLO | 2 | Cr,Cu | 6.9%,6463.7% | 13.125 | 17.184 | 4.059 | 1.309257 | GeneraciÃ³n de Ã¡cido incierto (ID) (1 <= PN/PA <= 3) | GeneraciÃ³n de Ã¡cido incierto (ID) (-20 <= PNN <= 20) | GeneraciÃ³n de Ã¡cido incierto (ID) (1 â‰¤ RPN â‰¤ 3 o 0.3 â‰¤ % de S â‰¤ 1) | GeneraciÃ³n de Ã¡cido incierto (ID) (-20 â‰¤ PNN â‰¤ 20 o 0.3 â‰¤ % de S â‰¤ 1)
159 | FERNANDO YOUNG UGALDE | PLANTA TRAPICHE YOUNG | CANELA | ORO | N/A | INACTIVO | MURO | COQUIMBO | CANELA | 6522693 | 265432 | 215 | 149 | 149 | 59 | 53 | 358 | 8.11 | 7.67 | 8.52 | 50 | 268100 | 21944.12 | 3840 | 77875 | 29214.29 | 16019.61 | 1239.437 | 3375.806 | 6845.745 | 436.6197 | 5.2 | 0.01 | 4.09 | 262.1 | 34 | FERNANDO YOUNG UGALDE/PLANTA TRAPICHE YOUNG/COQUIMBO/CANELA/CANELA | 4 | As,Cr,Cu,V | 2084.2%,71.3%,136.3%,14.6% | 0.3125 | 73.211 | 72.8985 | 234.2752 | No genera Ã¡cido (NGA) (PN/PA > 3) | No genera Ã¡cido (NGA) (PNN > 20) | No genera Ã¡cido (NGA) (RPN > 3 o % de S < 0.3) | No genera Ã¡cido (NGA) (PNN > 20 o % de S < 0.3)
160 | FERNANDO YOUNG UGALDE | PLANTA TRAPICHE YOUNG | CANELA | ORO | 21000 | INACTIVO | CUBETA | COQUIMBO | CANELA | 6522680 | 265435 | 718 | 153 | 158 | 55 | 53 | 231 | 35.43 | 5.02 | 7.29 | 50 | 210746.7 | 26152.94 | 3600 | 110635 | 32571.43 | 19392.16 | 1549.296 | 5341.935 | 6555.319 | 480.2817 | 3.11 | 0.01 | 4.56 | 76.66 | 45 | FERNANDO YOUNG UGALDE/PLANTA TRAPICHE YOUNG/COQUIMBO/CANELA/CANELA | 4 | As,Cr,Cu,V | 538.8%,81.6%,689%,17.7% | 0.3125 | 81.624 | 81.3115 | 261.1968 | No genera Ã¡cido (NGA) (PN/PA > 3) | No genera Ã¡cido (NGA) (PNN > 20) | No genera Ã¡cido (NGA) (RPN > 3 o % de S < 0.3) | No genera Ã¡cido (NGA) (PNN > 20 o % de S < 0.3)
158 | FERNANDO YOUNG UGALDE | PLANTA TRAPICHE YOUNG | CANELA | ORO | 21000 | INACTIVO | CUBETA | COQUIMBO | CANELA | 6522633 | 265435 | 555 | 134 | 272 | 78 | 66 | 325 | 12.44 | 10.44 | 6.95 | 50 | 273466.7 | 26417.65 | 3120 | 66395 | 22785.71 | 18886.27 | 1394.366 | 3450 | 7758.511 | 392.9577 | 8.39 | 0.01 | 3.19 | 211.01 | 29 | FERNANDO YOUNG UGALDE/PLANTA TRAPICHE YOUNG/COQUIMBO/CANELA/CANELA | 4 | As,Cr,Cu,V | 1658.4%,212.6%,509.9%,3.1% | 0.3125 | 57.101 | 56.7885 | 182.7232 | No genera Ã¡cido (NGA) (PN/PA > 3) | No genera Ã¡cido (NGA) (PNN > 20) | No genera Ã¡cido (NGA) (RPN > 3 o % de S < 0.3) | No genera Ã¡cido (NGA) (PNN > 20 o % de S < 0.3)
178 | JAIME PEREZ GOMEZ | EL ROMERO | EL ROMERO 1 | COBREORO | 8550 | INACTIVO | CUBETA | COQUIMBO | ILLAPEL | 6522412 | 304292 | 980 | 104 | 213 | 67 | 38 | 111 | 32.16 | 13.86 | 4.02 | 3000 | 266886.7 | 34755.88 | 2160 | 58695 | 21357.14 | 11719.61 | 1239.437 | 18.54839 | 8712.766 | 218.3099 | 1.18 | 0.3 | 2.99 | 10 | 24 | JAIME PEREZ GOMEZ/EL ROMERO/COQUIMBO/ILLAPEL/EL ROMERO 1 | 2 | Cr,Cu | 144.8%,976.9% | 9.375 | 53.521 | 44.146 | 5.708907 | No genera Ã¡cido (NGA) (PN/PA > 3) | No genera Ã¡cido (NGA) (PNN > 20) | No genera Ã¡cido (NGA) (RPN > 3 o % de S < 0.3) | No genera Ã¡cido (NGA) (PNN > 20 o % de S < 0.3)
180 | JAIME PEREZ GOMEZ | EL ROMERO | EL ROMERO 1 | COBREORO | N/A | INACTIVO | MURO | COQUIMBO | ILLAPEL | 6522407 | 304264 | 748 | 105 | 145 | 59 | 32 | 57 | 12.22 | 3.27 | 3.24 | 17700 | 271460 | 27264.71 | 2280 | 57785 | 25928.57 | 13321.57 | 852.1127 | 1075.806 | 4937.234 | 240.1408 | 1 | 1.77 | 3.63 | 10 | 31 | JAIME PEREZ GOMEZ/EL ROMERO/COQUIMBO/ILLAPEL/EL ROMERO 1 | 2 | Cr,Cu | 66.7%,722% | 55.3125 | 64.977 | 9.6645 | 1.174725 | GeneraciÃ³n de Ã¡cido incierto (ID) (1 <= PN/PA <= 3) | GeneraciÃ³n de Ã¡cido incierto (ID) (-20 <= PNN <= 20) | GeneraciÃ³n de Ã¡cido incierto (ID) (1 â‰¤ RPN â‰¤ 3 o 0.3 â‰¤ % de S â‰¤ 1) | GeneraciÃ³n de Ã¡cido incierto (ID) (-20 â‰¤ PNN â‰¤ 20 o 0.3 â‰¤ % de S â‰¤ 1)
181 | JAIME PEREZ GOMEZ | EL ROMERO | EL ROMERO 2 | COBRE | 33277 | ACTIVO | CUBETA | COQUIMBO | ILLAPEL | 6522283 | 304206 | 445 | 91 | 314 | 72 | 38 | 43 | 17.49 | 6.46 | 10.38 | 2200 | 304453.3 | 17920.59 | 1740 | 56700 | 27214.29 | 9780.392 | 1781.69 | 18.54839 | 1701.064 | 130.9859 | 0.25 | 0.22 | 3.81 | 10 | 24 | JAIME PEREZ GOMEZ/EL ROMERO/COQUIMBO/ILLAPEL/EL ROMERO 2 | 2 | Cr,Cu | 260.9%,389% | 6.875 | 68.199 | 61.324 | 9.919855 | No genera Ã¡cido (NGA) (PN/PA > 3) | No genera Ã¡cido (NGA) (PNN > 20) | No genera Ã¡cido (NGA) (RPN > 3 o % de S < 0.3) | No genera Ã¡cido (NGA) (PNN > 20 o % de S < 0.3)
182 | JAIME PEREZ GOMEZ | EL ROMERO | EL ROMERO 2 | COBRE | N/A | ACTIVO | MURO | COQUIMBO | ILLAPEL | 6522242 | 304203 | 590 | 105 | 162 | 59 | 40 | 46 | 13.58 | 3.48 | 4.77 | 9000 | 268520 | 27979.41 | 2160 | 65240 | 23857.14 | 12731.37 | 929.5775 | 927.4194 | 5310.638 | 240.1408 | 1.73 | 0.9 | 3.34 | 10 | 29 | JAIME PEREZ GOMEZ/EL ROMERO/COQUIMBO/ILLAPEL/EL ROMERO 2 | 2 | Cr,Cu | 86.2%,548.4% | 28.125 | 59.786 | 31.661 | 2.125724 | GeneraciÃ³n de Ã¡cido incierto (ID) (1 <= PN/PA <= 3) | No genera Ã¡cido (NGA) (PNN > 20) | GeneraciÃ³n de Ã¡cido incierto (ID) (1 â‰¤ RPN â‰¤ 3 o 0.3 â‰¤ % de S â‰¤ 1) | No genera Ã¡cido (NGA) (PNN > 20 o % de S < 0.3)
413 | MINERA ILLAPEL S.A | ILLAPEL | ILLAPEL | COBRE | 407000 | INACTIVO | CUBETA | COQUIMBO | ILLAPEL | 6521855 | 301979 | 3574 | 154 | 77 | 66 | 270 | 105 | 11.77 | 8.64 | 6.13 | 3400 | 253166.7 | 39070.59 | 4080 | 39655 | 40785.71 | 30690.2 | 2866.197 | 8161.29 | 8173.404 | 480.2817 | 0.41 | 0.34 | 5.71 | 10 | 21 | MINERA ILLAPEL S.A/ILLAPEL/COQUIMBO/ILLAPEL/ILLAPEL | 2 | Cu,V | 3827.5%,18.5% | 10.625 | 102.209 | 91.584 | 9.619671 | No genera Ã¡cido (NGA) (PN/PA > 3) | No genera Ã¡cido (NGA) (PNN > 20) | No genera Ã¡cido (NGA) (RPN > 3 o % de S < 0.3) | No genera Ã¡cido (NGA) (PNN > 20 o % de S < 0.3)
414 | MINERA ILLAPEL S.A | ILLAPEL | ILLAPEL | COBRE | N/A | INACTIVO | MURO | COQUIMBO | ILLAPEL | 6521835 | 301981 | 228 | 117 | 23 | 69 | 50 | 389 | 31.13 | 6.09 | 6.51 | 5900 | 184473.3 | 35894.12 | 3660 | 27300 | 125357.1 | 12394.12 | 1781.69 | 5601.613 | 6638.298 | 349.2958 | 0.08 | 0.59 | 17.55 | 294.08 | 11 | MINERA ILLAPEL S.A/ILLAPEL/COQUIMBO/ILLAPEL/ILLAPEL | 2 | As,Cu | 2350.7%,150.5% | 18.4375 | 314.145 | 295.7075 | 17.03837 | No genera Ã¡cido (NGA) (PN/PA > 3) | No genera Ã¡cido (NGA) (PNN > 20) | No genera Ã¡cido (NGA) (RPN > 3 o % de S < 0.3) | No genera Ã¡cido (NGA) (PNN > 20 o % de S < 0.3)
754 | GERARDO TORO | PLANTA ANA MARIA | ANA MARÃA 2 | COBREORO | 143820 | INACTIVO | CUBETA | COQUIMBO | ILLAPEL | 6521350 | 308511 | 7175 | 150 | 30 | 74 | 57 | 132 | 2.5 | 15.6 | 8.55 | 400 | 265346.7 | 44444.12 | 4140 | 22050 | 29714.29 | 19898.04 | 1394.366 | 10646.77 | 12820.21 | 567.6056 | 0.32 | 0.04 | 4.16 | 10 | 11 | GERARDO TORO/PLANTA ANA MARIA/COQUIMBO/ILLAPEL/ANA MARÃA 2 | 2 | Cu,V | 7784.6%,15.4% | 1.25 | 74.464 | 73.214 | 59.5712 | No genera Ã¡cido (NGA) (PN/PA > 3) | No genera Ã¡cido (NGA) (PNN > 20) | No genera Ã¡cido (NGA) (RPN > 3 o % de S < 0.3) | No genera Ã¡cido (NGA) (PNN > 20 o % de S < 0.3)
751 | GERARDO TORO | PLANTA ANA MARIA | ANA MARÃA 2 | COBREORO | N/A | INACTIVO | MURO | COQUIMBO | ILLAPEL | 6521346 | 308557 | 6629 | 158 | 57 | 74 | 66 | 63 | 2.5 | 16.23 | 9.5 | 3600 | 247426.7 | 43411.76 | 4440 | 28525 | 44714.29 | 27317.65 | 2169.014 | 5898.387 | 12986.17 | 589.4366 | 0.44 | 0.36 | 6.26 | 10 | 13 | GERARDO TORO/PLANTA ANA MARIA/COQUIMBO/ILLAPEL/ANA MARÃA 2 | 2 | Cu,V | 7184.6%,21.5% | 11.25 | 112.054 | 100.804 | 9.960356 | No genera Ã¡cido (NGA) (PN/PA > 3) | No genera Ã¡cido (NGA) (PNN > 20) | No genera Ã¡cido (NGA) (RPN > 3 o % de S < 0.3) | No genera Ã¡cido (NGA) (PNN > 20 o % de S < 0.3)
753 | GERARDO TORO | PLANTA ANA MARIA | ANA MARÃA 2 | COBREORO | 143820 | INACTIVO | CUBETA | COQUIMBO | ILLAPEL | 6521314 | 308474 | 2569 | 172 | 57 | 73 | 75 | 49 | 2.5 | 17.9 | 11.1 | 1100 | 231046.7 | 47355.88 | 4920 | 30310 | 40785.71 | 33978.43 | 2246.479 | 7085.484 | 12737.23 | 567.6056 | 0.38 | 0.11 | 5.71 | 10 | 15 | GERARDO TORO/PLANTA ANA MARIA/COQUIMBO/ILLAPEL/ANA MARÃA 2 | 2 | Cu,V | 2723.1%,32.3% | 3.4375 | 102.209 | 98.7715 | 29.73353 | No genera Ã¡cido (NGA) (PN/PA > 3) | No genera Ã¡cido (NGA) (PNN > 20) | No genera Ã¡cido (NGA) (RPN > 3 o % de S < 0.3) | No genera Ã¡cido (NGA) (PNN > 20 o % de S < 0.3)
752 | GERARDO TORO | PLANTA ANA MARIA | ANA MARÃA 2 | COBREORO | 143820 | INACTIVO | CUBETA | COQUIMBO | ILLAPEL | 6521256 | 308498 | 5093 | 162 | 50 | 73 | 65 | 34 | 2.5 | 17.21 | 7.32 | 1500 | 243226.7 | 44602.94 | 4620 | 28385 | 45214.29 | 28076.47 | 2169.014 | 5601.613 | 13484.04 | 589.4366 | 0.64 | 0.15 | 6.33 | 10 | 13 | GERARDO TORO/PLANTA ANA MARIA/COQUIMBO/ILLAPEL/ANA MARÃA 2 | 2 | Cu,V | 5496.7%,24.6% | 4.6875 | 113.307 | 108.6195 | 24.17216 | No genera Ã¡cido (NGA) (PN/PA > 3) | No genera Ã¡cido (NGA) (PNN > 20) | No genera Ã¡cido (NGA) (RPN > 3 o % de S < 0.3) | No genera Ã¡cido (NGA) (PNN > 20 o % de S < 0.3)
756 | GERARDO TORO | PLANTA ANA MARIA | ANA MARÃA 1 | COBREORO | N/A | INACTIVO | MURO | COQUIMBO | ILLAPEL | 6520948 | 308760 | 5800 | 149 | 44 | 73 | 65 | 40 | 2.5 | 13.3 | 0.5 | 2800 | 252466.7 | 43861.76 | 4080 | 26740 | 41428.57 | 25547.06 | 1859.155 | 3820.968 | 13774.47 | 545.7746 | 0.46 | 0.28 | 5.8 | 10 | 13 | GERARDO TORO/PLANTA ANA MARIA/COQUIMBO/ILLAPEL/ANA MARÃA 1 | 2 | Cu,V | 6273.6%,14.6% | 8.75 | 103.82 | 95.07 | 11.86514 | No genera Ã¡cido (NGA) (PN/PA > 3) | No genera Ã¡cido (NGA) (PNN > 20) | No genera Ã¡cido (NGA) (RPN > 3 o % de S < 0.3) | No genera Ã¡cido (NGA) (PNN > 20 o % de S < 0.3)
757 | GERARDO TORO | PLANTA ANA MARIA | ANA MARÃA 1 | COBREORO | 299400 | INACTIVO | CUBETA | COQUIMBO | ILLAPEL | 6520907 | 308735 | 5014 | 149 | 48 | 73 | 63 | 65 | 2.5 | 19.91 | 13.42 | 1200 | 244113.3 | 44761.76 | 4140 | 27860 | 43857.14 | 23860.78 | 2169.014 | 3338.71 | 14770.21 | 589.4366 | 0.94 | 0.12 | 6.14 | 10 | 13 | GERARDO TORO/PLANTA ANA MARIA/COQUIMBO/ILLAPEL/ANA MARÃA 1 | 2 | Cu,V | 5409.9%,14.6% | 3.75 | 109.906 | 106.156 | 29.30827 | No genera Ã¡cido (NGA) (PN/PA > 3) | No genera Ã¡cido (NGA) (PNN > 20) | No genera Ã¡cido (NGA) (RPN > 3 o % de S < 0.3) | No genera Ã¡cido (NGA) (PNN > 20 o % de S < 0.3)
758 | GERARDO TORO | PLANTA ANA MARIA | ANA MARÃA 1 | COBREORO | 299400 | INACTIVO | CUBETA | COQUIMBO | ILLAPEL | 6520888 | 308754 | 3781 | 149 | 48 | 72 | 66 | 101 | 2.5 | 11.09 | 4.18 | 1000 | 243833.3 | 44550 | 4020 | 28175 | 45142.86 | 24956.86 | 2169.014 | 3524.194 | 14562.77 | 567.6056 | 1.03 | 0.1 | 6.32 | 10 | 13 | GERARDO TORO/PLANTA ANA MARIA/COQUIMBO/ILLAPEL/ANA MARÃA 1 | 2 | Cu,V | 4054.9%,14.6% | 3.125 | 113.128 | 110.003 | 36.20096 | No genera Ã¡cido (NGA) (PN/PA > 3) | No genera Ã¡cido (NGA) (PNN > 20) | No genera Ã¡cido (NGA) (RPN > 3 o % de S < 0.3) | No genera Ã¡cido (NGA) (PNN > 20 o % de S < 0.3)
759 | GERARDO TORO | PLANTA ANA MARIA | ANA MARÃA 1 | COBREORO | 299400 | INACTIVO | CUBETA | COQUIMBO | ILLAPEL | 6520859 | 308746 | 3745 | 148 | 54 | 73 | 66 | 61 | 2.5 | 17.72 | 8.37 | 1300 | 240893.3 | 45502.94 | 4020 | 28140 | 46214.29 | 25294.12 | 2169.014 | 3487.097 | 14853.19 | 567.6056 | 1.11 | 0.13 | 6.47 | 10 | 13 | GERARDO TORO/PLANTA ANA MARIA/COQUIMBO/ILLAPEL/ANA MARÃA 1 | 2 | Cu,V | 4015.4%,13.8% | 4.0625 | 115.813 | 111.7505 | 28.50782 | No genera Ã¡cido (NGA) (PN/PA > 3) | No genera Ã¡cido (NGA) (PNN > 20) | No genera Ã¡cido (NGA) (RPN > 3 o % de S < 0.3) | No genera Ã¡cido (NGA) (PNN > 20 o % de S < 0.3)
762 | REGINALDO CALLEJAS | PLANTA DON ROBERTO (EX FARELLON SANCHEZ) | DON ROBERTO | COBREORO | 1312 | INACTIVO | CUBETA | COQUIMBO | ILLAPEL | 6518631 | 307830 | 1020 | 166 | 124 | 68 | 68 | 51 | 6.33 | 11.8 | 6.09 | 1100 | 243740 | 41532.35 | 3660 | 59395 | 17642.86 | 22849.02 | 2014.085 | 1187.097 | 11285.11 | 261.9718 | 0.18 | 0.11 | 2.47 | 10 | 26 | REGINALDO CALLEJAS/PLANTA DON ROBERTO (EX FARELLON SANCHEZ)/COQUIMBO/ILLAPEL/DON ROBERTO | 3 | Cr,Cu,V | 42.5%,1020.9%,27.7% | 3.4375 | 44.213 | 40.7755 | 12.86196 | No genera Ã¡cido (NGA) (PN/PA > 3) | No genera Ã¡cido (NGA) (PNN > 20) | No genera Ã¡cido (NGA) (RPN > 3 o % de S < 0.3) | No genera Ã¡cido (NGA) (PNN > 20 o % de S < 0.3)
761 | REGINALDO CALLEJAS | PLANTA DON ROBERTO (EX FARELLON SANCHEZ) | DON ROBERTO | COBREORO | N/A | INACTIVO | MURO | COQUIMBO | ILLAPEL | 6518627 | 307813 | 1906 | 194 | 79 | 74 | 83 | 49 | 2.5 | 25.92 | 11.97 | 50 | 249853.3 | 45000 | 5340 | 34930 | 32214.29 | 31364.71 | 1704.225 | 6788.71 | 9791.489 | 480.2817 | 0.14 | 0.01 | 4.51 | 10 | 16 | REGINALDO CALLEJAS/PLANTA DON ROBERTO (EX FARELLON SANCHEZ)/COQUIMBO/ILLAPEL/DON ROBERTO | 2 | Cu,V | 1994.5%,49.2% | 0.3125 | 80.729 | 80.4165 | 258.3328 | No genera Ã¡cido (NGA) (PN/PA > 3) | No genera Ã¡cido (NGA) (PNN > 20) | No genera Ã¡cido (NGA) (RPN > 3 o % de S < 0.3) | No genera Ã¡cido (NGA) (PNN > 20 o % de S < 0.3)
763 | REGINALDO CALLEJAS | PLANTA DON ROBERTO (EX FARELLON SANCHEZ) | DON ROBERTO | COBREORO | 1312 | INACTIVO | CUBETA | COQUIMBO | ILLAPEL | 6518622 | 307824 | 1053 | 166 | 119 | 67 | 66 | 83 | 7.28 | 10.63 | 2.85 | 50 | 242806.7 | 42300 | 3660 | 58240 | 18000 | 22005.88 | 2091.549 | 927.4194 | 11824.47 | 283.8028 | 0.23 | 0.01 | 2.52 | 10 | 25 | REGINALDO CALLEJAS/PLANTA DON ROBERTO (EX FARELLON SANCHEZ)/COQUIMBO/ILLAPEL/DON ROBERTO | 3 | Cr,Cu,V | 36.8%,1057.1%,27.7% | 0.3125 | 45.108 | 44.7955 | 144.3456 | No genera Ã¡cido (NGA) (PN/PA > 3) | No genera Ã¡cido (NGA) (PNN > 20) | No genera Ã¡cido (NGA) (RPN > 3 o % de S < 0.3) | No genera Ã¡cido (NGA) (PNN > 20 o % de S < 0.3)
764 | REGINALDO CALLEJAS | PLANTA DON ROBERTO (EX FARELLON SANCHEZ) | DON ROBERTO | COBREORO | 1312 | INACTIVO | CUBETA | COQUIMBO | ILLAPEL | 6518613 | 307819 | 760 | 186 | 121 | 68 | 58 | 49 | 6.24 | 17.54 | 11.57 | 800 | 252606.7 | 41294.12 | 3420 | 52500 | 25857.14 | 16947.06 | 2323.944 | 630.6452 | 12695.74 | 261.9718 | 0.25 | 0.08 | 3.62 | 10 | 24 | REGINALDO CALLEJAS/PLANTA DON ROBERTO (EX FARELLON SANCHEZ)/COQUIMBO/ILLAPEL/DON ROBERTO | 3 | Cr,Cu,V | 39.1%,735.2%,43.1% | 2.5 | 64.798 | 62.298 | 25.9192 | No genera Ã¡cido (NGA) (PN/PA > 3) | No genera Ã¡cido (NGA) (PNN > 20) | No genera Ã¡cido (NGA) (RPN > 3 o % de S < 0.3) | No genera Ã¡cido (NGA) (PNN > 20 o % de S < 0.3)
768 | SLM FLAMENCA | PLANTA LETICIA | LETICIA 1 | ORO | 11025 | INACTIVO | CUBETA | COQUIMBO | ILLAPEL | 6518389 | 307812 | 1206 | 161 | 144 | 68 | 57 | 69 | 7.57 | 1.4 | 6.24 | 1000 | 261893.3 | 36767.65 | 3900 | 58940 | 15714.29 | 20825.49 | 1394.366 | 296.7742 | 8048.936 | 327.4648 | 1 | 0.1 | 2.2 | 10 | 27 | SLM FLAMENCA/PLANTA LETICIA/COQUIMBO/ILLAPEL/LETICIA 1 | 3 | Cr,Cu,V | 65.5%,1225.3%,23.8% | 3.125 | 39.38 | 36.255 | 12.6016 | No genera Ã¡cido (NGA) (PN/PA > 3) | No genera Ã¡cido (NGA) (PNN > 20) | No genera Ã¡cido (NGA) (RPN > 3 o % de S < 0.3) | No genera Ã¡cido (NGA) (PNN > 20 o % de S < 0.3)
767 | SLM FLAMENCA | PLANTA LETICIA | LETICIA 1 | ORO | 11025 | INACTIVO | CUBETA | COQUIMBO | ILLAPEL | 6518383 | 307846 | 604 | 143 | 131 | 68 | 51 | 79 | 6.62 | 5.49 | 6.59 | 1600 | 291760 | 32135.29 | 3180 | 55370 | 5142.857 | 16441.18 | 1161.972 | 296.7742 | 6845.745 | 305.6338 | 0.62 | 0.16 | 0.72 | 10 | 28 | SLM FLAMENCA/PLANTA LETICIA/COQUIMBO/ILLAPEL/LETICIA 1 | 3 | Cr,Cu,V | 50.6%,563.7%,10% | 5 | 12.888 | 7.888 | 2.5776 | GeneraciÃ³n de Ã¡cido incierto (ID) (1 <= PN/PA <= 3) | GeneraciÃ³n de Ã¡cido incierto (ID) (-20 <= PNN <= 20) | No genera Ã¡cido (NGA) (RPN > 3 o % de S < 0.3) | No genera Ã¡cido (NGA) (PNN > 20 o % de S < 0.3)
766 | SLM FLAMENCA | PLANTA LETICIA | LETICIA 1 | ORO | N/A | INACTIVO | MURO | COQUIMBO | ILLAPEL | 6518371 | 307854 | 10039 | 101 | 59 | 75 | 39 | 60 | 2.5 | 17.6 | 9.62 | 300 | 352940 | 18714.71 | 2220 | 24500 | 18642.86 | 5564.706 | 619.7183 | 1187.097 | 5227.66 | 392.9577 | 0.2 | 0.03 | 2.61 | 10 | 15 | SLM FLAMENCA/PLANTA LETICIA/COQUIMBO/ILLAPEL/LETICIA 1 | 1 | Cu | 10932% | 0.9375 | 46.719 | 45.7815 | 49.8336 | No genera Ã¡cido (NGA) (PN/PA > 3) | No genera Ã¡cido (NGA) (PNN > 20) | No genera Ã¡cido (NGA) (RPN > 3 o % de S < 0.3) | No genera Ã¡cido (NGA) (PNN > 20 o % de S < 0.3)
769 | SLM FLAMENCA | PLANTA LETICIA | LETICIA 1 | ORO | 11025 | INACTIVO | CUBETA | COQUIMBO | ILLAPEL | 6518360 | 307816 | 3741 | 159 | 107 | 68 | 59 | 107 | 8.02 | 3.12 | 4.78 | 2900 | 249200 | 39758.82 | 4080 | 52185 | 23857.14 | 19392.16 | 1626.761 | 333.871 | 10662.77 | 436.6197 | 1.2 | 0.29 | 3.34 | 10 | 23 | SLM FLAMENCA/PLANTA LETICIA/COQUIMBO/ILLAPEL/LETICIA 1 | 3 | Cr,Cu,V | 23%,4011%,22.3% | 9.0625 | 59.786 | 50.7235 | 6.597076 | No genera Ã¡cido (NGA) (PN/PA > 3) | No genera Ã¡cido (NGA) (PNN > 20) | No genera Ã¡cido (NGA) (RPN > 3 o % de S < 0.3) | No genera Ã¡cido (NGA) (PNN > 20 o % de S < 0.3)
771 | SLM FLAMENCA | PLANTA LETICIA | LETICIA 2 | ORO | N/A | INACTIVO | MURO | COQUIMBO | ILLAPEL | 6518283 | 307782 | 4954 | 112 | 104 | 80 | 55 | 50 | 7.63 | 7.24 | 9.03 | 12700 | 308653.3 | 33855.88 | 2640 | 23625 | 21928.57 | 7672.549 | 464.7887 | 3153.226 | 7385.106 | 349.2958 | 0.005 | 1.27 | 3.07 | 10 | 15 | SLM FLAMENCA/PLANTA LETICIA/COQUIMBO/ILLAPEL/LETICIA 2 | 2 | Cr,Cu | 19.5%,5344% | 39.6875 | 54.953 | 15.2655 | 1.384643 | GeneraciÃ³n de Ã¡cido incierto (ID) (1 <= PN/PA <= 3) | GeneraciÃ³n de Ã¡cido incierto (ID) (-20 <= PNN <= 20) | GeneraciÃ³n de Ã¡cido incierto (ID) (1 â‰¤ RPN â‰¤ 3 o 0.3 â‰¤ % de S â‰¤ 1) | GeneraciÃ³n de Ã¡cido incierto (ID) (-20 â‰¤ PNN â‰¤ 20 o 0.3 â‰¤ % de S â‰¤ 1)
772 | SLM FLAMENCA | PLANTA LETICIA | LETICIA 2 | ORO | 228000 | INACTIVO | CUBETA | COQUIMBO | ILLAPEL | 6518279 | 307815 | 3105 | 106 | 62 | 72 | 41 | 65 | 7.86 | 4.85 | 7.22 | 11200 | 319340 | 31897.06 | 2340 | 29190 | 8857.143 | 4721.569 | 154.9296 | 1409.677 | 6804.255 | 305.6338 | 0.005 | 1.12 | 1.24 | 10 | 15 | SLM FLAMENCA/PLANTA LETICIA/COQUIMBO/ILLAPEL/LETICIA 2 | 1 | Cu | 3312% | 35 | 22.196 | -12.804 | 0.6341714 | Potencial de generador Ã¡cido (PAG) (PN/PA < 1) | GeneraciÃ³n de Ã¡cido incierto (ID) (-20 <= PNN <= 20) | Potencial de generador Ã¡cido (PAG) (RPN < 1 o % de S > 1) | GeneraciÃ³n de Ã¡cido incierto (ID) (-20 â‰¤ PNN â‰¤ 20 o 0.3 â‰¤ % de S â‰¤ 1)
773 | SLM FLAMENCA | PLANTA LETICIA | LETICIA 2 | ORO | 228000 | INACTIVO | CUBETA | COQUIMBO | ILLAPEL | 6518259 | 307783 | 785 | 77 | 31 | 71 | 31 | 31 | 2.5 | 4.71 | 13.15 | 6100 | 381313.3 | 14241.18 | 1500 | 23345 | 5142.857 | 1096.078 | 77.46479 | 1112.903 | 3402.128 | 196.4789 | 0.005 | 0.61 | 0.72 | 10 | 13 | SLM FLAMENCA/PLANTA LETICIA/COQUIMBO/ILLAPEL/LETICIA 2 | 1 | Cu | 762.6% | 19.0625 | 12.888 | -6.1745 | 0.6760918 | Potencial de generador Ã¡cido (PAG) (PN/PA < 1) | GeneraciÃ³n de Ã¡cido incierto (ID) (-20 <= PNN <= 20) | GeneraciÃ³n de Ã¡cido incierto (ID) (1 â‰¤ RPN â‰¤ 3 o 0.3 â‰¤ % de S â‰¤ 1) | GeneraciÃ³n de Ã¡cido incierto (ID) (-20 â‰¤ PNN â‰¤ 20 o 0.3 â‰¤ % de S â‰¤ 1)
776 | SLM FLAMENCA | PLANTA LETICIA | LETICIA 2 | ORO | N/A | INACTIVO | MURO | COQUIMBO | ILLAPEL | 6518248 | 307825 | 3546 | 124 | 118 | 77 | 52 | 103 | 2.5 | 4.34 | 5.74 | 10200 | 294140 | 35814.71 | 3000 | 32900 | 22000 | 10033.33 | 464.7887 | 4896.774 | 6389.362 | 436.6197 | 2.34 | 1.02 | 3.08 | 10 | 19 | SLM FLAMENCA/PLANTA LETICIA/COQUIMBO/ILLAPEL/LETICIA 2 | 2 | Cr,Cu | 35.6%,3796.7% | 31.875 | 55.132 | 23.257 | 1.729631 | GeneraciÃ³n de Ã¡cido incierto (ID) (1 <= PN/PA <= 3) | No genera Ã¡cido (NGA) (PNN > 20) | GeneraciÃ³n de Ã¡cido incierto (ID) (1 â‰¤ RPN â‰¤ 3 o 0.3 â‰¤ % de S â‰¤ 1) | No genera Ã¡cido (NGA) (PNN > 20 o % de S < 0.3)
777 | SLM FLAMENCA | PLANTA LETICIA | LETICIA 2 | ORO | 228000 | INACTIVO | CUBETA | COQUIMBO | ILLAPEL | 6518243 | 307846 | 2064 | 126 | 119 | 70 | 50 | 861 | 6.88 | 2.37 | 3.4 | 9100 | 279020 | 34252.94 | 2760 | 50015 | 10785.71 | 10117.65 | 542.2535 | 2114.516 | 7634.043 | 305.6338 | 10.65 | 0.91 | 1.51 | 137.36 | 27 | SLM FLAMENCA/PLANTA LETICIA/COQUIMBO/ILLAPEL/LETICIA 2 | 4 | As,Cr,Cu,Pb | 1044.7%,36.8%,2168.1%,43.5% | 28.4375 | 27.029 | -1.4085 | 0.9504703 | Potencial de generador Ã¡cido (PAG) (PN/PA < 1) | GeneraciÃ³n de Ã¡cido incierto (ID) (-20 <= PNN <= 20) | GeneraciÃ³n de Ã¡cido incierto (ID) (1 â‰¤ RPN â‰¤ 3 o 0.3 â‰¤ % de S â‰¤ 1) | GeneraciÃ³n de Ã¡cido incierto (ID) (-20 â‰¤ PNN â‰¤ 20 o 0.3 â‰¤ % de S â‰¤ 1)
778 | SLM FLAMENCA | PLANTA LETICIA | LETICIA 2 | ORO | 228000 | INACTIVO | CUBETA | COQUIMBO | ILLAPEL | 6518240 | 307837 | 3114 | 95 | 89 | 74 | 39 | 882 | 6.74 | 4.13 | 5.55 | 5700 | 350280 | 20726.47 | 1920 | 30100 | 7928.571 | 4637.255 | 387.3239 | 1854.839 | 4273.404 | 283.8028 | 22.28 | 0.57 | 1.11 | 473.66 | 19 | SLM FLAMENCA/PLANTA LETICIA/COQUIMBO/ILLAPEL/LETICIA 2 | 4 | As,Cr,Cu,Pb | 3847.2%,2.3%,3322%,47% | 17.8125 | 19.869 | 2.0565 | 1.115453 | GeneraciÃ³n de Ã¡cido incierto (ID) (1 <= PN/PA <= 3) | GeneraciÃ³n de Ã¡cido incierto (ID) (-20 <= PNN <= 20) | GeneraciÃ³n de Ã¡cido incierto (ID) (1 â‰¤ RPN â‰¤ 3 o 0.3 â‰¤ % de S â‰¤ 1) | GeneraciÃ³n de Ã¡cido incierto (ID) (-20 â‰¤ PNN â‰¤ 20 o 0.3 â‰¤ % de S â‰¤ 1)
774 | SLM FLAMENCA | PLANTA LETICIA | LETICIA 2 | ORO | 228000 | INACTIVO | CUBETA | COQUIMBO | ILLAPEL | 6518239 | 307747 | 2442 | 108 | 97 | 76 | 39 | 32 | 5.27 | 0.5 | 3.36 | 8400 | 333993.3 | 31923.53 | 2460 | 21665 | 10214.29 | 5817.647 | 232.3944 | 2003.226 | 7260.638 | 305.6338 | 0.005 | 0.84 | 1.43 | 10 | 13 | SLM FLAMENCA/PLANTA LETICIA/COQUIMBO/ILLAPEL/LETICIA 2 | 2 | Cr,Cu | 11.5%,2583.5% | 26.25 | 25.597 | -0.653 | 0.9751238 | Potencial de generador Ã¡cido (PAG) (PN/PA < 1) | GeneraciÃ³n de Ã¡cido incierto (ID) (-20 <= PNN <= 20) | GeneraciÃ³n de Ã¡cido incierto (ID) (1 â‰¤ RPN â‰¤ 3 o 0.3 â‰¤ % de S â‰¤ 1) | GeneraciÃ³n de Ã¡cido incierto (ID) (-20 â‰¤ PNN â‰¤ 20 o 0.3 â‰¤ % de S â‰¤ 1)
779 | SLM FLAMENCA | PLANTA LETICIA | LETICIA 2 | ORO | 228000 | INACTIVO | CUBETA | COQUIMBO | ILLAPEL | 6518229 | 307827 | 1422 | 141 | 102 | 68 | 40 | 54 | 5.03 | 5.37 | 8.61 | 9900 | 287606.7 | 34305.88 | 3540 | 35840 | 31142.86 | 8009.804 | 464.7887 | 7716.129 | 4646.809 | 523.9437 | 12.06 | 0.99 | 4.36 | 10 | 19 | SLM FLAMENCA/PLANTA LETICIA/COQUIMBO/ILLAPEL/LETICIA 2 | 3 | Cr,Cu,V | 17.2%,1462.6%,8.5% | 30.9375 | 78.044 | 47.1065 | 2.522634 | GeneraciÃ³n de Ã¡cido incierto (ID) (1 <= PN/PA <= 3) | No genera Ã¡cido (NGA) (PNN > 20) | GeneraciÃ³n de Ã¡cido incierto (ID) (1 â‰¤ RPN â‰¤ 3 o 0.3 â‰¤ % de S â‰¤ 1) | No genera Ã¡cido (NGA) (PNN > 20 o % de S < 0.3)
784 | PEDRO FLORES DIAZ | PLANTA HORIZONTE | HORIZONTE 2 | ORO | 7350 | INACTIVO | CUBETA | COQUIMBO | ILLAPEL | 6517719 | 305401 | 1823 | 88 | 57 | 59 | 31 | 91 | 8.22 | 3.67 | 5.92 | 33400 | 273793.3 | 23400 | 1680 | 57505 | 19000 | 3962.745 | 619.7183 | 1706.452 | 4190.426 | 240.1408 | 6.37 | 3.34 | 2.66 | 10 | 42 | PEDRO FLORES DIAZ/PLANTA HORIZONTE/COQUIMBO/ILLAPEL/HORIZONTE 2 | 1 | Cu | 1903% | 104.375 | 47.614 | -56.761 | 0.456182 | Potencial de generador Ã¡cido (PAG) (PN/PA < 1) | Potencial de generador Ã¡cido (PAG) (PNN < -20) | Potencial de generador Ã¡cido (PAG) (RPN < 1 o % de S > 1) | Potencial de generador Ã¡cido (PAG) (PNN < 1 o % de S > 1)
788 | PEDRO FLORES DIAZ | PLANTA HORIZONTE | TRANQUE DE RELAVE | ORO | 7350 | INACTIVO | CUBETA | COQUIMBO | ILLAPEL | 6517706 | 305345 | 3394 | 116 | 85 | 63 | 54 | 877 | 26.74 | 7.7 | 2.14 | 5900 | 221200 | 48520.59 | 2340 | 58975 | 16428.57 | 13405.88 | 1007.042 | 2114.516 | 14106.38 | 305.6338 | 6.02 | 0.59 | 2.3 | 138.54 | 28 | PEDRO FLORES DIAZ/PLANTA HORIZONTE/COQUIMBO/ILLAPEL/TRANQUE DE RELAVE | 3 | As,Cu,Pb | 1054.5%,3629.7%,46.2% | 18.4375 | 41.17 | 22.7325 | 2.232949 | GeneraciÃ³n de Ã¡cido incierto (ID) (1 <= PN/PA <= 3) | No genera Ã¡cido (NGA) (PNN > 20) | GeneraciÃ³n de Ã¡cido incierto (ID) (1 â‰¤ RPN â‰¤ 3 o 0.3 â‰¤ % de S â‰¤ 1) | No genera Ã¡cido (NGA) (PNN > 20 o % de S < 0.3)
787 | PEDRO FLORES DIAZ | PLANTA HORIZONTE | TRANQUE DE RELAVE | ORO | 7350 | INACTIVO | CUBETA | COQUIMBO | ILLAPEL | 6517704 | 305355 | 3552 | 121 | 101 | 63 | 72 | 885 | 25.75 | 6.68 | 3.11 | 15400 | 212473.3 | 46641.18 | 2520 | 60375 | 13142.86 | 16862.75 | 1626.761 | 1001.613 | 13608.51 | 327.4648 | 4.98 | 1.54 | 1.84 | 262.78 | 27 | PEDRO FLORES DIAZ/PLANTA HORIZONTE/COQUIMBO/ILLAPEL/TRANQUE DE RELAVE | 4 | As,Cr,Cu,Pb | 2089.8%,16.1%,3803.3%,47.5% | 48.125 | 32.936 | -15.189 | 0.6843844 | Potencial de generador Ã¡cido (PAG) (PN/PA < 1) | GeneraciÃ³n de Ã¡cido incierto (ID) (-20 <= PNN <= 20) | Potencial de generador Ã¡cido (PAG) (RPN < 1 o % de S > 1) | GeneraciÃ³n de Ã¡cido incierto (ID) (-20 â‰¤ PNN â‰¤ 20 o 0.3 â‰¤ % de S â‰¤ 1)
789 | PEDRO FLORES DIAZ | PLANTA HORIZONTE | TRANQUE DE RELAVE | ORO | 7350 | INACTIVO | CUBETA | COQUIMBO | ILLAPEL | 6517702 | 305351 | 5638 | 101 | 70 | 62 | 39 | 127 | 16.85 | 5.29 | 0.5 | 8100 | 286206.7 | 27450 | 1920 | 61985 | 5571.429 | 9105.882 | 619.7183 | 1261.29 | 6472.34 | 261.9718 | 9.66 | 0.81 | 0.78 | 10 | 28 | PEDRO FLORES DIAZ/PLANTA HORIZONTE/COQUIMBO/ILLAPEL/TRANQUE DE RELAVE | 1 | Cu | 6096% | 25.3125 | 13.962 | -11.3505 | 0.5515852 | Potencial de generador Ã¡cido (PAG) (PN/PA < 1) | GeneraciÃ³n de Ã¡cido incierto (ID) (-20 <= PNN <= 20) | GeneraciÃ³n de Ã¡cido incierto (ID) (1 â‰¤ RPN â‰¤ 3 o 0.3 â‰¤ % de S â‰¤ 1) | GeneraciÃ³n de Ã¡cido incierto (ID) (-20 â‰¤ PNN â‰¤ 20 o 0.3 â‰¤ % de S â‰¤ 1)
783 | PEDRO FLORES DIAZ | PLANTA HORIZONTE | HORIZONTE 1 | ORO | 9450 | INACTIVO | CUBETA | COQUIMBO | ILLAPEL | 6517698 | 305441 | 4179 | 114 | 82 | 68 | 60 | 885 | 11.36 | 4.35 | 5.33 | 2500 | 280700 | 36397.06 | 2400 | 42035 | 22357.14 | 9949.02 | 1007.042 | 2337.097 | 10787.23 | 283.8028 | 26.84 | 0.25 | 3.13 | 138.71 | 20 | PEDRO FLORES DIAZ/PLANTA HORIZONTE/COQUIMBO/ILLAPEL/HORIZONTE 1 | 3 | As,Cu,Pb | 1055.9%,4492.3%,47.5% | 7.8125 | 56.027 | 48.2145 | 7.171456 | No genera Ã¡cido (NGA) (PN/PA > 3) | No genera Ã¡cido (NGA) (PNN > 20) | No genera Ã¡cido (NGA) (RPN > 3 o % de S < 0.3) | No genera Ã¡cido (NGA) (PNN > 20 o % de S < 0.3)
786 | PEDRO FLORES DIAZ | PLANTA HORIZONTE | TRANQUE DE RELAVE | ORO | N/A | INACTIVO | MURO | COQUIMBO | ILLAPEL | 6517693 | 305345 | 1360 | 109 | 94 | 61 | 29 | 73 | 14.99 | 4.41 | 4.3 | 19600 | 292786.7 | 20382.35 | 2220 | 57645 | 12000 | 4468.627 | 309.8592 | 1891.935 | 4771.277 | 174.6479 | 4.15 | 1.96 | 1.68 | 10 | 24 | PEDRO FLORES DIAZ/PLANTA HORIZONTE/COQUIMBO/ILLAPEL/TRANQUE DE RELAVE | 2 | Cr,Cu | 8%,1394.5% | 61.25 | 30.072 | -31.178 | 0.4909714 | Potencial de generador Ã¡cido (PAG) (PN/PA < 1) | Potencial de generador Ã¡cido (PAG) (PNN < -20) | Potencial de generador Ã¡cido (PAG) (RPN < 1 o % de S > 1) | Potencial de generador Ã¡cido (PAG) (PNN < 1 o % de S > 1)
782 | PEDRO FLORES DIAZ | PLANTA HORIZONTE | HORIZONTE 1 | ORO | 9450 | INACTIVO | CUBETA | COQUIMBO | ILLAPEL | 6517689 | 305472 | 7145 | 128 | 86 | 67 | 73 | 75 | 11.37 | 5.33 | 9.45 | 1700 | 215086.7 | 50002.94 | 3000 | 51765 | 26214.29 | 25209.8 | 1549.296 | 5230.645 | 14230.85 | 349.2958 | 4.73 | 0.17 | 3.67 | 10 | 23 | PEDRO FLORES DIAZ/PLANTA HORIZONTE/COQUIMBO/ILLAPEL/HORIZONTE 1 | 1 | Cu | 7752% | 5.3125 | 65.693 | 60.3805 | 12.36574 | No genera Ã¡cido (NGA) (PN/PA > 3) | No genera Ã¡cido (NGA) (PNN > 20) | No genera Ã¡cido (NGA) (RPN > 3 o % de S < 0.3) | No genera Ã¡cido (NGA) (PNN > 20 o % de S < 0.3)
781 | PEDRO FLORES DIAZ | PLANTA HORIZONTE | HORIZONTE 1 | ORO | N/A | INACTIVO | MURO | COQUIMBO | ILLAPEL | 6517680 | 305446 | 4570 | 118 | 48 | 67 | 41 | 905 | 11.68 | 5.08 | 10.48 | 600 | 306273.3 | 30917.65 | 2700 | 37940 | 13785.71 | 7419.608 | 619.7183 | 3672.581 | 9750 | 327.4648 | 6.14 | 0.06 | 1.93 | 137.98 | 19 | PEDRO FLORES DIAZ/PLANTA HORIZONTE/COQUIMBO/ILLAPEL/HORIZONTE 1 | 3 | As,Cu,Pb | 1049.8%,4922%,50.8% | 1.875 | 34.547 | 32.672 | 18.42507 | No genera Ã¡cido (NGA) (PN/PA > 3) | No genera Ã¡cido (NGA) (PNN > 20) | No genera Ã¡cido (NGA) (RPN > 3 o % de S < 0.3) | No genera Ã¡cido (NGA) (PNN > 20 o % de S < 0.3)
201 | JUAN POLO DABED | TUNQUEN | TUNQUEN 5 | COBREORO | 299625 | INACTIVO | CUBETA | COQUIMBO | ILLAPEL | 6516602 | 300590 | 1455 | 102 | 92 | 57 | 55 | 256 | 16.43 | 11.26 | 7.51 | 28600 | 244066.7 | 24882.35 | 1800 | 66815 | 11642.86 | 9443.137 | 929.5775 | 704.8387 | 4646.809 | 305.6338 | 0.61 | 2.86 | 1.63 | 103.05 | 30 | JUAN POLO DABED/TUNQUEN/COQUIMBO/ILLAPEL/TUNQUEN 5 | 3 | As,Cr,Cu | 758.8%,5.7%,1498.9% | 89.375 | 29.177 | -60.198 | 0.3264559 | Potencial de generador Ã¡cido (PAG) (PN/PA < 1) | Potencial de generador Ã¡cido (PAG) (PNN < -20) | Potencial de generador Ã¡cido (PAG) (RPN < 1 o % de S > 1) | Potencial de generador Ã¡cido (PAG) (PNN < 1 o % de S > 1)
202 | JUAN POLO DABED | TUNQUEN | TUNQUEN 5 | COBREORO | N/A | INACTIVO | MURO | COQUIMBO | ILLAPEL | 6516593 | 300560 | 1455 | 93 | 60 | 59 | 42 | 343 | 10.18 | 10.08 | 0.5 | 31200 | 286300 | 20382.35 | 1800 | 49840 | 12428.57 | 5396.078 | 774.6479 | 519.3548 | 6181.915 | 261.9718 | 0.74 | 3.12 | 1.74 | 233.37 | 29 | JUAN POLO DABED/TUNQUEN/COQUIMBO/ILLAPEL/TUNQUEN 5 | 2 | As,Cu | 1844.8%,1498.9% | 97.5 | 31.146 | -66.354 | 0.3194462 | Potencial de generador Ã¡cido (PAG) (PN/PA < 1) | Potencial de generador Ã¡cido (PAG) (PNN < -20) | Potencial de generador Ã¡cido (PAG) (RPN < 1 o % de S > 1) | Potencial de generador Ã¡cido (PAG) (PNN < 1 o % de S > 1)
199 | JUAN POLO DABED | TUNQUEN | TUNQUEN 4 | COBREORO | 110850 | INACTIVO | CUBETA | COQUIMBO | ILLAPEL | 6516475 | 300620 | 2669 | 159 | 122 | 67 | 78 | 378 | 20 | 14.67 | 1.79 | 12100 | 277946.7 | 28667.65 | 1980 | 45255 | 28214.29 | 16778.43 | 1239.437 | 2670.968 | 6762.766 | 283.8028 | 0.91 | 1.21 | 3.95 | 279.02 | 23 | JUAN POLO DABED/TUNQUEN/COQUIMBO/ILLAPEL/TUNQUEN 4 | 4 | As,Cr,Cu,V | 2225.2%,40.2%,2833%,22.3% | 37.8125 | 70.705 | 32.8925 | 1.869884 | GeneraciÃ³n de Ã¡cido incierto (ID) (1 <= PN/PA <= 3) | No genera Ã¡cido (NGA) (PNN > 20) | GeneraciÃ³n de Ã¡cido incierto (ID) (1 â‰¤ RPN â‰¤ 3 o 0.3 â‰¤ % de S â‰¤ 1) | No genera Ã¡cido (NGA) (PNN > 20 o % de S < 0.3)
200 | JUAN POLO DABED | TUNQUEN | TUNQUEN 4 | COBREORO | N/A | INACTIVO | MURO | COQUIMBO | ILLAPEL | 6516460 | 300614 | 1405 | 96 | 86 | 58 | 37 | 109 | 10.77 | 10.44 | 0.5 | 50000 | 232913.3 | 21732.35 | 1860 | 61985 | 20857.14 | 8600 | 697.1831 | 482.2581 | 4771.277 | 218.3099 | 0.82 | 5 | 2.92 | 10 | 34 | JUAN POLO DABED/TUNQUEN/COQUIMBO/ILLAPEL/TUNQUEN 4 | 1 | Cu | 1444% | 156.25 | 52.268 | -103.982 | 0.3345152 | Potencial de generador Ã¡cido (PAG) (PN/PA < 1) | Potencial de generador Ã¡cido (PAG) (PNN < -20) | Potencial de generador Ã¡cido (PAG) (RPN < 1 o % de S > 1) | Potencial de generador Ã¡cido (PAG) (PNN < 1 o % de S > 1)
192 | JUAN POLO OSSES | TUNQUEN | RELAVES 1 | COBRE | 46800 | INACTIVO | CUBETA | COQUIMBO | ILLAPEL | 6516115 | 300706 | 3280 | 119 | 132 | 62 | 90 | 446 | 18.26 | 16.79 | 0.5 | 32600 | 249246.7 | 25173.53 | 2280 | 58695 | 21214.29 | 10876.47 | 1084.507 | 1780.645 | 6679.787 | 283.8028 | 0.71 | 3.26 | 2.97 | 380.42 | 30 | JUAN POLO OSSES/TUNQUEN/COQUIMBO/ILLAPEL/RELAVES 1 | 3 | As,Cr,Cu | 3070.2%,51.7%,3504.4% | 101.875 | 53.163 | -48.712 | 0.5218454 | Potencial de generador Ã¡cido (PAG) (PN/PA < 1) | Potencial de generador Ã¡cido (PAG) (PNN < -20) | Potencial de generador Ã¡cido (PAG) (RPN < 1 o % de S > 1) | Potencial de generador Ã¡cido (PAG) (PNN < 1 o % de S > 1)
197 | JUAN POLO OSSES | TUNQUEN | RELAVES 1 | COBRE | N/A | INACTIVO | MURO | COQUIMBO | ILLAPEL | 6516112 | 300728 | 5555 | 142 | 150 | 60 | 259 | 399 | 25.92 | 8.8 | 5.15 | 10800 | 265206.7 | 28244.12 | 3240 | 66150 | 23928.57 | 12815.69 | 1316.901 | 3783.871 | 6140.426 | 392.9577 | 0.82 | 1.08 | 3.35 | 307.95 | 32 | JUAN POLO OSSES/TUNQUEN/COQUIMBO/ILLAPEL/RELAVES 1 | 4 | As,Cr,Cu,V | 2466.2%,72.4%,6004.4%,9.2% | 33.75 | 59.965 | 26.215 | 1.776741 | GeneraciÃ³n de Ã¡cido incierto (ID) (1 <= PN/PA <= 3) | No genera Ã¡cido (NGA) (PNN > 20) | GeneraciÃ³n de Ã¡cido incierto (ID) (1 â‰¤ RPN â‰¤ 3 o 0.3 â‰¤ % de S â‰¤ 1) | No genera Ã¡cido (NGA) (PNN > 20 o % de S < 0.3)
193 | JUAN POLO OSSES | TUNQUEN | RELAVES 1 | COBRE | N/A | INACTIVO | MURO | COQUIMBO | ILLAPEL | 6516045 | 300701 | 2107 | 102 | 98 | 60 | 58 | 128 | 13.3 | 7.5 | 0.5 | 23100 | 250600 | 25491.18 | 2220 | 54320 | 52142.86 | 13068.63 | 1626.761 | 2114.516 | 5310.638 | 305.6338 | 0.7 | 2.31 | 7.3 | 10 | 24 | JUAN POLO OSSES/TUNQUEN/COQUIMBO/ILLAPEL/RELAVES 1 | 2 | Cr,Cu | 12.6%,2215.4% | 72.1875 | 130.67 | 58.4825 | 1.810147 | GeneraciÃ³n de Ã¡cido incierto (ID) (1 <= PN/PA <= 3) | No genera Ã¡cido (NGA) (PNN > 20) | GeneraciÃ³n de Ã¡cido incierto (ID) (1 â‰¤ RPN â‰¤ 3 o 0.3 â‰¤ % de S â‰¤ 1) | No genera Ã¡cido (NGA) (PNN > 20 o % de S < 0.3)
194 | JUAN POLO OSSES | TUNQUEN | RELAVES 1 | COBRE | 46800 | INACTIVO | CUBETA | COQUIMBO | ILLAPEL | 6516039 | 300716 | 1596 | 121 | 184 | 61 | 68 | 128 | 14.57 | 13.25 | 9.47 | 21500 | 267773.3 | 26232.35 | 1980 | 54320 | 27857.14 | 12647.06 | 1471.831 | 1150 | 5891.489 | 261.9718 | 0.64 | 2.15 | 3.9 | 10 | 29 | JUAN POLO OSSES/TUNQUEN/COQUIMBO/ILLAPEL/RELAVES 1 | 2 | Cr,Cu | 111.5%,1653.8% | 67.1875 | 69.81 | 2.6225 | 1.039033 | GeneraciÃ³n de Ã¡cido incierto (ID) (1 <= PN/PA <= 3) | GeneraciÃ³n de Ã¡cido incierto (ID) (-20 <= PNN <= 20) | GeneraciÃ³n de Ã¡cido incierto (ID) (1 â‰¤ RPN â‰¤ 3 o 0.3 â‰¤ % de S â‰¤ 1) | GeneraciÃ³n de Ã¡cido incierto (ID) (-20 â‰¤ PNN â‰¤ 20 o 0.3 â‰¤ % de S â‰¤ 1)
190 | JUAN POLO DABED | TUNQUEN | TUNQUEN | COBRE | N/A | ACTIVO | MURO | COQUIMBO | ILLAPEL | 6515364 | 301367 | 415 | 96 | 133 | 60 | 45 | 43 | 6.81 | 7.18 | 0.5 | 17800 | 296846.7 | 23505.88 | 1920 | 43680 | 6571.429 | 10707.84 | 2943.662 | 18.54839 | 5269.149 | 218.3099 | 0.18 | 1.78 | 0.92 | 10 | 22 | JUAN POLO DABED/TUNQUEN/COQUIMBO/ILLAPEL/TUNQUEN | 2 | Cr,Cu | 52.9%,356% | 55.625 | 16.468 | -39.157 | 0.2960539 | Potencial de generador Ã¡cido (PAG) (PN/PA < 1) | Potencial de generador Ã¡cido (PAG) (PNN < -20) | Potencial de generador Ã¡cido (PAG) (RPN < 1 o % de S > 1) | Potencial de generador Ã¡cido (PAG) (PNN < 1 o % de S > 1)
189 | JUAN POLO DABED | TUNQUEN | TUNQUEN | COBRE | 2462400 | ACTIVO | CUBETA | COQUIMBO | ILLAPEL | 6515346 | 301370 | 1395 | 149 | 39 | 65 | 82 | 29 | 2.5 | 7.64 | 0.5 | 200 | 239866.7 | 40579.41 | 4380 | 26460 | 71928.57 | 15092.16 | 2401.408 | 2448.387 | 16512.77 | 327.4648 | 0.1 | 0.02 | 10.07 | 10 | 11 | JUAN POLO DABED/TUNQUEN/COQUIMBO/ILLAPEL/TUNQUEN | 2 | Cu,V | 1433%,14.6% | 0.625 | 180.253 | 179.628 | 288.4048 | No genera Ã¡cido (NGA) (PN/PA > 3) | No genera Ã¡cido (NGA) (PNN > 20) | No genera Ã¡cido (NGA) (RPN > 3 o % de S < 0.3) | No genera Ã¡cido (NGA) (PNN > 20 o % de S < 0.3)
215 | VICTOR WALDO NAZER ESBIR | FAENA NUEVA CALIFORNIA | TRANQUE DE RELAVES | COBRE | N/A | INACTIVO | MURO | COQUIMBO | ILLAPEL | 6505579 | 300584 | 2431 | 79 | 133 | 81 | 32 | 65 | 10.52 | 13.46 | 1.27 | 1000 | 360546.7 | 17682.35 | 1680 | 16765 | 28714.29 | 5480.392 | 852.1127 | 445.1613 | 6223.404 | 174.6479 | 0.08 | 0.1 | 4.02 | 10 | 10 | VICTOR WALDO NAZER ESBIR/FAENA NUEVA CALIFORNIA/COQUIMBO/ILLAPEL/TRANQUE DE RELAVES | 2 | Cr,Cu | 52.9%,2571.4% | 3.125 | 71.958 | 68.833 | 23.02656 | No genera Ã¡cido (NGA) (PN/PA > 3) | No genera Ã¡cido (NGA) (PNN > 20) | No genera Ã¡cido (NGA) (RPN > 3 o % de S < 0.3) | No genera Ã¡cido (NGA) (PNN > 20 o % de S < 0.3)
216 | VICTOR WALDO NAZER ESBIR | FAENA NUEVA CALIFORNIA | TRANQUE DE RELAVES | COBRE | 962000 | INACTIVO | CUBETA | COQUIMBO | ILLAPEL | 6505556 | 300584 | 744 | 149 | 183 | 91 | 72 | 73 | 22.62 | 11.24 | 1.84 | 400 | 260073.3 | 32452.94 | 3240 | 30730 | 78000 | 31449.02 | 1626.761 | 13985.48 | 2613.83 | 545.7746 | 0.05 | 0.04 | 10.92 | 10 | 14 | VICTOR WALDO NAZER ESBIR/FAENA NUEVA CALIFORNIA/COQUIMBO/ILLAPEL/TRANQUE DE RELAVES | 3 | Cr,Cu,V | 110.3%,717.6%,14.6% | 1.25 | 195.468 | 194.218 | 156.3744 | No genera Ã¡cido (NGA) (PN/PA > 3) | No genera Ã¡cido (NGA) (PNN > 20) | No genera Ã¡cido (NGA) (RPN > 3 o % de S < 0.3) | No genera Ã¡cido (NGA) (PNN > 20 o % de S < 0.3)
416 | SLM AUCO (EX ODE AGUAD MONTENEGRO) | PLANTA AUCO | AUCO | COBREORO | 49260 | INACTIVO | CUBETA | COQUIMBO | ILLAPEL | 6505233 | 300542 | 12301 | 126 | 103 | 64 | 131 | 274 | 24.65 | 6.53 | 11.96 | 600 | 269453.3 | 27502.94 | 2640 | 66325 | 18928.57 | 12647.06 | 1084.507 | 3709.677 | 4729.787 | 305.6338 | 2.9 | 0.06 | 2.65 | 123.35 | 34 | SLM AUCO (EX ODE AGUAD MONTENEGRO)/PLANTA AUCO/COQUIMBO/ILLAPEL/AUCO | 3 | As,Cr,Cu | 927.9%,18.4%,13417.6% | 1.875 | 47.435 | 45.56 | 25.29867 | No genera Ã¡cido (NGA) (PN/PA > 3) | No genera Ã¡cido (NGA) (PNN > 20) | No genera Ã¡cido (NGA) (RPN > 3 o % de S < 0.3) | No genera Ã¡cido (NGA) (PNN > 20 o % de S < 0.3)
417 | SLM AUCO (EX ODE AGUAD MONTENEGRO) | PLANTA AUCO | AUCO | COBREORO | 49260 | INACTIVO | CUBETA | COQUIMBO | ILLAPEL | 6505195 | 300548 | 11220 | 110 | 108 | 67 | 228 | 298 | 16.56 | 16.53 | 3.92 | 3100 | 235293.3 | 36873.53 | 1860 | 62790 | 13071.43 | 19476.47 | 5500 | 890.3226 | 10911.7 | 371.1268 | 20.96 | 0.31 | 1.83 | 163.9 | 30 | SLM AUCO (EX ODE AGUAD MONTENEGRO)/PLANTA AUCO/COQUIMBO/ILLAPEL/AUCO | 3 | As,Cr,Cu | 1265.8%,24.1%,12229.7% | 9.6875 | 32.757 | 23.0695 | 3.381368 | No genera Ã¡cido (NGA) (PN/PA > 3) | No genera Ã¡cido (NGA) (PNN > 20) | No genera Ã¡cido (NGA) (RPN > 3 o % de S < 0.3) | No genera Ã¡cido (NGA) (PNN > 20 o % de S < 0.3)
418 | SLM AUCO (EX ODE AGUAD MONTENEGRO) | PLANTA AUCO | AUCO | COBREORO | N/A | INACTIVO | MURO | COQUIMBO | ILLAPEL | 6505161 | 300548 | 11949 | 119 | 122 | 77 | 58 | 279 | 13.03 | 3.56 | 1.37 | 50 | 299226.7 | 30044.12 | 2640 | 42700 | 14357.14 | 13490.2 | 929.5775 | 2596.774 | 7426.596 | 261.9718 | 25.53 | 0.01 | 2.01 | 132.32 | 23 | SLM AUCO (EX ODE AGUAD MONTENEGRO)/PLANTA AUCO/COQUIMBO/ILLAPEL/AUCO | 3 | As,Cr,Cu | 1002.7%,40.2%,13030.8% | 0.3125 | 35.979 | 35.6665 | 115.1328 | No genera Ã¡cido (NGA) (PN/PA > 3) | No genera Ã¡cido (NGA) (PNN > 20) | No genera Ã¡cido (NGA) (RPN > 3 o % de S < 0.3) | No genera Ã¡cido (NGA) (PNN > 20 o % de S < 0.3)
871 | DUEÃ‘O DESCONOCIDO | SIN NOMBRE | ATELCURA | ORO | N/A | ABANDONADO | MURO | COQUIMBO | CANELA | 6504879 | 278803 | 187 | 153 | 235 | 127 | 71 | 872 | 2.5 | 15.68 | 1.93 | 50 | 291106.7 | 28085.29 | 4200 | 22715 | 30857.14 | 42409.8 | 619.7183 | 10238.71 | 5061.702 | 327.4648 | 2.03 | 0.01 | 4.32 | 158.59 | 13 | DUEÃ‘O DESCONOCIDO/SIN NOMBRE/COQUIMBO/CANELA/ATELCURA | 5 | As,Cr,Cu,Pb,V | 1221.6%,170.1%,105.5%,45.3%,17.7% | 0.3125 | 77.328 | 77.0155 | 247.4496 | No genera Ã¡cido (NGA) (PN/PA > 3) | No genera Ã¡cido (NGA) (PNN > 20) | No genera Ã¡cido (NGA) (RPN > 3 o % de S < 0.3) | No genera Ã¡cido (NGA) (PNN > 20 o % de S < 0.3)
873 | DUEÃ‘O DESCONOCIDO | SIN NOMBRE | ATELCURA | ORO | 1500 | ABANDONADO | CUBETA | COQUIMBO | CANELA | 6504873 | 278812 | 1084 | 161 | 157 | 79 | 53 | 891 | 6.99 | 20.45 | 1.01 | 1400 | 243506.7 | 34173.53 | 4320 | 51590 | 27500 | 58935.29 | 1161.972 | 4822.581 | 10247.87 | 545.7746 | 0.44 | 0.14 | 3.85 | 297.89 | 22 | DUEÃ‘O DESCONOCIDO/SIN NOMBRE/COQUIMBO/CANELA/ATELCURA | 5 | As,Cr,Cu,Pb,V | 2382.4%,80.5%,1091.2%,48.5%,23.8% | 4.375 | 68.915 | 64.54 | 15.752 | No genera Ã¡cido (NGA) (PN/PA > 3) | No genera Ã¡cido (NGA) (PNN > 20) | No genera Ã¡cido (NGA) (RPN > 3 o % de S < 0.3) | No genera Ã¡cido (NGA) (PNN > 20 o % de S < 0.3)
872 | DUEÃ‘O DESCONOCIDO | SIN NOMBRE | ATELCURA | ORO | 1500 | ABANDONADO | CUBETA | COQUIMBO | CANELA | 6504869 | 278819 | 1803 | 159 | 151 | 79 | 52 | 943 | 8.97 | 12.25 | 2.15 | 1200 | 231186.7 | 34385.29 | 4020 | 59535 | 18285.71 | 59862.75 | 1471.831 | 3338.71 | 9459.574 | 720.4225 | 1.08 | 0.12 | 2.56 | 664.07 | 26 | DUEÃ‘O DESCONOCIDO/SIN NOMBRE/COQUIMBO/CANELA/ATELCURA | 5 | As,Cr,Cu,Pb,V | 5433.9%,73.6%,1881.3%,57.2%,22.3% | 3.75 | 45.824 | 42.074 | 12.21973 | No genera Ã¡cido (NGA) (PN/PA > 3) | No genera Ã¡cido (NGA) (PNN > 20) | No genera Ã¡cido (NGA) (RPN > 3 o % de S < 0.3) | No genera Ã¡cido (NGA) (PNN > 20 o % de S < 0.3)
874 | DUEÃ‘O DESCONOCIDO | SIN NOMBRE | ATELCURA | ORO | 1500 | ABANDONADO | CUBETA | COQUIMBO | CANELA | 6504865 | 278803 | 1209 | 161 | 165 | 77 | 53 | 73 | 6.74 | 11.64 | 1.83 | 1600 | 231840 | 33644.12 | 4200 | 59395 | 22714.29 | 67535.29 | 1316.901 | 3746.774 | 9376.596 | 654.9296 | 0.34 | 0.16 | 3.18 | 10 | 25 | DUEÃ‘O DESCONOCIDO/SIN NOMBRE/COQUIMBO/CANELA/ATELCURA | 3 | Cr,Cu,V | 89.7%,1228.6%,23.8% | 5 | 56.922 | 51.922 | 11.3844 | No genera Ã¡cido (NGA) (PN/PA > 3) | No genera Ã¡cido (NGA) (PNN > 20) | No genera Ã¡cido (NGA) (RPN > 3 o % de S < 0.3) | No genera Ã¡cido (NGA) (PNN > 20 o % de S < 0.3)
420 | SCM VENTANA MINERALS | TRIMINERALS EX LA COLONIA | EX LA COLONIA 1 | ORO | 6150 | INACTIVO | CUBETA | COQUIMBO | ILLAPEL | 6503356 | 299118 | 2082 | 205 | 46 | 71 | 93 | 25 | 2.5 | 8.46 | 9.77 | 50 | 242013.3 | 45211.76 | 5580 | 30730 | 21500 | 55394.12 | 1161.972 | 15061.29 | 11658.51 | 654.9296 | 0.29 | 0.01 | 3.01 | 10 | 15 | SCM VENTANA MINERALS/TRIMINERALS EX LA COLONIA/COQUIMBO/ILLAPEL/EX LA COLONIA 1 | 2 | Cu,V | 2187.9%,57.7% | 0.3125 | 53.879 | 53.5665 | 172.4128 | No genera Ã¡cido (NGA) (PN/PA > 3) | No genera Ã¡cido (NGA) (PNN > 20) | No genera Ã¡cido (NGA) (RPN > 3 o % de S < 0.3) | No genera Ã¡cido (NGA) (PNN > 20 o % de S < 0.3)
421 | SCM VENTANA MINERALS | TRIMINERALS EX LA COLONIA | EX LA COLONIA 1 | ORO | N/A | INACTIVO | MURO | COQUIMBO | ILLAPEL | 6503335 | 299104 | 5118 | 199 | 54 | 71 | 94 | 25 | 2.5 | 19.97 | 14.92 | 1000 | 246213.3 | 45105.88 | 5400 | 31675 | 19642.86 | 49239.22 | 1239.437 | 15580.65 | 11782.98 | 633.0986 | 0.16 | 0.1 | 2.75 | 10 | 16 | SCM VENTANA MINERALS/TRIMINERALS EX LA COLONIA/COQUIMBO/ILLAPEL/EX LA COLONIA 1 | 2 | Cu,V | 5524.2%,53.1% | 3.125 | 49.225 | 46.1 | 15.752 | No genera Ã¡cido (NGA) (PN/PA > 3) | No genera Ã¡cido (NGA) (PNN > 20) | No genera Ã¡cido (NGA) (RPN > 3 o % de S < 0.3) | No genera Ã¡cido (NGA) (PNN > 20 o % de S < 0.3)
422 | SCM VENTANA MINERALS | TRIMINERALS EX LA COLONIA | EX LA COLONIA 2 | COBRE | 119850 | INACTIVO | CUBETA | COQUIMBO | ILLAPEL | 6503309 | 299083 | 2742 | 190 | 63 | 69 | 135 | 53 | 6.15 | 8.77 | 2.19 | 5000 | 207106.7 | 43755.88 | 5340 | 38780 | 37142.86 | 69896.08 | 2169.014 | 12724.19 | 11285.11 | 654.9296 | 0.37 | 0.5 | 5.2 | 10 | 18 | SCM VENTANA MINERALS/TRIMINERALS EX LA COLONIA/COQUIMBO/ILLAPEL/EX LA COLONIA 2 | 2 | Cu,V | 2913.2%,46.2% | 15.625 | 93.08 | 77.455 | 5.95712 | No genera Ã¡cido (NGA) (PN/PA > 3) | No genera Ã¡cido (NGA) (PNN > 20) | No genera Ã¡cido (NGA) (RPN > 3 o % de S < 0.3) | No genera Ã¡cido (NGA) (PNN > 20 o % de S < 0.3)
423 | SCM VENTANA MINERALS | TRIMINERALS EX LA COLONIA | EX LA COLONIA 2 | COBRE | N/A | INACTIVO | MURO | COQUIMBO | ILLAPEL | 6503294 | 299094 | 3183 | 178 | 34 | 70 | 104 | 54 | 2.5 | 6.29 | 5.92 | 300 | 248546.7 | 44020.59 | 4980 | 28700 | 24214.29 | 47384.31 | 1316.901 | 14170.97 | 14728.72 | 654.9296 | 0.21 | 0.03 | 3.39 | 10 | 14 | SCM VENTANA MINERALS/TRIMINERALS EX LA COLONIA/COQUIMBO/ILLAPEL/EX LA COLONIA 2 | 2 | Cu,V | 3397.8%,36.9% | 0.9375 | 60.681 | 59.7435 | 64.7264 | No genera Ã¡cido (NGA) (PN/PA > 3) | No genera Ã¡cido (NGA) (PNN > 20) | No genera Ã¡cido (NGA) (RPN > 3 o % de S < 0.3) | No genera Ã¡cido (NGA) (PNN > 20 o % de S < 0.3)
219 | TRIMERALS | TRIMINERALS | EMBALSE DE RELAVES | COBREOROPLATA | 622408 | ACTIVO | CUBETA | COQUIMBO | ILLAPEL | 6503082 | 299172 | 8001 | 231 | 73 | 71 | 114 | 23 | 2.5 | 9.3 | 3.11 | 700 | 241266.7 | 43385.29 | 6120 | 36365 | 26714.29 | 45698.04 | 1471.831 | 12798.39 | 10745.74 | 720.4225 | 0.63 | 0.07 | 3.74 | 10 | 17 | TRIMERALS/TRIMINERALS/COQUIMBO/ILLAPEL/EMBALSE DE RELAVES | 2 | Cu,V | 8692.3%,77.7% | 2.1875 | 66.946 | 64.7585 | 30.60389 | No genera Ã¡cido (NGA) (PN/PA > 3) | No genera Ã¡cido (NGA) (PNN > 20) | No genera Ã¡cido (NGA) (RPN > 3 o % de S < 0.3) | No genera Ã¡cido (NGA) (PNN > 20 o % de S < 0.3)
456 | GUILLERMO DELGADO | PLANTA ASIENTO VIEJO | ASIENTO VIEJO 3 | ORO | 2700 | INACTIVO | CUBETA | COQUIMBO | ILLAPEL | 6501694 | 298470 | 11839 | 108 | 80 | 70 | 130 | 277 | 56.51 | 22.52 | 2.44 | 50 | 294280 | 21573.53 | 1860 | 41965 | 36928.57 | 6154.902 | 1859.155 | 1669.355 | 5601.064 | 240.1408 | 13.97 | 0.01 | 5.17 | 134.7 | 31 | GUILLERMO DELGADO/PLANTA ASIENTO VIEJO/COQUIMBO/ILLAPEL/ASIENTO VIEJO 3 | 3 | As,Cu,Mo | 1022.5%,12909.9%,41.3% | 0.3125 | 92.543 | 92.2305 | 296.1376 | No genera Ã¡cido (NGA) (PN/PA > 3) | No genera Ã¡cido (NGA) (PNN > 20) | No genera Ã¡cido (NGA) (RPN > 3 o % de S < 0.3) | No genera Ã¡cido (NGA) (PNN > 20 o % de S < 0.3)
455 | GUILLERMO DELGADO | PLANTA ASIENTO VIEJO | ASIENTO VIEJO 3 | ORO | N/A | INACTIVO | MURO | COQUIMBO | ILLAPEL | 6501684 | 298463 | 8351 | 108 | 125 | 64 | 161 | 472 | 47.97 | 22.01 | 7.28 | 50 | 289940 | 15167.65 | 1560 | 77385 | 13785.71 | 3288.235 | 2633.803 | 148.3871 | 3277.66 | 305.6338 | 8.77 | 0.01 | 1.93 | 411.94 | 51 | GUILLERMO DELGADO/PLANTA ASIENTO VIEJO/COQUIMBO/ILLAPEL/ASIENTO VIEJO 3 | 4 | As,Cr,Cu,Mo | 3332.8%,43.7%,9076.9%,19.9% | 0.3125 | 34.547 | 34.2345 | 110.5504 | No genera Ã¡cido (NGA) (PN/PA > 3) | No genera Ã¡cido (NGA) (PNN > 20) | No genera Ã¡cido (NGA) (RPN > 3 o % de S < 0.3) | No genera Ã¡cido (NGA) (PNN > 20 o % de S < 0.3)
452 | GUILLERMO DELGADO | PLANTA ASIENTO VIEJO | ASIENTO VIEJO 2 | ORO | 8250 | INACTIVO | CUBETA | COQUIMBO | ILLAPEL | 6501663 | 298469 | 11121 | 139 | 135 | 62 | 146 | 320 | 37.83 | 7.67 | 2.86 | 50 | 266373.3 | 25623.53 | 2340 | 76300 | 6785.714 | 8768.627 | 3640.845 | 2856.452 | 4397.872 | 392.9577 | 15.45 | 0.01 | 0.95 | 202.62 | 43 | GUILLERMO DELGADO/PLANTA ASIENTO VIEJO/COQUIMBO/ILLAPEL/ASIENTO VIEJO 2 | 4 | As,Cr,Cu,V | 1588.5%,55.2%,12120.9%,6.9% | 0.3125 | 17.005 | 16.6925 | 54.416 | No genera Ã¡cido (NGA) (PN/PA > 3) | GeneraciÃ³n de Ã¡cido incierto (ID) (-20 <= PNN <= 20) | No genera Ã¡cido (NGA) (RPN > 3 o % de S < 0.3) | No genera Ã¡cido (NGA) (PNN > 20 o % de S < 0.3)
453 | GUILLERMO DELGADO | PLANTA ASIENTO VIEJO | ASIENTO VIEJO 2 | ORO | N/A | INACTIVO | MURO | COQUIMBO | ILLAPEL | 6501655 | 298450 | 11105 | 115 | 91 | 65 | 148 | 295 | 38.63 | 9.23 | 1.46 | 50 | 287326.7 | 20408.82 | 2100 | 61145 | 24214.29 | 5058.824 | 1859.155 | 185.4839 | 4854.255 | 305.6338 | 25.96 | 0.01 | 3.39 | 159.25 | 39 | GUILLERMO DELGADO/PLANTA ASIENTO VIEJO/COQUIMBO/ILLAPEL/ASIENTO VIEJO 2 | 3 | As,Cr,Cu | 1227.1%,4.6%,12103.3% | 0.3125 | 60.681 | 60.3685 | 194.1792 | No genera Ã¡cido (NGA) (PN/PA > 3) | No genera Ã¡cido (NGA) (PNN > 20) | No genera Ã¡cido (NGA) (RPN > 3 o % de S < 0.3) | No genera Ã¡cido (NGA) (PNN > 20 o % de S < 0.3)
449 | GUILLERMO DELGADO | PLANTA ASIENTO VIEJO | ASIENTO VIEJO 1 | ORO | N/A | INACTIVO | MURO | COQUIMBO | ILLAPEL | 6501600 | 298526 | 3842 | 113 | 99 | 64 | 51 | 205 | 16.8 | 4.9 | 2.46 | 300 | 312946.7 | 19191.18 | 2100 | 62685 | 4500 | 5564.706 | 1239.437 | 1075.806 | 4273.404 | 305.6338 | 6.89 | 0.03 | 0.63 | 36.44 | 33 | GUILLERMO DELGADO/PLANTA ASIENTO VIEJO/COQUIMBO/ILLAPEL/ASIENTO VIEJO 1 | 3 | As,Cr,Cu | 203.7%,13.8%,4122% | 0.9375 | 11.277 | 10.3395 | 12.0288 | No genera Ã¡cido (NGA) (PN/PA > 3) | GeneraciÃ³n de Ã¡cido incierto (ID) (-20 <= PNN <= 20) | No genera Ã¡cido (NGA) (RPN > 3 o % de S < 0.3) | No genera Ã¡cido (NGA) (PNN > 20 o % de S < 0.3)
451 | GUILLERMO DELGADO | PLANTA ASIENTO VIEJO | ASIENTO VIEJO 1 | ORO | 19200 | INACTIVO | CUBETA | COQUIMBO | ILLAPEL | 6501598 | 298508 | 7495 | 114 | 98 | 67 | 115 | 306 | 37.12 | 12.29 | 2.16 | 50 | 285506.7 | 23691.18 | 2040 | 60095 | 18785.71 | 6239.216 | 2246.479 | 2559.677 | 5393.617 | 305.6338 | 5.65 | 0.01 | 2.63 | 181.77 | 43 | GUILLERMO DELGADO/PLANTA ASIENTO VIEJO/COQUIMBO/ILLAPEL/ASIENTO VIEJO 1 | 3 | As,Cr,Cu | 1414.8%,12.6%,8136.3% | 0.3125 | 47.077 | 46.7645 | 150.6464 | No genera Ã¡cido (NGA) (PN/PA > 3) | No genera Ã¡cido (NGA) (PNN > 20) | No genera Ã¡cido (NGA) (RPN > 3 o % de S < 0.3) | No genera Ã¡cido (NGA) (PNN > 20 o % de S < 0.3)
792 | LEOPOLDO HERNANDEZ | PLANTA HERNANDEZ | TRANQUE DE RELAVE 12 | S/I | 26763 | INACTIVO | CUBETA | COQUIMBO | ILLAPEL | 6501176 | 298110 | 4428 | 100 | 77 | 72 | 78 | 913 | 10.29 | 4.3 | 5.04 | 200 | 314953.3 | 20964.71 | 2280 | 39655 | 30857.14 | 5986.275 | 1781.69 | 1669.355 | 5974.468 | 261.9718 | 9.06 | 0.02 | 4.32 | 287.9 | 19 | LEOPOLDO HERNANDEZ/PLANTA HERNANDEZ/COQUIMBO/ILLAPEL/TRANQUE DE RELAVE 12 | 3 | As,Cu,Pb | 2299.2%,4765.9%,52.2% | 0.625 | 77.328 | 76.703 | 123.7248 | No genera Ã¡cido (NGA) (PN/PA > 3) | No genera Ã¡cido (NGA) (PNN > 20) | No genera Ã¡cido (NGA) (RPN > 3 o % de S < 0.3) | No genera Ã¡cido (NGA) (PNN > 20 o % de S < 0.3)
793 | LEOPOLDO HERNANDEZ | PLANTA HERNANDEZ | TRANQUE DE RELAVE 12 | S/I | 26763 | INACTIVO | CUBETA | COQUIMBO | ILLAPEL | 6501171 | 298083 | 6860 | 127 | 74 | 76 | 354 | 1230 | 15.52 | 16.37 | 3.88 | 1400 | 311780 | 25226.47 | 2100 | 36225 | 21571.43 | 8178.431 | 1781.69 | 3338.71 | 7343.617 | 283.8028 | 14.71 | 0.14 | 3.02 | 1012.14 | 19 | LEOPOLDO HERNANDEZ/PLANTA HERNANDEZ/COQUIMBO/ILLAPEL/TRANQUE DE RELAVE 12 | 3 | As,Cu,Pb | 8334.5%,7438.5%,105% | 4.375 | 54.058 | 49.683 | 12.35611 | No genera Ã¡cido (NGA) (PN/PA > 3) | No genera Ã¡cido (NGA) (PNN > 20) | No genera Ã¡cido (NGA) (RPN > 3 o % de S < 0.3) | No genera Ã¡cido (NGA) (PNN > 20 o % de S < 0.3)
794 | LEOPOLDO HERNANDEZ | PLANTA HERNANDEZ | TRANQUE DE RELAVE 12 | S/I | 26763 | INACTIVO | CUBETA | COQUIMBO | ILLAPEL | 6501144 | 298117 | 9377 | 107 | 84 | 74 | 41 | 907 | 18.89 | 5.3 | 4.14 | 50 | 332780 | 21573.53 | 2340 | 35175 | 11857.14 | 4637.255 | 464.7887 | 1150 | 6928.723 | 349.2958 | 8.5 | 0.01 | 1.66 | 256.93 | 19 | LEOPOLDO HERNANDEZ/PLANTA HERNANDEZ/COQUIMBO/ILLAPEL/TRANQUE DE RELAVE 12 | 3 | As,Cu,Pb | 2041.1%,10204.4%,51.2% | 0.3125 | 29.714 | 29.4015 | 95.0848 | No genera Ã¡cido (NGA) (PN/PA > 3) | No genera Ã¡cido (NGA) (PNN > 20) | No genera Ã¡cido (NGA) (RPN > 3 o % de S < 0.3) | No genera Ã¡cido (NGA) (PNN > 20 o % de S < 0.3)
791 | LEOPOLDO HERNANDEZ | PLANTA HERNANDEZ | TRANQUE DE RELAVE 12 | S/I | N/A | INACTIVO | MURO | COQUIMBO | ILLAPEL | 6501143 | 298145 | 5441 | 105 | 85 | 66 | 210 | 992 | 21.82 | 8.66 | 3.12 | 500 | 313553.3 | 23320.59 | 2040 | 51520 | 6214.286 | 5901.961 | 1239.437 | 2151.613 | 6140.426 | 327.4648 | 30.62 | 0.05 | 0.87 | 228.42 | 28 | LEOPOLDO HERNANDEZ/PLANTA HERNANDEZ/COQUIMBO/ILLAPEL/TRANQUE DE RELAVE 12 | 3 | As,Cu,Pb | 1803.5%,5879.1%,65.3% | 1.5625 | 15.573 | 14.0105 | 9.96672 | No genera Ã¡cido (NGA) (PN/PA > 3) | GeneraciÃ³n de Ã¡cido incierto (ID) (-20 <= PNN <= 20) | No genera Ã¡cido (NGA) (RPN > 3 o % de S < 0.3) | No genera Ã¡cido (NGA) (PNN > 20 o % de S < 0.3)
427 | MINERA LA PUNTILLA (PATRICIO GATICA R.) | EL ARENAL | EL ARENAL | ORO | N/A | ACTIVO | MURO | COQUIMBO | ILLAPEL | 6500113 | 296556 | 214 | 111 | 35 | 74 | 87 | 48 | 2.5 | 15.07 | 4.68 | 50 | 303473.3 | 41955.88 | 2700 | 16590 | 19142.86 | 18127.45 | 697.1831 | 12130.65 | 12363.83 | 261.9718 | 0.02 | 0.01 | 2.68 | 10 | 10 | MINERA LA PUNTILLA (PATRICIO GATICA R.)/EL ARENAL/COQUIMBO/ILLAPEL/EL ARENAL | 1 | Cu | 135.2% | 0.3125 | 47.972 | 47.6595 | 153.5104 | No genera Ã¡cido (NGA) (PN/PA > 3) | No genera Ã¡cido (NGA) (PNN > 20) | No genera Ã¡cido (NGA) (RPN > 3 o % de S < 0.3) | No genera Ã¡cido (NGA) (PNN > 20 o % de S < 0.3)
426 | MINERA LA PUNTILLA (PATRICIO GATICA R.) | EL ARENAL | EL ARENAL | ORO | 684288 | ACTIVO | CUBETA | COQUIMBO | ILLAPEL | 6500062 | 296584 | 1911 | 153 | 75 | 66 | 554 | 139 | 35.47 | 11.89 | 6.05 | 700 | 245326.7 | 38885.29 | 3960 | 46305 | 32500 | 36339.22 | 5112.676 | 741.9355 | 12114.89 | 392.9577 | 0.09 | 0.07 | 4.55 | 10 | 23 | MINERA LA PUNTILLA (PATRICIO GATICA R.)/EL ARENAL/COQUIMBO/ILLAPEL/EL ARENAL | 3 | Cu,V,Zn | 2000%,17.7%,53.9% | 2.1875 | 81.445 | 79.2575 | 37.232 | No genera Ã¡cido (NGA) (PN/PA > 3) | No genera Ã¡cido (NGA) (PNN > 20) | No genera Ã¡cido (NGA) (RPN > 3 o % de S < 0.3) | No genera Ã¡cido (NGA) (PNN > 20 o % de S < 0.3)
428 | SLM ANTA COLLA | ANTA COLLA | ANTA COLLA 2 | COBREORO | N/A | INACTIVO | MURO | COQUIMBO | ILLAPEL | 6499953 | 296602 | 1891 | 128 | 45 | 82 | 56 | 803 | 14.55 | 16.58 | 4.75 | 50 | 317426.7 | 41055.88 | 3360 | 11900 | 6714.286 | 17200 | 232.3944 | 10795.16 | 15641.49 | 436.6197 | 0.04 | 0.01 | 0.94 | 915.85 | 9 | SLM ANTA COLLA/ANTA COLLA/COQUIMBO/ILLAPEL/ANTA COLLA 2 | 3 | As,Cu,Pb | 7532.1%,1978%,33.8% | 0.3125 | 16.826 | 16.5135 | 53.8432 | No genera Ã¡cido (NGA) (PN/PA > 3) | GeneraciÃ³n de Ã¡cido incierto (ID) (-20 <= PNN <= 20) | No genera Ã¡cido (NGA) (RPN > 3 o % de S < 0.3) | No genera Ã¡cido (NGA) (PNN > 20 o % de S < 0.3)
429 | SLM ANTA COLLA | ANTA COLLA | ANTA COLLA 2 | COBREORO | 858000 | INACTIVO | CUBETA | COQUIMBO | ILLAPEL | 6499922 | 296603 | 1709 | 123 | 48 | 80 | 50 | 1283 | 46.12 | 9.53 | 7.01 | 2500 | 301980 | 43014.71 | 3180 | 14525 | 9142.857 | 17705.88 | 154.9296 | 9941.935 | 16388.3 | 480.2817 | 0.05 | 0.25 | 1.28 | 1617.44 | 10 | SLM ANTA COLLA/ANTA COLLA/COQUIMBO/ILLAPEL/ANTA COLLA 2 | 4 | As,Cu,Pb,Mo | 13378.7%,1778%,113.8%,15.3% | 7.8125 | 22.912 | 15.0995 | 2.932736 | GeneraciÃ³n de Ã¡cido incierto (ID) (1 <= PN/PA <= 3) | GeneraciÃ³n de Ã¡cido incierto (ID) (-20 <= PNN <= 20) | No genera Ã¡cido (NGA) (RPN > 3 o % de S < 0.3) | No genera Ã¡cido (NGA) (PNN > 20 o % de S < 0.3)
431 | SLM ANTA COLLA | ANTA COLLA | ANTA COLLA 1 | COBREORO | N/A | INACTIVO | MURO | COQUIMBO | ILLAPEL | 6499848 | 296700 | 525 | 155 | 22 | 75 | 32 | 443 | 31.12 | 14.81 | 0.5 | 6900 | 318313.3 | 37085.29 | 4260 | 15190 | 3142.857 | 7672.549 | 77.46479 | 12204.84 | 15268.09 | 480.2817 | 0.005 | 0.69 | 0.44 | 380.94 | 9 | SLM ANTA COLLA/ANTA COLLA/COQUIMBO/ILLAPEL/ANTA COLLA 1 | 3 | As,Cu,V | 3074.5%,476.9%,19.2% | 21.5625 | 7.876 | -13.6865 | 0.3652638 | Potencial de generador Ã¡cido (PAG) (PN/PA < 1) | GeneraciÃ³n de Ã¡cido incierto (ID) (-20 <= PNN <= 20) | GeneraciÃ³n de Ã¡cido incierto (ID) (1 â‰¤ RPN â‰¤ 3 o 0.3 â‰¤ % de S â‰¤ 1) | GeneraciÃ³n de Ã¡cido incierto (ID) (-20 â‰¤ PNN â‰¤ 20 o 0.3 â‰¤ % de S â‰¤ 1)
430 | SLM ANTA COLLA | ANTA COLLA | ANTA COLLA 1 | COBREORO | 870000 | INACTIVO | CUBETA | COQUIMBO | ILLAPEL | 6499829 | 296645 | 3983 | 142 | 65 | 76 | 64 | 1566 | 17.26 | 7.25 | 2.39 | 1800 | 281400 | 41505.88 | 3660 | 28840 | 7857.143 | 18211.76 | 619.7183 | 7604.839 | 18462.77 | 502.1127 | 0.89 | 0.18 | 1.1 | 2010.91 | 17 | SLM ANTA COLLA/ANTA COLLA/COQUIMBO/ILLAPEL/ANTA COLLA 1 | 4 | As,Cu,Pb,V | 16657.6%,4276.9%,161%,9.2% | 5.625 | 19.69 | 14.065 | 3.500444 | No genera Ã¡cido (NGA) (PN/PA > 3) | GeneraciÃ³n de Ã¡cido incierto (ID) (-20 <= PNN <= 20) | No genera Ã¡cido (NGA) (RPN > 3 o % de S < 0.3) | No genera Ã¡cido (NGA) (PNN > 20 o % de S < 0.3)
797 | JORGE MOYANO AGUIRRE | PLANTA SAN ANTONIO | TRANQUE 123 | S/I | S/I | INACTIVO | CUBETA | COQUIMBO | ILLAPEL | 6498875 | 296048 | 5982 | 116 | 74 | 70 | 69 | 924 | 13.4 | 3.34 | 2.17 | 300 | 338100 | 21494.12 | 2280 | 37205 | 6857.143 | 4805.882 | 774.6479 | 1669.355 | 5891.489 | 261.9718 | 6 | 0.03 | 0.96 | 332.17 | 19 | JORGE MOYANO AGUIRRE/PLANTA SAN ANTONIO/COQUIMBO/ILLAPEL/TRANQUE 123 | 3 | As,Cu,Pb | 2668.1%,6473.6%,54% | 0.9375 | 17.184 | 16.2465 | 18.3296 | No genera Ã¡cido (NGA) (PN/PA > 3) | GeneraciÃ³n de Ã¡cido incierto (ID) (-20 <= PNN <= 20) | No genera Ã¡cido (NGA) (RPN > 3 o % de S < 0.3) | No genera Ã¡cido (NGA) (PNN > 20 o % de S < 0.3)
798 | JORGE MOYANO AGUIRRE | PLANTA SAN ANTONIO | TRANQUE 123 | S/I | S/I | INACTIVO | CUBETA | COQUIMBO | ILLAPEL | 6498868 | 296030 | 5306 | 110 | 77 | 70 | 81 | 955 | 11.36 | 6.33 | 4.48 | 300 | 344493.3 | 19111.76 | 2040 | 38570 | 6571.429 | 4974.51 | 774.6479 | 2114.516 | 4729.787 | 261.9718 | 7.33 | 0.03 | 0.92 | 303.27 | 20 | JORGE MOYANO AGUIRRE/PLANTA SAN ANTONIO/COQUIMBO/ILLAPEL/TRANQUE 123 | 3 | As,Cu,Pb | 2427.2%,5730.8%,59.2% | 0.9375 | 16.468 | 15.5305 | 17.56587 | No genera Ã¡cido (NGA) (PN/PA > 3) | GeneraciÃ³n de Ã¡cido incierto (ID) (-20 <= PNN <= 20) | No genera Ã¡cido (NGA) (RPN > 3 o % de S < 0.3) | No genera Ã¡cido (NGA) (PNN > 20 o % de S < 0.3)
799 | JORGE MOYANO AGUIRRE | PLANTA SAN ANTONIO | TRANQUE 123 | S/I | S/I | INACTIVO | CUBETA | COQUIMBO | ILLAPEL | 6498841 | 296019 | 7191 | 111 | 92 | 68 | 117 | 930 | 17.66 | 5.27 | 1.02 | 1300 | 299180 | 28429.41 | 2040 | 46165 | 10857.14 | 6323.529 | 1161.972 | 556.4516 | 9044.681 | 305.6338 | 8.75 | 0.13 | 1.52 | 427.05 | 23 | JORGE MOYANO AGUIRRE/PLANTA SAN ANTONIO/COQUIMBO/ILLAPEL/TRANQUE 123 | 4 | As,Cr,Cu,Pb | 3458.8%,5.7%,7802.2%,55% | 4.0625 | 27.208 | 23.1455 | 6.697354 | No genera Ã¡cido (NGA) (PN/PA > 3) | No genera Ã¡cido (NGA) (PNN > 20) | No genera Ã¡cido (NGA) (RPN > 3 o % de S < 0.3) | No genera Ã¡cido (NGA) (PNN > 20 o % de S < 0.3)
796 | JORGE MOYANO AGUIRRE | PLANTA SAN ANTONIO | TRANQUE 123 | S/I | N/A | INACTIVO | MURO | COQUIMBO | ILLAPEL | 6498805 | 296070 | 5405 | 106 | 74 | 69 | 84 | 875 | 16.77 | 6.67 | 2.9 | 700 | 352706.7 | 17152.94 | 1920 | 37345 | 4714.286 | 3456.863 | 619.7183 | 890.3226 | 4605.319 | 261.9718 | 9.73 | 0.07 | 0.66 | 369.87 | 20 | JORGE MOYANO AGUIRRE/PLANTA SAN ANTONIO/COQUIMBO/ILLAPEL/TRANQUE 123 | 3 | As,Cu,Pb | 2982.2%,5839.6%,45.8% | 2.1875 | 11.814 | 9.6265 | 5.400686 | No genera Ã¡cido (NGA) (PN/PA > 3) | GeneraciÃ³n de Ã¡cido incierto (ID) (-20 <= PNN <= 20) | No genera Ã¡cido (NGA) (RPN > 3 o % de S < 0.3) | No genera Ã¡cido (NGA) (PNN > 20 o % de S < 0.3)
393 | RENE SOLIS VEGA | SAN JORGE | TRANQUE DE RELAVES 1 | COBRE | N/A | INACTIVO | MURO | COQUIMBO | ILLAPEL | 6498254 | 295006 | 789 | 112 | 50 | 57 | 91 | 31 | 10.63 | 17.28 | 8.47 | 50 | 195066.7 | 37032.35 | 3600 | 41230 | 153500 | 35327.45 | 15415.49 | 4303.226 | 2489.362 | 392.9577 | 0.06 | 0.01 | 21.49 | 10 | 12 | RENE SOLIS VEGA/SAN JORGE/COQUIMBO/ILLAPEL/TRANQUE DE RELAVES 1 | 1 | Cu | 767% | 0.3125 | 384.671 | 384.3585 | 1230.9472 | No genera Ã¡cido (NGA) (PN/PA > 3) | No genera Ã¡cido (NGA) (PNN > 20) | No genera Ã¡cido (NGA) (RPN > 3 o % de S < 0.3) | No genera Ã¡cido (NGA) (PNN > 20 o % de S < 0.3)
392 | RENE SOLIS VEGA | SAN JORGE | TRANQUE DE RELAVES 1 | COBRE | 22755 | INACTIVO | CUBETA | COQUIMBO | ILLAPEL | 6498228 | 295029 | 1581 | 112 | 54 | 57 | 114 | 69 | 14.98 | 28.69 | 4.28 | 50 | 169260 | 26894.12 | 3120 | 62300 | 151357.1 | 29341.18 | 6352.113 | 7159.677 | 3692.553 | 480.2817 | 0.08 | 0.01 | 21.19 | 10 | 19 | RENE SOLIS VEGA/SAN JORGE/COQUIMBO/ILLAPEL/TRANQUE DE RELAVES 1 | 1 | Cu | 1637% | 0.3125 | 379.301 | 378.9885 | 1213.7632 | No genera Ã¡cido (NGA) (PN/PA > 3) | No genera Ã¡cido (NGA) (PNN > 20) | No genera Ã¡cido (NGA) (RPN > 3 o % de S < 0.3) | No genera Ã¡cido (NGA) (PNN > 20 o % de S < 0.3)
391 | RENE SOLIS VEGA | SAN JORGE | TRANQUE DE RELAVES 2 | COBRE | N/A | INACTIVO | MURO | COQUIMBO | ILLAPEL | 6498221 | 295024 | 1662 | 112 | 73 | 59 | 139 | 150 | 16.85 | 18.03 | 6.97 | 50 | 244113.3 | 30944.12 | 3060 | 47810 | 92000 | 25041.18 | 6119.718 | 6677.419 | 4065.957 | 414.7887 | 0.2 | 0.01 | 12.88 | 10 | 18 | RENE SOLIS VEGA/SAN JORGE/COQUIMBO/ILLAPEL/TRANQUE DE RELAVES 2 | 1 | Cu | 1726% | 0.3125 | 230.552 | 230.2395 | 737.7664 | No genera Ã¡cido (NGA) (PN/PA > 3) | No genera Ã¡cido (NGA) (PNN > 20) | No genera Ã¡cido (NGA) (RPN > 3 o % de S < 0.3) | No genera Ã¡cido (NGA) (PNN > 20 o % de S < 0.3)
390 | RENE SOLIS VEGA | SAN JORGE | TRANQUE DE RELAVES 2 | COBRE | 35700 | INACTIVO | CUBETA | COQUIMBO | ILLAPEL | 6498216 | 295014 | 782 | 109 | 63 | 58 | 84 | 15 | 8.47 | 22.16 | 5.3 | 50 | 191660 | 34411.76 | 3180 | 59955 | 121357.1 | 45698.04 | 9760.563 | 6417.742 | 3817.021 | 371.1268 | 0.05 | 0.01 | 16.99 | 10 | 18 | RENE SOLIS VEGA/SAN JORGE/COQUIMBO/ILLAPEL/TRANQUE DE RELAVES 2 | 1 | Cu | 759.3% | 0.3125 | 304.121 | 303.8085 | 973.1872 | No genera Ã¡cido (NGA) (PN/PA > 3) | No genera Ã¡cido (NGA) (PNN > 20) | No genera Ã¡cido (NGA) (RPN > 3 o % de S < 0.3) | No genera Ã¡cido (NGA) (PNN > 20 o % de S < 0.3)
389 | SOC. DABED POZO (RENE SOLIS) | SOC. DABED POZA LTDA. | SAN JORGE 123 | COBRE | N/A | INACTIVO | MURO | COQUIMBO | ILLAPEL | 6498167 | 294922 | 226 | 97 | 54 | 49 | 81 | 17 | 8.72 | 13.03 | 8.6 | 50 | 170660 | 29408.82 | 3000 | 64400 | 165357.1 | 33135.29 | 13866.2 | 3412.903 | 2281.915 | 371.1268 | 0.09 | 0.01 | 23.15 | 10 | 17 | SOC. DABED POZO (RENE SOLIS)/SOC. DABED POZA LTDA./COQUIMBO/ILLAPEL/SAN JORGE 123 | 1 | Cu | 148.4% | 0.3125 | 414.385 | 414.0725 | 1326.032 | No genera Ã¡cido (NGA) (PN/PA > 3) | No genera Ã¡cido (NGA) (PNN > 20) | No genera Ã¡cido (NGA) (RPN > 3 o % de S < 0.3) | No genera Ã¡cido (NGA) (PNN > 20 o % de S < 0.3)
801 | SOC. DABED POZO (RENE SOLIS) | SAN JORGE | TRANQUE DE RELAVES 3 | COBRE | 26169 | INACTIVO | CUBETA | COQUIMBO | ILLAPEL | 6498166 | 294951 | 86 | 105 | 124 | 103 | 121 | 1009 | 2.5 | 6.44 | 4.54 | 50 | 352240 | 23452.94 | 2640 | 12600 | 18928.57 | 18549.02 | 387.3239 | 7011.29 | 6845.745 | 218.3099 | 0.83 | 0.01 | 2.65 | 143.11 | 9 | SOC. DABED POZO (RENE SOLIS)/SAN JORGE/COQUIMBO/ILLAPEL/TRANQUE DE RELAVES 3 | 3 | As,Cr,Pb | 1092.6%,42.5%,68.2% | 0.3125 | 47.435 | 47.1225 | 151.792 | No genera Ã¡cido (NGA) (PN/PA > 3) | No genera Ã¡cido (NGA) (PNN > 20) | No genera Ã¡cido (NGA) (RPN > 3 o % de S < 0.3) | No genera Ã¡cido (NGA) (PNN > 20 o % de S < 0.3)
394 | SOC. DABED POZO (RENE SOLIS) | SAN JORGE | TRANQUE DE RELAVES 3 | COBRE | N/A | INACTIVO | MURO | COQUIMBO | ILLAPEL | 6498163 | 294940 | 60 | 131 | 86 | 93 | 179 | 325 | 2.5 | 15.28 | 9.24 | 50 | 347106.7 | 23850 | 3540 | 14770 | 18071.43 | 17115.69 | 542.2535 | 6825.806 | 7426.596 | 261.9718 | 0.88 | 0.01 | 2.53 | 157.93 | 9 | SOC. DABED POZO (RENE SOLIS)/SAN JORGE/COQUIMBO/ILLAPEL/TRANQUE DE RELAVES 3 | 2 | As,V | 1216.1%,0.8% | 0.3125 | 45.287 | 44.9745 | 144.9184 | No genera Ã¡cido (NGA) (PN/PA > 3) | No genera Ã¡cido (NGA) (PNN > 20) | No genera Ã¡cido (NGA) (RPN > 3 o % de S < 0.3) | No genera Ã¡cido (NGA) (PNN > 20 o % de S < 0.3)
387 | SOC. DABED POZO (RENE SOLIS) | SOC. DABED POZA LTDA. | SAN JORGE 123 | COBRE | 63321 | INACTIVO | CUBETA | COQUIMBO | ILLAPEL | 6498140 | 294914 | 1866 | 132 | 88 | 55 | 80 | 17 | 11.5 | 30.88 | 6.32 | 50 | 216580 | 28032.35 | 3900 | 64820 | 111571.4 | 28160.78 | 7823.944 | 4896.774 | 2115.957 | 545.7746 | 0.04 | 0.01 | 15.62 | 10 | 20 | SOC. DABED POZO (RENE SOLIS)/SOC. DABED POZA LTDA./COQUIMBO/ILLAPEL/SAN JORGE 123 | 3 | Cr,Cu,V | 1.1%,1950.5%,1.5% | 0.3125 | 279.598 | 279.2855 | 894.7136 | No genera Ã¡cido (NGA) (PN/PA > 3) | No genera Ã¡cido (NGA) (PNN > 20) | No genera Ã¡cido (NGA) (RPN > 3 o % de S < 0.3) | No genera Ã¡cido (NGA) (PNN > 20 o % de S < 0.3)
403 | WALTER NAZER ESBIR (EX VICTOR NAZER ESBIR) | PLANTA CALIFORNIA | CALIFORNIA 0 | COBREORO | 1500 | INACTIVO | CUBETA | COQUIMBO | ILLAPEL | 6498139 | 296401 | 4555 | 102 | 151 | 72 | 53 | 392 | 13.37 | 5.13 | 6.5 | 1200 | 343606.7 | 18582.35 | 2160 | 38710 | 11571.43 | 6323.529 | 852.1127 | 2003.226 | 4646.809 | 283.8028 | 5.54 | 0.12 | 1.62 | 302.63 | 20 | WALTER NAZER ESBIR (EX VICTOR NAZER ESBIR)/PLANTA CALIFORNIA/COQUIMBO/ILLAPEL/CALIFORNIA 0 | 3 | As,Cr,Cu | 2421.9%,73.6%,4905.5% | 3.75 | 28.998 | 25.248 | 7.7328 | No genera Ã¡cido (NGA) (PN/PA > 3) | No genera Ã¡cido (NGA) (PNN > 20) | No genera Ã¡cido (NGA) (RPN > 3 o % de S < 0.3) | No genera Ã¡cido (NGA) (PNN > 20 o % de S < 0.3)
402 | WALTER NAZER ESBIR (EX VICTOR NAZER ESBIR) | PLANTA CALIFORNIA | CALIFORNIA 0 | COBREORO | N/A | INACTIVO | MURO | COQUIMBO | ILLAPEL | 6498135 | 296390 | 4419 | 113 | 168 | 70 | 159 | 452 | 14.44 | 6.61 | 0.5 | 3400 | 313833.3 | 25094.12 | 2340 | 43575 | 12785.71 | 12984.31 | 1161.972 | 1929.032 | 6638.298 | 305.6338 | 7.19 | 0.34 | 1.79 | 381.4 | 21 | WALTER NAZER ESBIR (EX VICTOR NAZER ESBIR)/PLANTA CALIFORNIA/COQUIMBO/ILLAPEL/CALIFORNIA 0 | 3 | As,Cr,Cu | 3078.3%,93.1%,4756% | 10.625 | 32.041 | 21.416 | 3.015624 | No genera Ã¡cido (NGA) (PN/PA > 3) | No genera Ã¡cido (NGA) (PNN > 20) | No genera Ã¡cido (NGA) (RPN > 3 o % de S < 0.3) | No genera Ã¡cido (NGA) (PNN > 20 o % de S < 0.3)
398 | WALTER NAZER ESBIR (EX VICTOR NAZER ESBIR) | PLANTA CALIFORNIA | CALIFORNIA 2B | COBREORO | N/A | INACTIVO | MURO | COQUIMBO | ILLAPEL | 6498103 | 296421 | 402 | 80 | 67 | 58 | 32 | 40 | 9.41 | 7.81 | 7.38 | 45400 | 265160 | 26311.76 | 1440 | 49770 | 7642.857 | 7672.549 | 387.3239 | 667.7419 | 8671.277 | 218.3099 | 0.02 | 4.54 | 1.07 | 10 | 24 | WALTER NAZER ESBIR (EX VICTOR NAZER ESBIR)/PLANTA CALIFORNIA/COQUIMBO/ILLAPEL/CALIFORNIA 2B | 1 | Cu | 341.8% | 141.875 | 19.153 | -122.722 | 0.1349991 | Potencial de generador Ã¡cido (PAG) (PN/PA < 1) | Potencial de generador Ã¡cido (PAG) (PNN < -20) | Potencial de generador Ã¡cido (PAG) (RPN < 1 o % de S > 1) | Potencial de generador Ã¡cido (PAG) (PNN < 1 o % de S > 1)
399 | WALTER NAZER ESBIR (EX VICTOR NAZER ESBIR) | PLANTA CALIFORNIA | CALIFORNIA 2B | COBREORO | 51450 | INACTIVO | CUBETA | COQUIMBO | ILLAPEL | 6498076 | 296414 | 156 | 74 | 56 | 61 | 29 | 33 | 8.53 | 3.93 | 8.85 | 34100 | 313366.7 | 20726.47 | 1320 | 37100 | 6357.143 | 5058.824 | 232.3944 | 37.09677 | 7551.064 | 196.4789 | 0.005 | 3.41 | 0.89 | 10 | 19 | WALTER NAZER ESBIR (EX VICTOR NAZER ESBIR)/PLANTA CALIFORNIA/COQUIMBO/ILLAPEL/CALIFORNIA 2B | 1 | Cu | 71.4% | 106.5625 | 15.931 | -90.6315 | 0.1494991 | Potencial de generador Ã¡cido (PAG) (PN/PA < 1) | Potencial de generador Ã¡cido (PAG) (PNN < -20) | Potencial de generador Ã¡cido (PAG) (RPN < 1 o % de S > 1) | Potencial de generador Ã¡cido (PAG) (PNN < 1 o % de S > 1)
400 | WALTER NAZER ESBIR (EX VICTOR NAZER ESBIR) | PLANTA CALIFORNIA | CALIFORNIA 2A | COBREORO | N/A | INACTIVO | MURO | COQUIMBO | ILLAPEL | 6498044 | 296436 | 2481 | 99 | 63 | 66 | 37 | 393 | 9.05 | 6.71 | 9.11 | 8200 | 326573.3 | 26444.12 | 2100 | 35420 | 5714.286 | 9443.137 | 852.1127 | 111.2903 | 9542.553 | 283.8028 | 2.8 | 0.82 | 0.8 | 304.97 | 18 | WALTER NAZER ESBIR (EX VICTOR NAZER ESBIR)/PLANTA CALIFORNIA/COQUIMBO/ILLAPEL/CALIFORNIA 2A | 2 | As,Cu | 2441.4%,2626.4% | 25.625 | 14.32 | -11.305 | 0.5588293 | Potencial de generador Ã¡cido (PAG) (PN/PA < 1) | GeneraciÃ³n de Ã¡cido incierto (ID) (-20 <= PNN <= 20) | GeneraciÃ³n de Ã¡cido incierto (ID) (1 â‰¤ RPN â‰¤ 3 o 0.3 â‰¤ % de S â‰¤ 1) | GeneraciÃ³n de Ã¡cido incierto (ID) (-20 â‰¤ PNN â‰¤ 20 o 0.3 â‰¤ % de S â‰¤ 1)
401 | WALTER NAZER ESBIR (EX VICTOR NAZER ESBIR) | PLANTA CALIFORNIA | CALIFORNIA 2A | COBREORO | 65700 | INACTIVO | CUBETA | COQUIMBO | ILLAPEL | 6498040 | 296423 | 461 | 82 | 55 | 58 | 36 | 41 | 9.79 | 7.79 | 3.66 | 50200 | 228620 | 32770.59 | 1440 | 62755 | 5214.286 | 11550.98 | 619.7183 | 18.54839 | 9003.191 | 196.4789 | 0.1 | 5.02 | 0.73 | 10 | 30 | WALTER NAZER ESBIR (EX VICTOR NAZER ESBIR)/PLANTA CALIFORNIA/COQUIMBO/ILLAPEL/CALIFORNIA 2A | 1 | Cu | 406.6% | 156.875 | 13.067 | -143.808 | 0.08329562 | Potencial de generador Ã¡cido (PAG) (PN/PA < 1) | Potencial de generador Ã¡cido (PAG) (PNN < -20) | Potencial de generador Ã¡cido (PAG) (RPN < 1 o % de S > 1) | Potencial de generador Ã¡cido (PAG) (PNN < 1 o % de S > 1)
408 | WALTER NAZER ESBIR (EX VICTOR NAZER ESBIR) | PLANTA CALIFORNIA | CALIFORNIA 1 | COBREORO | N/A | INACTIVO | MURO | COQUIMBO | ILLAPEL | 6497997 | 296463 | 3283 | 104 | 112 | 72 | 53 | 322 | 10.61 | 8.44 | 4.25 | 1200 | 343513.3 | 21944.12 | 2220 | 31780 | 13357.14 | 7756.863 | 697.1831 | 2596.774 | 5684.043 | 261.9718 | 2.22 | 0.12 | 1.87 | 203.9 | 17 | WALTER NAZER ESBIR (EX VICTOR NAZER ESBIR)/PLANTA CALIFORNIA/COQUIMBO/ILLAPEL/CALIFORNIA 1 | 3 | As,Cr,Cu | 1599.2%,28.7%,3507.7% | 3.75 | 33.473 | 29.723 | 8.926133 | No genera Ã¡cido (NGA) (PN/PA > 3) | No genera Ã¡cido (NGA) (PNN > 20) | No genera Ã¡cido (NGA) (RPN > 3 o % de S < 0.3) | No genera Ã¡cido (NGA) (PNN > 20 o % de S < 0.3)
407 | WALTER NAZER ESBIR (EX VICTOR NAZER ESBIR) | PLANTA CALIFORNIA | CALIFORNIA 1 | COBREORO | 7800 | INACTIVO | CUBETA | COQUIMBO | ILLAPEL | 6497996 | 296457 | 2492 | 102 | 101 | 67 | 49 | 476 | 14.49 | 3.17 | 4.56 | 100 | 344820 | 18529.41 | 2040 | 42840 | 2928.571 | 6323.529 | 464.7887 | 816.129 | 6015.957 | 261.9718 | 2.92 | 0.01 | 0.41 | 407.39 | 23 | WALTER NAZER ESBIR (EX VICTOR NAZER ESBIR)/PLANTA CALIFORNIA/COQUIMBO/ILLAPEL/CALIFORNIA 1 | 3 | As,Cr,Cu | 3294.9%,16.1%,2638.5% | 0.3125 | 7.339 | 7.0265 | 23.4848 | No genera Ã¡cido (NGA) (PN/PA > 3) | GeneraciÃ³n de Ã¡cido incierto (ID) (-20 <= PNN <= 20) | No genera Ã¡cido (NGA) (RPN > 3 o % de S < 0.3) | No genera Ã¡cido (NGA) (PNN > 20 o % de S < 0.3)
386 | SUC. LUIS ALVAREZ SIERRA | PLANTA ESPERANZA 2 | ESPERANZA DOS | COBREORO | 43800 | INACTIVO | CUBETA | COQUIMBO | ILLAPEL | 6497729 | 294348 | 4069 | 109 | 132 | 81 | 36 | 189 | 10.95 | 32.14 | 2.06 | 1900 | 290546.7 | 32823.53 | 2640 | 26845 | 36571.43 | 7419.608 | 1084.507 | 148.3871 | 13069.15 | 240.1408 | 1.13 | 0.19 | 5.12 | 10 | 14 | SUC. LUIS ALVAREZ SIERRA/PLANTA ESPERANZA 2/COQUIMBO/ILLAPEL/ESPERANZA DOS | 2 | Cr,Cu | 51.7%,4371.4% | 5.9375 | 91.648 | 85.7105 | 15.43545 | No genera Ã¡cido (NGA) (PN/PA > 3) | No genera Ã¡cido (NGA) (PNN > 20) | No genera Ã¡cido (NGA) (RPN > 3 o % de S < 0.3) | No genera Ã¡cido (NGA) (PNN > 20 o % de S < 0.3)
381 | SUC. LUIS ALVAREZ SIERRA | PLANTA ESPERANZA 2 | ESPERANZA DOS | COBREORO | N/A | INACTIVO | MURO | COQUIMBO | CANELA | 6497693 | 294318 | 2204 | 92 | 117 | 84 | 110 | 123 | 13.3 | 12.37 | 2.2 | 500 | 353686.7 | 19429.41 | 2100 | 17465 | 25285.71 | 13405.88 | 697.1831 | 2337.097 | 5310.638 | 196.4789 | 0.46 | 0.05 | 3.54 | 10 | 11 | SUC. LUIS ALVAREZ SIERRA/PLANTA ESPERANZA 2/COQUIMBO/CANELA/ESPERANZA DOS | 2 | Cr,Cu | 34.5%,2322% | 1.5625 | 63.366 | 61.8035 | 40.55424 | No genera Ã¡cido (NGA) (PN/PA > 3) | No genera Ã¡cido (NGA) (PNN > 20) | No genera Ã¡cido (NGA) (RPN > 3 o % de S < 0.3) | No genera Ã¡cido (NGA) (PNN > 20 o % de S < 0.3)
383 | DUEÃ‘O DESCONOCIDO | SIN NOMBRE | NN 3 | COBREORO | 43800 | ABANDONADO | CUBETA | COQUIMBO | ILLAPEL | 6497674 | 294257 | 166 | 94 | 51 | 61 | 32 | 62 | 17.45 | 27.96 | 3.96 | 5000 | 233380 | 47514.71 | 2100 | 49385 | 26571.43 | 5733.333 | 852.1127 | 296.7742 | 19956.38 | 196.4789 | 0.6 | 0.5 | 3.72 | 10 | 20 | DUEÃ‘O DESCONOCIDO/SIN NOMBRE/COQUIMBO/ILLAPEL/NN 3 | 1 | Cu | 82.4% | 15.625 | 66.588 | 50.963 | 4.261632 | No genera Ã¡cido (NGA) (PN/PA > 3) | No genera Ã¡cido (NGA) (PNN > 20) | No genera Ã¡cido (NGA) (RPN > 3 o % de S < 0.3) | No genera Ã¡cido (NGA) (PNN > 20 o % de S < 0.3)
384 | DUEÃ‘O DESCONOCIDO | SIN NOMBRE | NN 3 | COBREORO | N/A | ABANDONADO | MURO | COQUIMBO | ILLAPEL | 6497661 | 294255 | 807 | 102 | 43 | 62 | 64 | 123 | 15.33 | 6.76 | 3.61 | 8300 | 234033.3 | 44735.29 | 2280 | 48335 | 23857.14 | 8937.255 | 929.5775 | 1261.29 | 16637.23 | 218.3099 | 1.63 | 0.83 | 3.34 | 10 | 21 | DUEÃ‘O DESCONOCIDO/SIN NOMBRE/COQUIMBO/ILLAPEL/NN 3 | 1 | Cu | 786.8% | 25.9375 | 59.786 | 33.8485 | 2.305002 | GeneraciÃ³n de Ã¡cido incierto (ID) (1 <= PN/PA <= 3) | No genera Ã¡cido (NGA) (PNN > 20) | GeneraciÃ³n de Ã¡cido incierto (ID) (1 â‰¤ RPN â‰¤ 3 o 0.3 â‰¤ % de S â‰¤ 1) | No genera Ã¡cido (NGA) (PNN > 20 o % de S < 0.3)
213 | MIGUEL AGUIRRE BUSTAMANTE | MIGUEL AGUIRRE BUSTAMANTE | PLUMA DE ORO | COBREORO | N/A | INACTIVO | MURO | COQUIMBO | ILLAPEL | 6497495 | 294018 | 168 | 199 | 88 | 71 | 80 | 35 | 5.45 | 5.9 | 8.23 | 50 | 254846.7 | 44285.29 | 5460 | 33775 | 35857.14 | 22849.02 | 1161.972 | 6603.226 | 8214.894 | 349.2958 | 0.05 | 0.01 | 5.02 | 10 | 16 | MIGUEL AGUIRRE BUSTAMANTE/MIGUEL AGUIRRE BUSTAMANTE/COQUIMBO/ILLAPEL/PLUMA DE ORO | 3 | Cr,Cu,V | 1.1%,84.6%,53.1% | 0.3125 | 89.858 | 89.5455 | 287.5456 | No genera Ã¡cido (NGA) (PN/PA > 3) | No genera Ã¡cido (NGA) (PNN > 20) | No genera Ã¡cido (NGA) (RPN > 3 o % de S < 0.3) | No genera Ã¡cido (NGA) (PNN > 20 o % de S < 0.3)
212 | MIGUEL AGUIRRE BUSTAMANTE | MIGUEL AGUIRRE BUSTAMANTE | PLUMA DE ORO | COBREORO | 73050 | INACTIVO | CUBETA | COQUIMBO | ILLAPEL | 6497485 | 294036 | 71 | 134 | 138 | 57 | 31 | 47 | 11.43 | 6.1 | 2.94 | 2300 | 247240 | 34544.12 | 3360 | 67130 | 26857.14 | 7503.922 | 1161.972 | 259.6774 | 11948.94 | 305.6338 | 0.3 | 0.23 | 3.76 | 10 | 26 | MIGUEL AGUIRRE BUSTAMANTE/MIGUEL AGUIRRE BUSTAMANTE/COQUIMBO/ILLAPEL/PLUMA DE ORO | 2 | Cr,V | 58.6%,3.1% | 7.1875 | 67.304 | 60.1165 | 9.364035 | No genera Ã¡cido (NGA) (PN/PA > 3) | No genera Ã¡cido (NGA) (PNN > 20) | No genera Ã¡cido (NGA) (RPN > 3 o % de S < 0.3) | No genera Ã¡cido (NGA) (PNN > 20 o % de S < 0.3)
210 | SOC AGUIRRE MOYANO LTDA | EL MAITEN | TRANQUE ORIENTE | ORO | N/A | INACTIVO | MURO | COQUIMBO | ILLAPEL | 6494658 | 286557 | 887 | 107 | 66 | 71 | 34 | 97 | 5.48 | 18.55 | 0.5 | 700 | 323026.7 | 21652.94 | 2760 | 19495 | 54500 | 10623.53 | 1007.042 | 704.8387 | 6928.723 | 152.8169 | 0.68 | 0.07 | 7.63 | 10 | 10 | SOC AGUIRRE MOYANO LTDA/EL MAITEN/COQUIMBO/ILLAPEL/TRANQUE ORIENTE | 1 | Cu | 874.7% | 2.1875 | 136.577 | 134.3895 | 62.4352 | No genera Ã¡cido (NGA) (PN/PA > 3) | No genera Ã¡cido (NGA) (PNN > 20) | No genera Ã¡cido (NGA) (RPN > 3 o % de S < 0.3) | No genera Ã¡cido (NGA) (PNN > 20 o % de S < 0.3)
211 | SOC AGUIRRE MOYANO LTDA | EL MAITEN | TRANQUE ORIENTE | ORO | 19425 | INACTIVO | CUBETA | COQUIMBO | ILLAPEL | 6494651 | 286551 | 67 | 254 | 192 | 89 | 174 | 35 | 2.5 | 8.41 | 6.71 | 50 | 244626.7 | 38991.18 | 7500 | 36785 | 33714.29 | 52696.08 | 3021.127 | 8866.129 | 8256.383 | 480.2817 | 0.06 | 0.01 | 4.72 | 10 | 17 | SOC AGUIRRE MOYANO LTDA/EL MAITEN/COQUIMBO/ILLAPEL/TRANQUE ORIENTE | 2 | Cr,V | 120.7%,95.4% | 0.3125 | 84.488 | 84.1755 | 270.3616 | No genera Ã¡cido (NGA) (PN/PA > 3) | No genera Ã¡cido (NGA) (PNN > 20) | No genera Ã¡cido (NGA) (RPN > 3 o % de S < 0.3) | No genera Ã¡cido (NGA) (PNN > 20 o % de S < 0.3)
207 | SOC AGUIRRE MOYANO LTDA | EL MAITEN | TRANQUE PONIENTE | ORO | N/A | INACTIVO | MURO | COQUIMBO | ILLAPEL | 6494580 | 286417 | 245 | 130 | 86 | 77 | 45 | 286 | 2.5 | 6.22 | 4.7 | 200 | 310193.3 | 35867.65 | 3540 | 23380 | 33357.14 | 11550.98 | 1007.042 | 556.4516 | 8920.213 | 283.8028 | 0.85 | 0.02 | 4.67 | 154.68 | 12 | SOC AGUIRRE MOYANO LTDA/EL MAITEN/COQUIMBO/ILLAPEL/TRANQUE PONIENTE | 2 | As,Cu | 1189%,169.2% | 0.625 | 83.593 | 82.968 | 133.7488 | No genera Ã¡cido (NGA) (PN/PA > 3) | No genera Ã¡cido (NGA) (PNN > 20) | No genera Ã¡cido (NGA) (RPN > 3 o % de S < 0.3) | No genera Ã¡cido (NGA) (PNN > 20 o % de S < 0.3)
208 | SOC AGUIRRE MOYANO LTDA | EL MAITEN | TRANQUE PONIENTE | ORO | 23930 | INACTIVO | CUBETA | COQUIMBO | ILLAPEL | 6494580 | 286414 | 772 | 131 | 61 | 70 | 44 | 642 | 5.94 | 9.07 | 8.66 | 900 | 272066.7 | 35867.65 | 3540 | 38325 | 39071.43 | 15176.47 | 1549.296 | 445.1613 | 11700 | 240.1408 | 0.99 | 0.09 | 5.47 | 676.49 | 17 | SOC AGUIRRE MOYANO LTDA/EL MAITEN/COQUIMBO/ILLAPEL/TRANQUE PONIENTE | 4 | As,Cu,Pb,V | 5537.4%,748.4%,7%,0.8% | 2.8125 | 97.913 | 95.1005 | 34.81351 | No genera Ã¡cido (NGA) (PN/PA > 3) | No genera Ã¡cido (NGA) (PNN > 20) | No genera Ã¡cido (NGA) (RPN > 3 o % de S < 0.3) | No genera Ã¡cido (NGA) (PNN > 20 o % de S < 0.3)
445 | DUEÃ‘O DESCONOCIDO | EPV | LLAMUCO | COBREORO | 364572 | INACTIVO | CUBETA | COQUIMBO | SALAMANCA | 6492731 | 331520 | 340 | 108 | 62 | 67 | 52 | 3645 | 19.87 | 7.26 | 2.65 | 27700 | 283920 | 33114.71 | 2520 | 33285 | 15857.14 | 2782.353 | 154.9296 | 964.5161 | 10870.21 | 545.7746 | 0.27 | 2.77 | 2.22 | 5047.2 | 15 | DUEÃ‘O DESCONOCIDO/EPV/COQUIMBO/SALAMANCA/LLAMUCO | 3 | As,Cu,Pb | 41960%,273.6%,507.5% | 86.5625 | 39.738 | -46.8245 | 0.4590671 | Potencial de generador Ã¡cido (PAG) (PN/PA < 1) | Potencial de generador Ã¡cido (PAG) (PNN < -20) | Potencial de generador Ã¡cido (PAG) (RPN < 1 o % de S > 1) | Potencial de generador Ã¡cido (PAG) (PNN < 1 o % de S > 1)
447 | DUEÃ‘O DESCONOCIDO | EPV | LLAMUCO | COBREORO | 364572 | INACTIVO | CUBETA | COQUIMBO | SALAMANCA | 6492515 | 331734 | 688 | 112 | 37 | 73 | 87 | 2652 | 16.45 | 5.02 | 2.87 | 10500 | 291246.7 | 44338.24 | 2640 | 26425 | 5428.571 | 5311.765 | 387.3239 | 1372.581 | 15682.98 | 261.9718 | 0.29 | 1.05 | 0.76 | 3625.42 | 15 | DUEÃ‘O DESCONOCIDO/EPV/COQUIMBO/SALAMANCA/LLAMUCO | 3 | As,Cu,Pb | 30111.8%,656%,342% | 32.8125 | 13.604 | -19.2085 | 0.4145981 | Potencial de generador Ã¡cido (PAG) (PN/PA < 1) | GeneraciÃ³n de Ã¡cido incierto (ID) (-20 <= PNN <= 20) | Potencial de generador Ã¡cido (PAG) (RPN < 1 o % de S > 1) | GeneraciÃ³n de Ã¡cido incierto (ID) (-20 â‰¤ PNN â‰¤ 20 o 0.3 â‰¤ % de S â‰¤ 1)
448 | DUEÃ‘O DESCONOCIDO | EPV | LLAMUCO | COBREORO | N/A | INACTIVO | MURO | COQUIMBO | SALAMANCA | 6492497 | 331751 | 316 | 140 | 58 | 66 | 115 | 2097 | 16.88 | 14.13 | 5.49 | 26200 | 256806.7 | 38779.41 | 3300 | 53550 | 7214.286 | 4300 | 387.3239 | 853.2258 | 8878.723 | 392.9577 | 0.54 | 2.62 | 1.01 | 2819.71 | 20 | DUEÃ‘O DESCONOCIDO/EPV/COQUIMBO/SALAMANCA/LLAMUCO | 4 | As,Cu,Pb,V | 23397.6%,247.3%,249.5%,7.7% | 81.875 | 18.079 | -63.796 | 0.2208122 | Potencial de generador Ã¡cido (PAG) (PN/PA < 1) | Potencial de generador Ã¡cido (PAG) (PNN < -20) | Potencial de generador Ã¡cido (PAG) (RPN < 1 o % de S > 1) | Potencial de generador Ã¡cido (PAG) (PNN < 1 o % de S > 1)
205 | PUENTE NEGRO | PLANTA PUENTE NEGRO | PUENTE NEGRO | COBRE | 58500 | INACTIVO | CUBETA | COQUIMBO | ILLAPEL | 6491323 | 285084 | 2030 | 73 | 39 | 56 | 1448 | 1773 | 17.08 | 10 | 5.48 | 50 | 214993.3 | 14638.24 | 2220 | 41090 | 205714.3 | 14080.39 | 4880.282 | 2225.806 | 2323.404 | 807.7465 | 0.05 | 0.01 | 28.8 | 1766 | 12 | PUENTE NEGRO/PLANTA PUENTE NEGRO/COQUIMBO/ILLAPEL/PUENTE NEGRO | 4 | As,Cu,Pb,Zn | 14616.7%,2130.8%,195.5%,302.2% | 0.3125 | 515.52 | 515.2075 | 1649.664 | No genera Ã¡cido (NGA) (PN/PA > 3) | No genera Ã¡cido (NGA) (PNN > 20) | No genera Ã¡cido (NGA) (RPN > 3 o % de S < 0.3) | No genera Ã¡cido (NGA) (PNN > 20 o % de S < 0.3)
204 | PUENTE NEGRO | PLANTA PUENTE NEGRO | PUENTE NEGRO | COBRE | N/A | INACTIVO | MURO | COQUIMBO | ILLAPEL | 6491298 | 285069 | 320 | 83 | 116 | 103 | 575 | 478 | 2.5 | 3.58 | 8.6 | 600 | 357420 | 12864.71 | 1980 | 11935 | 42000 | 14754.9 | 852.1127 | 6491.935 | 1659.574 | 152.8169 | 0.11 | 0.06 | 5.88 | 300.96 | 8 | PUENTE NEGRO/PLANTA PUENTE NEGRO/COQUIMBO/ILLAPEL/PUENTE NEGRO | 4 | As,Cr,Cu,Zn | 2408%,33.3%,251.6%,59.7% | 1.875 | 105.252 | 103.377 | 56.1344 | No genera Ã¡cido (NGA) (PN/PA > 3) | No genera Ã¡cido (NGA) (PNN > 20) | No genera Ã¡cido (NGA) (RPN > 3 o % de S < 0.3) | No genera Ã¡cido (NGA) (PNN > 20 o % de S < 0.3)
442 | ENRIQUE MERINO | PLANTA TRINCHERA | TRINCHERA | COBREORO | N/A | INACTIVO | MURO | COQUIMBO | SALAMANCA | 6486340 | 316384 | 7911 | 188 | 36 | 70 | 116 | 41 | 2.5 | 8.7 | 1.93 | 50 | 260586.7 | 44497.06 | 4980 | 28595 | 14071.43 | 23607.84 | 1394.366 | 23148.39 | 11451.06 | 676.7606 | 0.24 | 0.01 | 1.97 | 10 | 15 | ENRIQUE MERINO/PLANTA TRINCHERA/COQUIMBO/SALAMANCA/TRINCHERA | 2 | Cu,V | 8593.4%,44.6% | 0.3125 | 35.263 | 34.9505 | 112.8416 | No genera Ã¡cido (NGA) (PN/PA > 3) | No genera Ã¡cido (NGA) (PNN > 20) | No genera Ã¡cido (NGA) (RPN > 3 o % de S < 0.3) | No genera Ã¡cido (NGA) (PNN > 20 o % de S < 0.3)
441 | ENRIQUE MERINO | PLANTA TRINCHERA | TRINCHERA | COBREORO | 12742 | INACTIVO | CUBETA | COQUIMBO | SALAMANCA | 6486289 | 316409 | 4807 | 195 | 70 | 72 | 179 | 30 | 2.5 | 5.6 | 8.44 | 50 | 248966.7 | 44179.41 | 4980 | 33075 | 22714.29 | 41735.29 | 2633.803 | 22072.58 | 3111.702 | 523.9437 | 0.28 | 0.01 | 3.18 | 10 | 17 | ENRIQUE MERINO/PLANTA TRINCHERA/COQUIMBO/SALAMANCA/TRINCHERA | 2 | Cu,V | 5182.4%,50% | 0.3125 | 56.922 | 56.6095 | 182.1504 | No genera Ã¡cido (NGA) (PN/PA > 3) | No genera Ã¡cido (NGA) (PNN > 20) | No genera Ã¡cido (NGA) (RPN > 3 o % de S < 0.3) | No genera Ã¡cido (NGA) (PNN > 20 o % de S < 0.3)
435 | MARIA TAPIA OCARANZA | PLANTA SAN ELISEO | SAN ELISEO 2 | COBREORO | N/A | INACTIVO | MURO | COQUIMBO | SALAMANCA | 6482294 | 312037 | 6210 | 156 | 136 | 65 | 247 | 465 | 23.14 | 12.15 | 2.57 | 3100 | 218446.7 | 32717.65 | 3300 | 83895 | 13571.43 | 38278.43 | 1316.901 | 4896.774 | 7717.021 | 611.2676 | 1.88 | 0.31 | 1.9 | 391.32 | 46 | MARIA TAPIA OCARANZA/PLANTA SAN ELISEO/COQUIMBO/SALAMANCA/SAN ELISEO 2 | 4 | As,Cr,Cu,V | 3161%,56.3%,6724.2%,20% | 9.6875 | 34.01 | 24.3225 | 3.51071 | No genera Ã¡cido (NGA) (PN/PA > 3) | No genera Ã¡cido (NGA) (PNN > 20) | No genera Ã¡cido (NGA) (RPN > 3 o % de S < 0.3) | No genera Ã¡cido (NGA) (PNN > 20 o % de S < 0.3)
436 | MARIA TAPIA OCARANZA | PLANTA SAN ELISEO | SAN ELISEO 2 | COBREORO | 33450 | INACTIVO | CUBETA | COQUIMBO | SALAMANCA | 6482294 | 312057 | 4628 | 121 | 171 | 72 | 540 | 587 | 27.32 | 10.12 | 7.98 | 2700 | 239726.7 | 37720.59 | 2880 | 48125 | 51142.86 | 21415.69 | 2014.085 | 1446.774 | 11285.11 | 392.9577 | 0.42 | 0.27 | 7.16 | 553.08 | 24 | MARIA TAPIA OCARANZA/PLANTA SAN ELISEO/COQUIMBO/SALAMANCA/SAN ELISEO 2 | 4 | As,Cr,Cu,Zn | 4509%,96.6%,4985.7%,50% | 8.4375 | 128.164 | 119.7265 | 15.18981 | No genera Ã¡cido (NGA) (PN/PA > 3) | No genera Ã¡cido (NGA) (PNN > 20) | No genera Ã¡cido (NGA) (RPN > 3 o % de S < 0.3) | No genera Ã¡cido (NGA) (PNN > 20 o % de S < 0.3)
438 | MARIA TAPIA OCARANZA | PLANTA SAN ELISEO | SAN ELISEO 1 | COBREORO | N/A | INACTIVO | MURO | COQUIMBO | SALAMANCA | 6482270 | 312014 | 3791 | 161 | 119 | 66 | 407 | 425 | 21.62 | 9.24 | 7.89 | 50 | 286253.3 | 32135.29 | 4200 | 47495 | 23000 | 14417.65 | 1316.901 | 7048.387 | 7841.489 | 436.6197 | 0.97 | 0.01 | 3.22 | 344.33 | 26 | MARIA TAPIA OCARANZA/PLANTA SAN ELISEO/COQUIMBO/SALAMANCA/SAN ELISEO 1 | 5 | As,Cr,Cu,V,Zn | 2769.4%,36.8%,4065.9%,23.8%,13.1% | 0.3125 | 57.638 | 57.3255 | 184.4416 | No genera Ã¡cido (NGA) (PN/PA > 3) | No genera Ã¡cido (NGA) (PNN > 20) | No genera Ã¡cido (NGA) (RPN > 3 o % de S < 0.3) | No genera Ã¡cido (NGA) (PNN > 20 o % de S < 0.3)
439 | MARIA TAPIA OCARANZA | PLANTA SAN ELISEO | SAN ELISEO 1 | COBREORO | 50100 | INACTIVO | CUBETA | COQUIMBO | SALAMANCA | 6482255 | 312038 | 4292 | 117 | 171 | 74 | 328 | 711 | 32.19 | 9.45 | 6.53 | 50 | 313133.3 | 20911.76 | 2520 | 52570 | 22357.14 | 5901.961 | 1549.296 | 890.3226 | 4729.787 | 327.4648 | 1.31 | 0.01 | 3.13 | 745.63 | 28 | MARIA TAPIA OCARANZA/PLANTA SAN ELISEO/COQUIMBO/SALAMANCA/SAN ELISEO 1 | 4 | As,Cr,Cu,Pb | 6113.6%,96.6%,4616.5%,18.5% | 0.3125 | 56.027 | 55.7145 | 179.2864 | No genera Ã¡cido (NGA) (PN/PA > 3) | No genera Ã¡cido (NGA) (PNN > 20) | No genera Ã¡cido (NGA) (RPN > 3 o % de S < 0.3) | No genera Ã¡cido (NGA) (PNN > 20 o % de S < 0.3)
221 | MINERA LOS PELAMBRES | LOS PELAMBRES | QUILLAYES | COBRE | 396000000 | INACTIVO | CUBETA | COQUIMBO | SALAMANCA | 6475766 | 347131 | 574 | 142 | 58 | 78 | 40 | 27 | 13.97 | 2.19 | 4.82 | 5100 | 304640 | 44841.18 | 3900 | 8785 | 16857.14 | 15260.78 | 77.46479 | 12909.68 | 15019.15 | 545.7746 | 0.12 | 0.51 | 2.36 | 10 | 6 | MINERA LOS PELAMBRES/LOS PELAMBRES/COQUIMBO/SALAMANCA/QUILLAYES | 2 | Cu,V | 530.8%,9.2% | 15.9375 | 42.244 | 26.3065 | 2.650604 | GeneraciÃ³n de Ã¡cido incierto (ID) (1 <= PN/PA <= 3) | No genera Ã¡cido (NGA) (PNN > 20) | GeneraciÃ³n de Ã¡cido incierto (ID) (1 â‰¤ RPN â‰¤ 3 o 0.3 â‰¤ % de S â‰¤ 1) | No genera Ã¡cido (NGA) (PNN > 20 o % de S < 0.3)
224 | MINERA LOS PELAMBRES | LOS PELAMBRES | EL CHINCHE | COBRE | 4230150 | INACTIVO | CUBETA | COQUIMBO | SALAMANCA | 6475630 | 349233 | 560 | 117 | 22 | 82 | 40 | 69 | 34.78 | 11.39 | 7.54 | 50 | 325826.7 | 43173.53 | 2940 | 4935 | 4428.571 | 12815.69 | 77.46479 | 12835.48 | 17218.09 | 349.2958 | 0.06 | 0.01 | 0.62 | 10 | 5 | MINERA LOS PELAMBRES/LOS PELAMBRES/COQUIMBO/SALAMANCA/EL CHINCHE | 1 | Cu | 515.4% | 0.3125 | 11.098 | 10.7855 | 35.5136 | No genera Ã¡cido (NGA) (PN/PA > 3) | GeneraciÃ³n de Ã¡cido incierto (ID) (-20 <= PNN <= 20) | No genera Ã¡cido (NGA) (RPN > 3 o % de S < 0.3) | No genera Ã¡cido (NGA) (PNN > 20 o % de S < 0.3)
223 | MINERA LOS PELAMBRES | LOS PELAMBRES | EL CHINCHE | COBRE | N/A | INACTIVO | MURO | COQUIMBO | SALAMANCA | 6475617 | 349214 | 596 | 170 | 66 | 73 | 88 | 55 | 14.89 | 14.37 | 5.98 | 50 | 304453.3 | 41691.18 | 3600 | 19950 | 16000 | 15766.67 | 929.5775 | 9014.516 | 7260.638 | 327.4648 | 0.05 | 0.01 | 2.24 | 10 | 12 | MINERA LOS PELAMBRES/LOS PELAMBRES/COQUIMBO/SALAMANCA/EL CHINCHE | 2 | Cu,V | 554.9%,30.8% | 0.3125 | 40.096 | 39.7835 | 128.3072 | No genera Ã¡cido (NGA) (PN/PA > 3) | No genera Ã¡cido (NGA) (PNN > 20) | No genera Ã¡cido (NGA) (RPN > 3 o % de S < 0.3) | No genera Ã¡cido (NGA) (PNN > 20 o % de S < 0.3)
222 | MINERA LOS PELAMBRES | LOS PELAMBRES | QUILLAYES | COBRE | N/A | INACTIVO | MURO | COQUIMBO | SALAMANCA | 6475005 | 347105 | 1701 | 113 | 38 | 82 | 38 | 22 | 42.16 | 6.5 | 7.89 | 3700 | 319666.7 | 42194.12 | 2760 | 5040 | 11285.71 | 13658.82 | 77.46479 | 14579.03 | 14811.7 | 327.4648 | 0.05 | 0.37 | 1.58 | 10 | 5 | MINERA LOS PELAMBRES/LOS PELAMBRES/COQUIMBO/SALAMANCA/QUILLAYES | 2 | Cu,Mo | 1769.2%,5.4% | 11.5625 | 28.282 | 16.7195 | 2.446011 | GeneraciÃ³n de Ã¡cido incierto (ID) (1 <= PN/PA <= 3) | GeneraciÃ³n de Ã¡cido incierto (ID) (-20 <= PNN <= 20) | GeneraciÃ³n de Ã¡cido incierto (ID) (1 â‰¤ RPN â‰¤ 3 o 0.3 â‰¤ % de S â‰¤ 1) | GeneraciÃ³n de Ã¡cido incierto (ID) (-20 â‰¤ PNN â‰¤ 20 o 0.3 â‰¤ % de S â‰¤ 1)
819 | MINERA DON ALBERTO | LAS VACAS | LAS VACAS 2 | ORO | 375000 | INACTIVO | CUBETA | COQUIMBO | LOS VILOS | 6471909 | 280743 | 1293 | 174 | 69 | 70 | 37 | 21 | 9.89 | 11.41 | 6.27 | 7800 | 243553.3 | 37138.24 | 4620 | 43610 | 28571.43 | 36676.47 | 387.3239 | 23667.74 | 1203.191 | 1659.155 | 0.12 | 0.78 | 4 | 10 | 25 | MINERA DON ALBERTO/LAS VACAS/COQUIMBO/LOS VILOS/LAS VACAS 2 | 2 | Cu,V | 1320.9%,33.8% | 24.375 | 71.6 | 47.225 | 2.937436 | GeneraciÃ³n de Ã¡cido incierto (ID) (1 <= PN/PA <= 3) | No genera Ã¡cido (NGA) (PNN > 20) | GeneraciÃ³n de Ã¡cido incierto (ID) (1 â‰¤ RPN â‰¤ 3 o 0.3 â‰¤ % de S â‰¤ 1) | No genera Ã¡cido (NGA) (PNN > 20 o % de S < 0.3)
814 | MINERA DON ALBERTO | LAS VACAS | LAS VACAS 1 | ORO | N/A | INACTIVO | MURO | COQUIMBO | LOS VILOS | 6471887 | 280631 | 284 | 166 | 74 | 69 | 73 | 20 | 2.5 | 11.71 | 3.85 | 500 | 277106.7 | 40658.82 | 4500 | 35280 | 21428.57 | 18801.96 | 619.7183 | 13985.48 | 7800 | 698.5915 | 0.005 | 0.05 | 3 | 10 | 18 | MINERA DON ALBERTO/LAS VACAS/COQUIMBO/LOS VILOS/LAS VACAS 1 | 2 | Cu,V | 212.1%,27.7% | 1.5625 | 53.7 | 52.1375 | 34.368 | No genera Ã¡cido (NGA) (PN/PA > 3) | No genera Ã¡cido (NGA) (PNN > 20) | No genera Ã¡cido (NGA) (RPN > 3 o % de S < 0.3) | No genera Ã¡cido (NGA) (PNN > 20 o % de S < 0.3)
821 | MINERA DON ALBERTO | LAS VACAS | LAS VACAS 2 | ORO | 375000 | INACTIVO | CUBETA | COQUIMBO | LOS VILOS | 6471884 | 280662 | 452 | 178 | 88 | 66 | 35 | 13 | 8.54 | 6.13 | 2.78 | 2900 | 240333.3 | 37191.18 | 4560 | 54845 | 22142.86 | 31111.76 | 387.3239 | 25782.26 | 1203.191 | 1680.986 | 0.005 | 0.29 | 3.1 | 10 | 29 | MINERA DON ALBERTO/LAS VACAS/COQUIMBO/LOS VILOS/LAS VACAS 2 | 3 | Cr,Cu,V | 1.1%,396.7%,36.9% | 9.0625 | 55.49 | 46.4275 | 6.123034 | No genera Ã¡cido (NGA) (PN/PA > 3) | No genera Ã¡cido (NGA) (PNN > 20) | No genera Ã¡cido (NGA) (RPN > 3 o % de S < 0.3) | No genera Ã¡cido (NGA) (PNN > 20 o % de S < 0.3)
820 | MINERA DON ALBERTO | LAS VACAS | LAS VACAS 2 | ORO | 375000 | INACTIVO | CUBETA | COQUIMBO | LOS VILOS | 6471883 | 280708 | 1107 | 173 | 88 | 66 | 35 | 13 | 10.63 | 14.04 | 2.2 | 6500 | 245653.3 | 38408.82 | 4380 | 47915 | 21571.43 | 31027.45 | 387.3239 | 26450 | 1244.681 | 1506.338 | 0.005 | 0.65 | 3.02 | 10 | 28 | MINERA DON ALBERTO/LAS VACAS/COQUIMBO/LOS VILOS/LAS VACAS 2 | 3 | Cr,Cu,V | 1.1%,1116.5%,33.1% | 20.3125 | 54.058 | 33.7455 | 2.661317 | GeneraciÃ³n de Ã¡cido incierto (ID) (1 <= PN/PA <= 3) | No genera Ã¡cido (NGA) (PNN > 20) | GeneraciÃ³n de Ã¡cido incierto (ID) (1 â‰¤ RPN â‰¤ 3 o 0.3 â‰¤ % de S â‰¤ 1) | No genera Ã¡cido (NGA) (PNN > 20 o % de S < 0.3)
817 | MINERA DON ALBERTO | LAS VACAS | LAS VACAS 1 | ORO | 380625 | INACTIVO | CUBETA | COQUIMBO | LOS VILOS | 6471861 | 280493 | 6857 | 147 | 111 | 77 | 200 | 892 | 47.03 | 6.28 | 3.01 | 6000 | 223113.3 | 40314.71 | 3960 | 38430 | 50428.57 | 35749.02 | 2246.479 | 6825.806 | 11160.64 | 480.2817 | 1.03 | 0.6 | 7.06 | 119.02 | 18 | MINERA DON ALBERTO/LAS VACAS/COQUIMBO/LOS VILOS/LAS VACAS 1 | 6 | As,Cr,Cu,Pb,V,Mo | 891.8%,27.6%,7435.2%,48.7%,13.1%,17.6% | 18.75 | 126.374 | 107.624 | 6.739947 | No genera Ã¡cido (NGA) (PN/PA > 3) | No genera Ã¡cido (NGA) (PNN > 20) | No genera Ã¡cido (NGA) (RPN > 3 o % de S < 0.3) | No genera Ã¡cido (NGA) (PNN > 20 o % de S < 0.3)
815 | MINERA DON ALBERTO | LAS VACAS | LAS VACAS 1 | ORO | 380625 | INACTIVO | CUBETA | COQUIMBO | LOS VILOS | 6471857 | 280615 | 4025 | 147 | 97 | 69 | 85 | 73 | 44.44 | 13.12 | 5.38 | 3400 | 248686.7 | 35841.18 | 3900 | 41475 | 43142.86 | 28919.61 | 1549.296 | 10609.68 | 8629.787 | 676.7606 | 0.65 | 0.34 | 6.04 | 10 | 19 | MINERA DON ALBERTO/LAS VACAS/COQUIMBO/LOS VILOS/LAS VACAS 1 | 4 | Cr,Cu,V,Mo | 11.5%,4323.1%,13.1%,11.1% | 10.625 | 108.116 | 97.491 | 10.17562 | No genera Ã¡cido (NGA) (PN/PA > 3) | No genera Ã¡cido (NGA) (PNN > 20) | No genera Ã¡cido (NGA) (RPN > 3 o % de S < 0.3) | No genera Ã¡cido (NGA) (PNN > 20 o % de S < 0.3)
816 | MINERA DON ALBERTO | LAS VACAS | LAS VACAS 1 | ORO | 380625 | INACTIVO | CUBETA | COQUIMBO | LOS VILOS | 6471844 | 280573 | 2856 | 132 | 107 | 78 | 94 | 145 | 44.19 | 6.75 | 2.08 | 3500 | 248966.7 | 34226.47 | 3720 | 33215 | 72071.43 | 27654.9 | 1549.296 | 12835.48 | 5518.085 | 502.1127 | 0.35 | 0.35 | 10.09 | 10 | 16 | MINERA DON ALBERTO/LAS VACAS/COQUIMBO/LOS VILOS/LAS VACAS 1 | 4 | Cr,Cu,V,Mo | 23%,3038.5%,1.5%,10.5% | 10.9375 | 180.611 | 169.6735 | 16.51301 | No genera Ã¡cido (NGA) (PN/PA > 3) | No genera Ã¡cido (NGA) (PNN > 20) | No genera Ã¡cido (NGA) (RPN > 3 o % de S < 0.3) | No genera Ã¡cido (NGA) (PNN > 20 o % de S < 0.3)
115 | MINERA DON ALBERTO | LAS VACAS | LAS VACAS SUR | COBRE | 836148 | ACTIVO | CUBETA | COQUIMBO | LOS VILOS | 6471309 | 280508 | 6008 | 111 | 107 | 69 | 125 | 612 | 17.37 | 4.95 | 0.5 | 50 | 320646.7 | 22447.06 | 2400 | 40250 | 18285.71 | 10623.53 | 1007.042 | 1706.452 | 7385.106 | 305.6338 | 0.88 | 0.01 | 2.56 | 10 | 21 | MINERA DON ALBERTO/LAS VACAS/COQUIMBO/LOS VILOS/LAS VACAS SUR | 3 | Cr,Cu,Pb | 23%,6502.2%,2% | 0.3125 | 45.824 | 45.5115 | 146.6368 | No genera Ã¡cido (NGA) (PN/PA > 3) | No genera Ã¡cido (NGA) (PNN > 20) | No genera Ã¡cido (NGA) (RPN > 3 o % de S < 0.3) | No genera Ã¡cido (NGA) (PNN > 20 o % de S < 0.3)
114 | MINERA DON ALBERTO | LAS VACAS | LAS VACAS SUR | COBRE | 836148 | ACTIVO | CUBETA | COQUIMBO | LOS VILOS | 6471299 | 280523 | 5626 | 152 | 101 | 71 | 244 | 156 | 33.92 | 1.61 | 1.83 | 2900 | 257226.7 | 36158.82 | 4080 | 33635 | 48785.71 | 32460.78 | 2169.014 | 6937.097 | 9044.681 | 480.2817 | 0.66 | 0.29 | 6.83 | 10 | 16 | MINERA DON ALBERTO/LAS VACAS/COQUIMBO/LOS VILOS/LAS VACAS SUR | 3 | Cr,Cu,V | 16.1%,6082.4%,16.9% | 9.0625 | 122.257 | 113.1945 | 13.49043 | No genera Ã¡cido (NGA) (PN/PA > 3) | No genera Ã¡cido (NGA) (PNN > 20) | No genera Ã¡cido (NGA) (RPN > 3 o % de S < 0.3) | No genera Ã¡cido (NGA) (PNN > 20 o % de S < 0.3)
70 | ATACAMA PACIFIC GOLD | DON MARCIAL GARCIA | LOS GLADIADORES | OROCOBRE | 36000 | ACTIVO | CUBETA | COQUIMBO | LOS VILOS | 6464301 | 298679 | 755 | 64 | 24 | 52 | 42 | 79 | 12.36 | 0.5 | 1.56 | 50 | 180973.3 | 13182.35 | 1920 | 48860 | 252142.9 | 20150.98 | 4183.099 | 445.1613 | 663.8298 | 1135.211 | 0.005 | 0.01 | 35.3 | 10 | 11 | ATACAMA PACIFIC GOLD/DON MARCIAL GARCIA/COQUIMBO/LOS VILOS/LOS GLADIADORES | 1 | Cu | 729.7% | 0.3125 | 631.87 | 631.5575 | 2021.984 | No genera Ã¡cido (NGA) (PN/PA > 3) | No genera Ã¡cido (NGA) (PNN > 20) | No genera Ã¡cido (NGA) (RPN > 3 o % de S < 0.3) | No genera Ã¡cido (NGA) (PNN > 20 o % de S < 0.3)
69 | ATACAMA PACIFIC GOLD | DON MARCIAL GARCIA | LOS GLADIADORES | OROCOBRE | N/A | ACTIVO | MURO | COQUIMBO | LOS VILOS | 6464239 | 298701 | 366 | 67 | 24 | 56 | 66 | 76 | 11.85 | 1.53 | 3.17 | 50 | 180226.7 | 14055.88 | 2100 | 47180 | 255214.3 | 20235.29 | 4028.169 | 370.9677 | 580.8511 | 1200.704 | 0.09 | 0.01 | 35.73 | 10 | 11 | ATACAMA PACIFIC GOLD/DON MARCIAL GARCIA/COQUIMBO/LOS VILOS/LOS GLADIADORES | 1 | Cu | 302.2% | 0.3125 | 639.567 | 639.2545 | 2046.6144 | No genera Ã¡cido (NGA) (PN/PA > 3) | No genera Ã¡cido (NGA) (PNN > 20) | No genera Ã¡cido (NGA) (RPN > 3 o % de S < 0.3) | No genera Ã¡cido (NGA) (PNN > 20 o % de S < 0.3)
68 | MINERA LOS PELAMBRES | LOS PELAMBRES | EL MAURO | COBREMOLIBDENO | N/A | ACTIVO | MURO | COQUIMBO | LOS VILOS | 6463033 | 306202 | 608 | 169 | 62 | 77 | 41 | 25 | 13.05 | 3.08 | 0.5 | 6700 | 293440 | 43808.82 | 4920 | 9485 | 18428.57 | 20150.98 | 154.9296 | 13614.52 | 14894.68 | 654.9296 | 0.005 | 0.67 | 2.58 | 10 | 7 | MINERA LOS PELAMBRES/LOS PELAMBRES/COQUIMBO/LOS VILOS/EL MAURO | 2 | Cu,V | 568.1%,30% | 20.9375 | 46.182 | 25.2445 | 2.205707 | GeneraciÃ³n de Ã¡cido incierto (ID) (1 <= PN/PA <= 3) | No genera Ã¡cido (NGA) (PNN > 20) | GeneraciÃ³n de Ã¡cido incierto (ID) (1 â‰¤ RPN â‰¤ 3 o 0.3 â‰¤ % de S â‰¤ 1) | No genera Ã¡cido (NGA) (PNN > 20 o % de S < 0.3)
71 | MINERA LOS PELAMBRES | LOS PELAMBRES | EL MAURO | COBREMOLIBDENO | N/A | ACTIVO | MURO | COQUIMBO | LOS VILOS | 6462946 | 307085 | 589 | 157 | 77 | 77 | 40 | 25 | 16.42 | 0.5 | 1.3 | 3000 | 305806.7 | 43782.35 | 4380 | 8925 | 17571.43 | 18549.02 | 154.9296 | 13577.42 | 13484.04 | 611.2676 | 0.005 | 0.3 | 2.46 | 10 | 6 | MINERA LOS PELAMBRES/LOS PELAMBRES/COQUIMBO/LOS VILOS/EL MAURO | 2 | Cu,V | 547.3%,20.8% | 9.375 | 44.034 | 34.659 | 4.69696 | No genera Ã¡cido (NGA) (PN/PA > 3) | No genera Ã¡cido (NGA) (PNN > 20) | No genera Ã¡cido (NGA) (RPN > 3 o % de S < 0.3) | No genera Ã¡cido (NGA) (PNN > 20 o % de S < 0.3)
72 | MINERA LOS PELAMBRES | LOS PELAMBRES | EL MAURO | COBREMOLIBDENO | 1700000000 | ACTIVO | CUBETA | COQUIMBO | LOS VILOS | 6462946 | 307085 | 340 | 129 | 40 | 78 | 43 | 26 | 9.23 | 1.36 | 5.85 | 6300 | 288493.3 | 47170.59 | 3480 | 8505 | 17928.57 | 19982.35 | 154.9296 | 12872.58 | 15724.47 | 545.7746 | 0.005 | 0.63 | 2.51 | 10 | 6 | MINERA LOS PELAMBRES/LOS PELAMBRES/COQUIMBO/LOS VILOS/EL MAURO | 1 | Cu | 273.6% | 19.6875 | 44.929 | 25.2415 | 2.282108 | GeneraciÃ³n de Ã¡cido incierto (ID) (1 <= PN/PA <= 3) | No genera Ã¡cido (NGA) (PNN > 20) | GeneraciÃ³n de Ã¡cido incierto (ID) (1 â‰¤ RPN â‰¤ 3 o 0.3 â‰¤ % de S â‰¤ 1) | No genera Ã¡cido (NGA) (PNN > 20 o % de S < 0.3)
67 | MINERA LOS PELAMBRES | LOS PELAMBRES | EL MAURO | COBREMOLIBDENO | N/A | ACTIVO | MURO | COQUIMBO | LOS VILOS | 6462820 | 306308 | 573 | 168 | 31 | 77 | 42 | 26 | 14.17 | 1.71 | 2.61 | 4100 | 304173.3 | 43755.88 | 4860 | 7840 | 14571.43 | 20319.61 | 77.46479 | 13837.1 | 15351.06 | 611.2676 | 0.005 | 0.41 | 2.04 | 10 | 6 | MINERA LOS PELAMBRES/LOS PELAMBRES/COQUIMBO/LOS VILOS/EL MAURO | 2 | Cu,V | 529.7%,29.2% | 12.8125 | 36.516 | 23.7035 | 2.850029 | GeneraciÃ³n de Ã¡cido incierto (ID) (1 <= PN/PA <= 3) | No genera Ã¡cido (NGA) (PNN > 20) | GeneraciÃ³n de Ã¡cido incierto (ID) (1 â‰¤ RPN â‰¤ 3 o 0.3 â‰¤ % de S â‰¤ 1) | No genera Ã¡cido (NGA) (PNN > 20 o % de S < 0.3)
66 | MINERA LOS PELAMBRES | LOS PELAMBRES | EL MAURO | COBREMOLIBDENO | N/A | ACTIVO | MURO | COQUIMBO | LOS VILOS | 6462639 | 306414 | 641 | 156 | 31 | 77 | 41 | 26 | 19.89 | 1.47 | 7.77 | 3300 | 308326.7 | 43385.29 | 4440 | 7315 | 13857.14 | 19307.84 | 77.46479 | 14541.94 | 15434.04 | 567.6056 | 0.005 | 0.33 | 1.94 | 10 | 6 | MINERA LOS PELAMBRES/LOS PELAMBRES/COQUIMBO/LOS VILOS/EL MAURO | 2 | Cu,V | 604.4%,20% | 10.3125 | 34.726 | 24.4135 | 3.36737 | No genera Ã¡cido (NGA) (PN/PA > 3) | No genera Ã¡cido (NGA) (PNN > 20) | No genera Ã¡cido (NGA) (RPN > 3 o % de S < 0.3) | No genera Ã¡cido (NGA) (PNN > 20 o % de S < 0.3)
65 | MINERA LOS PELAMBRES | LOS PELAMBRES | EL MAURO | COBREMOLIBDENO | N/A | ACTIVO | MURO | COQUIMBO | LOS VILOS | 6462471 | 306499 | 836 | 174 | 28 | 78 | 39 | 30 | 17.97 | 2.59 | 0.5 | 1800 | 308560 | 43782.35 | 5040 | 7455 | 9571.429 | 19729.41 | 77.46479 | 14208.06 | 17176.6 | 633.0986 | 0.005 | 0.18 | 1.34 | 10 | 6 | MINERA LOS PELAMBRES/LOS PELAMBRES/COQUIMBO/LOS VILOS/EL MAURO | 2 | Cu,V | 818.7%,33.8% | 5.625 | 23.986 | 18.361 | 4.264178 | No genera Ã¡cido (NGA) (PN/PA > 3) | GeneraciÃ³n de Ã¡cido incierto (ID) (-20 <= PNN <= 20) | No genera Ã¡cido (NGA) (RPN > 3 o % de S < 0.3) | No genera Ã¡cido (NGA) (PNN > 20 o % de S < 0.3)
63 | MINERA LOS PELAMBRES | LOS PELAMBRES | EL MAURO | COBREMOLIBDENO | 1700000000 | ACTIVO | CUBETA | COQUIMBO | LOS VILOS | 6462099 | 306797 | 413 | 123 | 29 | 79 | 42 | 22 | 8.61 | 0.5 | 8.39 | 2200 | 310426.7 | 44020.59 | 3240 | 6335 | 15214.29 | 19982.35 | 77.46479 | 14319.35 | 14770.21 | 545.7746 | 0.005 | 0.22 | 2.13 | 10 | 5 | MINERA LOS PELAMBRES/LOS PELAMBRES/COQUIMBO/LOS VILOS/EL MAURO | 1 | Cu | 353.8% | 6.875 | 38.127 | 31.252 | 5.545745 | No genera Ã¡cido (NGA) (PN/PA > 3) | No genera Ã¡cido (NGA) (PNN > 20) | No genera Ã¡cido (NGA) (RPN > 3 o % de S < 0.3) | No genera Ã¡cido (NGA) (PNN > 20 o % de S < 0.3)
64 | MINERA LOS PELAMBRES | LOS PELAMBRES | EL MAURO | COBREMOLIBDENO | 1700000000 | ACTIVO | CUBETA | COQUIMBO | LOS VILOS | 6462097 | 306797 | 467 | 129 | 36 | 78 | 42 | 21 | 8.47 | 2.24 | 0.5 | 2200 | 313973.3 | 43147.06 | 3480 | 6475 | 15428.57 | 18464.71 | 77.46479 | 14430.65 | 14023.4 | 589.4366 | 0.005 | 0.22 | 2.16 | 10 | 5 | MINERA LOS PELAMBRES/LOS PELAMBRES/COQUIMBO/LOS VILOS/EL MAURO | 1 | Cu | 413.2% | 6.875 | 38.664 | 31.789 | 5.623855 | No genera Ã¡cido (NGA) (PN/PA > 3) | No genera Ã¡cido (NGA) (PNN > 20) | No genera Ã¡cido (NGA) (RPN > 3 o % de S < 0.3) | No genera Ã¡cido (NGA) (PNN > 20 o % de S < 0.3)
813 | JULIO MERINO | PLANTA MERINO | MERINO | COBRE | 21600 | INACTIVO | CUBETA | COQUIMBO | SALAMANCA | 6460668 | 318968 | 3579 | 114 | 13 | 75 | 72 | 59 | 5.94 | 5.49 | 2.28 | 2600 | 281773.3 | 43411.76 | 3120 | 16240 | 33571.43 | 17200 | 774.6479 | 2225.806 | 14438.3 | 283.8028 | 0.15 | 0.26 | 4.7 | 10 | 9 | JULIO MERINO/PLANTA MERINO/COQUIMBO/SALAMANCA/MERINO | 1 | Cu | 3833% | 8.125 | 84.13 | 76.005 | 10.35446 | No genera Ã¡cido (NGA) (PN/PA > 3) | No genera Ã¡cido (NGA) (PNN > 20) | No genera Ã¡cido (NGA) (RPN > 3 o % de S < 0.3) | No genera Ã¡cido (NGA) (PNN > 20 o % de S < 0.3)
811 | JULIO MERINO | PLANTA MERINO | MERINO | COBRE | N/A | INACTIVO | MURO | COQUIMBO | SALAMANCA | 6460639 | 318969 | 2961 | 147 | 37 | 65 | 194 | 923 | 11.56 | 15.14 | 7.57 | 100 | 216206.7 | 34517.65 | 4260 | 34930 | 109785.7 | 27233.33 | 2788.732 | 1743.548 | 4854.255 | 305.6338 | 0.41 | 0.01 | 15.37 | 109.96 | 15 | JULIO MERINO/PLANTA MERINO/COQUIMBO/SALAMANCA/MERINO | 4 | As,Cu,Pb,V | 816.3%,3153.8%,53.8%,13.1% | 0.3125 | 275.123 | 274.8105 | 880.3936 | No genera Ã¡cido (NGA) (PN/PA > 3) | No genera Ã¡cido (NGA) (PNN > 20) | No genera Ã¡cido (NGA) (RPN > 3 o % de S < 0.3) | No genera Ã¡cido (NGA) (PNN > 20 o % de S < 0.3)
812 | JULIO MERINO | PLANTA MERINO | MERINO | COBRE | 21600 | INACTIVO | CUBETA | COQUIMBO | SALAMANCA | 6460611 | 318979 | 4381 | 142 | 25 | 72 | 99 | 46 | 5.32 | 12.37 | 6.18 | 2500 | 252933.3 | 42379.41 | 4320 | 24465 | 61214.29 | 20066.67 | 1859.155 | 1595.161 | 11451.06 | 349.2958 | 0.46 | 0.25 | 8.57 | 10 | 11 | JULIO MERINO/PLANTA MERINO/COQUIMBO/SALAMANCA/MERINO | 2 | Cu,V | 4714.3%,9.2% | 7.8125 | 153.403 | 145.5905 | 19.635584 | No genera Ã¡cido (NGA) (PN/PA > 3) | No genera Ã¡cido (NGA) (PNN > 20) | No genera Ã¡cido (NGA) (RPN > 3 o % de S < 0.3) | No genera Ã¡cido (NGA) (PNN > 20 o % de S < 0.3)
807 | ADRIAN VASQUEZ | PLANTA CHIRIPA | TRANQUE DE RELAVE | COBRE | N/A | INACTIVO | MURO | COQUIMBO | SALAMANCA | 6460524 | 319002 | 6859 | 152 | 14 | 77 | 75 | 33 | 10.34 | 15.14 | 7.47 | 1000 | 300440 | 41373.53 | 4500 | 12950 | 27214.29 | 9780.392 | 774.6479 | 704.8387 | 12612.77 | 436.6197 | 1.41 | 0.1 | 3.81 | 10 | 8 | ADRIAN VASQUEZ/PLANTA CHIRIPA/COQUIMBO/SALAMANCA/TRANQUE DE RELAVE | 2 | Cu,V | 7437.4%,16.9% | 3.125 | 68.199 | 65.074 | 21.82368 | No genera Ã¡cido (NGA) (PN/PA > 3) | No genera Ã¡cido (NGA) (PNN > 20) | No genera Ã¡cido (NGA) (RPN > 3 o % de S < 0.3) | No genera Ã¡cido (NGA) (PNN > 20 o % de S < 0.3)
810 | ADRIAN VASQUEZ | PLANTA CHIRIPA | TRANQUE DE RELAVE | COBRE | 18585 | INACTIVO | CUBETA | COQUIMBO | SALAMANCA | 6460524 | 319043 | 17749 | 160 | 26 | 78 | 85 | 25 | 19.33 | 19.64 | 6.2 | 4100 | 289100 | 42194.12 | 4740 | 14455 | 29857.14 | 8600 | 1007.042 | 408.0645 | 13027.66 | 458.4507 | 1.2 | 0.41 | 4.18 | 10 | 9 | ADRIAN VASQUEZ/PLANTA CHIRIPA/COQUIMBO/SALAMANCA/TRANQUE DE RELAVE | 2 | Cu,V | 19404.4%,23.1% | 12.8125 | 74.822 | 62.0095 | 5.839766 | No genera Ã¡cido (NGA) (PN/PA > 3) | No genera Ã¡cido (NGA) (PNN > 20) | No genera Ã¡cido (NGA) (RPN > 3 o % de S < 0.3) | No genera Ã¡cido (NGA) (PNN > 20 o % de S < 0.3)
809 | ADRIAN VASQUEZ | PLANTA CHIRIPA | TRANQUE DE RELAVE | COBRE | 18585 | INACTIVO | CUBETA | COQUIMBO | SALAMANCA | 6460506 | 319030 | 7210 | 155 | 18 | 79 | 76 | 30 | 20.48 | 13.2 | 4.34 | 200 | 294933.3 | 46111.76 | 4560 | 12670 | 25357.14 | 9527.451 | 852.1127 | 556.4516 | 14313.83 | 458.4507 | 0.91 | 0.02 | 3.55 | 10 | 8 | ADRIAN VASQUEZ/PLANTA CHIRIPA/COQUIMBO/SALAMANCA/TRANQUE DE RELAVE | 2 | Cu,V | 7823.1%,19.2% | 0.625 | 63.545 | 62.92 | 101.672 | No genera Ã¡cido (NGA) (PN/PA > 3) | No genera Ã¡cido (NGA) (PNN > 20) | No genera Ã¡cido (NGA) (RPN > 3 o % de S < 0.3) | No genera Ã¡cido (NGA) (PNN > 20 o % de S < 0.3)
808 | ADRIAN VASQUEZ | PLANTA CHIRIPA | TRANQUE DE RELAVE | COBRE | 18585 | INACTIVO | CUBETA | COQUIMBO | SALAMANCA | 6460491 | 319020 | 2799 | 158 | 17 | 75 | 83 | 30 | 16.73 | 10.18 | 6.26 | 50 | 266326.7 | 55058.82 | 4620 | 14455 | 28571.43 | 9949.02 | 929.5775 | 816.129 | 18296.81 | 436.6197 | 0.96 | 0.01 | 4 | 10 | 8 | ADRIAN VASQUEZ/PLANTA CHIRIPA/COQUIMBO/SALAMANCA/TRANQUE DE RELAVE | 2 | Cu,V | 2975.8%,21.5% | 0.3125 | 71.6 | 71.2875 | 229.12 | No genera Ã¡cido (NGA) (PN/PA > 3) | No genera Ã¡cido (NGA) (PNN > 20) | No genera Ã¡cido (NGA) (RPN > 3 o % de S < 0.3) | No genera Ã¡cido (NGA) (PNN > 20 o % de S < 0.3)
802 | CIA. MINERA TAHUINCO | PLANTA EL ARENAL (EX LOS PELADEROS) | EL ARENAL | COBREORO | N/A | INACTIVO | MURO | COQUIMBO | SALAMANCA | 6460420 | 318942 | 3987 | 141 | 73 | 70 | 134 | 41 | 7.9 | 4.81 | 3.71 | 50 | 206266.7 | 38011.76 | 4440 | 34825 | 97571.43 | 40386.27 | 3485.915 | 1150 | 6472.34 | 327.4648 | 6.09 | 0.01 | 13.66 | 10 | 14 | CIA. MINERA TAHUINCO/PLANTA EL ARENAL (EX LOS PELADEROS)/COQUIMBO/SALAMANCA/EL ARENAL | 2 | Cu,V | 4281.3%,8.5% | 0.3125 | 244.514 | 244.2015 | 782.4448 | No genera Ã¡cido (NGA) (PN/PA > 3) | No genera Ã¡cido (NGA) (PNN > 20) | No genera Ã¡cido (NGA) (RPN > 3 o % de S < 0.3) | No genera Ã¡cido (NGA) (PNN > 20 o % de S < 0.3)
804 | CIA. MINERA TAHUINCO | PLANTA EL ARENAL (EX LOS PELADEROS) | EL ARENAL | COBREORO | 59238 | INACTIVO | CUBETA | COQUIMBO | SALAMANCA | 6460406 | 318981 | 7812 | 166 | 104 | 67 | 608 | 892 | 24.66 | 10.55 | 4.71 | 50 | 226846.7 | 38435.29 | 4020 | 50295 | 66785.71 | 30100 | 2401.408 | 1520.968 | 7634.043 | 392.9577 | 0.66 | 0.01 | 9.35 | 321.3 | 24 | CIA. MINERA TAHUINCO/PLANTA EL ARENAL (EX LOS PELADEROS)/COQUIMBO/SALAMANCA/EL ARENAL | 6 | As,Cr,Cu,Pb,V,Zn | 2577.5%,19.5%,8484.6%,48.7%,27.7%,68.9% | 0.3125 | 167.365 | 167.0525 | 535.568 | No genera Ã¡cido (NGA) (PN/PA > 3) | No genera Ã¡cido (NGA) (PNN > 20) | No genera Ã¡cido (NGA) (RPN > 3 o % de S < 0.3) | No genera Ã¡cido (NGA) (PNN > 20 o % de S < 0.3)
805 | CIA. MINERA TAHUINCO | PLANTA EL ARENAL (EX LOS PELADEROS) | EL ARENAL | COBREORO | 59238 | INACTIVO | CUBETA | COQUIMBO | SALAMANCA | 6460400 | 318954 | 4660 | 136 | 59 | 58 | 187 | 126 | 9.91 | 8.24 | 3.74 | 50 | 223346.7 | 38170.59 | 4200 | 37240 | 78285.71 | 44517.65 | 2866.197 | 1520.968 | 5310.638 | 371.1268 | 2.94 | 0.01 | 10.96 | 10 | 13 | CIA. MINERA TAHUINCO/PLANTA EL ARENAL (EX LOS PELADEROS)/COQUIMBO/SALAMANCA/EL ARENAL | 2 | Cu,V | 5020.9%,4.6% | 0.3125 | 196.184 | 195.8715 | 627.7888 | No genera Ã¡cido (NGA) (PN/PA > 3) | No genera Ã¡cido (NGA) (PNN > 20) | No genera Ã¡cido (NGA) (RPN > 3 o % de S < 0.3) | No genera Ã¡cido (NGA) (PNN > 20 o % de S < 0.3)
803 | CIA. MINERA TAHUINCO | PLANTA EL ARENAL (EX LOS PELADEROS) | EL ARENAL | COBREORO | 59238 | INACTIVO | CUBETA | COQUIMBO | SALAMANCA | 6460397 | 319018 | 9361 | 231 | 99 | 69 | 355 | 886 | 30.01 | 10.39 | 1.98 | 300 | 268986.7 | 27979.41 | 3780 | 44835 | 52214.29 | 21921.57 | 1704.225 | 1372.581 | 4895.745 | 502.1127 | 1.38 | 0.03 | 7.31 | 340.81 | 24 | CIA. MINERA TAHUINCO/PLANTA EL ARENAL (EX LOS PELADEROS)/COQUIMBO/SALAMANCA/EL ARENAL | 5 | As,Cr,Cu,Pb,V | 2740.1%,13.8%,10186.8%,47.7%,77.7% | 0.9375 | 130.849 | 129.9115 | 139.5723 | No genera Ã¡cido (NGA) (PN/PA > 3) | No genera Ã¡cido (NGA) (PNN > 20) | No genera Ã¡cido (NGA) (RPN > 3 o % de S < 0.3) | No genera Ã¡cido (NGA) (PNN > 20 o % de S < 0.3)
2126 | RAMAYANA | PLANTA RAMAYANA | RAMAYANA 2 | ORO | 14400 | INACTIVO | CUBETA | VALPARAISO | OLMUE | 6340145 | 309879 | 2928 | 35 | 30 | 9 | 2.5 | 125 | 41.73 | 7.79 | 0.5 | 110000 | 72380 | 13605.88 | 2040 | 79065 | 50285.71 | 3372.549 | 2323.944 | 333.871 | 4397.872 | 261.9718 | 0.21 | 11 | 7.04 | 10 | 1050 | RAMAYANA/PLANTA RAMAYANA/VALPARAISO/OLMUE/RAMAYANA 2 | 3 | Cu,Co,Mo | 3117.6%,250%,4.3% | 343.75 | 126.016 | -217.734 | 0.366592 | Potencial de generador Ã¡cido (PAG) (PN/PA < 1) | Potencial de generador Ã¡cido (PAG) (PNN < -20) | Potencial de generador Ã¡cido (PAG) (RPN < 1 o % de S > 1) | Potencial de generador Ã¡cido (PAG) (PNN < 1 o % de S > 1)
1775 | CIA. MINERA PIMENTON | PLANTA PIMENTON | EMBALSE DE RELAVES | ORO | 1019520 | INACTIVO | CUBETA | VALPARAISO | SAN ESTEBAN | 6405130 | 386656 | 950 | 50 | 49 | 6 | 28 | 124 | 2.5 | 6.23 | 0.5 | 12200 | 279253.3 | 41214.71 | 1980 | 27300 | 6214.286 | 19645.1 | 619.7183 | 11166.13 | 15682.98 | 327.4648 | 0.005 | 1.22 | 0.87 | 10 | 18 | CIA. MINERA PIMENTON/PLANTA PIMENTON/VALPARAISO/SAN ESTEBAN/EMBALSE DE RELAVES | 1 | Cu | 944% | 38.125 | 15.573 | -22.552 | 0.4084721 | Potencial de generador Ã¡cido (PAG) (PN/PA < 1) | Potencial de generador Ã¡cido (PAG) (PNN < -20) | Potencial de generador Ã¡cido (PAG) (RPN < 1 o % de S > 1) | Potencial de generador Ã¡cido (PAG) (PNN < 1 o % de S > 1)
862 | CÃA MINERA SANTA AMALIA | PLANTA CATEMU | CATEMU 4 | COBRE | 3600000 | INACTIVO | CUBETA | VALPARAISO | CATEMU | 6371947 | 313610 | 5684 | 73 | 312 | 9 | 1646 | 352 | 506.11 | 55.62 | 16.27 | 15100 | 267493.3 | 19323.53 | 2040 | 81410 | 13000 | 25125.49 | 2478.873 | 779.0323 | 3402.128 | 392.9577 | 0.005 | 1.51 | 1.82 | 10 | 5 | CÃA MINERA SANTA AMALIA/PLANTA CATEMU/VALPARAISO/CATEMU/CATEMU 4 | 5 | Cr,Cu,Zn,Mo,Ag | 258.6%,6146.2%,357.2%,1165.3%,39% | 47.1875 | 32.578 | -14.6095 | 0.6903947 | Potencial de generador Ã¡cido (PAG) (PN/PA < 1) | GeneraciÃ³n de Ã¡cido incierto (ID) (-20 <= PNN <= 20) | Potencial de generador Ã¡cido (PAG) (RPN < 1 o % de S > 1) | GeneraciÃ³n de Ã¡cido incierto (ID) (-20 â‰¤ PNN â‰¤ 20 o 0.3 â‰¤ % de S â‰¤ 1)
1774 | CIA. MINERA PIMENTON | PLANTA PIMENTON | EMBALSE DE RELAVES | ORO | 1019520 | INACTIVO | CUBETA | VALPARAISO | SAN ESTEBAN | 6405141 | 386645 | 1032 | 57 | 48 | 6 | 45 | 118 | 2.5 | 3.84 | 1.32 | 9900 | 276780 | 40658.82 | 2220 | 28070 | 7785.714 | 19139.22 | 619.7183 | 10275.81 | 16180.85 | 305.6338 | 0.005 | 0.99 | 1.09 | 10 | 5 | CIA. MINERA PIMENTON/PLANTA PIMENTON/VALPARAISO/SAN ESTEBAN/EMBALSE DE RELAVES | 1 | Cu | 1034% | 30.9375 | 19.511 | -11.4265 | 0.6306586 | Potencial de generador Ã¡cido (PAG) (PN/PA < 1) | GeneraciÃ³n de Ã¡cido incierto (ID) (-20 <= PNN <= 20) | GeneraciÃ³n de Ã¡cido incierto (ID) (1 â‰¤ RPN â‰¤ 3 o 0.3 â‰¤ % de S â‰¤ 1) | GeneraciÃ³n de Ã¡cido incierto (ID) (-20 â‰¤ PNN â‰¤ 20 o 0.3 â‰¤ % de S â‰¤ 1)
2125 | RAMAYANA | PLANTA RAMAYANA | RAMAYANA 2 | ORO | 14400 | INACTIVO | CUBETA | VALPARAISO | OLMUE | 6340109 | 309881 | 2045 | 74 | 26 | 7 | 25 | 259 | 32.96 | 8.72 | 0.5 | 47300 | 188486.7 | 27370.59 | 4260 | 50785 | 55571.43 | 6323.529 | 2014.085 | 2077.419 | 10828.72 | 436.6197 | 0.27 | 4.73 | 7.78 | 50.5 | 716 | RAMAYANA/PLANTA RAMAYANA/VALPARAISO/OLMUE/RAMAYANA 2 | 3 | As,Cu,Co | 320.8%,2147.3%,138.7% | 147.8125 | 139.262 | -8.5505 | 0.9421531 | Potencial de generador Ã¡cido (PAG) (PN/PA < 1) | GeneraciÃ³n de Ã¡cido incierto (ID) (-20 <= PNN <= 20) | Potencial de generador Ã¡cido (PAG) (RPN < 1 o % de S > 1) | GeneraciÃ³n de Ã¡cido incierto (ID) (-20 â‰¤ PNN â‰¤ 20 o 0.3 â‰¤ % de S â‰¤ 1)
1704 | DUEÃ‘O DESCONOCIDO | PLANTA TRANSITO | TRANQUE 1234 | COBRE | 27961 | ABANDONADO | CUBETA | VALPARAISO | PETORCA | 6438405 | 297433 | 723 | 199 | 51 | 7 | 2.5 | 37 | 12.92 | 13.4 | 0.5 | 21500 | 193713.3 | 32664.71 | 5040 | 74830 | 23428.57 | 40976.47 | 542.2535 | 2040.323 | 16305.32 | 807.7465 | 0.1 | 2.15 | 3.28 | 10 | 133 | DUEÃ‘O DESCONOCIDO/PLANTA TRANSITO/VALPARAISO/PETORCA/TRANQUE 1234 | 2 | Cu,V | 694.5%,53.1% | 67.1875 | 58.712 | -8.4755 | 0.873853 | Potencial de generador Ã¡cido (PAG) (PN/PA < 1) | GeneraciÃ³n de Ã¡cido incierto (ID) (-20 <= PNN <= 20) | Potencial de generador Ã¡cido (PAG) (RPN < 1 o % de S > 1) | GeneraciÃ³n de Ã¡cido incierto (ID) (-20 â‰¤ PNN â‰¤ 20 o 0.3 â‰¤ % de S â‰¤ 1)
1779 | CODELCO | ANDINA | PIUQUENES | COBREMOLIBDENO | 33000000 | INACTIVO | CUBETA | VALPARAISO | LOS ANDES | 6348041 | 382883 | 419 | 133 | 71 | 16 | 35 | 125 | 29.3 | 2.64 | 0.5 | 4500 | 261660 | 48044.12 | 3960 | 35000 | 2500 | 23354.9 | 232.3944 | 2819.355 | 22113.83 | 436.6197 | 0.005 | 0.45 | 0.35 | 10 | 5 | CODELCO/ANDINA/VALPARAISO/LOS ANDES/PIUQUENES | 2 | Cu,V | 360.4%,2.3% | 14.0625 | 6.265 | -7.7975 | 0.4455111 | Potencial de generador Ã¡cido (PAG) (PN/PA < 1) | GeneraciÃ³n de Ã¡cido incierto (ID) (-20 <= PNN <= 20) | GeneraciÃ³n de Ã¡cido incierto (ID) (1 â‰¤ RPN â‰¤ 3 o 0.3 â‰¤ % de S â‰¤ 1) | GeneraciÃ³n de Ã¡cido incierto (ID) (-20 â‰¤ PNN â‰¤ 20 o 0.3 â‰¤ % de S â‰¤ 1)
861 | CÃA MINERA SANTA AMALIA | PLANTA CATEMU | CATEMU 4 | COBRE | N/A | INACTIVO | MURO | VALPARAISO | CATEMU | 6371984 | 313560 | 1176 | 51 | 50 | 2.5 | 4176 | 1059 | 76.98 | 47.39 | 19.65 | 10400 | 348506.7 | 13844.12 | 1260 | 30030 | 10642.86 | 13152.94 | 2401.408 | 890.3226 | 4065.957 | 196.4789 | 0.03 | 1.04 | 1.49 | 720.08 | 5 | CÃA MINERA SANTA AMALIA/PLANTA CATEMU/VALPARAISO/CATEMU/CATEMU 4 | 6 | As,Cu,Pb,Zn,Mo,Ag | 5900.7%,1192.3%,76.5%,1060%,92.5%,18.5% | 32.5 | 26.671 | -5.829 | 0.8206462 | Potencial de generador Ã¡cido (PAG) (PN/PA < 1) | GeneraciÃ³n de Ã¡cido incierto (ID) (-20 <= PNN <= 20) | Potencial de generador Ã¡cido (PAG) (RPN < 1 o % de S > 1) | GeneraciÃ³n de Ã¡cido incierto (ID) (-20 â‰¤ PNN â‰¤ 20 o 0.3 â‰¤ % de S â‰¤ 1)
1778 | CODELCO | ANDINA | PIUQUENES | COBREMOLIBDENO | 33000000 | INACTIVO | CUBETA | VALPARAISO | LOS ANDES | 6348132 | 382853 | 342 | 108 | 66 | 9 | 23 | 112 | 59.11 | 4.44 | 0.5 | 3300 | 291060 | 44576.47 | 3240 | 25305 | 1857.143 | 17368.63 | 154.9296 | 3153.226 | 21532.98 | 327.4648 | 0.005 | 0.33 | 0.26 | 10 | 5 | CODELCO/ANDINA/VALPARAISO/LOS ANDES/PIUQUENES | 2 | Cu,Mo | 275.8%,47.8% | 10.3125 | 4.654 | -5.6585 | 0.451297 | Potencial de generador Ã¡cido (PAG) (PN/PA < 1) | GeneraciÃ³n de Ã¡cido incierto (ID) (-20 <= PNN <= 20) | GeneraciÃ³n de Ã¡cido incierto (ID) (1 â‰¤ RPN â‰¤ 3 o 0.3 â‰¤ % de S â‰¤ 1) | GeneraciÃ³n de Ã¡cido incierto (ID) (-20 â‰¤ PNN â‰¤ 20 o 0.3 â‰¤ % de S â‰¤ 1)
2128 | RAMAYANA | PLANTA RAMAYANA | RAMAYANA 2 | ORO | 14400 | INACTIVO | CUBETA | VALPARAISO | OLMUE | 6340110 | 309871 | 407 | 38 | 13 | 2.5 | 2.5 | 292 | 51.48 | 11.27 | 0.5 | 66700 | 141400 | 16226.47 | 2940 | 56525 | 81214.29 | 1180.392 | 232.3944 | 593.5484 | 5725.532 | 458.4507 | 0.23 | 6.67 | 11.37 | 140.75 | 5 | RAMAYANA/PLANTA RAMAYANA/VALPARAISO/OLMUE/RAMAYANA 2 | 3 | As,Cu,Mo | 1072.9%,347.3%,28.7% | 208.4375 | 203.523 | -4.9145 | 0.9764222 | Potencial de generador Ã¡cido (PAG) (PN/PA < 1) | GeneraciÃ³n de Ã¡cido incierto (ID) (-20 <= PNN <= 20) | Potencial de generador Ã¡cido (PAG) (RPN < 1 o % de S > 1) | GeneraciÃ³n de Ã¡cido incierto (ID) (-20 â‰¤ PNN â‰¤ 20 o 0.3 â‰¤ % de S â‰¤ 1)
1776 | CIA. MINERA PIMENTON | PLANTA PIMENTON | EMBALSE DE RELAVES | ORO | 1019520 | INACTIVO | CUBETA | VALPARAISO | SAN ESTEBAN | 6405121 | 386666 | 287 | 49 | 33 | 5 | 2.5 | 60 | 2.5 | 9.38 | 2.51 | 5200 | 294140 | 41532.35 | 1980 | 21805 | 6071.429 | 20066.67 | 464.7887 | 12130.65 | 16388.3 | 305.6338 | 0.005 | 0.52 | 0.85 | 10 | 11 | CIA. MINERA PIMENTON/PLANTA PIMENTON/VALPARAISO/SAN ESTEBAN/EMBALSE DE RELAVES | 1 | Cu | 215.4% | 16.25 | 15.215 | -1.035 | 0.9363077 | Potencial de generador Ã¡cido (PAG) (PN/PA < 1) | GeneraciÃ³n de Ã¡cido incierto (ID) (-20 <= PNN <= 20) | GeneraciÃ³n de Ã¡cido incierto (ID) (1 â‰¤ RPN â‰¤ 3 o 0.3 â‰¤ % de S â‰¤ 1) | GeneraciÃ³n de Ã¡cido incierto (ID) (-20 â‰¤ PNN â‰¤ 20 o 0.3 â‰¤ % de S â‰¤ 1)
858 | CÃA MINERA SANTA AMALIA | PLANTA CATEMU | CATEMU 1 | COBRE | N/A | INACTIVO | MURO | VALPARAISO | CATEMU | 6372142 | 313441 | 1768 | 65 | 174 | 2.5 | 3314 | 756 | 360.11 | 76.4 | 13.65 | 10300 | 314160 | 17047.06 | 1800 | 55755 | 14285.71 | 17452.94 | 2788.732 | 1038.71 | 4356.383 | 218.3099 | 2.89 | 1.03 | 2 | 400.21 | 5 | CÃA MINERA SANTA AMALIA/PLANTA CATEMU/VALPARAISO/CATEMU/CATEMU 1 | 7 | As,Cr,Cu,Pb,Zn,Mo,Ag | 3235.1%,100%,1842.9%,26%,820.6%,800.3%,91% | 32.1875 | 35.8 | 3.6125 | 1.112233 | GeneraciÃ³n de Ã¡cido incierto (ID) (1 <= PN/PA <= 3) | GeneraciÃ³n de Ã¡cido incierto (ID) (-20 <= PNN <= 20) | GeneraciÃ³n de Ã¡cido incierto (ID) (1 â‰¤ RPN â‰¤ 3 o 0.3 â‰¤ % de S â‰¤ 1) | GeneraciÃ³n de Ã¡cido incierto (ID) (-20 â‰¤ PNN â‰¤ 20 o 0.3 â‰¤ % de S â‰¤ 1)
1754 | PROQUIMIN | PROQUIMIN | CAOLIN | CAOLIN | 2250 | INACTIVO | CUBETA | VALPARAISO | LA CALERA | 6368918 | 294105 | 312 | 103 | 26 | 25 | 2.5 | 15 | 2.5 | 0.5 | 0.5 | 50 | 333293.3 | 51352.94 | 3840 | 1610 | 2071.429 | 2445.098 | 38.73239 | 8606.452 | 1452.128 | 349.2958 | 0.06 | 0.01 | 0.29 | 10 | 66 | PROQUIMIN/PROQUIMIN/VALPARAISO/LA CALERA/CAOLIN | 1 | Cu | 242.9% | 0.3125 | 5.191 | 4.8785 | 16.6112 | No genera Ã¡cido (NGA) (PN/PA > 3) | GeneraciÃ³n de Ã¡cido incierto (ID) (-20 <= PNN <= 20) | No genera Ã¡cido (NGA) (RPN > 3 o % de S < 0.3) | No genera Ã¡cido (NGA) (PNN > 20 o % de S < 0.3)
1705 | DUEÃ‘O DESCONOCIDO | PLANTA TRANSITO | TRANQUE 1234 | COBRE | 27961 | ABANDONADO | CUBETA | VALPARAISO | PETORCA | 6438408 | 297534 | 682 | 181 | 45 | 2.5 | 2.5 | 69 | 12.93 | 0.5 | 0.5 | 15600 | 210046.7 | 35417.65 | 5220 | 62440 | 21857.14 | 44180.39 | 542.2535 | 2040.323 | 18587.23 | 851.4085 | 0.05 | 1.56 | 3.06 | 10 | 111 | DUEÃ‘O DESCONOCIDO/PLANTA TRANSITO/VALPARAISO/PETORCA/TRANQUE 1234 | 2 | Cu,V | 649.5%,39.2% | 48.75 | 54.774 | 6.024 | 1.123569 | GeneraciÃ³n de Ã¡cido incierto (ID) (1 <= PN/PA <= 3) | GeneraciÃ³n de Ã¡cido incierto (ID) (-20 <= PNN <= 20) | GeneraciÃ³n de Ã¡cido incierto (ID) (1 â‰¤ RPN â‰¤ 3 o 0.3 â‰¤ % de S â‰¤ 1) | GeneraciÃ³n de Ã¡cido incierto (ID) (-20 â‰¤ PNN â‰¤ 20 o 0.3 â‰¤ % de S â‰¤ 1)
683 | COMPAÃ‘ÃA MINERA PULLALLI SPA | PLANTA PULLALLI | PULLALLI | ORO | 1005500 | ACTIVO | CUBETA | VALPARAISO | LA LIGUA | 6412831 | 281827 | 39 | 72 | 53 | 90 | 99 | 117 | 2.5 | 18.01 | 15.84 | 1200 | 358586.7 | 30626.47 | 1560 | 7595 | 3928.571 | 6576.471 | 232.3944 | 2559.677 | 20288.3 | 87.32394 | 0.06 | 0.12 | 0.55 | 10 | 6 | COMPAÃ‘ÃA MINERA PULLALLI SPA/PLANTA PULLALLI/VALPARAISO/LA LIGUA/PULLALLI | 0 | NA | NA | 3.75 | 9.845 | 6.095 | 2.625333 | GeneraciÃ³n de Ã¡cido incierto (ID) (1 <= PN/PA <= 3) | GeneraciÃ³n de Ã¡cido incierto (ID) (-20 <= PNN <= 20) | No genera Ã¡cido (NGA) (RPN > 3 o % de S < 0.3) | No genera Ã¡cido (NGA) (PNN > 20 o % de S < 0.3)
2124 | RAMAYANA | PLANTA RAMAYANA | RAMAYANA 2 | ORO | 14400 | INACTIVO | CUBETA | VALPARAISO | OLMUE | 6340145 | 309932 | 492 | 97 | 32 | 2.5 | 2.5 | 221 | 30.58 | 3.85 | 1.75 | 33800 | 194973.3 | 34888.24 | 5040 | 49035 | 47500 | 6239.216 | 697.1831 | 2374.194 | 14977.66 | 523.9437 | 0.29 | 3.38 | 6.65 | 10 | 102 | RAMAYANA/PLANTA RAMAYANA/VALPARAISO/OLMUE/RAMAYANA 2 | 1 | Cu | 440.7% | 105.625 | 119.035 | 13.41 | 1.126959 | GeneraciÃ³n de Ã¡cido incierto (ID) (1 <= PN/PA <= 3) | GeneraciÃ³n de Ã¡cido incierto (ID) (-20 <= PNN <= 20) | GeneraciÃ³n de Ã¡cido incierto (ID) (1 â‰¤ RPN â‰¤ 3 o 0.3 â‰¤ % de S â‰¤ 1) | GeneraciÃ³n de Ã¡cido incierto (ID) (-20 â‰¤ PNN â‰¤ 20 o 0.3 â‰¤ % de S â‰¤ 1)
1762 | MIGRIN S.A | PLANTA SAN SEBASTIAN | SAN SEBASTIAN | CARBONATO DE CALCIO | 32089 | INACTIVO | CUBETA | VALPARAISO | EL TABO | 6287505 | 259872 | 28 | 62 | 69 | 5 | 2.5 | 26 | 2.5 | 5 | 1.38 | 50 | 357326.7 | 31632.35 | 2580 | 10885 | 6071.429 | 5058.824 | 232.3944 | 3746.774 | 6347.872 | 87.32394 | 0.13 | 0.01 | 0.85 | 10 | 29 | MIGRIN S.A/PLANTA SAN SEBASTIAN/VALPARAISO/EL TABO/SAN SEBASTIAN | 0 | NA | NA | 0.3125 | 15.215 | 14.9025 | 48.688 | No genera Ã¡cido (NGA) (PN/PA > 3) | GeneraciÃ³n de Ã¡cido incierto (ID) (-20 <= PNN <= 20) | No genera Ã¡cido (NGA) (RPN > 3 o % de S < 0.3) | No genera Ã¡cido (NGA) (PNN > 20 o % de S < 0.3)
2130 | RAMAYANA | PLANTA RAMAYANA | RAMAYANA 1 | ORO | 72000 | INACTIVO | CUBETA | VALPARAISO | OLMUE | 6338982 | 310424 | 115 | 123 | 32 | 2.5 | 2.5 | 250 | 13.49 | 0.5 | 0.5 | 47500 | 178826.7 | 27635.29 | 5220 | 55195 | 66928.57 | 5143.137 | 387.3239 | 2745.161 | 10994.68 | 392.9577 | 0.19 | 4.75 | 9.37 | 44.63 | 5 | RAMAYANA/PLANTA RAMAYANA/VALPARAISO/OLMUE/RAMAYANA 1 | 2 | As,Cu | 271.9%,26.4% | 148.4375 | 167.723 | 19.2855 | 1.129923 | GeneraciÃ³n de Ã¡cido incierto (ID) (1 <= PN/PA <= 3) | GeneraciÃ³n de Ã¡cido incierto (ID) (-20 <= PNN <= 20) | GeneraciÃ³n de Ã¡cido incierto (ID) (1 â‰¤ RPN â‰¤ 3 o 0.3 â‰¤ % de S â‰¤ 1) | GeneraciÃ³n de Ã¡cido incierto (ID) (-20 â‰¤ PNN â‰¤ 20 o 0.3 â‰¤ % de S â‰¤ 1)
1724 | BARRIO MINERO EL QUEMADO | PLANTA SAAVEDRA EL QUEMADO | EL QUEMADO | ORO | 137481 | INACTIVO | CUBETA | VALPARAISO | CABILDO | 6408698 | 310907 | 1151 | 64 | 46 | 2.5 | 2.5 | 37 | 2.5 | 11.35 | 0.5 | 50 | 333620 | 28588.24 | 1740 | 30275 | 8285.714 | 23523.53 | 542.2535 | 704.8387 | 7592.553 | 196.4789 | 0.05 | 0.01 | 1.16 | 10 | 5 | BARRIO MINERO EL QUEMADO/PLANTA SAAVEDRA EL QUEMADO/VALPARAISO/CABILDO/EL QUEMADO | 1 | Cu | 1165% | 0.3125 | 20.764 | 20.4515 | 66.4448 | No genera Ã¡cido (NGA) (PN/PA > 3) | No genera Ã¡cido (NGA) (PNN > 20) | No genera Ã¡cido (NGA) (RPN > 3 o % de S < 0.3) | No genera Ã¡cido (NGA) (PNN > 20 o % de S < 0.3)
1725 | BARRIO MINERO EL QUEMADO | PLANTA SAAVEDRA EL QUEMADO | EL QUEMADO | ORO | 137481 | INACTIVO | CUBETA | VALPARAISO | CABILDO | 6408662 | 310886 | 4853 | 131 | 59 | 10 | 144 | 40 | 2.5 | 0.5 | 4.9 | 200 | 260260 | 45158.82 | 2460 | 39410 | 9857.143 | 32460.78 | 1704.225 | 1298.387 | 14313.83 | 283.8028 | 0.05 | 0.02 | 1.38 | 10 | 5 | BARRIO MINERO EL QUEMADO/PLANTA SAAVEDRA EL QUEMADO/VALPARAISO/CABILDO/EL QUEMADO | 2 | Cu,V | 5233%,0.8% | 0.625 | 24.702 | 24.077 | 39.5232 | No genera Ã¡cido (NGA) (PN/PA > 3) | No genera Ã¡cido (NGA) (PNN > 20) | No genera Ã¡cido (NGA) (RPN > 3 o % de S < 0.3) | No genera Ã¡cido (NGA) (PNN > 20 o % de S < 0.3)
1760 | MIGRIN S.A | PLANTA EL PERAL | EL PERAL | CARBONATO DE CALCIO | S/I | INACTIVO | CUBETA | VALPARAISO | EL TABO | 6288174 | 259695 | 21 | 159 | 195 | 19 | 53 | 45 | 2.5 | 0.5 | 0.5 | 50 | 239260 | 72370.59 | 5040 | 24290 | 9785.714 | 6154.902 | 387.3239 | 1966.129 | 4729.787 | 283.8028 | 0.13 | 0.01 | 1.37 | 10 | 5 | MIGRIN S.A/PLANTA EL PERAL/VALPARAISO/EL TABO/EL PERAL | 2 | Cr,V | 124.1%,22.3% | 0.3125 | 24.523 | 24.2105 | 78.4736 | No genera Ã¡cido (NGA) (PN/PA > 3) | No genera Ã¡cido (NGA) (PNN > 20) | No genera Ã¡cido (NGA) (RPN > 3 o % de S < 0.3) | No genera Ã¡cido (NGA) (PNN > 20 o % de S < 0.3)
1759 | MIGRIN S.A | PLANTA EL PERAL | EL PERAL | CARBONATO DE CALCIO | S/I | INACTIVO | CUBETA | VALPARAISO | EL TABO | 6288294 | 259637 | 26 | 131 | 131 | 23 | 92 | 36 | 2.5 | 4.54 | 1.6 | 50 | 216206.7 | 78141.18 | 3660 | 26880 | 9928.571 | 7588.235 | 309.8592 | 2485.484 | 4190.426 | 174.6479 | 0.13 | 0.01 | 1.39 | 10 | 5 | MIGRIN S.A/PLANTA EL PERAL/VALPARAISO/EL TABO/EL PERAL | 2 | Cr,V | 50.6%,0.8% | 0.3125 | 24.881 | 24.5685 | 79.6192 | No genera Ã¡cido (NGA) (PN/PA > 3) | No genera Ã¡cido (NGA) (PNN > 20) | No genera Ã¡cido (NGA) (RPN > 3 o % de S < 0.3) | No genera Ã¡cido (NGA) (PNN > 20 o % de S < 0.3)
1763 | MIGRIN S.A | PLANTA SAN SEBASTIAN | SAN SEBASTIAN | CARBONATO DE CALCIO | 32089 | INACTIVO | CUBETA | VALPARAISO | EL TABO | 6287293 | 259930 | 19 | 81 | 121 | 16 | 46 | 39 | 2.5 | 0.5 | 0.5 | 50 | 288726.7 | 58976.47 | 2580 | 14980 | 11000 | 6070.588 | 309.8592 | 3969.355 | 5559.574 | 196.4789 | 0.06 | 0.01 | 1.54 | 10 | 17 | MIGRIN S.A/PLANTA SAN SEBASTIAN/VALPARAISO/EL TABO/SAN SEBASTIAN | 1 | Cr | 39.1% | 0.3125 | 27.566 | 27.2535 | 88.2112 | No genera Ã¡cido (NGA) (PN/PA > 3) | No genera Ã¡cido (NGA) (PNN > 20) | No genera Ã¡cido (NGA) (RPN > 3 o % de S < 0.3) | No genera Ã¡cido (NGA) (PNN > 20 o % de S < 0.3)
1758 | MIGRIN S.A | PLANTA EL PERAL | EL PERAL | CARBONATO DE CALCIO | S/I | INACTIVO | CUBETA | VALPARAISO | EL TABO | 6288263 | 259518 | 12 | 121 | 161 | 2.5 | 2.5 | 16 | 2.5 | 0.5 | 2 | 50 | 321160 | 21017.65 | 9420 | 57330 | 12214.29 | 3119.608 | 464.7887 | 2262.903 | 5435.106 | 87.32394 | 0.05 | 0.01 | 1.71 | 10 | 39 | MIGRIN S.A/PLANTA EL PERAL/VALPARAISO/EL TABO/EL PERAL | 1 | Cr | 85.1% | 0.3125 | 30.609 | 30.2965 | 97.9488 | No genera Ã¡cido (NGA) (PN/PA > 3) | No genera Ã¡cido (NGA) (PNN > 20) | No genera Ã¡cido (NGA) (RPN > 3 o % de S < 0.3) | No genera Ã¡cido (NGA) (PNN > 20 o % de S < 0.3)
675 | CIA. MINERA CLARA S.A. | MINAS Y PLANTA BELLAVISTA | EMBALSE DE RELAVES 3 | COBRE | 187500 | INACTIVO | CUBETA | VALPARAISO | SAN FELIPE | 6381586 | 332164 | 362 | 150 | 77 | 49 | 99 | 31 | 15.22 | 11 | 2.47 | 4800 | 258720 | 31950 | 2340 | 54600 | 19642.86 | 22005.88 | 1471.831 | 2596.774 | 27424.47 | 371.1268 | 0.07 | 0.48 | 2.75 | 10 | 29 | CIA. MINERA CLARA S.A./MINAS Y PLANTA BELLAVISTA/VALPARAISO/SAN FELIPE/EMBALSE DE RELAVES 3 | 2 | Cu,V | 297.8%,15.4% | 15 | 49.225 | 34.225 | 3.281667 | No genera Ã¡cido (NGA) (PN/PA > 3) | No genera Ã¡cido (NGA) (PNN > 20) | No genera Ã¡cido (NGA) (RPN > 3 o % de S < 0.3) | No genera Ã¡cido (NGA) (PNN > 20 o % de S < 0.3)
2123 | RAMAYANA | PLANTA RAMAYANA | RAMAYANA 2 | ORO | 14400 | INACTIVO | CUBETA | VALPARAISO | OLMUE | 6340159 | 310006 | 1899 | 81 | 40 | 8 | 12 | 235 | 43.21 | 0.5 | 0.5 | 38900 | 215973.3 | 29726.47 | 4440 | 55090 | 62500 | 6829.412 | 2633.803 | 1150 | 10662.77 | 567.6056 | 0.24 | 3.89 | 8.75 | 23.76 | 1037 | RAMAYANA/PLANTA RAMAYANA/VALPARAISO/OLMUE/RAMAYANA 2 | 4 | As,Cu,Co,Mo | 98%,1986.8%,245.7%,8% | 121.5625 | 156.625 | 35.0625 | 1.288432 | GeneraciÃ³n de Ã¡cido incierto (ID) (1 <= PN/PA <= 3) | No genera Ã¡cido (NGA) (PNN > 20) | GeneraciÃ³n de Ã¡cido incierto (ID) (1 â‰¤ RPN â‰¤ 3 o 0.3 â‰¤ % de S â‰¤ 1) | No genera Ã¡cido (NGA) (PNN > 20 o % de S < 0.3)
1741 | SOC. MINERA GAMA | PLANTA LOS MOLLES | LOS MOLLES 1 | OROCOBRE | 14700 | INACTIVO | CUBETA | VALPARAISO | PETORCA | 6430891 | 266208 | 674 | 61 | 59 | 12 | 202 | 38 | 2.5 | 0.5 | 0.5 | 50 | 364513.3 | 24802.94 | 2040 | 7665 | 15500 | 13574.51 | 387.3239 | 6640.323 | 5559.574 | 283.8028 | 0.25 | 0.01 | 2.17 | 10 | 50 | SOC. MINERA GAMA/PLANTA LOS MOLLES/VALPARAISO/PETORCA/LOS MOLLES 1 | 1 | Cu | 640.7% | 0.3125 | 38.843 | 38.5305 | 124.2976 | No genera Ã¡cido (NGA) (PN/PA > 3) | No genera Ã¡cido (NGA) (PNN > 20) | No genera Ã¡cido (NGA) (RPN > 3 o % de S < 0.3) | No genera Ã¡cido (NGA) (PNN > 20 o % de S < 0.3)
1761 | MIGRIN S.A | PLANTA EL PERAL | EL PERAL | CARBONATO DE CALCIO | S/I | INACTIVO | CUBETA | VALPARAISO | EL TABO | 6288192 | 259704 | 13 | 70 | 134 | 7 | 2.5 | 19 | 2.5 | 0.5 | 1.07 | 1800 | 352566.7 | 32426.47 | 4140 | 8190 | 17928.57 | 5986.275 | 309.8592 | 4600 | 5808.511 | 130.9859 | 0.06 | 0.18 | 2.51 | 10 | 38 | MIGRIN S.A/PLANTA EL PERAL/VALPARAISO/EL TABO/EL PERAL | 1 | Cr | 54% | 5.625 | 44.929 | 39.304 | 7.987378 | No genera Ã¡cido (NGA) (PN/PA > 3) | No genera Ã¡cido (NGA) (PNN > 20) | No genera Ã¡cido (NGA) (RPN > 3 o % de S < 0.3) | No genera Ã¡cido (NGA) (PNN > 20 o % de S < 0.3)
853 | CÃA MINERA SANTA AMALIA | PLANTA CATEMU | CATEMU 2 | COBRE | N/A | INACTIVO | MURO | VALPARAISO | CATEMU | 6372159 | 313581 | 451 | 84 | 98 | 13 | 8521 | 1727 | 11.9 | 44.19 | 21.89 | 6800 | 304313.3 | 25861.76 | 1980 | 29610 | 25642.86 | 22174.51 | 5035.211 | 927.4194 | 9086.17 | 327.4648 | 0.72 | 0.68 | 3.59 | 1350.8 | 5 | CÃA MINERA SANTA AMALIA/PLANTA CATEMU/VALPARAISO/CATEMU/CATEMU 2 | 6 | As,Cr,Cu,Pb,Zn,Ag | 11156.7%,12.6%,395.6%,187.8%,2266.9%,10.5% | 21.25 | 64.261 | 43.011 | 3.024047 | No genera Ã¡cido (NGA) (PN/PA > 3) | No genera Ã¡cido (NGA) (PNN > 20) | No genera Ã¡cido (NGA) (RPN > 3 o % de S < 0.3) | No genera Ã¡cido (NGA) (PNN > 20 o % de S < 0.3)
680 | PLANTA CONCENTRADORA DE MINERALES CHINCOLCO SPA | PLANTA CHINCOLCO | EMBALSE DE RELAVES MANUEL FERNANDEZ | COBRE | 166750 | ACTIVO | CUBETA | VALPARAISO | PETORCA | 6433457 | 323363 | 1224 | 154 | 33 | 70 | 146 | 76 | 9.3 | 11.23 | 14.17 | 800 | 278600 | 40129.41 | 3900 | 28420 | 20142.86 | 27570.59 | 1781.69 | 7827.419 | 13442.55 | 371.1268 | 0.13 | 0.08 | 2.82 | 10 | 15 | PLANTA CONCENTRADORA DE MINERALES CHINCOLCO SPA/PLANTA CHINCOLCO/VALPARAISO/PETORCA/EMBALSE DE RELAVES MANUEL FERNANDEZ | 2 | Cu,V | 1245.1%,18.5% | 2.5 | 50.478 | 47.978 | 20.1912 | No genera Ã¡cido (NGA) (PN/PA > 3) | No genera Ã¡cido (NGA) (PNN > 20) | No genera Ã¡cido (NGA) (RPN > 3 o % de S < 0.3) | No genera Ã¡cido (NGA) (PNN > 20 o % de S < 0.3)
697 | PLANTA CONCENTRADORA DE MINERALES CHINCOLCO SPA | PLANTA CHINCOLCO | EMBALSE DE RELAVES MANUEL FERNANDEZ | COBRE | 166750 | ACTIVO | CUBETA | VALPARAISO | PETORCA | 6433477 | 323384 | 1347 | 169 | 44 | 67 | 198 | 61 | 2.5 | 24.58 | 10.04 | 50 | 265253.3 | 41797.06 | 4140 | 32830 | 20428.57 | 28919.61 | 2788.732 | 4414.516 | 17550 | 414.7887 | 0.04 | 0.01 | 2.86 | 10 | 16 | PLANTA CONCENTRADORA DE MINERALES CHINCOLCO SPA/PLANTA CHINCOLCO/VALPARAISO/PETORCA/EMBALSE DE RELAVES MANUEL FERNANDEZ | 2 | Cu,V | 1380.2%,30% | 0.3125 | 51.194 | 50.8815 | 163.8208 | No genera Ã¡cido (NGA) (PN/PA > 3) | No genera Ã¡cido (NGA) (PNN > 20) | No genera Ã¡cido (NGA) (RPN > 3 o % de S < 0.3) | No genera Ã¡cido (NGA) (PNN > 20 o % de S < 0.3)
1702 | PETRONILA DIAZ | PETRONILA DIAZ | PETRONILA DIAZ | ORO | 750 | INACTIVO | CUBETA | VALPARAISO | PETORCA | 6429731 | 317758 | 1687 | 123 | 65 | 6 | 3120 | 751 | 5.53 | 7.38 | 3.08 | 1000 | 282286.7 | 35497.06 | 2280 | 35630 | 23500 | 9443.137 | 3176.056 | 704.8387 | 11036.17 | 283.8028 | 0.2 | 0.1 | 3.29 | 438.16 | 5 | PETRONILA DIAZ/PETRONILA DIAZ/VALPARAISO/PETORCA/PETRONILA DIAZ | 4 | As,Cu,Pb,Zn | 3551.3%,1753.8%,25.2%,766.7% | 3.125 | 58.891 | 55.766 | 18.84512 | No genera Ã¡cido (NGA) (PN/PA > 3) | No genera Ã¡cido (NGA) (PNN > 20) | No genera Ã¡cido (NGA) (RPN > 3 o % de S < 0.3) | No genera Ã¡cido (NGA) (PNN > 20 o % de S < 0.3)
1718 | DIAMANTINO | PLANTA DIAMANTINO | DIAMANTINO | COBRE | 1005480 | INACTIVO | CUBETA | VALPARAISO | PUTAENDO | 6400432 | 347118 | 9765 | 50 | 16 | 2.5 | 1210 | 280 | 14.83 | 0.5 | 6.37 | 50 | 296006.7 | 40394.12 | 1980 | 21245 | 23571.43 | 13490.2 | 1239.437 | 11017.74 | 11243.62 | 392.9577 | 0.005 | 0.01 | 3.3 | 109.35 | 23 | DIAMANTINO/PLANTA DIAMANTINO/VALPARAISO/PUTAENDO/DIAMANTINO | 3 | As,Cu,Zn | 811.2%,10630.8%,236.1% | 0.3125 | 59.07 | 58.7575 | 189.024 | No genera Ã¡cido (NGA) (PN/PA > 3) | No genera Ã¡cido (NGA) (PNN > 20) | No genera Ã¡cido (NGA) (RPN > 3 o % de S < 0.3) | No genera Ã¡cido (NGA) (PNN > 20 o % de S < 0.3)
674 | CIA. MINERA CLARA S.A. | PLANTA BELLAVISTA | BELLAVISTA 12 | COBREORO | 320049 | INACTIVO | CUBETA | VALPARAISO | SAN FELIPE | 6381586 | 332079 | 613 | 142 | 63 | 51 | 520 | 147 | 17.01 | 39.23 | 8.03 | 5300 | 282660 | 23479.41 | 1200 | 41300 | 30285.71 | 30605.88 | 1549.296 | 2188.71 | 14106.38 | 240.1408 | 0.06 | 0.53 | 4.24 | 10 | 20 | CIA. MINERA CLARA S.A./PLANTA BELLAVISTA/VALPARAISO/SAN FELIPE/BELLAVISTA 12 | 3 | Cu,V,Zn | 573.6%,9.2%,44.4% | 16.5625 | 75.896 | 59.3335 | 4.5824 | No genera Ã¡cido (NGA) (PN/PA > 3) | No genera Ã¡cido (NGA) (PNN > 20) | No genera Ã¡cido (NGA) (RPN > 3 o % de S < 0.3) | No genera Ã¡cido (NGA) (PNN > 20 o % de S < 0.3)
1703 | TRAPICHES | 3 TRANQUES | 3 TRANQUES | ORO | 21657 | INACTIVO | CUBETA | VALPARAISO | PETORCA | 6429539 | 316698 | 2283 | 142 | 96 | 8 | 1390 | 365 | 6.67 | 0.5 | 0.5 | 2400 | 269873.3 | 36741.18 | 2880 | 39060 | 27142.86 | 17705.88 | 3021.127 | 1520.968 | 10704.26 | 327.4648 | 0.2 | 0.24 | 3.8 | 179.9 | 5 | TRAPICHES/3 TRANQUES/VALPARAISO/PETORCA/3 TRANQUES | 5 | As,Cr,Cu,V,Zn | 1399.2%,10.3%,2408.8%,9.2%,286.1% | 7.5 | 68.02 | 60.52 | 9.069333 | No genera Ã¡cido (NGA) (PN/PA > 3) | No genera Ã¡cido (NGA) (PNN > 20) | No genera Ã¡cido (NGA) (RPN > 3 o % de S < 0.3) | No genera Ã¡cido (NGA) (PNN > 20 o % de S < 0.3)
1699 | PETRONILA DIAZ | PETRONILA DIAZ | PETRONILA DIAZ | ORO | 750 | INACTIVO | CUBETA | VALPARAISO | PETORCA | 6429781 | 317896 | 1224 | 251 | 59 | 8 | 1818 | 671 | 2.5 | 5.85 | 10.49 | 12800 | 270200 | 24273.53 | 30 | 20720 | 40357.14 | 32460.78 | 2014.085 | 4006.452 | 9542.553 | 196.4789 | 0.05 | 1.28 | 5.65 | 349.58 | 5 | PETRONILA DIAZ/PETRONILA DIAZ/VALPARAISO/PETORCA/PETRONILA DIAZ | 5 | As,Cu,Pb,V,Zn | 2813.2%,1245.1%,11.8%,93.1%,405% | 40 | 101.135 | 61.135 | 2.528375 | GeneraciÃ³n de Ã¡cido incierto (ID) (1 <= PN/PA <= 3) | No genera Ã¡cido (NGA) (PNN > 20) | GeneraciÃ³n de Ã¡cido incierto (ID) (1 â‰¤ RPN â‰¤ 3 o 0.3 â‰¤ % de S â‰¤ 1) | No genera Ã¡cido (NGA) (PNN > 20 o % de S < 0.3)
1715 | SOC. MINERA SERPROMIN | PLANTA EL ARENAL | EL ARENAL 1 | COBRE | N/A | INACTIVO | MURO | VALPARAISO | PUTAENDO | 6385473 | 335420 | 2168 | 101 | 17 | 2.5 | 216 | 42 | 2.5 | 0.5 | 0.5 | 50 | 270573.3 | 42352.94 | 3840 | 21035 | 27071.43 | 18211.76 | 1704.225 | 9645.161 | 21574.47 | 633.0986 | 0.05 | 0.01 | 3.79 | 10 | 5 | SOC. MINERA SERPROMIN/PLANTA EL ARENAL/VALPARAISO/PUTAENDO/EL ARENAL 1 | 1 | Cu | 2282% | 0.3125 | 67.841 | 67.5285 | 217.0912 | No genera Ã¡cido (NGA) (PN/PA > 3) | No genera Ã¡cido (NGA) (PNN > 20) | No genera Ã¡cido (NGA) (RPN > 3 o % de S < 0.3) | No genera Ã¡cido (NGA) (PNN > 20 o % de S < 0.3)
679 | PLANTA CONCENTRADORA DE MINERALES CHINCOLCO SPA | PLANTA CHINCOLCO | EMBALSE DE RELAVES MANUEL FERNANDEZ | COBRE | 166750 | ACTIVO | CUBETA | VALPARAISO | PETORCA | 6433492 | 323448 | 103 | 423 | 349 | 127 | 81 | 6 | 2.5 | 16.45 | 14.04 | 4200 | 263293.3 | 43332.35 | 4800 | 24990 | 32857.14 | 23439.22 | 2014.085 | 890.3226 | 16512.77 | 392.9577 | 0.92 | 0.42 | 4.6 | 10 | 18 | PLANTA CONCENTRADORA DE MINERALES CHINCOLCO SPA/PLANTA CHINCOLCO/VALPARAISO/PETORCA/EMBALSE DE RELAVES MANUEL FERNANDEZ | 3 | Cr,Cu,V | 301.1%,13.2%,225.4% | 13.125 | 82.34 | 69.215 | 6.273524 | No genera Ã¡cido (NGA) (PN/PA > 3) | No genera Ã¡cido (NGA) (PNN > 20) | No genera Ã¡cido (NGA) (RPN > 3 o % de S < 0.3) | No genera Ã¡cido (NGA) (PNN > 20 o % de S < 0.3)
1719 | DIAMANTINO | PLANTA DIAMANTINO | DIAMANTINO | COBRE | 1005480 | INACTIVO | CUBETA | VALPARAISO | PUTAENDO | 6400425 | 347138 | 11617 | 54 | 25 | 2.5 | 1959 | 287 | 15.84 | 7.29 | 6.26 | 400 | 289193.3 | 39494.12 | 1920 | 21595 | 28500 | 14164.71 | 1316.901 | 9608.065 | 11160.64 | 414.7887 | 0.005 | 0.04 | 3.99 | 115.83 | 24 | DIAMANTINO/PLANTA DIAMANTINO/VALPARAISO/PUTAENDO/DIAMANTINO | 3 | As,Cu,Zn | 865.2%,12665.9%,444.2% | 1.25 | 71.421 | 70.171 | 57.1368 | No genera Ã¡cido (NGA) (PN/PA > 3) | No genera Ã¡cido (NGA) (PNN > 20) | No genera Ã¡cido (NGA) (RPN > 3 o % de S < 0.3) | No genera Ã¡cido (NGA) (PNN > 20 o % de S < 0.3)
1755 | CIA. MINERA LOS MAITENES | LOS MAITENES | LOS MAITENES | COBRE | 5184000 | INACTIVO | CUBETA | VALPARAISO | PUCHUNCAVI | 6369648 | 269440 | 2458 | 114 | 681 | 8 | 6519 | 672 | 610 | 5 | 3.98 | 1300 | 172946.7 | 20567.65 | 2580 | 155015 | 29785.71 | 15345.1 | 1007.042 | 5750 | 4646.809 | 392.9577 | 0.03 | 0.13 | 4.17 | 368.91 | 5 | CIA. MINERA LOS MAITENES/LOS MAITENES/VALPARAISO/PUCHUNCAVI/LOS MAITENES | 6 | As,Cr,Cu,Pb,Zn,Mo | 2974.3%,682.8%,2601.1%,12%,1710.8%,1425% | 4.0625 | 74.643 | 70.5805 | 18.37366 | No genera Ã¡cido (NGA) (PN/PA > 3) | No genera Ã¡cido (NGA) (PNN > 20) | No genera Ã¡cido (NGA) (RPN > 3 o % de S < 0.3) | No genera Ã¡cido (NGA) (PNN > 20 o % de S < 0.3)
1787 | CIA. MINERA DOS AMIGOS | ENCON | ENCON | COBRE | 45000 | INACTIVO | CUBETA | VALPARAISO | SAN FELIPE | 6376578 | 337404 | 3141 | 91 | 36 | 2.5 | 1029 | 450 | 2.5 | 31.31 | 1.89 | 1300 | 294933.3 | 35682.35 | 2760 | 18095 | 30214.29 | 19560.78 | 1704.225 | 5972.581 | 11451.06 | 392.9577 | 0.005 | 0.13 | 4.23 | 168.08 | 10 | CIA. MINERA DOS AMIGOS/ENCON/VALPARAISO/SAN FELIPE/ENCON | 3 | As,Cu,Zn | 1300.7%,3351.6%,185.8% | 4.0625 | 75.717 | 71.6545 | 18.63803 | No genera Ã¡cido (NGA) (PN/PA > 3) | No genera Ã¡cido (NGA) (PNN > 20) | No genera Ã¡cido (NGA) (RPN > 3 o % de S < 0.3) | No genera Ã¡cido (NGA) (PNN > 20 o % de S < 0.3)
690 | JUAN RASMUS | PLANTA DULCINEA | DULCINEA | COBRE | N/A | INACTIVO | MURO | VALPARAISO | PETORCA | 6442241 | 330422 | 3495 | 134 | 27 | 74 | 131 | 68 | 2.5 | 40.48 | 9.95 | 50 | 268333.3 | 42432.35 | 3600 | 20895 | 30071.43 | 22596.08 | 1316.901 | 21701.61 | 8256.383 | 523.9437 | 1.6 | 0.01 | 4.21 | 10 | 12 | JUAN RASMUS/PLANTA DULCINEA/VALPARAISO/PETORCA/DULCINEA | 3 | Cu,V,Ag | 3740.7%,3.1%,1.2% | 0.3125 | 75.359 | 75.0465 | 241.1488 | No genera Ã¡cido (NGA) (PN/PA > 3) | No genera Ã¡cido (NGA) (PNN > 20) | No genera Ã¡cido (NGA) (RPN > 3 o % de S < 0.3) | No genera Ã¡cido (NGA) (PNN > 20 o % de S < 0.3)
2132 | RAMAYANA | PLANTA RAMAYANA | RAMAYANA 1 | ORO | 72000 | INACTIVO | CUBETA | VALPARAISO | OLMUE | 6338948 | 310413 | 220 | 124 | 36 | 2.5 | 2.5 | 307 | 34.39 | 4.67 | 0.5 | 41800 | 164266.7 | 28085.29 | 4920 | 54635 | 82142.86 | 4047.059 | 697.1831 | 2782.258 | 10123.4 | 261.9718 | 0.07 | 4.18 | 11.5 | 101.79 | 160 | RAMAYANA/PLANTA RAMAYANA/VALPARAISO/OLMUE/RAMAYANA 1 | 2 | As,Cu | 748.2%,141.8% | 130.625 | 205.85 | 75.225 | 1.575885 | GeneraciÃ³n de Ã¡cido incierto (ID) (1 <= PN/PA <= 3) | No genera Ã¡cido (NGA) (PNN > 20) | GeneraciÃ³n de Ã¡cido incierto (ID) (1 â‰¤ RPN â‰¤ 3 o 0.3 â‰¤ % de S â‰¤ 1) | No genera Ã¡cido (NGA) (PNN > 20 o % de S < 0.3)
2127 | RAMAYANA | PLANTA RAMAYANA | RAMAYANA 2 | ORO | 14400 | INACTIVO | CUBETA | VALPARAISO | OLMUE | 6340110 | 309871 | 8665 | 43 | 37 | 67 | 358 | 110 | 54.83 | 0.5 | 0.5 | 62300 | 150360 | 25994.12 | 2640 | 26075 | 108071.4 | 3203.922 | 15338.03 | 333.871 | 5352.128 | 283.8028 | 0.02 | 6.23 | 15.13 | 10 | 4175 | RAMAYANA/PLANTA RAMAYANA/VALPARAISO/OLMUE/RAMAYANA 2 | 3 | Cu,Co,Mo | 9422%,1291.7%,37.1% | 194.6875 | 270.827 | 76.1395 | 1.391086 | GeneraciÃ³n de Ã¡cido incierto (ID) (1 <= PN/PA <= 3) | No genera Ã¡cido (NGA) (PNN > 20) | GeneraciÃ³n de Ã¡cido incierto (ID) (1 â‰¤ RPN â‰¤ 3 o 0.3 â‰¤ % de S â‰¤ 1) | No genera Ã¡cido (NGA) (PNN > 20 o % de S < 0.3)
1701 | PETRONILA DIAZ | PETRONILA DIAZ | PETRONILA DIAZ | ORO | 750 | INACTIVO | CUBETA | VALPARAISO | PETORCA | 6429758 | 317798 | 1081 | 100 | 53 | 2.5 | 4543 | 667 | 2.5 | 14.08 | 10.18 | 1000 | 287980 | 32505.88 | 2160 | 32340 | 32428.57 | 8937.255 | 3718.31 | 779.0323 | 9915.957 | 283.8028 | 0.1 | 0.1 | 4.54 | 362.39 | 5 | PETRONILA DIAZ/PETRONILA DIAZ/VALPARAISO/PETORCA/PETRONILA DIAZ | 4 | As,Cu,Pb,Zn | 2919.9%,1087.9%,11.2%,1161.9% | 3.125 | 81.266 | 78.141 | 26.00512 | No genera Ã¡cido (NGA) (PN/PA > 3) | No genera Ã¡cido (NGA) (PNN > 20) | No genera Ã¡cido (NGA) (RPN > 3 o % de S < 0.3) | No genera Ã¡cido (NGA) (PNN > 20 o % de S < 0.3)
676 | CIA. MINERA CLARA S.A. | MINAS Y PLANTA BELLAVISTA | EMBALSE DE RELAVES 4 | COBRE | 139500 | INACTIVO | CUBETA | VALPARAISO | SAN FELIPE | 6381580 | 332213 | 816 | 99 | 50 | 73 | 1111 | 1827 | 6.62 | 12.44 | 9.61 | 50 | 333433.3 | 21494.12 | 2220 | 22260 | 31642.86 | 13574.51 | 2323.944 | 1483.871 | 7260.638 | 261.9718 | 0.14 | 0.01 | 4.43 | 474.03 | 11 | CIA. MINERA CLARA S.A./MINAS Y PLANTA BELLAVISTA/VALPARAISO/SAN FELIPE/EMBALSE DE RELAVES 4 | 4 | As,Cu,Pb,Zn | 3850.2%,796.7%,204.5%,208.6% | 0.3125 | 79.297 | 78.9845 | 253.7504 | No genera Ã¡cido (NGA) (PN/PA > 3) | No genera Ã¡cido (NGA) (PNN > 20) | No genera Ã¡cido (NGA) (RPN > 3 o % de S < 0.3) | No genera Ã¡cido (NGA) (PNN > 20 o % de S < 0.3)
677 | SOC. MINERA SERPROMIN | PLANTA EL ARENAL | EL ARENAL 3 | COBRE | 582237 | INACTIVO | CUBETA | VALPARAISO | PUTAENDO | 6385502 | 335358 | 1904 | 144 | 5 | 70 | 125 | 25 | 2.5 | 15.01 | 17.06 | 50 | 274166.7 | 38858.82 | 4200 | 20125 | 31785.71 | 9864.706 | 1704.225 | 7382.258 | 26428.72 | 589.4366 | 0.04 | 0.01 | 4.45 | 10 | 10 | SOC. MINERA SERPROMIN/PLANTA EL ARENAL/VALPARAISO/PUTAENDO/EL ARENAL 3 | 2 | Cu,V | 1992.3%,10.8% | 0.3125 | 79.655 | 79.3425 | 254.896 | No genera Ã¡cido (NGA) (PN/PA > 3) | No genera Ã¡cido (NGA) (PNN > 20) | No genera Ã¡cido (NGA) (RPN > 3 o % de S < 0.3) | No genera Ã¡cido (NGA) (PNN > 20 o % de S < 0.3)
1757 | CIA. MINERA LOS MAITENES | LOS MAITENES | LOS MAITENES | COBRE | 5184000 | INACTIVO | CUBETA | VALPARAISO | PUCHUNCAVI | 6369673 | 269335 | 1865 | 141 | 753 | 2.5 | 5764 | 776 | 350.45 | 4.14 | 2 | 1100 | 176306.7 | 20514.71 | 2580 | 152565 | 33285.71 | 14586.27 | 1239.437 | 4191.935 | 5974.468 | 305.6338 | 0.05 | 0.11 | 4.66 | 440.42 | 5 | CIA. MINERA LOS MAITENES/LOS MAITENES/VALPARAISO/PUCHUNCAVI/LOS MAITENES | 7 | As,Cr,Cu,Pb,V,Zn,Mo | 3570.2%,765.5%,1949.5%,29.3%,8.5%,1501.1%,776.1% | 3.4375 | 83.414 | 79.9765 | 24.26589 | No genera Ã¡cido (NGA) (PN/PA > 3) | No genera Ã¡cido (NGA) (PNN > 20) | No genera Ã¡cido (NGA) (RPN > 3 o % de S < 0.3) | No genera Ã¡cido (NGA) (PNN > 20 o % de S < 0.3)
854 | CÃA MINERA SANTA AMALIA | PLANTA CATEMU | CATEMU 2 | COBRE | 1416357 | INACTIVO | CUBETA | VALPARAISO | CATEMU | 6372163 | 313518 | 859 | 97 | 160 | 2.5 | 2121 | 538 | 81.86 | 40.23 | 13.2 | 2700 | 272253.3 | 26576.47 | 3000 | 54250 | 37071.43 | 21331.37 | 3950.704 | 2262.903 | 9542.553 | 371.1268 | 0.03 | 0.27 | 5.19 | 178.04 | 5 | CÃA MINERA SANTA AMALIA/PLANTA CATEMU/VALPARAISO/CATEMU/CATEMU 2 | 6 | As,Cr,Cu,Zn,Mo,Ag | 1383.7%,83.9%,844%,489.2%,104.7%,0.6% | 8.4375 | 92.901 | 84.4635 | 11.01049 | No genera Ã¡cido (NGA) (PN/PA > 3) | No genera Ã¡cido (NGA) (PNN > 20) | No genera Ã¡cido (NGA) (RPN > 3 o % de S < 0.3) | No genera Ã¡cido (NGA) (PNN > 20 o % de S < 0.3)
693 | JUAN RASMUS | PLANTA DULCINEA | DULCINEA | COBRE | 323857 | INACTIVO | CUBETA | VALPARAISO | PETORCA | 6442288 | 330281 | 4961 | 143 | 35 | 74 | 112 | 121 | 2.5 | 36.65 | 6.39 | 50 | 265673.3 | 41929.41 | 3900 | 23170 | 34357.14 | 28582.35 | 1239.437 | 19624.19 | 8048.936 | 523.9437 | 1.55 | 0.01 | 4.81 | 10 | 12 | JUAN RASMUS/PLANTA DULCINEA/VALPARAISO/PETORCA/DULCINEA | 2 | Cu,V | 5351.6%,10% | 0.3125 | 86.099 | 85.7865 | 275.5168 | No genera Ã¡cido (NGA) (PN/PA > 3) | No genera Ã¡cido (NGA) (PNN > 20) | No genera Ã¡cido (NGA) (RPN > 3 o % de S < 0.3) | No genera Ã¡cido (NGA) (PNN > 20 o % de S < 0.3)
1742 | SOC. MINERA GAMA | PLANTA LOS MOLLES | LOS MOLLES 1 | OROCOBRE | 14700 | INACTIVO | CUBETA | VALPARAISO | PETORCA | 6430848 | 266239 | 2175 | 125 | 1685 | 20 | 10346 | 758 | 88.45 | 13.47 | 2.56 | 1100 | 217280 | 22102.94 | 2160 | 113400 | 35642.86 | 28666.67 | 1161.972 | 6491.935 | 3692.553 | 283.8028 | 0.5 | 0.11 | 4.99 | 425.95 | 5 | SOC. MINERA GAMA/PLANTA LOS MOLLES/VALPARAISO/PETORCA/LOS MOLLES 1 | 6 | As,Cr,Cu,Pb,Zn,Mo | 3449.6%,1836.8%,2290.1%,26.3%,2773.9%,121.1% | 3.4375 | 89.321 | 85.8835 | 25.98429 | No genera Ã¡cido (NGA) (PN/PA > 3) | No genera Ã¡cido (NGA) (PNN > 20) | No genera Ã¡cido (NGA) (RPN > 3 o % de S < 0.3) | No genera Ã¡cido (NGA) (PNN > 20 o % de S < 0.3)
1698 | PETRONILA DIAZ | PETRONILA DIAZ | PETRONILA DIAZ | ORO | 750 | INACTIVO | CUBETA | VALPARAISO | PETORCA | 6429783 | 317913 | 1159 | 113 | 66 | 7 | 7814 | 698 | 5.76 | 6.02 | 21.28 | 12300 | 254146.7 | 34755.88 | 2340 | 35350 | 49785.71 | 20319.61 | 4028.169 | 741.9355 | 10413.83 | 261.9718 | 0.05 | 1.23 | 6.97 | 393.65 | 5 | PETRONILA DIAZ/PETRONILA DIAZ/VALPARAISO/PETORCA/PETRONILA DIAZ | 4 | As,Cu,Pb,Zn | 3180.4%,1173.6%,16.3%,2070.6% | 38.4375 | 124.763 | 86.3255 | 3.245867 | No genera Ã¡cido (NGA) (PN/PA > 3) | No genera Ã¡cido (NGA) (PNN > 20) | No genera Ã¡cido (NGA) (RPN > 3 o % de S < 0.3) | No genera Ã¡cido (NGA) (PNN > 20 o % de S < 0.3)
702 | ANGLO AMERICAN | EL SOLDADO | EL COBRE 1 | COBRE | 3525000 | INACTIVO | CUBETA | VALPARAISO | NOGALES | 6383890 | 298848 | 8973 | 114 | 27 | 76 | 52 | 28 | 2.5 | 35.76 | 0.5 | 1500 | 286020 | 37773.53 | 3000 | 16065 | 36857.14 | 11635.29 | 1471.831 | 17138.71 | 12737.23 | 218.3099 | 0.03 | 0.15 | 5.16 | 10 | 9 | ANGLO AMERICAN/EL SOLDADO/VALPARAISO/NOGALES/EL COBRE 1 | 1 | Cu | 9760% | 4.6875 | 92.364 | 87.6765 | 19.70432 | No genera Ã¡cido (NGA) (PN/PA > 3) | No genera Ã¡cido (NGA) (PNN > 20) | No genera Ã¡cido (NGA) (RPN > 3 o % de S < 0.3) | No genera Ã¡cido (NGA) (PNN > 20 o % de S < 0.3)
1786 | CIA. MINERA DOS AMIGOS | ENCON | ENCON | COBRE | 45000 | INACTIVO | CUBETA | VALPARAISO | SAN FELIPE | 6376488 | 337496 | 3147 | 53 | 22 | 2.5 | 188 | 41 | 2.5 | 10.1 | 0.5 | 1000 | 303193.3 | 32400 | 2580 | 14595 | 37071.43 | 10033.33 | 1704.225 | 3412.903 | 13774.47 | 371.1268 | 0.005 | 0.1 | 5.19 | 10 | 20 | CIA. MINERA DOS AMIGOS/ENCON/VALPARAISO/SAN FELIPE/ENCON | 1 | Cu | 3358% | 3.125 | 92.901 | 89.776 | 29.72832 | No genera Ã¡cido (NGA) (PN/PA > 3) | No genera Ã¡cido (NGA) (PNN > 20) | No genera Ã¡cido (NGA) (RPN > 3 o % de S < 0.3) | No genera Ã¡cido (NGA) (PNN > 20 o % de S < 0.3)
692 | JUAN RASMUS | PLANTA DULCINEA | DULCINEA | COBRE | 323857 | INACTIVO | CUBETA | VALPARAISO | PETORCA | 6442361 | 330278 | 3701 | 138 | 23 | 72 | 123 | 63 | 2.5 | 23.13 | 18.05 | 100 | 260773.3 | 42617.65 | 3840 | 21840 | 36428.57 | 23607.84 | 1239.437 | 21738.71 | 7592.553 | 502.1127 | 1.29 | 0.01 | 5.1 | 10 | 11 | JUAN RASMUS/PLANTA DULCINEA/VALPARAISO/PETORCA/DULCINEA | 2 | Cu,V | 3967%,6.2% | 0.3125 | 91.29 | 90.9775 | 292.128 | No genera Ã¡cido (NGA) (PN/PA > 3) | No genera Ã¡cido (NGA) (PNN > 20) | No genera Ã¡cido (NGA) (RPN > 3 o % de S < 0.3) | No genera Ã¡cido (NGA) (PNN > 20 o % de S < 0.3)
1716 | SOC. MINERA SERPROMIN | PLANTA EL ARENAL | EL ARENAL 1 | COBRE | 44046 | INACTIVO | CUBETA | VALPARAISO | PUTAENDO | 6385469 | 335381 | 1292 | 133 | 14 | 2.5 | 289 | 38 | 2.5 | 5.74 | 7.59 | 50 | 233566.7 | 47779.41 | 3780 | 29260 | 36642.86 | 23776.47 | 2091.549 | 5304.839 | 24561.7 | 654.9296 | 0.02 | 0.01 | 5.13 | 10 | 5 | SOC. MINERA SERPROMIN/PLANTA EL ARENAL/VALPARAISO/PUTAENDO/EL ARENAL 1 | 2 | Cu,V | 1319.8%,2.3% | 0.3125 | 91.827 | 91.5145 | 293.8464 | No genera Ã¡cido (NGA) (PN/PA > 3) | No genera Ã¡cido (NGA) (PNN > 20) | No genera Ã¡cido (NGA) (RPN > 3 o % de S < 0.3) | No genera Ã¡cido (NGA) (PNN > 20 o % de S < 0.3)
1744 | ALEJANDRO LOPEZ ALIAGA | PLANTA VETA DEL AGUA | VETA DEL AGUA 5 | ORO | 123930 | INACTIVO | CUBETA | VALPARAISO | NOGALES | 6381731 | 300360 | 4168 | 119 | 43 | 7 | 68 | 16 | 2.5 | 0.5 | 4.6 | 50 | 273980 | 38276.47 | 2760 | 20580 | 37071.43 | 30774.51 | 1936.62 | 21108.06 | 2904.255 | 196.4789 | 0.25 | 0.01 | 5.19 | 10 | 7 | ALEJANDRO LOPEZ ALIAGA/PLANTA VETA DEL AGUA/VALPARAISO/NOGALES/VETA DEL AGUA 5 | 1 | Cu | 4480% | 0.3125 | 92.901 | 92.5885 | 297.2832 | No genera Ã¡cido (NGA) (PN/PA > 3) | No genera Ã¡cido (NGA) (PNN > 20) | No genera Ã¡cido (NGA) (RPN > 3 o % de S < 0.3) | No genera Ã¡cido (NGA) (PNN > 20 o % de S < 0.3)
1731 | PATS | PLANTA PATS | PLANTA PATS | ORO | 47175 | INACTIVO | CUBETA | VALPARAISO | PETORCA | 6431159 | 322966 | 320 | 132 | 78 | 8 | 217 | 154 | 13.91 | 5.18 | 2.93 | 10400 | 260773.3 | 29805.88 | 3240 | 39200 | 50000 | 23776.47 | 2246.479 | 2856.452 | 7260.638 | 436.6197 | 0.5 | 1.04 | 7 | 39.64 | 5 | PATS/PLANTA PATS/VALPARAISO/PETORCA/PLANTA PATS | 3 | As,Cu,V | 230.3%,251.6%,1.5% | 32.5 | 125.3 | 92.8 | 3.855385 | No genera Ã¡cido (NGA) (PN/PA > 3) | No genera Ã¡cido (NGA) (PNN > 20) | No genera Ã¡cido (NGA) (RPN > 3 o % de S < 0.3) | No genera Ã¡cido (NGA) (PNN > 20 o % de S < 0.3)
855 | CÃA MINERA SANTA AMALIA | PLANTA CATEMU | CATEMU 2 | COBRE | 1416357 | INACTIVO | CUBETA | VALPARAISO | CATEMU | 6372141 | 313520 | 542 | 85 | 111 | 6 | 2482 | 693 | 79.03 | 54.43 | 23.91 | 3300 | 278180 | 27900 | 2580 | 38640 | 42928.57 | 22090.2 | 4647.887 | 1632.258 | 10330.85 | 371.1268 | 2.63 | 0.33 | 6.01 | 333.34 | 5 | CÃA MINERA SANTA AMALIA/PLANTA CATEMU/VALPARAISO/CATEMU/CATEMU 2 | 8 | As,Cd,Cr,Cu,Pb,Zn,Mo,Ag | 2677.8%,8.7%,27.6%,495.6%,15.5%,589.4%,97.6%,36.1% | 10.3125 | 107.579 | 97.2665 | 10.4319 | No genera Ã¡cido (NGA) (PN/PA > 3) | No genera Ã¡cido (NGA) (PNN > 20) | No genera Ã¡cido (NGA) (RPN > 3 o % de S < 0.3) | No genera Ã¡cido (NGA) (PNN > 20 o % de S < 0.3)
1756 | CIA. MINERA LOS MAITENES | LOS MAITENES | LOS MAITENES | COBRE | 5184000 | INACTIVO | CUBETA | VALPARAISO | PUCHUNCAVI | 6369684 | 269494 | 1771 | 119 | 520 | 2.5 | 6263 | 496 | 540.69 | 3.99 | 0.5 | 300 | 173553.3 | 17550 | 2640 | 156135 | 39642.86 | 14501.96 | 1084.507 | 3041.935 | 5310.638 | 261.9718 | 0.03 | 0.03 | 5.55 | 251.91 | 5 | CIA. MINERA LOS MAITENES/LOS MAITENES/VALPARAISO/PUCHUNCAVI/LOS MAITENES | 5 | As,Cr,Cu,Zn,Mo | 1999.2%,497.7%,1846.2%,1639.7%,1251.7% | 0.9375 | 99.345 | 98.4075 | 105.968 | No genera Ã¡cido (NGA) (PN/PA > 3) | No genera Ã¡cido (NGA) (PNN > 20) | No genera Ã¡cido (NGA) (RPN > 3 o % de S < 0.3) | No genera Ã¡cido (NGA) (PNN > 20 o % de S < 0.3)
1736 | CIA. MINERA HIERRO VIEJO | HIERRO VIEJO | HIERRO VIEJO 1 | COBRE | 40500 | INACTIVO | CUBETA | VALPARAISO | PETORCA | 6427027 | 310152 | 7911 | 119 | 39 | 12 | 304 | 328 | 2.5 | 6.63 | 0.5 | 50 | 251486.7 | 43385.29 | 4140 | 26110 | 39928.57 | 23101.96 | 2091.549 | 13800 | 8837.234 | 436.6197 | 0.1 | 0.01 | 5.59 | 161.96 | 5 | CIA. MINERA HIERRO VIEJO/HIERRO VIEJO/VALPARAISO/PETORCA/HIERRO VIEJO 1 | 2 | As,Cu | 1249.7%,8593.4% | 0.3125 | 100.061 | 99.7485 | 320.1952 | No genera Ã¡cido (NGA) (PN/PA > 3) | No genera Ã¡cido (NGA) (PNN > 20) | No genera Ã¡cido (NGA) (RPN > 3 o % de S < 0.3) | No genera Ã¡cido (NGA) (PNN > 20 o % de S < 0.3)
691 | JUAN RASMUS | PLANTA DULCINEA | DULCINEA | COBRE | N/A | INACTIVO | MURO | VALPARAISO | PETORCA | 6442344 | 330348 | 5262 | 138 | 24 | 72 | 167 | 62 | 2.5 | 24.49 | 9.84 | 50 | 256900 | 42591.18 | 3780 | 23800 | 40642.86 | 21837.25 | 1239.437 | 19624.19 | 6928.723 | 545.7746 | 1.43 | 0.01 | 5.69 | 10 | 13 | JUAN RASMUS/PLANTA DULCINEA/VALPARAISO/PETORCA/DULCINEA | 2 | Cu,V | 5682.4%,6.2% | 0.3125 | 101.851 | 101.5385 | 325.9232 | No genera Ã¡cido (NGA) (PN/PA > 3) | No genera Ã¡cido (NGA) (PNN > 20) | No genera Ã¡cido (NGA) (RPN > 3 o % de S < 0.3) | No genera Ã¡cido (NGA) (PNN > 20 o % de S < 0.3)
681 | ASOCIACION PIRQUINEROS DE PETORCA | LA VEGA | MINERA LA VEGA | COBRE | 8280 | ACTIVO | CUBETA | VALPARAISO | PETORCA | 6433406 | 323132 | 2238 | 136 | 48 | 71 | 1735 | 1541 | 9.48 | 9.72 | 13.44 | 3400 | 265673.3 | 35391.18 | 3060 | 29750 | 45714.29 | 12394.12 | 3021.127 | 2300 | 9418.085 | 327.4648 | 12.6 | 0.34 | 6.4 | 428.21 | 15 | ASOCIACION PIRQUINEROS DE PETORCA/LA VEGA/VALPARAISO/PETORCA/MINERA LA VEGA | 5 | As,Cu,Pb,V,Zn | 3468.4%,2359.3%,156.8%,4.6%,381.9% | 10.625 | 114.56 | 103.935 | 10.78212 | No genera Ã¡cido (NGA) (PN/PA > 3) | No genera Ã¡cido (NGA) (PNN > 20) | No genera Ã¡cido (NGA) (RPN > 3 o % de S < 0.3) | No genera Ã¡cido (NGA) (PNN > 20 o % de S < 0.3)
1747 | ALEJANDRO LOPEZ ALIAGA | PLANTA VETA DEL AGUA | VETA DEL AGUA 1234 | ORO | 2347500 | INACTIVO | CUBETA | VALPARAISO | NOGALES | 6381650 | 300222 | 3653 | 156 | 50 | 10 | 175 | 15 | 2.5 | 0.5 | 0.5 | 50 | 236600 | 39017.65 | 3240 | 30765 | 41714.29 | 60705.88 | 3253.521 | 15691.94 | 3070.213 | 218.3099 | 0.1 | 0.01 | 5.84 | 10 | 5 | ALEJANDRO LOPEZ ALIAGA/PLANTA VETA DEL AGUA/VALPARAISO/NOGALES/VETA DEL AGUA 1234 | 2 | Cu,V | 3914.3%,20% | 0.3125 | 104.536 | 104.2235 | 334.5152 | No genera Ã¡cido (NGA) (PN/PA > 3) | No genera Ã¡cido (NGA) (PNN > 20) | No genera Ã¡cido (NGA) (RPN > 3 o % de S < 0.3) | No genera Ã¡cido (NGA) (PNN > 20 o % de S < 0.3)
1750 | ANGLO AMERICAN | EL SOLDADO | EL COBRE 2 | COBRE | N/A | INACTIVO | MURO | VALPARAISO | NOGALES | 6383291 | 298869 | 5417 | 102 | 46 | 2.5 | 35 | 26 | 2.5 | 0.5 | 1.05 | 500 | 277106.7 | 38594.12 | 2640 | 17465 | 42285.71 | 23439.22 | 1859.155 | 14950 | 9915.957 | 240.1408 | 0.13 | 0.05 | 5.92 | 10 | 21 | ANGLO AMERICAN/EL SOLDADO/VALPARAISO/NOGALES/EL COBRE 2 | 1 | Cu | 5853% | 1.5625 | 105.968 | 104.4055 | 67.81952 | No genera Ã¡cido (NGA) (PN/PA > 3) | No genera Ã¡cido (NGA) (PNN > 20) | No genera Ã¡cido (NGA) (RPN > 3 o % de S < 0.3) | No genera Ã¡cido (NGA) (PNN > 20 o % de S < 0.3)
47 | CIA. MINERA CERRO NEGRO S.A | PLANTA CERRO NEGRO | CERRO NEGRO 1 | COBREOROPLATA | N/A | INACTIVO | MURO | VALPARAISO | CABILDO | 6393407 | 323758 | 2462 | 157 | 49 | 66 | 223 | 102 | 47 | 11 | 0.5 | 20200 | 172806.7 | 31500 | 3660 | 33635 | 67285.71 | 60874.51 | 6507.042 | 2225.806 | 26719.15 | 305.6338 | 0.005 | 2.02 | 9.42 | 10 | 14 | CIA. MINERA CERRO NEGRO S.A/PLANTA CERRO NEGRO/VALPARAISO/CABILDO/CERRO NEGRO 1 | 3 | Cu,V,Mo | 2605.5%,20.8%,17.5% | 63.125 | 168.618 | 105.493 | 2.671176 | GeneraciÃ³n de Ã¡cido incierto (ID) (1 <= PN/PA <= 3) | No genera Ã¡cido (NGA) (PNN > 20) | GeneraciÃ³n de Ã¡cido incierto (ID) (1 â‰¤ RPN â‰¤ 3 o 0.3 â‰¤ % de S â‰¤ 1) | No genera Ã¡cido (NGA) (PNN > 20 o % de S < 0.3)
1746 | ALEJANDRO LOPEZ ALIAGA | PLANTA VETA DEL AGUA | VETA DEL AGUA 5 | ORO | N/A | INACTIVO | MURO | VALPARAISO | NOGALES | 6381708 | 300303 | 3856 | 180 | 62 | 12 | 136 | 16 | 2.5 | 0.5 | 0.5 | 50 | 231606.7 | 39573.53 | 3420 | 33180 | 42428.57 | 64331.37 | 3408.451 | 15395.16 | 3360.638 | 240.1408 | 0.05 | 0.01 | 5.94 | 10 | 5 | ALEJANDRO LOPEZ ALIAGA/PLANTA VETA DEL AGUA/VALPARAISO/NOGALES/VETA DEL AGUA 5 | 2 | Cu,V | 4137.4%,38.5% | 0.3125 | 106.326 | 106.0135 | 340.2432 | No genera Ã¡cido (NGA) (PN/PA > 3) | No genera Ã¡cido (NGA) (PNN > 20) | No genera Ã¡cido (NGA) (RPN > 3 o % de S < 0.3) | No genera Ã¡cido (NGA) (PNN > 20 o % de S < 0.3)
696 | JUAN RASMUS | PLANTA DULCINEA | DULCINEA | COBRE | 323857 | INACTIVO | CUBETA | VALPARAISO | PETORCA | 6442300 | 330347 | 4297 | 157 | 55 | 73 | 149 | 99 | 2.5 | 32.43 | 8.6 | 50 | 241126.7 | 42697.06 | 4320 | 26740 | 42500 | 34821.57 | 2014.085 | 18733.87 | 8131.915 | 589.4366 | 1.53 | 0.01 | 5.95 | 10 | 13 | JUAN RASMUS/PLANTA DULCINEA/VALPARAISO/PETORCA/DULCINEA | 2 | Cu,V | 4622%,20.8% | 0.3125 | 106.505 | 106.1925 | 340.816 | No genera Ã¡cido (NGA) (PN/PA > 3) | No genera Ã¡cido (NGA) (PNN > 20) | No genera Ã¡cido (NGA) (RPN > 3 o % de S < 0.3) | No genera Ã¡cido (NGA) (PNN > 20 o % de S < 0.3)
856 | CÃA MINERA SANTA AMALIA | PLANTA CATEMU | CATEMU 2 | COBRE | 1416357 | INACTIVO | CUBETA | VALPARAISO | CATEMU | 6372122 | 313514 | 329 | 91 | 81 | 9 | 2308 | 696 | 31.74 | 39.49 | 11.31 | 4300 | 272486.7 | 29567.65 | 2760 | 32200 | 48000 | 22933.33 | 4880.282 | 2040.323 | 10538.3 | 392.9577 | 8.3 | 0.43 | 6.72 | 337.28 | 5 | CÃA MINERA SANTA AMALIA/PLANTA CATEMU/VALPARAISO/CATEMU/CATEMU 2 | 4 | As,Cu,Pb,Zn | 2710.7%,261.5%,16%,541.1% | 13.4375 | 120.288 | 106.8505 | 8.951665 | No genera Ã¡cido (NGA) (PN/PA > 3) | No genera Ã¡cido (NGA) (PNN > 20) | No genera Ã¡cido (NGA) (RPN > 3 o % de S < 0.3) | No genera Ã¡cido (NGA) (PNN > 20 o % de S < 0.3)
700 | ANGLO AMERICAN | EL SOLDADO | TORITO | COBRE | N/A | ACTIVO | MURO | VALPARAISO | NOGALES | 6386512 | 296620 | 897 | 156 | 100 | 71 | 266 | 118 | 66.08 | 36.29 | 10.83 | 700 | 222926.7 | 41479.41 | 3900 | 42875 | 44000 | 56996.08 | 4415.493 | 14504.84 | 6804.255 | 305.6338 | 0.07 | 0.07 | 6.16 | 10 | 20 | ANGLO AMERICAN/EL SOLDADO/VALPARAISO/NOGALES/TORITO | 4 | Cr,Cu,V,Mo | 14.9%,885.7%,20%,65.2% | 2.1875 | 110.264 | 108.0765 | 50.4064 | No genera Ã¡cido (NGA) (PN/PA > 3) | No genera Ã¡cido (NGA) (PNN > 20) | No genera Ã¡cido (NGA) (RPN > 3 o % de S < 0.3) | No genera Ã¡cido (NGA) (PNN > 20 o % de S < 0.3)
1745 | ALEJANDRO LOPEZ ALIAGA | PLANTA VETA DEL AGUA | VETA DEL AGUA 5 | ORO | 123930 | INACTIVO | CUBETA | VALPARAISO | NOGALES | 6381681 | 300312 | 3049 | 161 | 82 | 10 | 132 | 20 | 2.5 | 0.5 | 0.5 | 50 | 237720 | 39600 | 3180 | 29890 | 43785.71 | 52949.02 | 3098.592 | 16990.32 | 3485.106 | 240.1408 | 0.1 | 0.01 | 6.13 | 10 | 5 | ALEJANDRO LOPEZ ALIAGA/PLANTA VETA DEL AGUA/VALPARAISO/NOGALES/VETA DEL AGUA 5 | 2 | Cu,V | 3250.5%,23.8% | 0.3125 | 109.727 | 109.4145 | 351.1264 | No genera Ã¡cido (NGA) (PN/PA > 3) | No genera Ã¡cido (NGA) (PNN > 20) | No genera Ã¡cido (NGA) (RPN > 3 o % de S < 0.3) | No genera Ã¡cido (NGA) (PNN > 20 o % de S < 0.3)
52 | CAN CAN (EX CIA. MINERA BRONCE DE PETORCA) | BRONCE DE PETORCA | EL DURAZNO | ORO | 578556 | INACTIVO | CUBETA | VALPARAISO | PETORCA | 6432592 | 315486 | 194 | 149 | 57 | 67 | 1965 | 191 | 7 | 10 | 15 | 10200 | 220126.7 | 41558.82 | 3840 | 29610 | 57071.43 | 22511.76 | 4880.282 | 1595.161 | 14604.26 | 371.1268 | 0.005 | 1.02 | 7.99 | 10 | 13 | CAN CAN (EX CIA. MINERA BRONCE DE PETORCA)/BRONCE DE PETORCA/VALPARAISO/PETORCA/EL DURAZNO | 3 | Cu,V,Zn | 113.2%,14.6%,445.8% | 31.875 | 143.021 | 111.146 | 4.486933 | No genera Ã¡cido (NGA) (PN/PA > 3) | No genera Ã¡cido (NGA) (PNN > 20) | No genera Ã¡cido (NGA) (RPN > 3 o % de S < 0.3) | No genera Ã¡cido (NGA) (PNN > 20 o % de S < 0.3)
1748 | ALEJANDRO LOPEZ ALIAGA | PLANTA VETA DEL AGUA | VETA DEL AGUA 1234 | ORO | 2347500 | INACTIVO | CUBETA | VALPARAISO | NOGALES | 6381650 | 300201 | 2990 | 168 | 55 | 12 | 189 | 17 | 2.5 | 0.5 | 0.5 | 50 | 224420 | 40314.71 | 3300 | 33285 | 44642.86 | 65511.76 | 3640.845 | 15766.13 | 3319.149 | 240.1408 | 0.5 | 0.01 | 6.25 | 10 | 5 | ALEJANDRO LOPEZ ALIAGA/PLANTA VETA DEL AGUA/VALPARAISO/NOGALES/VETA DEL AGUA 1234 | 2 | Cu,V | 3185.7%,29.2% | 0.3125 | 111.875 | 111.5625 | 358 | No genera Ã¡cido (NGA) (PN/PA > 3) | No genera Ã¡cido (NGA) (PNN > 20) | No genera Ã¡cido (NGA) (RPN > 3 o % de S < 0.3) | No genera Ã¡cido (NGA) (PNN > 20 o % de S < 0.3)
701 | ANGLO AMERICAN | EL SOLDADO | TRANQUE 4 | COBRE | 80250000 | INACTIVO | CUBETA | VALPARAISO | NOGALES | 6384039 | 296860 | 1758 | 126 | 43 | 72 | 81 | 18 | 2.5 | 13.22 | 9.31 | 600 | 253680 | 38779.41 | 3420 | 22960 | 46500 | 26305.88 | 2323.944 | 15654.84 | 10662.77 | 283.8028 | 0.03 | 0.06 | 6.51 | 10 | 11 | ANGLO AMERICAN/EL SOLDADO/VALPARAISO/NOGALES/TRANQUE 4 | 1 | Cu | 1832% | 1.875 | 116.529 | 114.654 | 62.1488 | No genera Ã¡cido (NGA) (PN/PA > 3) | No genera Ã¡cido (NGA) (PNN > 20) | No genera Ã¡cido (NGA) (RPN > 3 o % de S < 0.3) | No genera Ã¡cido (NGA) (PNN > 20 o % de S < 0.3)
1743 | ALEJANDRO LOPEZ ALIAGA | PLANTA VETA DEL AGUA | VETA DEL AGUA 5 | ORO | 123930 | INACTIVO | CUBETA | VALPARAISO | NOGALES | 6381712 | 300330 | 3640 | 169 | 64 | 12 | 143 | 19 | 2.5 | 3.07 | 5.76 | 50 | 232026.7 | 39547.06 | 3300 | 31220 | 46071.43 | 51094.12 | 3330.986 | 16953.23 | 3858.511 | 240.1408 | 0.25 | 0.01 | 6.45 | 10 | 5 | ALEJANDRO LOPEZ ALIAGA/PLANTA VETA DEL AGUA/VALPARAISO/NOGALES/VETA DEL AGUA 5 | 2 | Cu,V | 3900%,30% | 0.3125 | 115.455 | 115.1425 | 369.456 | No genera Ã¡cido (NGA) (PN/PA > 3) | No genera Ã¡cido (NGA) (PNN > 20) | No genera Ã¡cido (NGA) (RPN > 3 o % de S < 0.3) | No genera Ã¡cido (NGA) (PNN > 20 o % de S < 0.3)
1726 | BARRIO MINERO EL QUEMADO | PLANTA SAAVEDRA EL QUEMADO | EL QUEMADO | ORO | 137481 | INACTIVO | CUBETA | VALPARAISO | CABILDO | 6408653 | 310936 | 1919 | 116 | 33 | 2.5 | 289 | 101 | 2.5 | 3.12 | 0.5 | 50 | 247426.7 | 40976.47 | 3480 | 26425 | 47357.14 | 36001.96 | 1859.155 | 14616.13 | 4812.766 | 458.4507 | 0.02 | 0.01 | 6.63 | 10 | 5 | BARRIO MINERO EL QUEMADO/PLANTA SAAVEDRA EL QUEMADO/VALPARAISO/CABILDO/EL QUEMADO | 1 | Cu | 2009% | 0.3125 | 118.677 | 118.3645 | 379.7664 | No genera Ã¡cido (NGA) (PN/PA > 3) | No genera Ã¡cido (NGA) (PNN > 20) | No genera Ã¡cido (NGA) (RPN > 3 o % de S < 0.3) | No genera Ã¡cido (NGA) (PNN > 20 o % de S < 0.3)
1749 | ALEJANDRO LOPEZ ALIAGA | PLANTA VETA DEL AGUA | VETA DEL AGUA 1234 | ORO | 2347500 | INACTIVO | CUBETA | VALPARAISO | NOGALES | 6381591 | 300212 | 2839 | 217 | 97 | 15 | 201 | 52 | 2.5 | 0.5 | 6.84 | 50 | 221993.3 | 40764.71 | 3240 | 34615 | 47428.57 | 50166.67 | 4647.887 | 11982.26 | 8671.277 | 261.9718 | 1 | 0.01 | 6.64 | 10 | 5 | ALEJANDRO LOPEZ ALIAGA/PLANTA VETA DEL AGUA/VALPARAISO/NOGALES/VETA DEL AGUA 1234 | 3 | Cr,Cu,V | 11.5%,3019.8%,66.9% | 0.3125 | 118.856 | 118.5435 | 380.3392 | No genera Ã¡cido (NGA) (PN/PA > 3) | No genera Ã¡cido (NGA) (PNN > 20) | No genera Ã¡cido (NGA) (RPN > 3 o % de S < 0.3) | No genera Ã¡cido (NGA) (PNN > 20 o % de S < 0.3)
12 | CIA. MINERA LA PATAGUA | LA PATAGUA | LA PATAGUA 2 | COBRE | 922500 | INACTIVO | CUBETA | VALPARAISO | LA LIGUA | 6397823 | 299625 | 3752 | 101 | 31 | 10 | 118 | 84 | 2.5 | 0.5 | 2 | 50 | 253120 | 37191.18 | 3600 | 26145 | 47642.86 | 34737.25 | 1394.366 | 16100 | 4688.298 | 436.6197 | 0.005 | 0.01 | 6.67 | 10 | 33 | CIA. MINERA LA PATAGUA/LA PATAGUA/VALPARAISO/LA LIGUA/LA PATAGUA 2 | 1 | Cu | 4023% | 0.3125 | 119.393 | 119.0805 | 382.0576 | No genera Ã¡cido (NGA) (PN/PA > 3) | No genera Ã¡cido (NGA) (PNN > 20) | No genera Ã¡cido (NGA) (RPN > 3 o % de S < 0.3) | No genera Ã¡cido (NGA) (PNN > 20 o % de S < 0.3)
1740 | SOC. MINERA GAMA | PLANTA LOS MOLLES | LOS MOLLES 1 | OROCOBRE | 14700 | INACTIVO | CUBETA | VALPARAISO | PETORCA | 6430886 | 266196 | 4619 | 122 | 53 | 9 | 192 | 68 | 9.7 | 0.5 | 5.58 | 2100 | 251766.7 | 36688.24 | 3120 | 21000 | 51285.71 | 44264.71 | 1549.296 | 13020.97 | 8463.83 | 349.2958 | 0.5 | 0.21 | 7.18 | 10 | 18 | SOC. MINERA GAMA/PLANTA LOS MOLLES/VALPARAISO/PETORCA/LOS MOLLES 1 | 1 | Cu | 4976% | 6.5625 | 128.522 | 121.9595 | 19.5843 | No genera Ã¡cido (NGA) (PN/PA > 3) | No genera Ã¡cido (NGA) (PNN > 20) | No genera Ã¡cido (NGA) (RPN > 3 o % de S < 0.3) | No genera Ã¡cido (NGA) (PNN > 20 o % de S < 0.3)
6 | JORGE WENKE | EL ESCORIAL | EL ESCORIAL 2 | COBREPLATAORO | 120000 | INACTIVO | CUBETA | VALPARAISO | CABILDO | 6410687 | 305629 | 598 | 63 | 20 | 2.5 | 148 | 36 | 2.5 | 0.5 | 1 | 50 | 266840 | 32373.53 | 2340 | 33390 | 49142.86 | 15429.41 | 1781.69 | 111.2903 | 12031.91 | 305.6338 | 0.005 | 0.01 | 6.88 | 10 | 31 | JORGE WENKE/EL ESCORIAL/VALPARAISO/CABILDO/EL ESCORIAL 2 | 1 | Cu | 557.1% | 0.3125 | 123.152 | 122.8395 | 394.0864 | No genera Ã¡cido (NGA) (PN/PA > 3) | No genera Ã¡cido (NGA) (PNN > 20) | No genera Ã¡cido (NGA) (RPN > 3 o % de S < 0.3) | No genera Ã¡cido (NGA) (PNN > 20 o % de S < 0.3)
699 | ANGLO AMERICAN | EL SOLDADO | TORITO | COBRE | 181000000 | ACTIVO | CUBETA | VALPARAISO | NOGALES | 6386519 | 296644 | 652 | 157 | 76 | 73 | 201 | 56 | 23.58 | 42.92 | 5.11 | 100 | 226846.7 | 42167.65 | 4140 | 31885 | 49357.14 | 57249.02 | 3330.986 | 15988.71 | 6721.277 | 283.8028 | 0.09 | 0.01 | 6.91 | 10 | 15 | ANGLO AMERICAN/EL SOLDADO/VALPARAISO/NOGALES/TORITO | 3 | Cu,V,Ag | 616.5%,20.8%,7.3% | 0.3125 | 123.689 | 123.3765 | 395.8048 | No genera Ã¡cido (NGA) (PN/PA > 3) | No genera Ã¡cido (NGA) (PNN > 20) | No genera Ã¡cido (NGA) (RPN > 3 o % de S < 0.3) | No genera Ã¡cido (NGA) (PNN > 20 o % de S < 0.3)
1732 | PATS | PLANTA PATS | PLANTA PATS | ORO | 47175 | INACTIVO | CUBETA | VALPARAISO | PETORCA | 6431137 | 322961 | 4791 | 106 | 36 | 2.5 | 409 | 101 | 2.5 | 7.35 | 0.5 | 300 | 281960 | 26814.71 | 2220 | 31010 | 50285.71 | 15766.67 | 2556.338 | 1335.484 | 8380.851 | 283.8028 | 0.5 | 0.03 | 7.04 | 10 | 5 | PATS/PLANTA PATS/VALPARAISO/PETORCA/PLANTA PATS | 2 | Cu,Zn | 5164.8%,13.6% | 0.9375 | 126.016 | 125.0785 | 134.4171 | No genera Ã¡cido (NGA) (PN/PA > 3) | No genera Ã¡cido (NGA) (PNN > 20) | No genera Ã¡cido (NGA) (RPN > 3 o % de S < 0.3) | No genera Ã¡cido (NGA) (PNN > 20 o % de S < 0.3)
704 | ANGLO AMERICAN | EL SOLDADO | EL COBRE 3 | COBRE | N/A | INACTIVO | MURO | VALPARAISO | NOGALES | 6382788 | 299216 | 7218 | 124 | 54 | 77 | 82 | 22 | 2.5 | 26.06 | 7.39 | 600 | 259186.7 | 38647.06 | 3120 | 21910 | 51214.29 | 23523.53 | 2711.268 | 15914.52 | 9044.681 | 196.4789 | 0.1 | 0.06 | 7.17 | 10 | 11 | ANGLO AMERICAN/EL SOLDADO/VALPARAISO/NOGALES/EL COBRE 3 | 1 | Cu | 7832% | 1.875 | 128.343 | 126.468 | 68.4496 | No genera Ã¡cido (NGA) (PN/PA > 3) | No genera Ã¡cido (NGA) (PNN > 20) | No genera Ã¡cido (NGA) (RPN > 3 o % de S < 0.3) | No genera Ã¡cido (NGA) (PNN > 20 o % de S < 0.3)
3 | MINERA LAS CENIZAS S.A | LAS CENIZAS CABILDO | LAS CENIZAS 4 | COBRE | 16500000 | INACTIVO | CUBETA | VALPARAISO | CABILDO | 6410566 | 304320 | 814 | 86 | 55 | 16 | 184 | 35 | 2.5 | 0.5 | 1 | 2600 | 251440 | 38250 | 3180 | 24885 | 54571.43 | 45698.04 | 1549.296 | 10016.13 | 13732.98 | 392.9577 | 0.005 | 0.26 | 7.64 | 10 | 34 | MINERA LAS CENIZAS S.A/LAS CENIZAS CABILDO/VALPARAISO/CABILDO/LAS CENIZAS 4 | 1 | Cu | 794.5% | 8.125 | 136.756 | 128.631 | 16.83151 | No genera Ã¡cido (NGA) (PN/PA > 3) | No genera Ã¡cido (NGA) (PNN > 20) | No genera Ã¡cido (NGA) (RPN > 3 o % de S < 0.3) | No genera Ã¡cido (NGA) (PNN > 20 o % de S < 0.3)
1735 | CIA. MINERA HIERRO VIEJO | HIERRO VIEJO | HIERRO VIEJO 2 | COBRE | 8580 | INACTIVO | CUBETA | VALPARAISO | PETORCA | 6426989 | 310122 | 2905 | 77 | 19 | 8 | 158 | 265 | 7.63 | 0.5 | 0.5 | 1000 | 251813.3 | 41744.12 | 3300 | 20090 | 52642.86 | 20150.98 | 1549.296 | 17138.71 | 8173.404 | 502.1127 | 0.1 | 0.1 | 7.37 | 118.24 | 35 | CIA. MINERA HIERRO VIEJO/HIERRO VIEJO/VALPARAISO/PETORCA/HIERRO VIEJO 2 | 2 | As,Cu | 885.3%,3092.3% | 3.125 | 131.923 | 128.798 | 42.21536 | No genera Ã¡cido (NGA) (PN/PA > 3) | No genera Ã¡cido (NGA) (PNN > 20) | No genera Ã¡cido (NGA) (RPN > 3 o % de S < 0.3) | No genera Ã¡cido (NGA) (PNN > 20 o % de S < 0.3)
55 | CAN CAN (EX CIA. MINERA BRONCE DE PETORCA) | BRONCE DE PETORCA | ACOPIO DE ARENAS | ORO | 1220571 | INACTIVO | CUBETA | VALPARAISO | PETORCA | 6436521 | 316858 | 191 | 142 | 58 | 67 | 1493 | 199 | 7 | 8 | 8 | 7600 | 219520 | 41188.24 | 3660 | 28840 | 61785.71 | 22596.08 | 4802.817 | 1224.194 | 14604.26 | 349.2958 | 0.005 | 0.76 | 8.65 | 10 | 13 | CAN CAN (EX CIA. MINERA BRONCE DE PETORCA)/BRONCE DE PETORCA/VALPARAISO/PETORCA/ACOPIO DE ARENAS | 3 | Cu,V,Zn | 109.9%,9.2%,314.7% | 23.75 | 154.835 | 131.085 | 6.519368 | No genera Ã¡cido (NGA) (PN/PA > 3) | No genera Ã¡cido (NGA) (PNN > 20) | No genera Ã¡cido (NGA) (RPN > 3 o % de S < 0.3) | No genera Ã¡cido (NGA) (PNN > 20 o % de S < 0.3)
53 | CAN CAN (EX CIA. MINERA BRONCE DE PETORCA) | BRONCE DE PETORCA | TERRAZAS 2 | COBRE | 1441447 | ACTIVO | CUBETA | VALPARAISO | PETORCA | 6432788 | 314804 | 310 | 146 | 72 | 65 | 332 | 141 | 8 | 15 | 1 | 8600 | 213080 | 44232.35 | 3840 | 29995 | 63142.86 | 23607.84 | 4105.634 | 2077.419 | 14479.79 | 371.1268 | 0.005 | 0.86 | 8.84 | 10 | 13 | CAN CAN (EX CIA. MINERA BRONCE DE PETORCA)/BRONCE DE PETORCA/VALPARAISO/PETORCA/TERRAZAS 2 | 2 | Cu,V | 240.7%,12.3% | 26.875 | 158.236 | 131.361 | 5.887851 | No genera Ã¡cido (NGA) (PN/PA > 3) | No genera Ã¡cido (NGA) (PNN > 20) | No genera Ã¡cido (NGA) (RPN > 3 o % de S < 0.3) | No genera Ã¡cido (NGA) (PNN > 20 o % de S < 0.3)
1753 | ANGLO AMERICAN | EL SOLDADO | EL COBRE 2 | COBRE | 1500000 | INACTIVO | CUBETA | VALPARAISO | NOGALES | 6383312 | 298982 | 3170 | 112 | 49 | 7 | 59 | 27 | 2.5 | 0.5 | 5.51 | 300 | 255453.3 | 39652.94 | 2820 | 19950 | 53142.86 | 26558.82 | 2323.944 | 14059.68 | 10164.89 | 240.1408 | 0.13 | 0.03 | 7.44 | 10 | 7 | ANGLO AMERICAN/EL SOLDADO/VALPARAISO/NOGALES/EL COBRE 2 | 1 | Cu | 3384% | 0.9375 | 133.176 | 132.2385 | 142.0544 | No genera Ã¡cido (NGA) (PN/PA > 3) | No genera Ã¡cido (NGA) (PNN > 20) | No genera Ã¡cido (NGA) (RPN > 3 o % de S < 0.3) | No genera Ã¡cido (NGA) (PNN > 20 o % de S < 0.3)
2129 | RAMAYANA | PLANTA RAMAYANA | RAMAYANA 2 | ORO | 14400 | INACTIVO | CUBETA | VALPARAISO | OLMUE | 6340172 | 309931 | 2903 | 79 | 28 | 8 | 73 | 215 | 36.55 | 0.5 | 4.11 | 21000 | 214246.7 | 27926.47 | 4080 | 40600 | 79428.57 | 10876.47 | 2711.268 | 2040.323 | 8588.298 | 436.6197 | 0.005 | 2.1 | 11.12 | 10 | 464 | RAMAYANA/PLANTA RAMAYANA/VALPARAISO/OLMUE/RAMAYANA 2 | 2 | Cu,Co | 3090.1%,54.7% | 65.625 | 199.048 | 133.423 | 3.033112 | No genera Ã¡cido (NGA) (PN/PA > 3) | No genera Ã¡cido (NGA) (PNN > 20) | No genera Ã¡cido (NGA) (RPN > 3 o % de S < 0.3) | No genera Ã¡cido (NGA) (PNN > 20 o % de S < 0.3)
44 | CIA. MINERA CERRO NEGRO S.A | PLANTA CERRO NEGRO | CERRO NEGRO 1 | COBREOROPLATA | N/A | INACTIVO | MURO | VALPARAISO | CABILDO | 6393281 | 323656 | 6484 | 179 | 67 | 66 | 167 | 73 | 10 | 31 | 3 | 1300 | 218213.3 | 35152.94 | 4080 | 36295 | 56214.29 | 34652.94 | 5112.676 | 593.5484 | 31697.87 | 327.4648 | 0.005 | 0.13 | 7.87 | 10 | 15 | CIA. MINERA CERRO NEGRO S.A/PLANTA CERRO NEGRO/VALPARAISO/CABILDO/CERRO NEGRO 1 | 2 | Cu,V | 7025.3%,37.7% | 4.0625 | 140.873 | 136.8105 | 34.67643 | No genera Ã¡cido (NGA) (PN/PA > 3) | No genera Ã¡cido (NGA) (PNN > 20) | No genera Ã¡cido (NGA) (RPN > 3 o % de S < 0.3) | No genera Ã¡cido (NGA) (PNN > 20 o % de S < 0.3)
1751 | ANGLO AMERICAN | EL SOLDADO | EL COBRE 2 | COBRE | 1500000 | INACTIVO | CUBETA | VALPARAISO | NOGALES | 6383348 | 298854 | 3992 | 102 | 40 | 2.5 | 29 | 23 | 2.5 | 11.95 | 0.5 | 50 | 262173.3 | 38700 | 2760 | 18095 | 55428.57 | 22258.82 | 2091.549 | 14096.77 | 10164.89 | 240.1408 | 0.13 | 0.01 | 7.76 | 10 | 17 | ANGLO AMERICAN/EL SOLDADO/VALPARAISO/NOGALES/EL COBRE 2 | 1 | Cu | 4287% | 0.3125 | 138.904 | 138.5915 | 444.4928 | No genera Ã¡cido (NGA) (PN/PA > 3) | No genera Ã¡cido (NGA) (PNN > 20) | No genera Ã¡cido (NGA) (RPN > 3 o % de S < 0.3) | No genera Ã¡cido (NGA) (PNN > 20 o % de S < 0.3)
1752 | ANGLO AMERICAN | EL SOLDADO | EL COBRE 2 | COBRE | 1500000 | INACTIVO | CUBETA | VALPARAISO | NOGALES | 6383312 | 298938 | 1682 | 139 | 54 | 8 | 104 | 27 | 2.5 | 16.18 | 0.5 | 1300 | 232493.3 | 41002.94 | 2880 | 24850 | 57285.71 | 37772.55 | 2866.197 | 13391.94 | 9625.532 | 261.9718 | 0.13 | 0.13 | 8.02 | 10 | 5 | ANGLO AMERICAN/EL SOLDADO/VALPARAISO/NOGALES/EL COBRE 2 | 2 | Cu,V | 1748.4%,6.9% | 4.0625 | 143.558 | 139.4955 | 35.33735 | No genera Ã¡cido (NGA) (PN/PA > 3) | No genera Ã¡cido (NGA) (PNN > 20) | No genera Ã¡cido (NGA) (RPN > 3 o % de S < 0.3) | No genera Ã¡cido (NGA) (PNN > 20 o % de S < 0.3)
1734 | CIA. MINERA HIERRO VIEJO | HIERRO VIEJO | HIERRO VIEJO 2 | COBRE | 8580 | INACTIVO | CUBETA | VALPARAISO | PETORCA | 6426945 | 310095 | 3636 | 102 | 25 | 5 | 16 | 40 | 2.5 | 0.5 | 1.28 | 2500 | 231513.3 | 46297.06 | 4140 | 24850 | 60785.71 | 13152.94 | 1084.507 | 9348.387 | 11202.13 | 392.9577 | 0.25 | 0.25 | 8.51 | 10 | 5 | CIA. MINERA HIERRO VIEJO/HIERRO VIEJO/VALPARAISO/PETORCA/HIERRO VIEJO 2 | 1 | Cu | 3896% | 7.8125 | 152.329 | 144.5165 | 19.498112 | No genera Ã¡cido (NGA) (PN/PA > 3) | No genera Ã¡cido (NGA) (PNN > 20) | No genera Ã¡cido (NGA) (RPN > 3 o % de S < 0.3) | No genera Ã¡cido (NGA) (PNN > 20 o % de S < 0.3)
684 | ALEJANDRO LOPEZ ALIAGA | PLANTA VETA DEL AGUA | VETA DEL AGUA 6 | ORO | 538192 | ACTIVO | CUBETA | VALPARAISO | NOGALES | 6381807 | 299858 | 26 | 143 | 26 | 69 | 76 | 11 | 2.5 | 27.11 | 10.88 | 50 | 234780 | 43941.18 | 4440 | 19250 | 58142.86 | 25800 | 2788.732 | 1187.097 | 18379.79 | 392.9577 | 0.05 | 0.01 | 8.14 | 10 | 8 | ALEJANDRO LOPEZ ALIAGA/PLANTA VETA DEL AGUA/VALPARAISO/NOGALES/VETA DEL AGUA 6 | 1 | V | 10% | 0.3125 | 145.706 | 145.3935 | 466.2592 | No genera Ã¡cido (NGA) (PN/PA > 3) | No genera Ã¡cido (NGA) (PNN > 20) | No genera Ã¡cido (NGA) (RPN > 3 o % de S < 0.3) | No genera Ã¡cido (NGA) (PNN > 20 o % de S < 0.3)
49 | CIA. MINERA CERRO NEGRO S.A | PLANTA CERRO NEGRO | CERRO NEGRO 4 | COBREOROPLATA | N/A | INACTIVO | MURO | VALPARAISO | CABILDO | 6393650 | 323128 | 2757 | 179 | 70 | 69 | 311 | 168 | 9 | 17 | 6 | 1500 | 239120 | 31923.53 | 3060 | 27440 | 61785.71 | 34147.06 | 5422.535 | 2374.194 | 24229.79 | 305.6338 | 0.005 | 0.15 | 8.65 | 10 | 13 | CIA. MINERA CERRO NEGRO S.A/PLANTA CERRO NEGRO/VALPARAISO/CABILDO/CERRO NEGRO 4 | 2 | Cu,V | 2929.7%,37.7% | 4.6875 | 154.835 | 150.1475 | 33.03147 | No genera Ã¡cido (NGA) (PN/PA > 3) | No genera Ã¡cido (NGA) (PNN > 20) | No genera Ã¡cido (NGA) (RPN > 3 o % de S < 0.3) | No genera Ã¡cido (NGA) (PNN > 20 o % de S < 0.3)
48 | CIA. MINERA CERRO NEGRO S.A | PLANTA CERRO NEGRO | CERRO NEGRO 3 | COBREOROPLATA | 990000 | INACTIVO | CUBETA | VALPARAISO | CABILDO | 6393550 | 323374 | 2656 | 171 | 62 | 67 | 249 | 78 | 9 | 33 | 5 | 1900 | 216953.3 | 36105.88 | 4320 | 32865 | 62500 | 36507.84 | 5732.394 | 1112.903 | 31822.34 | 327.4648 | 0.005 | 0.19 | 8.75 | 10 | 14 | CIA. MINERA CERRO NEGRO S.A/PLANTA CERRO NEGRO/VALPARAISO/CABILDO/CERRO NEGRO 3 | 2 | Cu,V | 2818.7%,31.5% | 5.9375 | 156.625 | 150.6875 | 26.37895 | No genera Ã¡cido (NGA) (PN/PA > 3) | No genera Ã¡cido (NGA) (PNN > 20) | No genera Ã¡cido (NGA) (RPN > 3 o % de S < 0.3) | No genera Ã¡cido (NGA) (PNN > 20 o % de S < 0.3)
1713 | HANS HEIN STAEGER | LA PACIENCIA | LA PACIENCIA | COBRE | 479097 | INACTIVO | CUBETA | VALPARAISO | RINCONADA | 6365528 | 339798 | 8912 | 85 | 24 | 2.5 | 675 | 574 | 2.5 | 22.89 | 8.64 | 2900 | 250180 | 36344.12 | 2820 | 17150 | 64285.71 | 24450.98 | 1936.62 | 19104.84 | 2406.383 | 392.9577 | 0.1 | 0.29 | 9 | 284.54 | 18 | HANS HEIN STAEGER/LA PACIENCIA/VALPARAISO/RINCONADA/LA PACIENCIA | 3 | As,Cu,Zn | 2271.2%,9693.4%,87.5% | 9.0625 | 161.1 | 152.0375 | 17.77655 | No genera Ã¡cido (NGA) (PN/PA > 3) | No genera Ã¡cido (NGA) (PNN > 20) | No genera Ã¡cido (NGA) (RPN > 3 o % de S < 0.3) | No genera Ã¡cido (NGA) (PNN > 20 o % de S < 0.3)
40 | CIA. MINERA CERRO NEGRO S.A | PLANTA CERRO NEGRO | CERRO NEGRO 1 | COBREOROPLATA | N/A | INACTIVO | MURO | VALPARAISO | CABILDO | 6393349 | 323733 | 4826 | 169 | 59 | 65 | 152 | 64 | 40 | 9 | 10 | 600 | 225680 | 36741.18 | 4140 | 31780 | 62214.29 | 22258.82 | 4802.817 | 482.2581 | 32029.79 | 327.4648 | 0.005 | 0.06 | 8.71 | 10 | 13 | CIA. MINERA CERRO NEGRO S.A/PLANTA CERRO NEGRO/VALPARAISO/CABILDO/CERRO NEGRO 1 | 2 | Cu,V | 5203.3%,30% | 1.875 | 155.909 | 154.034 | 83.15147 | No genera Ã¡cido (NGA) (PN/PA > 3) | No genera Ã¡cido (NGA) (PNN > 20) | No genera Ã¡cido (NGA) (RPN > 3 o % de S < 0.3) | No genera Ã¡cido (NGA) (PNN > 20 o % de S < 0.3)
2131 | RAMAYANA | PLANTA RAMAYANA | RAMAYANA 1 | ORO | 72000 | INACTIVO | CUBETA | VALPARAISO | OLMUE | 6338963 | 310458 | 982 | 79 | 26 | 2.5 | 2.5 | 113 | 49.13 | 1.02 | 1.89 | 18400 | 219613.3 | 33564.71 | 4860 | 39270 | 85428.57 | 6745.098 | 3098.592 | 1261.29 | 12778.72 | 480.2817 | 0.21 | 1.84 | 11.96 | 10 | 171 | RAMAYANA/PLANTA RAMAYANA/VALPARAISO/OLMUE/RAMAYANA 1 | 2 | Cu,Mo | 979.1%,22.8% | 57.5 | 214.084 | 156.584 | 3.7232 | No genera Ã¡cido (NGA) (PN/PA > 3) | No genera Ã¡cido (NGA) (PNN > 20) | No genera Ã¡cido (NGA) (RPN > 3 o % de S < 0.3) | No genera Ã¡cido (NGA) (PNN > 20 o % de S < 0.3)
1711 | HANS HEIN STAEGER | LA PACIENCIA | LA PACIENCIA | COBRE | N/A | INACTIVO | MURO | VALPARAISO | RINCONADA | 6365494 | 339818 | 6478 | 107 | 28 | 2.5 | 961 | 429 | 2.5 | 4.64 | 2.93 | 1300 | 246446.7 | 38461.76 | 3000 | 18025 | 64285.71 | 27823.53 | 2169.014 | 18770.97 | 1950 | 283.8028 | 0.1 | 0.13 | 9 | 201.32 | 19 | HANS HEIN STAEGER/LA PACIENCIA/VALPARAISO/RINCONADA/LA PACIENCIA | 3 | As,Cu,Zn | 1577.7%,7018.7%,166.9% | 4.0625 | 161.1 | 157.0375 | 39.65538 | No genera Ã¡cido (NGA) (PN/PA > 3) | No genera Ã¡cido (NGA) (PNN > 20) | No genera Ã¡cido (NGA) (RPN > 3 o % de S < 0.3) | No genera Ã¡cido (NGA) (PNN > 20 o % de S < 0.3)
1733 | CIA. MINERA HIERRO VIEJO | HIERRO VIEJO | HIERRO VIEJO 2 | COBRE | 8580 | INACTIVO | CUBETA | VALPARAISO | PETORCA | 6426962 | 310058 | 3757 | 113 | 31 | 6 | 6 | 32 | 2.5 | 19.43 | 2.98 | 200 | 214060 | 49394.12 | 4080 | 29015 | 63571.43 | 13743.14 | 1161.972 | 7641.935 | 13152.13 | 371.1268 | 0.5 | 0.02 | 8.9 | 10 | 5 | CIA. MINERA HIERRO VIEJO/HIERRO VIEJO/VALPARAISO/PETORCA/HIERRO VIEJO 2 | 1 | Cu | 4029% | 0.625 | 159.31 | 158.685 | 254.896 | No genera Ã¡cido (NGA) (PN/PA > 3) | No genera Ã¡cido (NGA) (PNN > 20) | No genera Ã¡cido (NGA) (RPN > 3 o % de S < 0.3) | No genera Ã¡cido (NGA) (PNN > 20 o % de S < 0.3)
1723 | BARRIO MINERO EL QUEMADO | PLANTA SAAVEDRA EL QUEMADO | EL QUEMADO | ORO | 137481 | INACTIVO | CUBETA | VALPARAISO | CABILDO | 6408727 | 310926 | 4144 | 101 | 60 | 6 | 393 | 215 | 2.5 | 0.5 | 6.01 | 1200 | 247100 | 35100 | 3180 | 25515 | 64857.14 | 27823.53 | 2014.085 | 9051.613 | 6098.936 | 371.1268 | 0.1 | 0.12 | 9.08 | 78.23 | 19 | BARRIO MINERO EL QUEMADO/PLANTA SAAVEDRA EL QUEMADO/VALPARAISO/CABILDO/EL QUEMADO | 3 | As,Cu,Zn | 551.9%,4453.8%,9.2% | 3.75 | 162.532 | 158.782 | 43.34187 | No genera Ã¡cido (NGA) (PN/PA > 3) | No genera Ã¡cido (NGA) (PNN > 20) | No genera Ã¡cido (NGA) (RPN > 3 o % de S < 0.3) | No genera Ã¡cido (NGA) (PNN > 20 o % de S < 0.3)
43 | CIA. MINERA CERRO NEGRO S.A | PLANTA CERRO NEGRO | CERRO NEGRO 5 | COBREOROPLATA | 2473500 | INACTIVO | CUBETA | VALPARAISO | CABILDO | 6393875 | 322903 | 5133 | 173 | 52 | 65 | 210 | 68 | 10 | 19 | 8 | 50 | 212846.7 | 36397.06 | 4380 | 33845 | 63714.29 | 33388.24 | 6119.718 | 519.3548 | 33896.81 | 327.4648 | 0.005 | 0.01 | 8.92 | 10 | 14 | CIA. MINERA CERRO NEGRO S.A/PLANTA CERRO NEGRO/VALPARAISO/CABILDO/CERRO NEGRO 5 | 2 | Cu,V | 5540.7%,33.1% | 0.3125 | 159.668 | 159.3555 | 510.9376 | No genera Ã¡cido (NGA) (PN/PA > 3) | No genera Ã¡cido (NGA) (PNN > 20) | No genera Ã¡cido (NGA) (RPN > 3 o % de S < 0.3) | No genera Ã¡cido (NGA) (PNN > 20 o % de S < 0.3)
1714 | HANS HEIN STAEGER | LA PACIENCIA | LA PACIENCIA | COBRE | 479097 | INACTIVO | CUBETA | VALPARAISO | RINCONADA | 6365596 | 339791 | 5979 | 97 | 28 | 2.5 | 821 | 555 | 2.5 | 6.53 | 3.76 | 1000 | 247006.7 | 38170.59 | 2760 | 17045 | 65071.43 | 26727.45 | 1936.62 | 20032.26 | 2406.383 | 349.2958 | 0.5 | 0.1 | 9.11 | 274.63 | 17 | HANS HEIN STAEGER/LA PACIENCIA/VALPARAISO/RINCONADA/LA PACIENCIA | 3 | As,Cu,Zn | 2188.6%,6470.3%,128.1% | 3.125 | 163.069 | 159.944 | 52.18208 | No genera Ã¡cido (NGA) (PN/PA > 3) | No genera Ã¡cido (NGA) (PNN > 20) | No genera Ã¡cido (NGA) (RPN > 3 o % de S < 0.3) | No genera Ã¡cido (NGA) (PNN > 20 o % de S < 0.3)
1717 | DIAMANTINO | PLANTA DIAMANTINO | DIAMANTINO | COBRE | 1005480 | INACTIVO | CUBETA | VALPARAISO | PUTAENDO | 6400439 | 347101 | 6496 | 115 | 36 | 2.5 | 12109 | 1546 | 84.86 | 12.02 | 14.42 | 50 | 252793.3 | 33538.24 | 2520 | 46445 | 65000 | 15176.47 | 2091.549 | 7196.774 | 9584.043 | 480.2817 | 0.02 | 0.01 | 9.1 | 884.1 | 124 | DIAMANTINO/PLANTA DIAMANTINO/VALPARAISO/PUTAENDO/DIAMANTINO | 5 | As,Cu,Pb,Zn,Mo | 7267.5%,7038.5%,157.7%,3263.6%,112.2% | 0.3125 | 162.89 | 162.5775 | 521.248 | No genera Ã¡cido (NGA) (PN/PA > 3) | No genera Ã¡cido (NGA) (PNN > 20) | No genera Ã¡cido (NGA) (RPN > 3 o % de S < 0.3) | No genera Ã¡cido (NGA) (PNN > 20 o % de S < 0.3)
703 | ANGLO AMERICAN | EL SOLDADO | EL COBRE 3 | COBRE | 1500000 | INACTIVO | CUBETA | VALPARAISO | NOGALES | 6383117 | 299117 | 5164 | 123 | 64 | 75 | 87 | 22 | 2.5 | 35.75 | 13.2 | 50 | 235386.7 | 39414.71 | 3360 | 23765 | 65285.71 | 27739.22 | 2943.662 | 15654.84 | 8920.213 | 261.9718 | 0.07 | 0.01 | 9.14 | 10 | 11 | ANGLO AMERICAN/EL SOLDADO/VALPARAISO/NOGALES/EL COBRE 3 | 1 | Cu | 5575% | 0.3125 | 163.606 | 163.2935 | 523.5392 | No genera Ã¡cido (NGA) (PN/PA > 3) | No genera Ã¡cido (NGA) (PNN > 20) | No genera Ã¡cido (NGA) (RPN > 3 o % de S < 0.3) | No genera Ã¡cido (NGA) (PNN > 20 o % de S < 0.3)
1700 | PETRONILA DIAZ | PETRONILA DIAZ | PETRONILA DIAZ | ORO | 750 | INACTIVO | CUBETA | VALPARAISO | PETORCA | 6429764 | 317908 | 3266 | 152 | 63 | 6 | 4258 | 727 | 2.5 | 13.1 | 7.49 | 4600 | 236506.7 | 29488.24 | 1620 | 23135 | 70928.57 | 30605.88 | 3253.521 | 3635.484 | 10579.79 | 240.1408 | 0.5 | 0.46 | 9.93 | 380.43 | 8 | PETRONILA DIAZ/PETRONILA DIAZ/VALPARAISO/PETORCA/PETRONILA DIAZ | 5 | As,Cu,Pb,V,Zn | 3070.2%,3489%,21.2%,16.9%,1082.8% | 14.375 | 177.747 | 163.372 | 12.36501 | No genera Ã¡cido (NGA) (PN/PA > 3) | No genera Ã¡cido (NGA) (PNN > 20) | No genera Ã¡cido (NGA) (RPN > 3 o % de S < 0.3) | No genera Ã¡cido (NGA) (PNN > 20 o % de S < 0.3)
695 | JUAN RASMUS | PLANTA DULCINEA | DULCINEA | COBRE | 323857 | INACTIVO | CUBETA | VALPARAISO | PETORCA | 6442249 | 330355 | 2849 | 159 | 112 | 79 | 184 | 94 | 2.5 | 30.27 | 16.21 | 50 | 235666.7 | 39997.06 | 4200 | 27825 | 65500 | 13152.94 | 3718.31 | 12390.32 | 5850 | 502.1127 | 1.44 | 0.01 | 9.17 | 10 | 13 | JUAN RASMUS/PLANTA DULCINEA/VALPARAISO/PETORCA/DULCINEA | 3 | Cr,Cu,V | 28.7%,3030.8%,22.3% | 0.3125 | 164.143 | 163.8305 | 525.2576 | No genera Ã¡cido (NGA) (PN/PA > 3) | No genera Ã¡cido (NGA) (PNN > 20) | No genera Ã¡cido (NGA) (RPN > 3 o % de S < 0.3) | No genera Ã¡cido (NGA) (PNN > 20 o % de S < 0.3)
1712 | HANS HEIN STAEGER | LA PACIENCIA | LA PACIENCIA | COBRE | 479097 | INACTIVO | CUBETA | VALPARAISO | RINCONADA | 6365477 | 339807 | 8015 | 94 | 38 | 2.5 | 597 | 519 | 2.5 | 0.5 | 5.1 | 2100 | 248780 | 35655.88 | 2940 | 17570 | 68428.57 | 25800 | 2014.085 | 18325.81 | 2281.915 | 349.2958 | 0.1 | 0.21 | 9.58 | 254.33 | 23 | HANS HEIN STAEGER/LA PACIENCIA/VALPARAISO/RINCONADA/LA PACIENCIA | 3 | As,Cu,Zn | 2019.4%,8707.7%,65.8% | 6.5625 | 171.482 | 164.9195 | 26.13059 | No genera Ã¡cido (NGA) (PN/PA > 3) | No genera Ã¡cido (NGA) (PNN > 20) | No genera Ã¡cido (NGA) (RPN > 3 o % de S < 0.3) | No genera Ã¡cido (NGA) (PNN > 20 o % de S < 0.3)
45 | CIA. MINERA CERRO NEGRO S.A | PLANTA CERRO NEGRO | CERRO NEGRO 6 | COBREOROPLATA | 5813124 | INACTIVO | CUBETA | VALPARAISO | CABILDO | 6394039 | 322259 | 3425 | 167 | 66 | 65 | 189 | 78 | 10 | 4 | 6 | 500 | 216253.3 | 34120.59 | 4140 | 35105 | 68285.71 | 34400 | 5732.394 | 704.8387 | 30743.62 | 327.4648 | 0.005 | 0.05 | 9.56 | 10 | 14 | CIA. MINERA CERRO NEGRO S.A/PLANTA CERRO NEGRO/VALPARAISO/CABILDO/CERRO NEGRO 6 | 2 | Cu,V | 3663.7%,28.5% | 1.5625 | 171.124 | 169.5615 | 109.51936 | No genera Ã¡cido (NGA) (PN/PA > 3) | No genera Ã¡cido (NGA) (PNN > 20) | No genera Ã¡cido (NGA) (RPN > 3 o % de S < 0.3) | No genera Ã¡cido (NGA) (PNN > 20 o % de S < 0.3)
5 | MINERA LAS CENIZAS S.A | LAS CENIZAS CABILDO | N PASTA (DEP) | COBRE | 8780000 | ACTIVO | PASTA | VALPARAISO | CABILDO | 6405805 | 303730 | 627 | 104 | 52 | 10 | 90 | 37 | 2.5 | 0.5 | 0.5 | 900 | 221620 | 38541.18 | 3840 | 30590 | 70357.14 | 46541.18 | 2014.085 | 9682.258 | 9210.638 | 502.1127 | 0.005 | 0.09 | 9.85 | 10 | 32 | MINERA LAS CENIZAS S.A/LAS CENIZAS CABILDO/VALPARAISO/CABILDO/N PASTA (DEP) | 1 | Cu | 589% | 2.8125 | 176.315 | 173.5025 | 62.68978 | No genera Ã¡cido (NGA) (PN/PA > 3) | No genera Ã¡cido (NGA) (PNN > 20) | No genera Ã¡cido (NGA) (RPN > 3 o % de S < 0.3) | No genera Ã¡cido (NGA) (PNN > 20 o % de S < 0.3)
46 | CIA. MINERA CERRO NEGRO S.A | PLANTA CERRO NEGRO | CERRO NEGRO 1 | COBREOROPLATA | N/A | INACTIVO | MURO | VALPARAISO | CABILDO | 6393345 | 323785 | 2223 | 160 | 49 | 62 | 203 | 78 | 21 | 13 | 4 | 2200 | 212706.7 | 32955.88 | 4080 | 33495 | 73642.86 | 34990.2 | 5190.141 | 1261.29 | 29706.38 | 305.6338 | 0.005 | 0.22 | 10.31 | 10 | 13 | CIA. MINERA CERRO NEGRO S.A/PLANTA CERRO NEGRO/VALPARAISO/CABILDO/CERRO NEGRO 1 | 2 | Cu,V | 2342.9%,23.1% | 6.875 | 184.549 | 177.674 | 26.84349 | No genera Ã¡cido (NGA) (PN/PA > 3) | No genera Ã¡cido (NGA) (PNN > 20) | No genera Ã¡cido (NGA) (RPN > 3 o % de S < 0.3) | No genera Ã¡cido (NGA) (PNN > 20 o % de S < 0.3)
1722 | SLM LAS CENIZAS | PLANTA LOS MAQUIS | LOS MAQUIS 1 | COBRE | 45000 | INACTIVO | CUBETA | VALPARAISO | CABILDO | 6406243 | 305593 | 342 | 68 | 33 | 9 | 2.5 | 42 | 19.92 | 13.3 | 2.94 | 40100 | 166273.3 | 19058.82 | 2100 | 54915 | 121000 | 19476.47 | 2014.085 | 2670.968 | 3858.511 | 436.6197 | 0.05 | 4.01 | 16.94 | 10 | 5 | SLM LAS CENIZAS/PLANTA LOS MAQUIS/VALPARAISO/CABILDO/LOS MAQUIS 1 | 1 | Cu | 275.8% | 125.3125 | 303.226 | 177.9135 | 2.419759 | GeneraciÃ³n de Ã¡cido incierto (ID) (1 <= PN/PA <= 3) | No genera Ã¡cido (NGA) (PNN > 20) | GeneraciÃ³n de Ã¡cido incierto (ID) (1 â‰¤ RPN â‰¤ 3 o 0.3 â‰¤ % de S â‰¤ 1) | No genera Ã¡cido (NGA) (PNN > 20 o % de S < 0.3)
1727 | DUEÃ‘O DESCONOCIDO (LOS HOYOS) | PLANTA LOS HOYOS | LOS HOYOS | ORO | 1220571 | ABANDONADO | CUBETA | VALPARAISO | PETORCA | 6450781 | 327465 | 2194 | 152 | 113 | 26 | 496 | 216 | 2.5 | 0.5 | 6.56 | 200 | 196420 | 54794.12 | 5160 | 26845 | 71571.43 | 11213.73 | 4647.887 | 222.5806 | 10330.85 | 502.1127 | 0.02 | 0.02 | 10.02 | 82.03 | 5 | DUEÃ‘O DESCONOCIDO (LOS HOYOS)/PLANTA LOS HOYOS/VALPARAISO/PETORCA/LOS HOYOS | 5 | As,Cr,Cu,V,Zn | 583.6%,29.9%,2311%,16.9%,37.8% | 0.625 | 179.358 | 178.733 | 286.9728 | No genera Ã¡cido (NGA) (PN/PA > 3) | No genera Ã¡cido (NGA) (PNN > 20) | No genera Ã¡cido (NGA) (RPN > 3 o % de S < 0.3) | No genera Ã¡cido (NGA) (PNN > 20 o % de S < 0.3)
11 | CIA. MINERA LA PATAGUA | LA PATAGUA | LA PATAGUA 1 | COBRE | 345000 | INACTIVO | CUBETA | VALPARAISO | LA LIGUA | 6397712 | 299724 | 2986 | 127 | 37 | 6 | 153 | 70 | 2.5 | 3 | 0.5 | 1600 | 217886.7 | 35179.41 | 4800 | 34265 | 76428.57 | 28160.78 | 1936.62 | 10424.19 | 9667.021 | 676.7606 | 0.005 | 0.16 | 10.7 | 10 | 32 | CIA. MINERA LA PATAGUA/LA PATAGUA/VALPARAISO/LA LIGUA/LA PATAGUA 1 | 1 | Cu | 3181% | 5 | 191.53 | 186.53 | 38.306 | No genera Ã¡cido (NGA) (PN/PA > 3) | No genera Ã¡cido (NGA) (PNN > 20) | No genera Ã¡cido (NGA) (RPN > 3 o % de S < 0.3) | No genera Ã¡cido (NGA) (PNN > 20 o % de S < 0.3)
1728 | DUEÃ‘O DESCONOCIDO (LOS HOYOS) | PLANTA LOS HOYOS | LOS HOYOS | ORO | 1220571 | ABANDONADO | CUBETA | VALPARAISO | PETORCA | 6450783 | 327420 | 3609 | 136 | 187 | 45 | 729 | 357 | 2.5 | 7.88 | 2.8 | 50 | 177520 | 55694.12 | 4140 | 29120 | 75285.71 | 15766.67 | 7436.62 | 185.4839 | 9625.532 | 436.6197 | 0.1 | 0.01 | 10.54 | 179.15 | 5 | DUEÃ‘O DESCONOCIDO (LOS HOYOS)/PLANTA LOS HOYOS/VALPARAISO/PETORCA/LOS HOYOS | 5 | As,Cr,Cu,V,Zn | 1392.9%,114.9%,3865.9%,4.6%,102.5% | 0.3125 | 188.666 | 188.3535 | 603.7312 | No genera Ã¡cido (NGA) (PN/PA > 3) | No genera Ã¡cido (NGA) (PNN > 20) | No genera Ã¡cido (NGA) (RPN > 3 o % de S < 0.3) | No genera Ã¡cido (NGA) (PNN > 20 o % de S < 0.3)
859 | CÃA MINERA SANTA AMALIA | PLANTA CATEMU | CATEMU 1 | COBRE | 621000 | INACTIVO | CUBETA | VALPARAISO | CATEMU | 6372231 | 313329 | 2450 | 134 | 131 | 12 | 1485 | 588 | 44.11 | 34.43 | 9.5 | 11700 | 194600 | 31420.59 | 2340 | 46270 | 90642.86 | 31954.9 | 2633.803 | 6751.613 | 9708.511 | 371.1268 | 4.12 | 1.17 | 12.69 | 259.3 | 13 | CÃA MINERA SANTA AMALIA/PLANTA CATEMU/VALPARAISO/CATEMU/CATEMU 1 | 6 | As,Cr,Cu,V,Zn,Mo | 2060.8%,50.6%,2592.3%,3.1%,312.5%,10.3% | 36.5625 | 227.151 | 190.5885 | 6.212677 | No genera Ã¡cido (NGA) (PN/PA > 3) | No genera Ã¡cido (NGA) (PNN > 20) | No genera Ã¡cido (NGA) (RPN > 3 o % de S < 0.3) | No genera Ã¡cido (NGA) (PNN > 20 o % de S < 0.3)
41 | CIA. MINERA CERRO NEGRO S.A | PLANTA CERRO NEGRO | CERRO NEGRO 3 | COBREOROPLATA | N/A | INACTIVO | MURO | VALPARAISO | CABILDO | 6393597 | 323453 | 2729 | 165 | 56 | 63 | 219 | 72 | 11 | 8 | 0.5 | 200 | 208553.3 | 35629.41 | 4200 | 32655 | 79142.86 | 32545.1 | 6119.718 | 741.9355 | 31448.94 | 305.6338 | 0.005 | 0.02 | 11.08 | 10 | 13 | CIA. MINERA CERRO NEGRO S.A/PLANTA CERRO NEGRO/VALPARAISO/CABILDO/CERRO NEGRO 3 | 2 | Cu,V | 2898.9%,26.9% | 0.625 | 198.332 | 197.707 | 317.3312 | No genera Ã¡cido (NGA) (PN/PA > 3) | No genera Ã¡cido (NGA) (PNN > 20) | No genera Ã¡cido (NGA) (RPN > 3 o % de S < 0.3) | No genera Ã¡cido (NGA) (PNN > 20 o % de S < 0.3)
1729 | DUEÃ‘O DESCONOCIDO (LOS HOYOS) | PLANTA LOS HOYOS | LOS HOYOS | ORO | 1220571 | ABANDONADO | CUBETA | VALPARAISO | PETORCA | 6450753 | 327435 | 2942 | 133 | 79 | 17 | 449 | 180 | 2.5 | 3.02 | 0.5 | 800 | 218680 | 40579.41 | 5220 | 31780 | 80142.86 | 12225.49 | 5112.676 | 111.2903 | 6928.723 | 480.2817 | 0.2 | 0.08 | 11.22 | 58.31 | 5 | DUEÃ‘O DESCONOCIDO (LOS HOYOS)/PLANTA LOS HOYOS/VALPARAISO/PETORCA/LOS HOYOS | 4 | As,Cu,V,Zn | 385.9%,3133%,2.3%,24.7% | 2.5 | 200.838 | 198.338 | 80.3352 | No genera Ã¡cido (NGA) (PN/PA > 3) | No genera Ã¡cido (NGA) (PNN > 20) | No genera Ã¡cido (NGA) (RPN > 3 o % de S < 0.3) | No genera Ã¡cido (NGA) (PNN > 20 o % de S < 0.3)
2158 | DUEÃ‘O DESCONOCIDO | SIN NOMBRE | NN 40 | S/I | 10618 | ABANDONADO | CUBETA | VALPARAISO | LA LIGUA | 6397594 | 299475 | 2277 | 106 | 287 | 68 | 590 | 112 | 2.5 | 3.67 | 0.5 | 50 | 183726.7 | 36026.47 | 4800 | 39935 | 79714.29 | 92913.73 | 2401.408 | 7790.323 | 1327.66 | 371.1268 | 0.4 | 0.01 | 11.16 | 10 | 5 | DUEÃ‘O DESCONOCIDO/SIN NOMBRE/VALPARAISO/LA LIGUA/NN 40 | 3 | Cr,Cu,Zn | 229.9%,2402.2%,63.9% | 0.3125 | 199.764 | 199.4515 | 639.2448 | No genera Ã¡cido (NGA) (PN/PA > 3) | No genera Ã¡cido (NGA) (PNN > 20) | No genera Ã¡cido (NGA) (RPN > 3 o % de S < 0.3) | No genera Ã¡cido (NGA) (PNN > 20 o % de S < 0.3)
42 | CIA. MINERA CERRO NEGRO S.A | PLANTA CERRO NEGRO | CERRO NEGRO 4 | COBREOROPLATA | 1575000 | INACTIVO | CUBETA | VALPARAISO | CABILDO | 6393711 | 323202 | 2332 | 174 | 62 | 65 | 183 | 64 | 10 | 4 | 0.5 | 500 | 206500 | 34517.65 | 4500 | 33670 | 80428.57 | 32376.47 | 6119.718 | 1001.613 | 29540.43 | 283.8028 | 0.005 | 0.05 | 11.26 | 10 | 13 | CIA. MINERA CERRO NEGRO S.A/PLANTA CERRO NEGRO/VALPARAISO/CABILDO/CERRO NEGRO 4 | 2 | Cu,V | 2462.6%,33.8% | 1.5625 | 201.554 | 199.9915 | 128.99456 | No genera Ã¡cido (NGA) (PN/PA > 3) | No genera Ã¡cido (NGA) (PNN > 20) | No genera Ã¡cido (NGA) (RPN > 3 o % de S < 0.3) | No genera Ã¡cido (NGA) (PNN > 20 o % de S < 0.3)
1737 | CIA. MINERA HIERRO VIEJO | HIERRO VIEJO | HIERRO VIEJO 1 | COBRE | 40500 | INACTIVO | CUBETA | VALPARAISO | PETORCA | 6427021 | 310147 | 6810 | 115 | 61 | 34 | 349 | 489 | 16.77 | 0.5 | 5.52 | 4000 | 222133.3 | 36450 | 3720 | 34055 | 87928.57 | 27149.02 | 3718.31 | 4674.194 | 7302.128 | 392.9577 | 0.005 | 0.4 | 12.31 | 273.72 | 17 | CIA. MINERA HIERRO VIEJO/HIERRO VIEJO/VALPARAISO/PETORCA/HIERRO VIEJO 1 | 2 | As,Cu | 2181%,7383.5% | 12.5 | 220.349 | 207.849 | 17.62792 | No genera Ã¡cido (NGA) (PN/PA > 3) | No genera Ã¡cido (NGA) (PNN > 20) | No genera Ã¡cido (NGA) (RPN > 3 o % de S < 0.3) | No genera Ã¡cido (NGA) (PNN > 20 o % de S < 0.3)
51 | CIA. MINERA CERRO NEGRO S.A | PLANTA CERRO NEGRO | CERRO NEGRO 2 | COBREOROPLATA | 885000 | INACTIVO | CUBETA | VALPARAISO | CABILDO | 6393426 | 323662 | 3110 | 152 | 38 | 64 | 270 | 123 | 17 | 14 | 5 | 1400 | 204773.3 | 33723.53 | 3960 | 30730 | 85214.29 | 32545.1 | 6507.042 | 779.0323 | 30868.09 | 305.6338 | 0.005 | 0.14 | 11.93 | 10 | 12 | CIA. MINERA CERRO NEGRO S.A/PLANTA CERRO NEGRO/VALPARAISO/CABILDO/CERRO NEGRO 2 | 2 | Cu,V | 3317.6%,16.9% | 4.375 | 213.547 | 209.172 | 48.81074 | No genera Ã¡cido (NGA) (PN/PA > 3) | No genera Ã¡cido (NGA) (PNN > 20) | No genera Ã¡cido (NGA) (RPN > 3 o % de S < 0.3) | No genera Ã¡cido (NGA) (PNN > 20 o % de S < 0.3)
1730 | PATS | PLANTA PATS | PLANTA PATS | ORO | 47175 | INACTIVO | CUBETA | VALPARAISO | PETORCA | 6431180 | 322970 | 164 | 85 | 124 | 12 | 386 | 153 | 13.29 | 0.5 | 5.69 | 3600 | 238000 | 23029.41 | 2700 | 29120 | 91500 | 25715.69 | 4338.028 | 111.2903 | 4439.362 | 218.3099 | 0.5 | 0.36 | 12.81 | 37.61 | 9 | PATS/PLANTA PATS/VALPARAISO/PETORCA/PLANTA PATS | 4 | As,Cr,Cu,Zn | 213.4%,42.5%,80.2%,7.2% | 11.25 | 229.299 | 218.049 | 20.38213 | No genera Ã¡cido (NGA) (PN/PA > 3) | No genera Ã¡cido (NGA) (PNN > 20) | No genera Ã¡cido (NGA) (RPN > 3 o % de S < 0.3) | No genera Ã¡cido (NGA) (PNN > 20 o % de S < 0.3)
50 | CIA. MINERA CERRO NEGRO S.A | PLANTA CERRO NEGRO | CERRO NEGRO 5 | COBREOROPLATA | 2473500 | INACTIVO | CUBETA | VALPARAISO | CABILDO | 6393943 | 322936 | 2505 | 152 | 73 | 67 | 348 | 177 | 10 | 33 | 2 | 1200 | 237626.7 | 26708.82 | 3300 | 26845 | 89428.57 | 29594.12 | 4880.282 | 2559.677 | 19085.11 | 261.9718 | 0.005 | 0.12 | 12.52 | 10 | 11 | CIA. MINERA CERRO NEGRO S.A/PLANTA CERRO NEGRO/VALPARAISO/CABILDO/CERRO NEGRO 5 | 2 | Cu,V | 2652.7%,16.9% | 3.75 | 224.108 | 220.358 | 59.76213 | No genera Ã¡cido (NGA) (PN/PA > 3) | No genera Ã¡cido (NGA) (PNN > 20) | No genera Ã¡cido (NGA) (RPN > 3 o % de S < 0.3) | No genera Ã¡cido (NGA) (PNN > 20 o % de S < 0.3)
688 | CODELCO | ANDINA | LOS LEONES | COBREMOLIBDENO | 194501674 | INACTIVO | CUBETA | METROPOLITANA | LOS ANDES | 6349539 | 385525 | 1398 | 123 | 40 | 81 | 162 | 100 | 182.07 | 5.05 | 6.25 | 2700 | 312946.7 | 41082.35 | 3180 | 17710 | 4428.571 | 11719.61 | 852.1127 | 5156.452 | 18545.74 | 327.4648 | 0.05 | 0.27 | 0.62 | 10 | 10 | CODELCO/ANDINA/METROPOLITANA/LOS ANDES/LOS LEONES | 2 | Cu,Mo | 1436.3%,355.2% | 8.4375 | 11.098 | 2.6605 | 1.315319 | GeneraciÃ³n de Ã¡cido incierto (ID) (1 <= PN/PA <= 3) | GeneraciÃ³n de Ã¡cido incierto (ID) (-20 <= PNN <= 20) | No genera Ã¡cido (NGA) (RPN > 3 o % de S < 0.3) | No genera Ã¡cido (NGA) (PNN > 20 o % de S < 0.3)
685 | CODELCO | ANDINA | PIUQUENES | COBREMOLIBDENO | 33000000 | INACTIVO | CUBETA | METROPOLITANA | LOS ANDES | 6348457 | 382844 | 1282 | 141 | 53 | 77 | 102 | 174 | 58.84 | 14.34 | 11.3 | 100 | 302353.3 | 43755.88 | 3780 | 22120 | 4214.286 | 11298.04 | 309.8592 | 6417.742 | 20163.83 | 305.6338 | 0.04 | 0.01 | 0.59 | 10 | 11 | CODELCO/ANDINA/METROPOLITANA/LOS ANDES/PIUQUENES | 3 | Cu,V,Mo | 1308.8%,8.5%,47.1% | 0.3125 | 10.561 | 10.2485 | 33.7952 | No genera Ã¡cido (NGA) (PN/PA > 3) | GeneraciÃ³n de Ã¡cido incierto (ID) (-20 <= PNN <= 20) | No genera Ã¡cido (NGA) (RPN > 3 o % de S < 0.3) | No genera Ã¡cido (NGA) (PNN > 20 o % de S < 0.3)
686 | CODELCO | ANDINA | PIUQUENES | COBREMOLIBDENO | 33000000 | INACTIVO | CUBETA | METROPOLITANA | LOS ANDES | 6348163 | 382835 | 18540 | 130 | 63 | 82 | 397 | 942 | 319.93 | 25.74 | 8.58 | 14400 | 271833.3 | 43173.53 | 3240 | 31920 | 5857.143 | 14164.71 | 852.1127 | 4562.903 | 19251.06 | 349.2958 | 0.27 | 1.44 | 0.82 | 205.51 | 15 | CODELCO/ANDINA/METROPOLITANA/LOS ANDES/PIUQUENES | 5 | As,Cu,Pb,Zn,Mo | 1612.6%,20273.6%,57%,10.3%,699.8% | 45 | 14.678 | -30.322 | 0.3261778 | Potencial de generador Ã¡cido (PAG) (PN/PA < 1) | Potencial de generador Ã¡cido (PAG) (PNN < -20) | Potencial de generador Ã¡cido (PAG) (RPN < 1 o % de S > 1) | Potencial de generador Ã¡cido (PAG) (PNN < 1 o % de S > 1)
2159 | DUEÃ‘O DESCONOCIDO | SIN NOMBRE | NN 40 | S/I | 10618 | ABANDONADO | CUBETA | VALPARAISO | LA LIGUA | 6397557 | 299514 | 2027 | 99 | 191 | 47 | 644 | 99 | 2.5 | 1.79 | 0.5 | 50 | 184380 | 34094.12 | 4200 | 41195 | 90500 | 85831.37 | 2401.408 | 6974.194 | 1410.638 | 371.1268 | 0.36 | 0.01 | 12.67 | 10 | 5 | DUEÃ‘O DESCONOCIDO/SIN NOMBRE/VALPARAISO/LA LIGUA/NN 40 | 3 | Cr,Cu,Zn | 119.5%,2127.5%,78.9% | 0.3125 | 226.793 | 226.4805 | 725.7376 | No genera Ã¡cido (NGA) (PN/PA > 3) | No genera Ã¡cido (NGA) (PNN > 20) | No genera Ã¡cido (NGA) (RPN > 3 o % de S < 0.3) | No genera Ã¡cido (NGA) (PNN > 20 o % de S < 0.3)
678 | HASPARREN SPA. | PLANTA MINERA BLACK COLT | EL ZORRITO | ORO | 72000 | ACTIVO | CUBETA | VALPARAISO | PETORCA | 6434161 | 323820 | 1745 | 136 | 80 | 52 | 1160 | 1411 | 26.56 | 15.64 | 8.84 | 1100 | 182140 | 24723.53 | 2100 | 16065 | 94642.86 | 26811.76 | 27500 | 6454.839 | 4771.277 | 240.1408 | 0.06 | 0.11 | 13.25 | 293.84 | 6 | HASPARREN SPA./PLANTA MINERA BLACK COLT/VALPARAISO/PETORCA/EL ZORRITO | 5 | As,Cu,Pb,V,Zn | 2348.7%,1817.6%,135.2%,4.6%,222.2% | 3.4375 | 237.175 | 233.7375 | 68.99636 | No genera Ã¡cido (NGA) (PN/PA > 3) | No genera Ã¡cido (NGA) (PNN > 20) | No genera Ã¡cido (NGA) (RPN > 3 o % de S < 0.3) | No genera Ã¡cido (NGA) (PNN > 20 o % de S < 0.3)
687 | CODELCO | ANDINA | PIUQUENES | COBREMOLIBDENO | 33000000 | INACTIVO | CUBETA | METROPOLITANA | LOS ANDES | 6346860 | 382744 | 706 | 135 | 54 | 77 | 59 | 113 | 110.78 | 15.64 | 13.61 | 3600 | 292786.7 | 43491.18 | 3540 | 25025 | 2071.429 | 12309.8 | 154.9296 | 4933.871 | 22653.19 | 349.2958 | 0.03 | 0.36 | 0.29 | 10 | 12 | CODELCO/ANDINA/METROPOLITANA/LOS ANDES/PIUQUENES | 3 | Cu,V,Mo | 675.8%,3.8%,176.9% | 11.25 | 5.191 | -6.059 | 0.4614222 | Potencial de generador Ã¡cido (PAG) (PN/PA < 1) | GeneraciÃ³n de Ã¡cido incierto (ID) (-20 <= PNN <= 20) | GeneraciÃ³n de Ã¡cido incierto (ID) (1 â‰¤ RPN â‰¤ 3 o 0.3 â‰¤ % de S â‰¤ 1) | GeneraciÃ³n de Ã¡cido incierto (ID) (-20 â‰¤ PNN â‰¤ 20 o 0.3 â‰¤ % de S â‰¤ 1)
7 | CODELCO | ANDINA | OVEJERIA | COBRE | 1930000000 | ACTIVO | CUBETA | METROPOLITANA | TIL TIL | 6341810 | 333350 | 235 | 58 | 33 | 15 | 142 | 2.5 | 71 | 0.5 | 1 | 2000 | 310613.3 | 41929.41 | 2400 | 15820 | 5000 | 13490.2 | 774.6479 | 5119.355 | 22694.68 | 392.9577 | 0.005 | 0.2 | 0.7 | 10 | 35 | CODELCO/ANDINA/METROPOLITANA/TIL TIL/OVEJERIA | 2 | Cu,Mo | 158.2%,77.5% | 6.25 | 12.53 | 6.28 | 2.0048 | GeneraciÃ³n de Ã¡cido incierto (ID) (1 <= PN/PA <= 3) | GeneraciÃ³n de Ã¡cido incierto (ID) (-20 <= PNN <= 20) | No genera Ã¡cido (NGA) (RPN > 3 o % de S < 0.3) | No genera Ã¡cido (NGA) (PNN > 20 o % de S < 0.3)
8 | CODELCO | ANDINA | OVEJERIA | COBRE | 1930000000 | ACTIVO | CUBETA | METROPOLITANA | TIL TIL | 6341810 | 333350 | 199 | 59 | 52 | 16 | 155 | 2.5 | 41 | 0.5 | 0.5 | 2100 | 300766.7 | 44655.88 | 2460 | 16940 | 4428.571 | 13237.25 | 774.6479 | 5156.452 | 23814.89 | 305.6338 | 0.005 | 0.21 | 0.62 | 10 | 35 | CODELCO/ANDINA/METROPOLITANA/TIL TIL/OVEJERIA | 2 | Cu,Mo | 118.7%,2.5% | 6.5625 | 11.098 | 4.5355 | 1.691124 | GeneraciÃ³n de Ã¡cido incierto (ID) (1 <= PN/PA <= 3) | GeneraciÃ³n de Ã¡cido incierto (ID) (-20 <= PNN <= 20) | No genera Ã¡cido (NGA) (RPN > 3 o % de S < 0.3) | No genera Ã¡cido (NGA) (PNN > 20 o % de S < 0.3)
9 | CODELCO | ANDINA | OVEJERIA | COBRE | N/A | ACTIVO | MURO | METROPOLITANA | TIL TIL | 6341294 | 331927 | 366 | 59 | 69 | 14 | 111 | 2.5 | 80 | 0.5 | 1 | 5600 | 296146.7 | 42855.88 | 2400 | 20510 | 5000 | 12562.75 | 619.7183 | 5750 | 19209.57 | 283.8028 | 0.005 | 0.56 | 0.7 | 10 | 34 | CODELCO/ANDINA/METROPOLITANA/TIL TIL/OVEJERIA | 2 | Cu,Mo | 302.2%,100% | 17.5 | 12.53 | -4.97 | 0.716 | Potencial de generador Ã¡cido (PAG) (PN/PA < 1) | GeneraciÃ³n de Ã¡cido incierto (ID) (-20 <= PNN <= 20) | GeneraciÃ³n de Ã¡cido incierto (ID) (1 â‰¤ RPN â‰¤ 3 o 0.3 â‰¤ % de S â‰¤ 1) | GeneraciÃ³n de Ã¡cido incierto (ID) (-20 â‰¤ PNN â‰¤ 20 o 0.3 â‰¤ % de S â‰¤ 1)
698 | HASPARREN SPA. | PLANTA MINERA BLACK COLT | EL ZORRITO | ORO | 72000 | ACTIVO | CUBETA | VALPARAISO | PETORCA | 6434156 | 323804 | 2914 | 178 | 118 | 61 | 421 | 190 | 16.01 | 20.98 | 12.1 | 600 | 214760 | 27344.12 | 2760 | 24115 | 97785.71 | 38615.69 | 52211.27 | 9125.806 | 3443.617 | 327.4648 | 0.03 | 0.06 | 13.69 | 10 | 9 | HASPARREN SPA./PLANTA MINERA BLACK COLT/VALPARAISO/PETORCA/EL ZORRITO | 4 | Cr,Cu,V,Zn | 35.6%,3102.2%,36.9%,16.9% | 1.875 | 245.051 | 243.176 | 130.6939 | No genera Ã¡cido (NGA) (PN/PA > 3) | No genera Ã¡cido (NGA) (PNN > 20) | No genera Ã¡cido (NGA) (RPN > 3 o % de S < 0.3) | No genera Ã¡cido (NGA) (PNN > 20 o % de S < 0.3)
860 | CÃA MINERA SANTA AMALIA | PLANTA CATEMU | CATEMU 1 | COBRE | 621000 | INACTIVO | CUBETA | VALPARAISO | CATEMU | 6372260 | 313323 | 3142 | 125 | 787 | 12 | 3017 | 719 | 148.14 | 41.33 | 17.69 | 2700 | 182000 | 29223.53 | 2220 | 53655 | 101214.3 | 43000 | 2866.197 | 8829.032 | 7675.532 | 327.4648 | 0.19 | 0.27 | 14.17 | 416.6 | 5 | CÃA MINERA SANTA AMALIA/PLANTA CATEMU/VALPARAISO/CATEMU/CATEMU 1 | 7 | As,Cr,Cu,Pb,Zn,Mo,Ag | 3371.7%,804.6%,3352.7%,19.8%,738.1%,270.3%,3.3% | 8.4375 | 253.643 | 245.2055 | 30.06139 | No genera Ã¡cido (NGA) (PN/PA > 3) | No genera Ã¡cido (NGA) (PNN > 20) | No genera Ã¡cido (NGA) (RPN > 3 o % de S < 0.3) | No genera Ã¡cido (NGA) (PNN > 20 o % de S < 0.3)
54 | CIA. MINERA CANCAN | BRONCE DE PETORCA | TERRAZAS 1 | ORO | 855000 | INACTIVO | CUBETA | VALPARAISO | PETORCA | 6432683 | 315249 | 497 | 126 | 28 | 63 | 1079 | 105 | 8 | 18 | 5 | 4600 | 197213.3 | 34332.35 | 3420 | 30310 | 103857.1 | 24366.67 | 5422.535 | 1187.097 | 11741.49 | 283.8028 | 0.005 | 0.46 | 14.54 | 10 | 12 | CIA. MINERA CANCAN/BRONCE DE PETORCA/VALPARAISO/PETORCA/TERRAZAS 1 | 2 | Cu,Zn | 446.2%,199.7% | 14.375 | 260.266 | 245.891 | 18.10546 | No genera Ã¡cido (NGA) (PN/PA > 3) | No genera Ã¡cido (NGA) (PNN > 20) | No genera Ã¡cido (NGA) (RPN > 3 o % de S < 0.3) | No genera Ã¡cido (NGA) (PNN > 20 o % de S < 0.3)
2160 | DUEÃ‘O DESCONOCIDO | SIN NOMBRE | NN 40 | S/I | 10618 | ABANDONADO | CUBETA | VALPARAISO | LA LIGUA | 6397543 | 299399 | 1737 | 68 | 139 | 46 | 362 | 44 | 2.5 | 0.5 | 0.5 | 50 | 176026.7 | 31764.71 | 3960 | 32270 | 107500 | 84903.92 | 2323.944 | 6862.903 | 1535.106 | 392.9577 | 0.37 | 0.01 | 15.05 | 10 | 5 | DUEÃ‘O DESCONOCIDO/SIN NOMBRE/VALPARAISO/LA LIGUA/NN 40 | 3 | Cr,Cu,Zn | 59.8%,1808.8%,0.6% | 0.3125 | 269.395 | 269.0825 | 862.064 | No genera Ã¡cido (NGA) (PN/PA > 3) | No genera Ã¡cido (NGA) (PNN > 20) | No genera Ã¡cido (NGA) (RPN > 3 o % de S < 0.3) | No genera Ã¡cido (NGA) (PNN > 20 o % de S < 0.3)
2 | MINERA LAS CENIZAS S.A | LAS CENIZAS CABILDO | LAS CENIZAS 4 | COBRE | N/A | INACTIVO | MURO | VALPARAISO | CABILDO | 6410847 | 304673 | 2616 | 49 | 65 | 32 | 362 | 140 | 88 | 8 | 2 | 6300 | 221853.3 | 26338.24 | 2460 | 45325 | 118000 | 26305.88 | 1781.69 | 4043.548 | 6181.915 | 414.7887 | 0.005 | 0.63 | 16.52 | 10 | 30 | MINERA LAS CENIZAS S.A/LAS CENIZAS CABILDO/VALPARAISO/CABILDO/LAS CENIZAS 4 | 3 | Cu,Zn,Mo | 2774.7%,0.6%,120% | 19.6875 | 295.708 | 276.0205 | 15.02009 | No genera Ã¡cido (NGA) (PN/PA > 3) | No genera Ã¡cido (NGA) (PNN > 20) | No genera Ã¡cido (NGA) (RPN > 3 o % de S < 0.3) | No genera Ã¡cido (NGA) (PNN > 20 o % de S < 0.3)
682 | PETRONILA DIAZ | PETRONILA DIAZ | PETRONILA DIAZ | ORO | 750 | INACTIVO | CUBETA | VALPARAISO | PETORCA | 6429749 | 317788 | 1550 | 115 | 51 | 67 | 499 | 72 | 6.69 | 6.01 | 6.87 | 500 | 201086.7 | 25147.06 | 2760 | 31465 | 110785.7 | 29509.8 | 4570.423 | 704.8387 | 9791.489 | 240.1408 | 0.87 | 0.05 | 15.51 | 10 | 13 | PETRONILA DIAZ/PETRONILA DIAZ/VALPARAISO/PETORCA/PETRONILA DIAZ | 2 | Cu,Zn | 1603.3%,38.6% | 1.5625 | 277.629 | 276.0665 | 177.68256 | No genera Ã¡cido (NGA) (PN/PA > 3) | No genera Ã¡cido (NGA) (PNN > 20) | No genera Ã¡cido (NGA) (RPN > 3 o % de S < 0.3) | No genera Ã¡cido (NGA) (PNN > 20 o % de S < 0.3)
13 | CIA. MINERA LA PATAGUA | LA PATAGUA | LA PATAGUA 3 | COBRE | 345000 | INACTIVO | CUBETA | VALPARAISO | LA LIGUA | 6397696 | 299641 | 2971 | 65 | 26 | 12 | 165 | 144 | 2.5 | 0.5 | 1 | 1100 | 199780 | 31764.71 | 3060 | 23450 | 112928.6 | 39290.2 | 1936.62 | 10609.68 | 5476.596 | 392.9577 | 0.005 | 0.11 | 15.81 | 10 | 35 | CIA. MINERA LA PATAGUA/LA PATAGUA/VALPARAISO/LA LIGUA/LA PATAGUA 3 | 1 | Cu | 3165% | 3.4375 | 282.999 | 279.5615 | 82.32698 | No genera Ã¡cido (NGA) (PN/PA > 3) | No genera Ã¡cido (NGA) (PNN > 20) | No genera Ã¡cido (NGA) (RPN > 3 o % de S < 0.3) | No genera Ã¡cido (NGA) (PNN > 20 o % de S < 0.3)
1 | CIA. MINERA LA PATAGUA | LA PATAGUA | JAVITO | COBRE | N/A | ACTIVO | MURO | VALPARAISO | LA LIGUA | 6397246 | 300300 | 1772 | 71 | 21 | 7 | 90 | 56 | 2.5 | 4 | 0.5 | 2200 | 196746.7 | 32611.76 | 3420 | 22400 | 122642.9 | 23523.53 | 1471.831 | 8420.968 | 8546.809 | 567.6056 | 0.005 | 0.22 | 17.17 | 10 | 35 | CIA. MINERA LA PATAGUA/LA PATAGUA/VALPARAISO/LA LIGUA/JAVITO | 1 | Cu | 1847% | 6.875 | 307.343 | 300.468 | 44.70444 | No genera Ã¡cido (NGA) (PN/PA > 3) | No genera Ã¡cido (NGA) (PNN > 20) | No genera Ã¡cido (NGA) (RPN > 3 o % de S < 0.3) | No genera Ã¡cido (NGA) (PNN > 20 o % de S < 0.3)
1791 | CIA. MINERA CLARA S.A. | MINAS Y PLANTA BELLAVISTA | EMBALSE DE RELAVES | COBREORO | 110505 | INACTIVO | CUBETA | VALPARAISO | SAN FELIPE | 6381510 | 332079 | 1274 | 52 | 26 | 2.5 | 2.5 | 167 | 2.5 | 2.83 | 0.5 | 1300 | 234406.7 | 20752.94 | 1560 | 53375 | 126285.7 | 15935.29 | 2943.662 | 9348.387 | 1493.617 | 218.3099 | 0.005 | 0.13 | 17.68 | 10 | 5 | CIA. MINERA CLARA S.A./MINAS Y PLANTA BELLAVISTA/VALPARAISO/SAN FELIPE/EMBALSE DE RELAVES | 1 | Cu | 1300% | 4.0625 | 316.472 | 312.4095 | 77.9008 | No genera Ã¡cido (NGA) (PN/PA > 3) | No genera Ã¡cido (NGA) (PNN > 20) | No genera Ã¡cido (NGA) (RPN > 3 o % de S < 0.3) | No genera Ã¡cido (NGA) (PNN > 20 o % de S < 0.3)
14 | CIA. MINERA LA PATAGUA | LA PATAGUA | LA PATAGUA 4 | COBRE | 495610 | INACTIVO | CUBETA | VALPARAISO | LA LIGUA | 6397793 | 299464 | 2760 | 56 | 26 | 9 | 169 | 129 | 2.5 | 0.5 | 1 | 1000 | 184006.7 | 30547.06 | 2820 | 22995 | 129857.1 | 40133.33 | 2323.944 | 9682.258 | 5103.191 | 371.1268 | 0.005 | 0.1 | 18.18 | 10 | 35 | CIA. MINERA LA PATAGUA/LA PATAGUA/VALPARAISO/LA LIGUA/LA PATAGUA 4 | 1 | Cu | 2933% | 3.125 | 325.422 | 322.297 | 104.13504 | No genera Ã¡cido (NGA) (PN/PA > 3) | No genera Ã¡cido (NGA) (PNN > 20) | No genera Ã¡cido (NGA) (RPN > 3 o % de S < 0.3) | No genera Ã¡cido (NGA) (PNN > 20 o % de S < 0.3)
1674 | LUIS DONOSO SARMIENTO | PLANTA ANITA | ANITA 12 | ORO | 5242 | INACTIVO | CUBETA | METROPOLITANA | TIL TIL | 6338565 | 318514 | 293 | 126 | 96 | 2.5 | 43 | 928 | 6.04 | 8.26 | 1.67 | 13700 | 277806.7 | 31314.71 | 3480 | 37660 | 25785.71 | 23860.78 | 774.6479 | 3004.839 | 7882.979 | 742.2535 | 0.3 | 1.37 | 3.61 | 42.28 | 5 | LUIS DONOSO SARMIENTO/PLANTA ANITA/METROPOLITANA/TIL TIL/ANITA 12 | 4 | As,Cr,Cu,Pb | 252.3%,10.3%,222%,54.7% | 42.8125 | 64.619 | 21.8065 | 1.509349 | GeneraciÃ³n de Ã¡cido incierto (ID) (1 <= PN/PA <= 3) | No genera Ã¡cido (NGA) (PNN > 20) | GeneraciÃ³n de Ã¡cido incierto (ID) (1 â‰¤ RPN â‰¤ 3 o 0.3 â‰¤ % de S â‰¤ 1) | No genera Ã¡cido (NGA) (PNN > 20 o % de S < 0.3)
1671 | LUIS DONOSO SARMIENTO | PLANTA ANITA | ANITA 12 | ORO | N/A | INACTIVO | MURO | METROPOLITANA | TIL TIL | 6338564 | 318538 | 789 | 154 | 75 | 6 | 58 | 885 | 25.24 | 0.5 | 0.5 | 5400 | 262266.7 | 38329.41 | 4680 | 42560 | 18642.86 | 29678.43 | 619.7183 | 4674.194 | 11077.66 | 567.6056 | 0.38 | 0.54 | 2.61 | 46.85 | 5 | LUIS DONOSO SARMIENTO/PLANTA ANITA/METROPOLITANA/TIL TIL/ANITA 12 | 4 | As,Cu,Pb,V | 290.4%,767%,47.5%,18.5% | 16.875 | 46.719 | 29.844 | 2.768533 | GeneraciÃ³n de Ã¡cido incierto (ID) (1 <= PN/PA <= 3) | No genera Ã¡cido (NGA) (PNN > 20) | GeneraciÃ³n de Ã¡cido incierto (ID) (1 â‰¤ RPN â‰¤ 3 o 0.3 â‰¤ % de S â‰¤ 1) | No genera Ã¡cido (NGA) (PNN > 20 o % de S < 0.3)
1673 | LUIS DONOSO SARMIENTO | PLANTA ANITA | ANITA 12 | ORO | 5242 | INACTIVO | CUBETA | METROPOLITANA | TIL TIL | 6338542 | 318528 | 2603 | 148 | 62 | 2.5 | 463 | 1157 | 52.8 | 20.38 | 4.08 | 3000 | 226520 | 55800 | 3540 | 46095 | 8500 | 16356.86 | 464.7887 | 1929.032 | 20537.23 | 349.2958 | 0.22 | 0.3 | 1.19 | 497.41 | 5 | LUIS DONOSO SARMIENTO/PLANTA ANITA/METROPOLITANA/TIL TIL/ANITA 12 | 6 | As,Cu,Pb,V,Zn,Mo | 4045.1%,2760.4%,92.8%,13.8%,28.6%,32% | 9.375 | 21.301 | 11.926 | 2.272107 | GeneraciÃ³n de Ã¡cido incierto (ID) (1 <= PN/PA <= 3) | GeneraciÃ³n de Ã¡cido incierto (ID) (-20 <= PNN <= 20) | GeneraciÃ³n de Ã¡cido incierto (ID) (1 â‰¤ RPN â‰¤ 3 o 0.3 â‰¤ % de S â‰¤ 1) | GeneraciÃ³n de Ã¡cido incierto (ID) (-20 â‰¤ PNN â‰¤ 20 o 0.3 â‰¤ % de S â‰¤ 1)
1672 | LUIS DONOSO SARMIENTO | PLANTA ANITA | ANITA 12 | ORO | 5242 | INACTIVO | CUBETA | METROPOLITANA | TIL TIL | 6338541 | 318520 | 2241 | 153 | 71 | 15 | 968 | 1009 | 16.06 | 9.73 | 0.5 | 4100 | 270106.7 | 37694.12 | 3660 | 41440 | 12714.29 | 24535.29 | 1161.972 | 2670.968 | 10040.43 | 523.9437 | 0.52 | 0.41 | 1.78 | 260.03 | 5 | LUIS DONOSO SARMIENTO/PLANTA ANITA/METROPOLITANA/TIL TIL/ANITA 12 | 5 | As,Cu,Pb,V,Zn | 2066.9%,2362.6%,68.2%,17.7%,168.9% | 12.8125 | 31.862 | 19.0495 | 2.48679 | GeneraciÃ³n de Ã¡cido incierto (ID) (1 <= PN/PA <= 3) | GeneraciÃ³n de Ã¡cido incierto (ID) (-20 <= PNN <= 20) | GeneraciÃ³n de Ã¡cido incierto (ID) (1 â‰¤ RPN â‰¤ 3 o 0.3 â‰¤ % de S â‰¤ 1) | GeneraciÃ³n de Ã¡cido incierto (ID) (-20 â‰¤ PNN â‰¤ 20 o 0.3 â‰¤ % de S â‰¤ 1)
671 | MINERA SAN PEDRO LTDA. | PLANTA POLCURA INTEGRADA | EMBALSE DE RELAVE | COBRE | 208200 | ACTIVO | CUBETA | METROPOLITANA | TIL TIL | 6335411 | 321340 | 4312 | 209 | 49 | 67 | 140 | 49 | 2.5 | 31.4 | 6.07 | 300 | 246446.7 | 37747.06 | 6060 | 36645 | 37000 | 45107.84 | 1394.366 | 13614.52 | 8546.809 | 698.5915 | 0.83 | 0.03 | 5.18 | 10 | 17 | MINERA SAN PEDRO LTDA./PLANTA POLCURA INTEGRADA/METROPOLITANA/TIL TIL/EMBALSE DE RELAVE | 2 | Cu,V | 4638.5%,60.8% | 0.9375 | 92.722 | 91.7845 | 98.90347 | No genera Ã¡cido (NGA) (PN/PA > 3) | No genera Ã¡cido (NGA) (PNN > 20) | No genera Ã¡cido (NGA) (RPN > 3 o % de S < 0.3) | No genera Ã¡cido (NGA) (PNN > 20 o % de S < 0.3)
672 | ALMA MINERALS | PLANTA SAN FRANCISCO | SAN FRANCISCO | COBRE | N/A | INACTIVO | MURO | METROPOLITANA | TIL TIL | 6335340 | 319996 | 3379 | 174 | 5691 | 82 | 351 | 159 | 33.15 | 19.59 | 9.2 | 50 | 205753.3 | 31950 | 4620 | 58590 | 47642.86 | 70064.71 | 1239.437 | 8940.323 | 9127.66 | 829.5775 | 0.19 | 0.01 | 6.67 | 10 | 25 | ALMA MINERALS/PLANTA SAN FRANCISCO/METROPOLITANA/TIL TIL/SAN FRANCISCO | 3 | Cr,Cu,V | 6441.4%,3613.2%,33.8% | 0.3125 | 119.393 | 119.0805 | 382.0576 | No genera Ã¡cido (NGA) (PN/PA > 3) | No genera Ã¡cido (NGA) (PNN > 20) | No genera Ã¡cido (NGA) (RPN > 3 o % de S < 0.3) | No genera Ã¡cido (NGA) (PNN > 20 o % de S < 0.3)
673 | ALMA MINERALS | PLANTA SAN FRANCISCO | SAN FRANCISCO | COBRE | 9502 | INACTIVO | CUBETA | METROPOLITANA | TIL TIL | 6335322 | 320006 | 1029 | 103 | 409 | 70 | 4180 | 2169 | 8.67 | 24.24 | 23.54 | 10200 | 293906.7 | 23850 | 2400 | 26355 | 39714.29 | 25462.75 | 4260.563 | 853.2258 | 7177.66 | 261.9718 | 0.23 | 1.02 | 5.56 | 613.04 | 12 | ALMA MINERALS/PLANTA SAN FRANCISCO/METROPOLITANA/TIL TIL/SAN FRANCISCO | 6 | As,Cd,Cr,Cu,Pb,Zn | 5008.7%,7%,370.1%,1030.8%,261.5%,1061.1% | 31.875 | 99.524 | 67.649 | 3.122322 | No genera Ã¡cido (NGA) (PN/PA > 3) | No genera Ã¡cido (NGA) (PNN > 20) | No genera Ã¡cido (NGA) (RPN > 3 o % de S < 0.3) | No genera Ã¡cido (NGA) (PNN > 20 o % de S < 0.3)
530 | ANGLO AMERICAN | LOS BRONCES | LAS TORTOLAS | COBRE | 1000000000 | ACTIVO | CUBETA | METROPOLITANA | COLINA | 6332803 | 336783 | 708 | 81 | 73 | 11 | 90 | 104 | 38.77 | 0.5 | 2.34 | 6700 | 278506.7 | 47223.53 | 2580 | 32130 | 4642.857 | 19223.53 | 619.7183 | 3079.032 | 17591.49 | 305.6338 | 0.05 | 0.67 | 0.65 | 10 | 5 | ANGLO AMERICAN/LOS BRONCES/METROPOLITANA/COLINA/LAS TORTOLAS | 1 | Cu | 678% | 20.9375 | 11.635 | -9.3025 | 0.5557015 | Potencial de generador Ã¡cido (PAG) (PN/PA < 1) | GeneraciÃ³n de Ã¡cido incierto (ID) (-20 <= PNN <= 20) | GeneraciÃ³n de Ã¡cido incierto (ID) (1 â‰¤ RPN â‰¤ 3 o 0.3 â‰¤ % de S â‰¤ 1) | GeneraciÃ³n de Ã¡cido incierto (ID) (-20 â‰¤ PNN â‰¤ 20 o 0.3 â‰¤ % de S â‰¤ 1)
1677 | CEMENTO POLPAICO S.A | CERRO BLANCO | TRANQUE DE RELAVE 1234 | CALIZA | 12397500 | INACTIVO | CUBETA | METROPOLITANA | TIL TIL | 6331099 | 329154 | 46 | 121 | 26 | 2.5 | 2.5 | 890 | 6.06 | 7.37 | 0.5 | 50 | 119700 | 13897.06 | 1980 | 11760 | 228428.6 | 64162.75 | 542.2535 | 667.7419 | 1950 | 196.4789 | 0.01 | 0.01 | 31.98 | 10 | 41 | CEMENTO POLPAICO S.A/CERRO BLANCO/METROPOLITANA/TIL TIL/TRANQUE DE RELAVE 1234 | 1 | Pb | 48.3% | 0.3125 | 572.442 | 572.1295 | 1831.8144 | No genera Ã¡cido (NGA) (PN/PA > 3) | No genera Ã¡cido (NGA) (PNN > 20) | No genera Ã¡cido (NGA) (RPN > 3 o % de S < 0.3) | No genera Ã¡cido (NGA) (PNN > 20 o % de S < 0.3)
1676 | CEMENTO POLPAICO S.A | CERRO BLANCO | TRANQUE DE RELAVE 1234 | CALIZA | 12397500 | INACTIVO | CUBETA | METROPOLITANA | TIL TIL | 6331067 | 329151 | 48 | 119 | 36 | 8 | 2.5 | 857 | 2.5 | 10.39 | 0.5 | 50 | 173040 | 17232.35 | 2460 | 14455 | 171142.9 | 63066.67 | 542.2535 | 1372.581 | 2530.851 | 196.4789 | 0.55 | 0.01 | 23.96 | 10 | 36 | CEMENTO POLPAICO S.A/CERRO BLANCO/METROPOLITANA/TIL TIL/TRANQUE DE RELAVE 1234 | 1 | Pb | 42.8% | 0.3125 | 428.884 | 428.5715 | 1372.4288 | No genera Ã¡cido (NGA) (PN/PA > 3) | No genera Ã¡cido (NGA) (PNN > 20) | No genera Ã¡cido (NGA) (RPN > 3 o % de S < 0.3) | No genera Ã¡cido (NGA) (PNN > 20 o % de S < 0.3)
668 | CEMENTO POLPAICO S.A | CERRO BLANCO | PLANTA FILLER | CALIZA | N/A | INACTIVO | MURO | METROPOLITANA | TIL TIL | 6331042 | 328666 | 25 | 53 | 5 | 57 | 33 | 21 | 5.28 | 31.94 | 3.5 | 50 | 101500 | 10561.76 | 1500 | 7875 | 286571.4 | 23523.53 | 387.3239 | 74.19355 | 705.3191 | 152.8169 | 0.1 | 0.01 | 40.12 | 10 | 5 | CEMENTO POLPAICO S.A/CERRO BLANCO/METROPOLITANA/TIL TIL/PLANTA FILLER | 0 | NA | NA | 0.3125 | 718.148 | 717.8355 | 2298.0736 | No genera Ã¡cido (NGA) (PN/PA > 3) | No genera Ã¡cido (NGA) (PNN > 20) | No genera Ã¡cido (NGA) (RPN > 3 o % de S < 0.3) | No genera Ã¡cido (NGA) (PNN > 20 o % de S < 0.3)
670 | CEMENTO POLPAICO S.A | CERRO BLANCO | PLANTA FILLER | CALIZA | S/I | INACTIVO | CUBETA | METROPOLITANA | TIL TIL | 6331041 | 328676 | 30 | 55 | 5 | 57 | 28 | 20 | 7.85 | 36.31 | 7.01 | 50 | 93473.33 | 10455.88 | 1680 | 11235 | 289857.1 | 25378.43 | 387.3239 | 148.3871 | 580.8511 | 130.9859 | 0.07 | 0.01 | 40.58 | 10 | 5 | CEMENTO POLPAICO S.A/CERRO BLANCO/METROPOLITANA/TIL TIL/PLANTA FILLER | 0 | NA | NA | 0.3125 | 726.382 | 726.0695 | 2324.4224 | No genera Ã¡cido (NGA) (PN/PA > 3) | No genera Ã¡cido (NGA) (PNN > 20) | No genera Ã¡cido (NGA) (RPN > 3 o % de S < 0.3) | No genera Ã¡cido (NGA) (PNN > 20 o % de S < 0.3)
1783 | CEMENTO POLPAICO S.A. | CERRO BLANCO | TRANQUE RELAVE 5 | CARBONATO DE CALCIO | 8852747 | ACTIVO | CUBETA | METROPOLITANA | TIL TIL | 6328472 | 329939 | 29 | 120 | 26 | 2.5 | 2.5 | 28 | 2.5 | 9.87 | 0.5 | 50 | 209673.3 | 10138.24 | 1380 | 7385 | 185571.4 | 39374.51 | 309.8592 | 704.8387 | 1286.17 | 152.8169 | 0.005 | 0.01 | 25.98 | 10 | 48 | CEMENTO POLPAICO S.A./CERRO BLANCO/METROPOLITANA/TIL TIL/TRANQUE RELAVE 5 | 0 | NA | NA | 0.3125 | 465.042 | 464.7295 | 1488.1344 | No genera Ã¡cido (NGA) (PN/PA > 3) | No genera Ã¡cido (NGA) (PNN > 20) | No genera Ã¡cido (NGA) (RPN > 3 o % de S < 0.3) | No genera Ã¡cido (NGA) (PNN > 20 o % de S < 0.3)
1784 | CEMENTO POLPAICO S.A. | CERRO BLANCO | TRANQUE RELAVE 5 | CARBONATO DE CALCIO | 8852747 | ACTIVO | CUBETA | METROPOLITANA | TIL TIL | 6328397 | 329865 | 19 | 103 | 19 | 2.5 | 2.5 | 27 | 2.5 | 3.1 | 0.5 | 50 | 187833.3 | 8152.941 | 1140 | 6020 | 213928.6 | 34400 | 232.3944 | 519.3548 | 1120.213 | 130.9859 | 0.005 | 0.01 | 29.95 | 10 | 53 | CEMENTO POLPAICO S.A./CERRO BLANCO/METROPOLITANA/TIL TIL/TRANQUE RELAVE 5 | 0 | NA | NA | 0.3125 | 536.105 | 535.7925 | 1715.536 | No genera Ã¡cido (NGA) (PN/PA > 3) | No genera Ã¡cido (NGA) (PNN > 20) | No genera Ã¡cido (NGA) (RPN > 3 o % de S < 0.3) | No genera Ã¡cido (NGA) (PNN > 20 o % de S < 0.3)
1781 | CEMENTO POLPAICO S.A. | CERRO BLANCO | TRANQUE RELAVE 5 | CARBONATO DE CALCIO | N/A | ACTIVO | MURO | METROPOLITANA | TIL TIL | 6328363 | 329649 | 20 | 63 | 18 | 2.5 | 2.5 | 21 | 2.5 | 0.5 | 0.5 | 50 | 135660 | 8258.824 | 1140 | 6545 | 263214.3 | 42915.69 | 309.8592 | 445.1613 | 912.766 | 130.9859 | 0.005 | 0.01 | 36.85 | 10 | 55 | CEMENTO POLPAICO S.A./CERRO BLANCO/METROPOLITANA/TIL TIL/TRANQUE RELAVE 5 | 0 | NA | NA | 0.3125 | 659.615 | 659.3025 | 2110.768 | No genera Ã¡cido (NGA) (PN/PA > 3) | No genera Ã¡cido (NGA) (PNN > 20) | No genera Ã¡cido (NGA) (RPN > 3 o % de S < 0.3) | No genera Ã¡cido (NGA) (PNN > 20 o % de S < 0.3)
1782 | CEMENTO POLPAICO S.A. | CERRO BLANCO | TRANQUE RELAVE 5 | CARBONATO DE CALCIO | 8852747 | ACTIVO | CUBETA | METROPOLITANA | TIL TIL | 6328325 | 329675 | 21 | 92 | 23 | 2.5 | 2.5 | 37 | 2.5 | 8.54 | 0.5 | 50 | 206033.3 | 8894.118 | 1200 | 6440 | 200357.1 | 30015.69 | 232.3944 | 370.9677 | 954.2553 | 174.6479 | 0.005 | 0.01 | 28.05 | 10 | 50 | CEMENTO POLPAICO S.A./CERRO BLANCO/METROPOLITANA/TIL TIL/TRANQUE RELAVE 5 | 0 | NA | NA | 0.3125 | 502.095 | 501.7825 | 1606.704 | No genera Ã¡cido (NGA) (PN/PA > 3) | No genera Ã¡cido (NGA) (PNN > 20) | No genera Ã¡cido (NGA) (RPN > 3 o % de S < 0.3) | No genera Ã¡cido (NGA) (PNN > 20 o % de S < 0.3)
529 | ANGLO AMERICAN | LOS BRONCES | PEREZ CALDERA 1 | COBRE | 18000000 | INACTIVO | CUBETA | METROPOLITANA | LO BARNECHEA | 6325932 | 375053 | 2855 | 85 | 61 | 13 | 26 | 176 | 74.18 | 1.12 | 0.5 | 14400 | 284293.3 | 42961.76 | 2640 | 29715 | 3357.143 | 17874.51 | 232.3944 | 2077.419 | 16346.81 | 305.6338 | 0.05 | 1.44 | 0.47 | 56.41 | 5 | ANGLO AMERICAN/LOS BRONCES/METROPOLITANA/LO BARNECHEA/PEREZ CALDERA 1 | 3 | As,Cu,Mo | 370.1%,3037.4%,85.5% | 45 | 8.413 | -36.587 | 0.1869556 | Potencial de generador Ã¡cido (PAG) (PN/PA < 1) | Potencial de generador Ã¡cido (PAG) (PNN < -20) | Potencial de generador Ã¡cido (PAG) (RPN < 1 o % de S > 1) | Potencial de generador Ã¡cido (PAG) (PNN < 1 o % de S > 1)
1679 | CEMIN | PLANTA BATUCO | TRANQUE DE RELAVE 1PRISMA DE SEGURIDADCIERRE MEJORADO | COBRE | 250000 | ACTIVO | CUBETA | METROPOLITANA | LAMPA | 6318935 | 328779 | 4953 | 61 | 77 | 11 | 19757 | 1786 | 6.1 | 24.7 | 28.36 | 28500 | 295913.3 | 22447.06 | 1560 | 29155 | 21071.43 | 22933.33 | 2091.549 | 3932.258 | 7094.681 | 196.4789 | 0.005 | 2.85 | 2.95 | 571.44 | 5 | CEMIN/PLANTA BATUCO/METROPOLITANA/LAMPA/TRANQUE DE RELAVE 1PRISMA DE SEGURIDADCIERRE MEJORADO | 5 | As,Cd,Cu,Pb,Zn | 4662%,28.9%,5342.9%,197.7%,5388.1% | 89.0625 | 52.805 | -36.2575 | 0.5928982 | Potencial de generador Ã¡cido (PAG) (PN/PA < 1) | Potencial de generador Ã¡cido (PAG) (PNN < -20) | Potencial de generador Ã¡cido (PAG) (RPN < 1 o % de S > 1) | Potencial de generador Ã¡cido (PAG) (PNN < 1 o % de S > 1)
1680 | CEMIN | PLANTA BATUCO | TRANQUE DE RELAVE 1PRISMA DE SEGURIDADCIERRE MEJORADO | COBRE | 250000 | ACTIVO | CUBETA | METROPOLITANA | LAMPA | 6318857 | 328798 | 4132 | 98 | 131 | 18 | 13719 | 3203 | 8.49 | 19.69 | 36.01 | 24800 | 230720 | 30308.82 | 2100 | 43365 | 35500 | 24029.41 | 2866.197 | 4191.935 | 8837.234 | 283.8028 | 0.82 | 2.48 | 4.97 | 2266.07 | 5 | CEMIN/PLANTA BATUCO/METROPOLITANA/LAMPA/TRANQUE DE RELAVE 1PRISMA DE SEGURIDADCIERRE MEJORADO | 6 | As,Cd,Cr,Cu,Pb,Zn | 18783.9%,63.7%,50.6%,4440.7%,433.8%,3710.8% | 77.5 | 88.963 | 11.463 | 1.14791 | GeneraciÃ³n de Ã¡cido incierto (ID) (1 <= PN/PA <= 3) | GeneraciÃ³n de Ã¡cido incierto (ID) (-20 <= PNN <= 20) | GeneraciÃ³n de Ã¡cido incierto (ID) (1 â‰¤ RPN â‰¤ 3 o 0.3 â‰¤ % de S â‰¤ 1) | GeneraciÃ³n de Ã¡cido incierto (ID) (-20 â‰¤ PNN â‰¤ 20 o 0.3 â‰¤ % de S â‰¤ 1)
1681 | CEMIN | PLANTA BATUCO | TRANQUE DE RELAVE 1PRISMA DE SEGURIDADCIERRE MEJORADO | COBRE | 250000 | ACTIVO | CUBETA | METROPOLITANA | LAMPA | 6318821 | 328815 | 5801 | 76 | 74 | 8 | 19550 | 2130 | 8.53 | 21.24 | 47.03 | 32100 | 264460 | 24961.76 | 1560 | 45605 | 17071.43 | 26980.39 | 3021.127 | 3895.161 | 5891.489 | 218.3099 | 1.01 | 3.21 | 2.39 | 742.29 | 5 | CEMIN/PLANTA BATUCO/METROPOLITANA/LAMPA/TRANQUE DE RELAVE 1PRISMA DE SEGURIDADCIERRE MEJORADO | 5 | As,Cd,Cu,Pb,Zn | 6085.7%,113.8%,6274.7%,255%,5330.6% | 100.3125 | 42.781 | -57.5315 | 0.4264773 | Potencial de generador Ã¡cido (PAG) (PN/PA < 1) | Potencial de generador Ã¡cido (PAG) (PNN < -20) | Potencial de generador Ã¡cido (PAG) (RPN < 1 o % de S > 1) | Potencial de generador Ã¡cido (PAG) (PNN < 1 o % de S > 1)
1682 | CEMIN | PLANTA BATUCO | TRANQUE DE RELAVE 2 | COBRE | 57465 | INACTIVO | CUBETA | METROPOLITANA | LAMPA | 6318788 | 328861 | 830 | 70 | 242 | 2.5 | 2560 | 2553 | 7.85 | 4.25 | 6.02 | 23500 | 281773.3 | 20302.94 | 1320 | 46935 | 20214.29 | 16019.61 | 1394.366 | 630.6452 | 5227.66 | 196.4789 | 0.23 | 2.35 | 2.83 | 895.32 | 5 | CEMIN/PLANTA BATUCO/METROPOLITANA/LAMPA/TRANQUE DE RELAVE 2 | 5 | As,Cr,Cu,Pb,Zn | 7361%,178.2%,812.1%,325.5%,611.1% | 73.4375 | 50.657 | -22.7805 | 0.6897974 | Potencial de generador Ã¡cido (PAG) (PN/PA < 1) | Potencial de generador Ã¡cido (PAG) (PNN < -20) | Potencial de generador Ã¡cido (PAG) (RPN < 1 o % de S > 1) | Potencial de generador Ã¡cido (PAG) (PNN < 1 o % de S > 1)
1683 | LUIS RAMIREZ VALLE | PLANTA LO AGUILA | LO AGUILA | ORO | N/A | INACTIVO | MURO | METROPOLITANA | CURACAVI | 6299827 | 300588 | 67 | 72 | 38 | 2.5 | 185 | 1023 | 2.5 | 11.59 | 0.5 | 300 | 212380 | 26576.47 | 2280 | 16450 | 150071.4 | 11888.24 | 1859.155 | 482.2581 | 8878.723 | 240.1408 | 0.64 | 0.03 | 21.01 | 2994.42 | 54 | LUIS RAMIREZ VALLE/PLANTA LO AGUILA/METROPOLITANA/CURACAVI/LO AGUILA | 2 | As,Pb | 24853.5%,70.5% | 0.9375 | 376.079 | 375.1415 | 401.1509 | No genera Ã¡cido (NGA) (PN/PA > 3) | No genera Ã¡cido (NGA) (PNN > 20) | No genera Ã¡cido (NGA) (RPN > 3 o % de S < 0.3) | No genera Ã¡cido (NGA) (PNN > 20 o % de S < 0.3)
1684 | LUIS RAMIREZ VALLE | PLANTA LO AGUILA | LO AGUILA | ORO | 21000 | INACTIVO | CUBETA | METROPOLITANA | CURACAVI | 6299818 | 300575 | 2260 | 101 | 75 | 9 | 128 | 899 | 6.49 | 0.5 | 3.29 | 6600 | 274633.3 | 38885.29 | 1680 | 37555 | 18500 | 17284.31 | 929.5775 | 445.1613 | 13898.94 | 174.6479 | 0.86 | 0.66 | 2.59 | 101.25 | 5 | LUIS RAMIREZ VALLE/PLANTA LO AGUILA/METROPOLITANA/CURACAVI/LO AGUILA | 3 | As,Cu,Pb | 743.8%,2383.5%,49.8% | 20.625 | 46.361 | 25.736 | 2.247806 | GeneraciÃ³n de Ã¡cido incierto (ID) (1 <= PN/PA <= 3) | No genera Ã¡cido (NGA) (PNN > 20) | GeneraciÃ³n de Ã¡cido incierto (ID) (1 â‰¤ RPN â‰¤ 3 o 0.3 â‰¤ % de S â‰¤ 1) | No genera Ã¡cido (NGA) (PNN > 20 o % de S < 0.3)
1686 | LUIS RAMIREZ VALLE | PLANTA LO AGUILA | LO AGUILA | ORO | 21000 | INACTIVO | CUBETA | METROPOLITANA | CURACAVI | 6299808 | 300575 | 158 | 113 | 93 | 11 | 49 | 867 | 2.5 | 8.27 | 0.5 | 1800 | 322980 | 29752.94 | 1860 | 20580 | 24571.43 | 11719.61 | 929.5775 | 111.2903 | 10372.34 | 196.4789 | 0.37 | 0.18 | 3.44 | 283.78 | 19 | LUIS RAMIREZ VALLE/PLANTA LO AGUILA/METROPOLITANA/CURACAVI/LO AGUILA | 4 | As,Cr,Cu,Pb | 2264.8%,6.9%,73.6%,44.5% | 5.625 | 61.576 | 55.951 | 10.94684 | No genera Ã¡cido (NGA) (PN/PA > 3) | No genera Ã¡cido (NGA) (PNN > 20) | No genera Ã¡cido (NGA) (RPN > 3 o % de S < 0.3) | No genera Ã¡cido (NGA) (PNN > 20 o % de S < 0.3)
1685 | LUIS RAMIREZ VALLE | PLANTA LO AGUILA | LO AGUILA | ORO | 21000 | INACTIVO | CUBETA | METROPOLITANA | CURACAVI | 6299800 | 300570 | 364 | 79 | 69 | 10 | 50 | 920 | 2.5 | 9.78 | 2 | 4400 | 299040 | 38991.18 | 1920 | 21315 | 21928.57 | 11972.55 | 929.5775 | 222.5806 | 15185.11 | 174.6479 | 0.52 | 0.44 | 3.07 | 53.68 | 32 | LUIS RAMIREZ VALLE/PLANTA LO AGUILA/METROPOLITANA/CURACAVI/LO AGUILA | 3 | As,Cu,Pb | 347.3%,300%,53.3% | 13.75 | 54.953 | 41.203 | 3.996582 | No genera Ã¡cido (NGA) (PN/PA > 3) | No genera Ã¡cido (NGA) (PNN > 20) | No genera Ã¡cido (NGA) (RPN > 3 o % de S < 0.3) | No genera Ã¡cido (NGA) (PNN > 20 o % de S < 0.3)
1697 | MINERA NUEVA PUDAHUEL | PLANTA LA AFRICANA | LA AFRICANA 12 | COBRE | 1450000 | INACTIVO | CUBETA | METROPOLITANA | MAIPU | 6296241 | 331321 | 1250 | 107 | 48 | 2.5 | 2.5 | 34 | 15.15 | 6.01 | 4.07 | 11600 | 234640 | 31738.24 | 2580 | 77350 | 14642.86 | 19898.04 | 309.8592 | 5712.903 | 9293.617 | 414.7887 | 0.85 | 1.16 | 2.05 | 10 | 5 | MINERA NUEVA PUDAHUEL/PLANTA LA AFRICANA/METROPOLITANA/MAIPU/LA AFRICANA 12 | 1 | Cu | 1274% | 36.25 | 36.695 | 0.445 | 1.012276 | GeneraciÃ³n de Ã¡cido incierto (ID) (1 <= PN/PA <= 3) | GeneraciÃ³n de Ã¡cido incierto (ID) (-20 <= PNN <= 20) | GeneraciÃ³n de Ã¡cido incierto (ID) (1 â‰¤ RPN â‰¤ 3 o 0.3 â‰¤ % de S â‰¤ 1) | GeneraciÃ³n de Ã¡cido incierto (ID) (-20 â‰¤ PNN â‰¤ 20 o 0.3 â‰¤ % de S â‰¤ 1)
1694 | MINERA NUEVA PUDAHUEL | PLANTA LA AFRICANA | LA AFRICANA 12 | COBRE | N/A | INACTIVO | MURO | METROPOLITANA | MAIPU | 6296207 | 331525 | 2304 | 112 | 49 | 8 | 31 | 50 | 16.46 | 9.24 | 2.57 | 15700 | 218213.3 | 30838.24 | 2700 | 78400 | 25142.86 | 26137.25 | 929.5775 | 5045.161 | 8007.447 | 392.9577 | 0.65 | 1.57 | 3.52 | 10 | 5 | MINERA NUEVA PUDAHUEL/PLANTA LA AFRICANA/METROPOLITANA/MAIPU/LA AFRICANA 12 | 1 | Cu | 2432% | 49.0625 | 63.008 | 13.9455 | 1.284239 | GeneraciÃ³n de Ã¡cido incierto (ID) (1 <= PN/PA <= 3) | GeneraciÃ³n de Ã¡cido incierto (ID) (-20 <= PNN <= 20) | GeneraciÃ³n de Ã¡cido incierto (ID) (1 â‰¤ RPN â‰¤ 3 o 0.3 â‰¤ % de S â‰¤ 1) | GeneraciÃ³n de Ã¡cido incierto (ID) (-20 â‰¤ PNN â‰¤ 20 o 0.3 â‰¤ % de S â‰¤ 1)
1696 | MINERA NUEVA PUDAHUEL | PLANTA LA AFRICANA | LA AFRICANA 12 | COBRE | 1450000 | INACTIVO | CUBETA | METROPOLITANA | MAIPU | 6296166 | 331485 | 1249 | 121 | 61 | 10 | 2.5 | 36 | 14.93 | 4.34 | 3.05 | 17800 | 213733.3 | 28350 | 2340 | 86450 | 17500 | 20403.92 | 697.1831 | 4748.387 | 7260.638 | 392.9577 | 0.05 | 1.78 | 2.45 | 10 | 5 | MINERA NUEVA PUDAHUEL/PLANTA LA AFRICANA/METROPOLITANA/MAIPU/LA AFRICANA 12 | 1 | Cu | 1272% | 55.625 | 43.855 | -11.77 | 0.7884045 | Potencial de generador Ã¡cido (PAG) (PN/PA < 1) | GeneraciÃ³n de Ã¡cido incierto (ID) (-20 <= PNN <= 20) | Potencial de generador Ã¡cido (PAG) (RPN < 1 o % de S > 1) | GeneraciÃ³n de Ã¡cido incierto (ID) (-20 â‰¤ PNN â‰¤ 20 o 0.3 â‰¤ % de S â‰¤ 1)
1695 | MINERA NUEVA PUDAHUEL | PLANTA LA AFRICANA | LA AFRICANA 12 | COBRE | 1450000 | INACTIVO | CUBETA | METROPOLITANA | MAIPU | 6296055 | 331492 | 1054 | 103 | 45 | 2.5 | 2.5 | 30 | 17.12 | 7.31 | 2.27 | 13300 | 234500 | 28800 | 2340 | 81550 | 10142.86 | 16441.18 | 232.3944 | 6343.548 | 8920.213 | 371.1268 | 0.08 | 1.33 | 1.42 | 10 | 5 | MINERA NUEVA PUDAHUEL/PLANTA LA AFRICANA/METROPOLITANA/MAIPU/LA AFRICANA 12 | 1 | Cu | 1058% | 41.5625 | 25.418 | -16.1445 | 0.6115609 | Potencial de generador Ã¡cido (PAG) (PN/PA < 1) | GeneraciÃ³n de Ã¡cido incierto (ID) (-20 <= PNN <= 20) | Potencial de generador Ã¡cido (PAG) (RPN < 1 o % de S > 1) | GeneraciÃ³n de Ã¡cido incierto (ID) (-20 â‰¤ PNN â‰¤ 20 o 0.3 â‰¤ % de S â‰¤ 1)
1692 | MINERA NUEVA PUDAHUEL | PLANTA LA AFRICANA | LA FARFANA | COBRE | 181082 | INACTIVO | CUBETA | METROPOLITANA | MAIPU | 6295944 | 331932 | 703 | 124 | 82 | 2.5 | 2.5 | 42 | 19.46 | 7.7 | 3.48 | 15600 | 235760 | 20276.47 | 2280 | 100100 | 10214.29 | 9021.569 | 154.9296 | 2559.677 | 5684.043 | 305.6338 | 0.87 | 1.56 | 1.43 | 10 | 5 | MINERA NUEVA PUDAHUEL/PLANTA LA AFRICANA/METROPOLITANA/MAIPU/LA FARFANA | 1 | Cu | 672.5% | 48.75 | 25.597 | -23.153 | 0.5250667 | Potencial de generador Ã¡cido (PAG) (PN/PA < 1) | Potencial de generador Ã¡cido (PAG) (PNN < -20) | Potencial de generador Ã¡cido (PAG) (RPN < 1 o % de S > 1) | Potencial de generador Ã¡cido (PAG) (PNN < 1 o % de S > 1)
1691 | MINERA NUEVA PUDAHUEL | PLANTA LA AFRICANA | LA FARFANA | COBRE | 181082 | INACTIVO | CUBETA | METROPOLITANA | MAIPU | 6295688 | 331959 | 975 | 121 | 64 | 2.5 | 2.5 | 26 | 15.09 | 7.87 | 3.07 | 10500 | 211400 | 22579.41 | 2040 | 119455 | 6500 | 14164.71 | 232.3944 | 4488.71 | 5269.149 | 392.9577 | 0.22 | 1.05 | 0.91 | 10 | 5 | MINERA NUEVA PUDAHUEL/PLANTA LA AFRICANA/METROPOLITANA/MAIPU/LA FARFANA | 1 | Cu | 971.4% | 32.8125 | 16.289 | -16.5235 | 0.4964267 | Potencial de generador Ã¡cido (PAG) (PN/PA < 1) | GeneraciÃ³n de Ã¡cido incierto (ID) (-20 <= PNN <= 20) | Potencial de generador Ã¡cido (PAG) (RPN < 1 o % de S > 1) | GeneraciÃ³n de Ã¡cido incierto (ID) (-20 â‰¤ PNN â‰¤ 20 o 0.3 â‰¤ % de S â‰¤ 1)
1689 | MINERA NUEVA PUDAHUEL | PLANTA LA AFRICANA | LA FARFANA | COBRE | N/A | INACTIVO | MURO | METROPOLITANA | MAIPU | 6295682 | 332003 | 5289 | 48 | 15 | 2.5 | 2.5 | 21 | 2.5 | 9.24 | 3.26 | 2600 | 304033.3 | 38938.24 | 2880 | 21245 | 5285.714 | 18886.27 | 309.8592 | 12427.42 | 15682.98 | 371.1268 | 0.83 | 0.26 | 0.74 | 10 | 5 | MINERA NUEVA PUDAHUEL/PLANTA LA AFRICANA/METROPOLITANA/MAIPU/LA FARFANA | 1 | Cu | 5712% | 8.125 | 13.246 | 5.121 | 1.630277 | GeneraciÃ³n de Ã¡cido incierto (ID) (1 <= PN/PA <= 3) | GeneraciÃ³n de Ã¡cido incierto (ID) (-20 <= PNN <= 20) | No genera Ã¡cido (NGA) (RPN > 3 o % de S < 0.3) | No genera Ã¡cido (NGA) (PNN > 20 o % de S < 0.3)
1690 | MINERA NUEVA PUDAHUEL | PLANTA LA AFRICANA | LA FARFANA | COBRE | 181082 | INACTIVO | CUBETA | METROPOLITANA | MAIPU | 6295644 | 331940 | 521 | 115 | 69 | 2.5 | 2.5 | 32 | 12.86 | 3.81 | 2.5 | 10000 | 236086.7 | 20938.24 | 2040 | 105805 | 3642.857 | 5986.275 | 77.46479 | 4117.742 | 5974.468 | 283.8028 | 0.39 | 1 | 0.51 | 10 | 5 | MINERA NUEVA PUDAHUEL/PLANTA LA AFRICANA/METROPOLITANA/MAIPU/LA FARFANA | 1 | Cu | 472.5% | 31.25 | 9.129 | -22.121 | 0.292128 | Potencial de generador Ã¡cido (PAG) (PN/PA < 1) | Potencial de generador Ã¡cido (PAG) (PNN < -20) | GeneraciÃ³n de Ã¡cido incierto (ID) (1 â‰¤ RPN â‰¤ 3 o 0.3 â‰¤ % de S â‰¤ 1) | GeneraciÃ³n de Ã¡cido incierto (ID) (-20 â‰¤ PNN â‰¤ 20 o 0.3 â‰¤ % de S â‰¤ 1)
10 | CIA. MINERA LA PATAGUA | LA PATAGUA | JAVITO | COBRE | 2825285 | ACTIVO | CUBETA | VALPARAISO | LA LIGUA | 6397027 | 300500 | 1821 | 62 | 13 | 6 | 56 | 54 | 2.5 | 0.5 | 0.5 | 3500 | 194553.3 | 32400 | 3240 | 20020 | 133357.1 | 21415.69 | 1471.831 | 8161.29 | 7882.979 | 567.6056 | 0.005 | 0.35 | 18.67 | 10 | 36 | CIA. MINERA LA PATAGUA/LA PATAGUA/VALPARAISO/LA LIGUA/JAVITO | 1 | Cu | 1901% | 10.9375 | 334.193 | 323.2555 | 30.55479 | No genera Ã¡cido (NGA) (PN/PA > 3) | No genera Ã¡cido (NGA) (PNN > 20) | No genera Ã¡cido (NGA) (RPN > 3 o % de S < 0.3) | No genera Ã¡cido (NGA) (PNN > 20 o % de S < 0.3)
1738 | CIA. MINERA HIERRO VIEJO | HIERRO VIEJO | HIERRO VIEJO 1 | COBRE | 40500 | INACTIVO | CUBETA | VALPARAISO | PETORCA | 6427021 | 310139 | 3669 | 89 | 36 | 43 | 125 | 509 | 35.11 | 6.49 | 0.5 | 6400 | 201133.3 | 30467.65 | 2880 | 31150 | 139642.9 | 22849.02 | 3021.127 | 3895.161 | 6845.745 | 414.7887 | 0.005 | 0.64 | 19.55 | 286.65 | 30 | CIA. MINERA HIERRO VIEJO/HIERRO VIEJO/VALPARAISO/PETORCA/HIERRO VIEJO 1 | 2 | As,Cu | 2288.8%,3931.9% | 20 | 349.945 | 329.945 | 17.49725 | No genera Ã¡cido (NGA) (PN/PA > 3) | No genera Ã¡cido (NGA) (PNN > 20) | No genera Ã¡cido (NGA) (RPN > 3 o % de S < 0.3) | No genera Ã¡cido (NGA) (PNN > 20 o % de S < 0.3)
4 | MINERA LAS CENIZAS S.A | LAS CENIZAS CABILDO | LAS CENIZAS 2 | COBRE | 858000 | INACTIVO | CUBETA | VALPARAISO | CABILDO | 6409646 | 304273 | 528 | 32 | 36 | 49 | 84 | 94 | 9 | 6 | 1 | 13600 | 199686.7 | 22738.24 | 2040 | 50050 | 152571.4 | 26558.82 | 2169.014 | 630.6452 | 3360.638 | 545.7746 | 0.005 | 1.36 | 21.36 | 10 | 30 | MINERA LAS CENIZAS S.A/LAS CENIZAS CABILDO/VALPARAISO/CABILDO/LAS CENIZAS 2 | 1 | Cu | 480.2% | 42.5 | 382.344 | 339.844 | 8.996329 | No genera Ã¡cido (NGA) (PN/PA > 3) | No genera Ã¡cido (NGA) (PNN > 20) | No genera Ã¡cido (NGA) (RPN > 3 o % de S < 0.3) | No genera Ã¡cido (NGA) (PNN > 20 o % de S < 0.3)
15 | CIA. MINERA LA PATAGUA | LA PATAGUA | LA PATAGUA 4A | COBRE | 2526950 | INACTIVO | CUBETA | VALPARAISO | LA LIGUA | 6397892 | 299342 | 1569 | 55 | 29 | 14 | 103 | 139 | 2.5 | 0.5 | 2 | 2200 | 168466.7 | 31632.35 | 2820 | 22680 | 140428.6 | 42325.49 | 1781.69 | 9348.387 | 4854.255 | 392.9577 | 0.005 | 0.22 | 19.66 | 10 | 35 | CIA. MINERA LA PATAGUA/LA PATAGUA/VALPARAISO/LA LIGUA/LA PATAGUA 4A | 1 | Cu | 1624% | 6.875 | 351.914 | 345.039 | 51.18749 | No genera Ã¡cido (NGA) (PN/PA > 3) | No genera Ã¡cido (NGA) (PNN > 20) | No genera Ã¡cido (NGA) (RPN > 3 o % de S < 0.3) | No genera Ã¡cido (NGA) (PNN > 20 o % de S < 0.3)
1720 | SLM LAS CENIZAS | PLANTA LOS MAQUIS | LOS MAQUIS 1 | COBRE | 45000 | INACTIVO | CUBETA | VALPARAISO | CABILDO | 6406255 | 305575 | 948 | 55 | 59 | 74 | 5 | 33 | 6.82 | 3.47 | 5.11 | 21200 | 193060 | 20726.47 | 1860 | 47110 | 164357.1 | 38952.94 | 3408.451 | 1224.194 | 2945.745 | 392.9577 | 0.1 | 2.12 | 23.01 | 10 | 160 | SLM LAS CENIZAS/PLANTA LOS MAQUIS/VALPARAISO/CABILDO/LOS MAQUIS 1 | 1 | Cu | 941.8% | 66.25 | 411.879 | 345.629 | 6.217042 | No genera Ã¡cido (NGA) (PN/PA > 3) | No genera Ã¡cido (NGA) (PNN > 20) | No genera Ã¡cido (NGA) (RPN > 3 o % de S < 0.3) | No genera Ã¡cido (NGA) (PNN > 20 o % de S < 0.3)
1721 | SLM LAS CENIZAS | PLANTA LOS MAQUIS | LOS MAQUIS 1 | COBRE | 45000 | INACTIVO | CUBETA | VALPARAISO | CABILDO | 6406266 | 305539 | 1180 | 56 | 42 | 58 | 2.5 | 41 | 9.05 | 7.42 | 2 | 11500 | 184800 | 21838.24 | 1920 | 46760 | 172428.6 | 45445.1 | 3330.986 | 964.5161 | 3526.596 | 436.6197 | 0.1 | 1.15 | 24.14 | 10 | 19 | SLM LAS CENIZAS/PLANTA LOS MAQUIS/VALPARAISO/CABILDO/LOS MAQUIS 1 | 1 | Cu | 1197% | 35.9375 | 432.106 | 396.1685 | 12.02382 | No genera Ã¡cido (NGA) (PN/PA > 3) | No genera Ã¡cido (NGA) (PNN > 20) | No genera Ã¡cido (NGA) (RPN > 3 o % de S < 0.3) | No genera Ã¡cido (NGA) (PNN > 20 o % de S < 0.3)
2153 | EX PATRICIO TICHAGUA | EX PLANTA DEL GRINGO TICHAGUA | GRINGO TICHAGUA | ORO | 550 | ABANDONADO | CUBETA | METROPOLITANA | MELIPILLA | 6278611 | 305678 | 390 | 164 | 65 | 6 | 2635 | 34335 | 6.76 | 12.04 | 2.4 | 1200 | 268520 | 10164.71 | 660 | 73605 | 11214.29 | 758.8235 | 1549.296 | 741.9355 | 2738.298 | 414.7887 | 0.85 | 0.12 | 1.57 | 30269.27 | 5 | EX PATRICIO TICHAGUA/EX PLANTA DEL GRINGO TICHAGUA/METROPOLITANA/MELIPILLA/GRINGO TICHAGUA | 5 | As,Cu,Pb,V,Zn | 252143.9%,328.6%,5622.5%,26.2%,631.9% | 3.75 | 28.103 | 24.353 | 7.494133 | No genera Ã¡cido (NGA) (PN/PA > 3) | No genera Ã¡cido (NGA) (PNN > 20) | No genera Ã¡cido (NGA) (RPN > 3 o % de S < 0.3) | No genera Ã¡cido (NGA) (PNN > 20 o % de S < 0.3)
2152 | EX PATRICIO TICHAGUA | EX PLANTA DEL GRINGO TICHAGUA | GRINGO TICHAGUA | ORO | 550 | ABANDONADO | CUBETA | METROPOLITANA | MELIPILLA | 6278604 | 305668 | 408 | 282 | 80 | 2.5 | 4002 | 24040 | 6.99 | 2.01 | 5.26 | 4300 | 243506.7 | 16014.71 | 1020 | 81655 | 18357.14 | 2445.098 | 1936.62 | 1112.903 | 4729.787 | 261.9718 | 0.82 | 0.43 | 2.57 | 21673.68 | 5 | EX PATRICIO TICHAGUA/EX PLANTA DEL GRINGO TICHAGUA/METROPOLITANA/MELIPILLA/GRINGO TICHAGUA | 5 | As,Cu,Pb,V,Zn | 180514%,348.4%,3906.7%,116.9%,1011.7% | 13.4375 | 46.003 | 32.5655 | 3.423479 | No genera Ã¡cido (NGA) (PN/PA > 3) | No genera Ã¡cido (NGA) (PNN > 20) | No genera Ã¡cido (NGA) (RPN > 3 o % de S < 0.3) | No genera Ã¡cido (NGA) (PNN > 20 o % de S < 0.3)
2151 | EX PATRICIO TICHAGUA | EX PLANTA DEL GRINGO TICHAGUA | GRINGO TICHAGUA | ORO | 550 | ABANDONADO | CUBETA | METROPOLITANA | MELIPILLA | 6278601 | 305667 | 431 | 249 | 80 | 2.5 | 3819 | 28199 | 2.5 | 10.34 | 4.41 | 3900 | 254053.3 | 19694.12 | 1200 | 69475 | 14785.71 | 4215.686 | 2169.014 | 1075.806 | 5642.553 | 261.9718 | 0.71 | 0.39 | 2.07 | 25768.14 | 5 | EX PATRICIO TICHAGUA/EX PLANTA DEL GRINGO TICHAGUA/METROPOLITANA/MELIPILLA/GRINGO TICHAGUA | 5 | As,Cu,Pb,V,Zn | 214634.5%,373.6%,4599.8%,91.5%,960.8% | 12.1875 | 37.053 | 24.8655 | 3.040246 | No genera Ã¡cido (NGA) (PN/PA > 3) | No genera Ã¡cido (NGA) (PNN > 20) | No genera Ã¡cido (NGA) (RPN > 3 o % de S < 0.3) | No genera Ã¡cido (NGA) (PNN > 20 o % de S < 0.3)
2150 | EX PATRICIO TICHAGUA | EX PLANTA DEL GRINGO TICHAGUA | GRINGO TICHAGUA | ORO | 550 | ABANDONADO | CUBETA | METROPOLITANA | MELIPILLA | 6278555 | 305627 | 67 | 90 | 40 | 2.5 | 1833 | 17988 | 2.5 | 4.08 | 0.5 | 1300 | 215553.3 | 43279.41 | 5040 | 22715 | 60357.14 | 29341.18 | 5500 | 3153.226 | 12280.85 | 261.9718 | 0.77 | 0.13 | 8.45 | 11970.1 | 5 | EX PATRICIO TICHAGUA/EX PLANTA DEL GRINGO TICHAGUA/METROPOLITANA/MELIPILLA/GRINGO TICHAGUA | 3 | As,Pb,Zn | 99650.8%,2898%,409.2% | 4.0625 | 151.255 | 147.1925 | 37.232 | No genera Ã¡cido (NGA) (PN/PA > 3) | No genera Ã¡cido (NGA) (PNN > 20) | No genera Ã¡cido (NGA) (RPN > 3 o % de S < 0.3) | No genera Ã¡cido (NGA) (PNN > 20 o % de S < 0.3)
2149 | EX PATRICIO TICHAGUA | EX PLANTA DEL GRINGO TICHAGUA | GRINGO TICHAGUA | ORO | 550 | ABANDONADO | CUBETA | METROPOLITANA | MELIPILLA | 6278554 | 305629 | 69 | 98 | 52 | 2.5 | 2138 | 22731 | 2.5 | 4.24 | 0.5 | 2600 | 191100 | 43200 | 5520 | 25585 | 69071.43 | 31449.02 | 6971.831 | 2262.903 | 13857.45 | 283.8028 | 0.69 | 0.26 | 9.67 | 22196.76 | 5 | EX PATRICIO TICHAGUA/EX PLANTA DEL GRINGO TICHAGUA/METROPOLITANA/MELIPILLA/GRINGO TICHAGUA | 3 | As,Pb,Zn | 184873%,3688.5%,493.9% | 8.125 | 173.093 | 164.968 | 21.30375 | No genera Ã¡cido (NGA) (PN/PA > 3) | No genera Ã¡cido (NGA) (PNN > 20) | No genera Ã¡cido (NGA) (RPN > 3 o % de S < 0.3) | No genera Ã¡cido (NGA) (PNN > 20 o % de S < 0.3)
2148 | DUEÃ‘O DESCONOCIDO | PLANTA LOS CARRERAS | LOS CARRERAS | ORO | 50 | ABANDONADO | CUBETA | METROPOLITANA | MELIPILLA | 6278515 | 305641 | 326 | 166 | 65 | 2.5 | 3327 | 24582 | 8.94 | 5.63 | 4.65 | 1000 | 298666.7 | 10773.53 | 840 | 65520 | 12285.71 | 1517.647 | 1316.901 | 1335.484 | 2489.362 | 240.1408 | 0.74 | 0.1 | 1.72 | 22650.58 | 5 | DUEÃ‘O DESCONOCIDO/PLANTA LOS CARRERAS/METROPOLITANA/MELIPILLA/LOS CARRERAS | 5 | As,Cu,Pb,V,Zn | 188654.8%,258.2%,3997%,27.7%,824.2% | 3.125 | 30.788 | 27.663 | 9.85216 | No genera Ã¡cido (NGA) (PN/PA > 3) | No genera Ã¡cido (NGA) (PNN > 20) | No genera Ã¡cido (NGA) (RPN > 3 o % de S < 0.3) | No genera Ã¡cido (NGA) (PNN > 20 o % de S < 0.3)
2146 | DUEÃ‘O DESCONOCIDO | PLANTA LOS CARRERAS | LOS CARRERAS | ORO | 50 | ABANDONADO | CUBETA | METROPOLITANA | MELIPILLA | 6278499 | 305661 | 400 | 292 | 81 | 2.5 | 4356 | 27049 | 9.75 | 12.24 | 4.56 | 2700 | 223860 | 15644.12 | 900 | 95935 | 18214.29 | 2613.725 | 2091.549 | 1669.355 | 4356.383 | 349.2958 | 0.72 | 0.27 | 2.55 | 25392.08 | 5 | DUEÃ‘O DESCONOCIDO/PLANTA LOS CARRERAS/METROPOLITANA/MELIPILLA/LOS CARRERAS | 5 | As,Cu,Pb,V,Zn | 211500.7%,339.6%,4408.2%,124.6%,1110% | 8.4375 | 45.645 | 37.2075 | 5.409778 | No genera Ã¡cido (NGA) (PN/PA > 3) | No genera Ã¡cido (NGA) (PNN > 20) | No genera Ã¡cido (NGA) (RPN > 3 o % de S < 0.3) | No genera Ã¡cido (NGA) (PNN > 20 o % de S < 0.3)
2147 | DUEÃ‘O DESCONOCIDO | PLANTA LOS CARRERAS | LOS CARRERAS | ORO | 50 | ABANDONADO | CUBETA | METROPOLITANA | MELIPILLA | 6278495 | 305662 | 353 | 295 | 70 | 2.5 | 4097 | 29252 | 7.73 | 0.5 | 4.8 | 1700 | 249293.3 | 15061.76 | 960 | 77875 | 18142.86 | 2192.157 | 2091.549 | 1150 | 4273.404 | 327.4648 | 0.8 | 0.17 | 2.54 | 28332.86 | 5 | DUEÃ‘O DESCONOCIDO/PLANTA LOS CARRERAS/METROPOLITANA/MELIPILLA/LOS CARRERAS | 5 | As,Cu,Pb,V,Zn | 236007.2%,287.9%,4775.3%,126.9%,1038.1% | 5.3125 | 45.466 | 40.1535 | 8.558306 | No genera Ã¡cido (NGA) (PN/PA > 3) | No genera Ã¡cido (NGA) (PNN > 20) | No genera Ã¡cido (NGA) (RPN > 3 o % de S < 0.3) | No genera Ã¡cido (NGA) (PNN > 20 o % de S < 0.3)
1667 | OSCAR CUEVAS CONTRERAS | LOS MAQUIS DE RANGUE | TRANQUE DE RELAVE DE LOS MAQUIS DE RANGUE | ORO | N/A | INACTIVO | MURO | METROPOLITANA | PAINE | 6252768 | 318788 | 632 | 27 | 34 | 2.5 | 837 | 4231 | 13.03 | 41.47 | 5.82 | 3600 | 392980 | 10270.59 | 720 | 22470 | 428.5714 | 4468.627 | 154.9296 | 18.54839 | 3111.702 | 109.1549 | 0.02 | 0.36 | 0.06 | 1717.41 | 5 | OSCAR CUEVAS CONTRERAS/LOS MAQUIS DE RANGUE/METROPOLITANA/PAINE/TRANQUE DE RELAVE DE LOS MAQUIS DE RANGUE | 5 | As,Cu,Pb,Zn,Ag | 14211.8%,594.5%,605.2%,132.5%,3.7% | 11.25 | 1.074 | -10.176 | 0.09546667 | Potencial de generador Ã¡cido (PAG) (PN/PA < 1) | GeneraciÃ³n de Ã¡cido incierto (ID) (-20 <= PNN <= 20) | GeneraciÃ³n de Ã¡cido incierto (ID) (1 â‰¤ RPN â‰¤ 3 o 0.3 â‰¤ % de S â‰¤ 1) | GeneraciÃ³n de Ã¡cido incierto (ID) (-20 â‰¤ PNN â‰¤ 20 o 0.3 â‰¤ % de S â‰¤ 1)
1669 | OSCAR CUEVAS CONTRERAS | LOS MAQUIS DE RANGUE | TRANQUE DE RELAVE DE LOS MAQUIS DE RANGUE | ORO | 35050 | INACTIVO | CUBETA | METROPOLITANA | PAINE | 6252745 | 318745 | 737 | 22 | 48 | 2.5 | 2193 | 1779 | 6.34 | 0.5 | 0.5 | 6100 | 391113.3 | 9926.471 | 480 | 21735 | 785.7143 | 5311.765 | 697.1831 | 37.09677 | 2406.383 | 87.32394 | 0.02 | 0.61 | 0.11 | 469.96 | 5 | OSCAR CUEVAS CONTRERAS/LOS MAQUIS DE RANGUE/METROPOLITANA/PAINE/TRANQUE DE RELAVE DE LOS MAQUIS DE RANGUE | 4 | As,Cu,Pb,Zn | 3816.3%,709.9%,196.5%,509.2% | 19.0625 | 1.969 | -17.0935 | 0.1032918 | Potencial de generador Ã¡cido (PAG) (PN/PA < 1) | GeneraciÃ³n de Ã¡cido incierto (ID) (-20 <= PNN <= 20) | GeneraciÃ³n de Ã¡cido incierto (ID) (1 â‰¤ RPN â‰¤ 3 o 0.3 â‰¤ % de S â‰¤ 1) | GeneraciÃ³n de Ã¡cido incierto (ID) (-20 â‰¤ PNN â‰¤ 20 o 0.3 â‰¤ % de S â‰¤ 1)
1668 | OSCAR CUEVAS CONTRERAS | LOS MAQUIS DE RANGUE | TRANQUE DE RELAVE DE LOS MAQUIS DE RANGUE | ORO | 35050 | INACTIVO | CUBETA | METROPOLITANA | PAINE | 6252701 | 318745 | 630 | 22 | 41 | 2.5 | 824 | 1673 | 2.5 | 8.7 | 1.13 | 3400 | 394240 | 10217.65 | 600 | 21770 | 357.1429 | 5058.824 | 309.8592 | 18.54839 | 2613.83 | 109.1549 | 0.02 | 0.34 | 0.05 | 442.73 | 5 | OSCAR CUEVAS CONTRERAS/LOS MAQUIS DE RANGUE/METROPOLITANA/PAINE/TRANQUE DE RELAVE DE LOS MAQUIS DE RANGUE | 4 | As,Cu,Pb,Zn | 3589.4%,592.3%,178.8%,128.9% | 10.625 | 0.895 | -9.73 | 0.08423529 | Potencial de generador Ã¡cido (PAG) (PN/PA < 1) | GeneraciÃ³n de Ã¡cido incierto (ID) (-20 <= PNN <= 20) | GeneraciÃ³n de Ã¡cido incierto (ID) (1 â‰¤ RPN â‰¤ 3 o 0.3 â‰¤ % de S â‰¤ 1) | GeneraciÃ³n de Ã¡cido incierto (ID) (-20 â‰¤ PNN â‰¤ 20 o 0.3 â‰¤ % de S â‰¤ 1)
665 | SCM TAMBILLOS | PLANTA EL MEMBRILLO | MEMBRILLO | ORO | 173000 | INACTIVO | CUBETA | METROPOLITANA | ALHUE | 6232893 | 323068 | 1224 | 88 | 75 | 67 | 853 | 142 | 7.65 | 45.18 | 4.87 | 400 | 331286.7 | 21017.65 | 1740 | 36890 | 5428.571 | 23354.9 | 1394.366 | 445.1613 | 10911.7 | 196.4789 | 0.08 | 0.04 | 0.76 | 10 | 18 | SCM TAMBILLOS/PLANTA EL MEMBRILLO/METROPOLITANA/ALHUE/MEMBRILLO | 3 | Cu,Zn,Ag | 1245.1%,136.9%,12.9% | 1.25 | 13.604 | 12.354 | 10.8832 | No genera Ã¡cido (NGA) (PN/PA > 3) | GeneraciÃ³n de Ã¡cido incierto (ID) (-20 <= PNN <= 20) | No genera Ã¡cido (NGA) (RPN > 3 o % de S < 0.3) | No genera Ã¡cido (NGA) (PNN > 20 o % de S < 0.3)
664 | SCM TAMBILLOS | PLANTA EL MEMBRILLO | MEMBRILLO | ORO | N/A | INACTIVO | MURO | METROPOLITANA | ALHUE | 6232884 | 323073 | 872 | 67 | 48 | 68 | 670 | 109 | 2.5 | 28.65 | 9.7 | 50 | 371000 | 13420.59 | 1080 | 31745 | 3928.571 | 12056.86 | 1007.042 | 370.9677 | 8090.426 | 152.8169 | 0.1 | 0.01 | 0.55 | 10 | 17 | SCM TAMBILLOS/PLANTA EL MEMBRILLO/METROPOLITANA/ALHUE/MEMBRILLO | 2 | Cu,Zn | 858.2%,86.1% | 0.3125 | 9.845 | 9.5325 | 31.504 | No genera Ã¡cido (NGA) (PN/PA > 3) | GeneraciÃ³n de Ã¡cido incierto (ID) (-20 <= PNN <= 20) | No genera Ã¡cido (NGA) (RPN > 3 o % de S < 0.3) | No genera Ã¡cido (NGA) (PNN > 20 o % de S < 0.3)
663 | MINERA FLORIDA | ALHUE | UNIFICADO | OROZINC | 8800000 | INACTIVO | CUBETA | METROPOLITANA | ALHUE | 6231760 | 312216 | 206 | 92 | 44 | 67 | 2933 | 1628 | 5.07 | 47.99 | 16.57 | 1200 | 336233.3 | 18952.94 | 2160 | 21770 | 35571.43 | 16188.24 | 5577.465 | 3301.613 | 11077.66 | 240.1408 | 0.23 | 0.12 | 4.98 | 390.88 | 10 | MINERA FLORIDA/ALHUE/METROPOLITANA/ALHUE/UNIFICADO | 5 | As,Cu,Pb,Zn,Ag | 3157.3%,126.4%,171.3%,714.7%,20% | 3.75 | 89.142 | 85.392 | 23.7712 | No genera Ã¡cido (NGA) (PN/PA > 3) | No genera Ã¡cido (NGA) (PNN > 20) | No genera Ã¡cido (NGA) (RPN > 3 o % de S < 0.3) | No genera Ã¡cido (NGA) (PNN > 20 o % de S < 0.3)
661 | MINERA FLORIDA | ALHUE | ADOSADO | OROZINC | N/A | INACTIVO | MURO | METROPOLITANA | ALHUE | 6231378 | 312045 | 415 | 95 | 62 | 71 | 1495 | 2101 | 2.5 | 26.96 | 11.77 | 1700 | 333293.3 | 24114.71 | 2160 | 18445 | 25571.43 | 17200 | 4880.282 | 4674.194 | 14687.23 | 261.9718 | 0.2 | 0.17 | 3.58 | 603.77 | 10 | MINERA FLORIDA/ALHUE/METROPOLITANA/ALHUE/ADOSADO | 4 | As,Cu,Pb,Zn | 4931.4%,356%,250.2%,315.3% | 5.3125 | 64.082 | 58.7695 | 12.06249 | No genera Ã¡cido (NGA) (PN/PA > 3) | No genera Ã¡cido (NGA) (PNN > 20) | No genera Ã¡cido (NGA) (RPN > 3 o % de S < 0.3) | No genera Ã¡cido (NGA) (PNN > 20 o % de S < 0.3)
662 | MINERA FLORIDA | ALHUE | ADOSADO | OROZINC | 8100000 | INACTIVO | CUBETA | METROPOLITANA | ALHUE | 6231349 | 312089 | 552 | 95 | 57 | 71 | 5039 | 3181 | 2.5 | 21.1 | 24.3 | 3400 | 329186.7 | 22341.18 | 2160 | 19565 | 25928.57 | 22090.2 | 5964.789 | 4859.677 | 12695.74 | 261.9718 | 0.21 | 0.34 | 3.63 | 1186.13 | 10 | MINERA FLORIDA/ALHUE/METROPOLITANA/ALHUE/ADOSADO | 5 | As,Cd,Cu,Pb,Zn | 9784.4%,10.5%,506.6%,430.2%,1299.7% | 10.625 | 64.977 | 54.352 | 6.115482 | No genera Ã¡cido (NGA) (PN/PA > 3) | No genera Ã¡cido (NGA) (PNN > 20) | No genera Ã¡cido (NGA) (RPN > 3 o % de S < 0.3) | No genera Ã¡cido (NGA) (PNN > 20 o % de S < 0.3)
240 | CODELCO | EL TENIENTE | BARAHONA 2 | COBREMOLIBDENO | N/A | INACTIVO | MURO | OHIGGINS | MACHALI | 6229073 | 360748 | 537 | 98 | 85 | 74 | 3068 | 983 | 7.74 | 1.88 | 21.77 | 4100 | 354760 | 20170.59 | 2160 | 19320 | 15428.57 | 14923.53 | 2556.338 | 482.2581 | 7177.66 | 261.9718 | 0.06 | 0.41 | 2.16 | 853.63 | 11 | CODELCO/EL TENIENTE/OHIGGINS/MACHALI/BARAHONA 2 | 4 | As,Cu,Pb,Zn | 7013.6%,490.1%,63.8%,752.2% | 12.8125 | 38.664 | 25.8515 | 3.017678 | No genera Ã¡cido (NGA) (PN/PA > 3) | No genera Ã¡cido (NGA) (PNN > 20) | No genera Ã¡cido (NGA) (RPN > 3 o % de S < 0.3) | No genera Ã¡cido (NGA) (PNN > 20 o % de S < 0.3)
1772 | CIA. MINERA EL INGLES | PLANTA EL INGLES | INGLES 2 | ORO | 174600 | INACTIVO | CUBETA | OHIGGINS | RANCAGUA | 6228196 | 327935 | 1270 | 60 | 49 | 2.5 | 3252 | 2097 | 9.45 | 8.32 | 1.01 | 500 | 347060 | 21255.88 | 1140 | 32235 | 4000 | 9274.51 | 1781.69 | 259.6774 | 6804.255 | 240.1408 | 0.01 | 0.05 | 0.56 | 1215.65 | 5 | CIA. MINERA EL INGLES/PLANTA EL INGLES/OHIGGINS/RANCAGUA/INGLES 2 | 4 | As,Cu,Pb,Zn | 10030.4%,1295.6%,249.5%,803.3% | 1.5625 | 10.024 | 8.4615 | 6.41536 | No genera Ã¡cido (NGA) (PN/PA > 3) | GeneraciÃ³n de Ã¡cido incierto (ID) (-20 <= PNN <= 20) | No genera Ã¡cido (NGA) (RPN > 3 o % de S < 0.3) | No genera Ã¡cido (NGA) (PNN > 20 o % de S < 0.3)
1773 | CIA. MINERA EL INGLES | PLANTA EL INGLES | INGLES 3 | ORO | 225867 | INACTIVO | CUBETA | OHIGGINS | RANCAGUA | 6228177 | 328080 | 765 | 36 | 39 | 2.5 | 3720 | 1617 | 2.5 | 6.93 | 1.98 | 300 | 386633.3 | 14055.88 | 960 | 20790 | 3142.857 | 7503.922 | 1626.761 | 259.6774 | 4148.936 | 174.6479 | 0.01 | 0.03 | 0.44 | 913.62 | 5 | CIA. MINERA EL INGLES/PLANTA EL INGLES/OHIGGINS/RANCAGUA/INGLES 3 | 4 | As,Cu,Pb,Zn | 7513.5%,740.7%,169.5%,933.3% | 0.9375 | 7.876 | 6.9385 | 8.401067 | No genera Ã¡cido (NGA) (PN/PA > 3) | GeneraciÃ³n de Ã¡cido incierto (ID) (-20 <= PNN <= 20) | No genera Ã¡cido (NGA) (RPN > 3 o % de S < 0.3) | No genera Ã¡cido (NGA) (PNN > 20 o % de S < 0.3)
241 | CODELCO | EL TENIENTE | BARAHONA 2 | COBREMOLIBDENO | 51900000 | INACTIVO | CUBETA | OHIGGINS | MACHALI | 6227847 | 360472 | 997 | 188 | 108 | 89 | 85 | 364 | 120.67 | 2.02 | 2.39 | 12100 | 232493.3 | 52094.12 | 5220 | 24710 | 25142.86 | 39290.2 | 387.3239 | 3895.161 | 17259.57 | 523.9437 | 0.1 | 1.21 | 3.52 | 253.41 | 12 | CODELCO/EL TENIENTE/OHIGGINS/MACHALI/BARAHONA 2 | 5 | As,Cr,Cu,V,Mo | 2011.8%,24.1%,995.6%,44.6%,201.7% | 37.8125 | 63.008 | 25.1955 | 1.666327 | GeneraciÃ³n de Ã¡cido incierto (ID) (1 <= PN/PA <= 3) | No genera Ã¡cido (NGA) (PNN > 20) | GeneraciÃ³n de Ã¡cido incierto (ID) (1 â‰¤ RPN â‰¤ 3 o 0.3 â‰¤ % de S â‰¤ 1) | No genera Ã¡cido (NGA) (PNN > 20 o % de S < 0.3)
247 | CIA. MINERA CHILENO RUMANA | PLANTA CHILENO RUMANA DE CHANCON | CHANCON 1 | COBRE | 44457 | INACTIVO | CUBETA | OHIGGINS | RANCAGUA | 6227652 | 332661 | 1329 | 103 | 157 | 155 | 5703 | 1189 | 12.95 | 2.73 | 33.72 | 6600 | 275333.3 | 24723.53 | 2400 | 31500 | 63000 | 23439.22 | 5964.789 | 2225.806 | 5974.468 | 371.1268 | 2.45 | 0.66 | 8.82 | 1374 | 17 | CIA. MINERA CHILENO RUMANA/PLANTA CHILENO RUMANA DE CHANCON/OHIGGINS/RANCAGUA/CHANCON 1 | 6 | As,Cd,Cr,Cu,Pb,Zn | 11350%,53.3%,80.5%,1360.4%,98.2%,1484.2% | 20.625 | 157.878 | 137.253 | 7.654691 | No genera Ã¡cido (NGA) (PN/PA > 3) | No genera Ã¡cido (NGA) (PNN > 20) | No genera Ã¡cido (NGA) (RPN > 3 o % de S < 0.3) | No genera Ã¡cido (NGA) (PNN > 20 o % de S < 0.3)
243 | CODELCO | EL TENIENTE | BARAHONA 2 | COBREMOLIBDENO | 51900000 | INACTIVO | CUBETA | OHIGGINS | MACHALI | 6227594 | 361205 | 1636 | 189 | 133 | 96 | 66 | 293 | 103.34 | 2.1 | 3.65 | 2200 | 274213.3 | 49791.18 | 5220 | 21000 | 9214.286 | 37013.73 | 232.3944 | 4748.387 | 16388.3 | 523.9437 | 0.005 | 0.22 | 1.29 | 152.59 | 12 | CODELCO/EL TENIENTE/OHIGGINS/MACHALI/BARAHONA 2 | 5 | As,Cr,Cu,V,Mo | 1171.6%,52.9%,1697.8%,45.4%,158.3% | 6.875 | 23.091 | 16.216 | 3.358691 | No genera Ã¡cido (NGA) (PN/PA > 3) | GeneraciÃ³n de Ã¡cido incierto (ID) (-20 <= PNN <= 20) | No genera Ã¡cido (NGA) (RPN > 3 o % de S < 0.3) | No genera Ã¡cido (NGA) (PNN > 20 o % de S < 0.3)
244 | CODELCO | EL TENIENTE | BARAHONA 1 | COBREMOLIBDENO | 20000000 | INACTIVO | CUBETA | OHIGGINS | MACHALI | 6227594 | 361205 | 384 | 210 | 147 | 101 | 67 | 305 | 251.75 | 3.01 | 8.73 | 100 | 271973.3 | 50929.41 | 5880 | 20965 | 6285.714 | 40049.02 | 232.3944 | 4637.097 | 17342.55 | 523.9437 | 0.005 | 0.01 | 0.88 | 172.54 | 11 | CODELCO/EL TENIENTE/OHIGGINS/MACHALI/BARAHONA 1 | 5 | As,Cr,Cu,V,Mo | 1337.8%,69%,322%,61.5%,529.4% | 0.3125 | 15.752 | 15.4395 | 50.4064 | No genera Ã¡cido (NGA) (PN/PA > 3) | GeneraciÃ³n de Ã¡cido incierto (ID) (-20 <= PNN <= 20) | No genera Ã¡cido (NGA) (RPN > 3 o % de S < 0.3) | No genera Ã¡cido (NGA) (PNN > 20 o % de S < 0.3)
245 | CODELCO | EL TENIENTE | BARAHONA 1 | COBREMOLIBDENO | N/A | INACTIVO | MURO | OHIGGINS | MACHALI | 6227594 | 361205 | 207 | 215 | 116 | 96 | 62 | 132 | 215.25 | 3.32 | 4.19 | 50 | 278180 | 54900 | 6000 | 17010 | 3214.286 | 32039.22 | 232.3944 | 3709.677 | 17591.49 | 392.9577 | 0.005 | 0.01 | 0.45 | 10 | 10 | CODELCO/EL TENIENTE/OHIGGINS/MACHALI/BARAHONA 1 | 4 | Cr,Cu,V,Mo | 33.3%,127.5%,65.4%,438.1% | 0.3125 | 8.055 | 7.7425 | 25.776 | No genera Ã¡cido (NGA) (PN/PA > 3) | GeneraciÃ³n de Ã¡cido incierto (ID) (-20 <= PNN <= 20) | No genera Ã¡cido (NGA) (RPN > 3 o % de S < 0.3) | No genera Ã¡cido (NGA) (PNN > 20 o % de S < 0.3)
246 | CIA. MINERA CHILENO RUMANA | PLANTA CHILENO RUMANA DE CHANCON | CHANCON 2 | COBRE | 345100 | INACTIVO | CUBETA | OHIGGINS | RANCAGUA | 6227513 | 332636 | 2401 | 175 | 100 | 91 | 79 | 206 | 131.56 | 0.5 | 6.08 | 8100 | 272906.7 | 47673.53 | 4860 | 18515 | 19071.43 | 33219.61 | 309.8592 | 6158.065 | 16139.36 | 436.6197 | 0.04 | 0.81 | 2.67 | 29.41 | 10 | CIA. MINERA CHILENO RUMANA/PLANTA CHILENO RUMANA DE CHANCON/OHIGGINS/RANCAGUA/CHANCON 2 | 5 | As,Cr,Cu,V,Mo | 145.1%,14.9%,2538.5%,34.6%,228.9% | 25.3125 | 47.793 | 22.4805 | 1.888119 | GeneraciÃ³n de Ã¡cido incierto (ID) (1 <= PN/PA <= 3) | No genera Ã¡cido (NGA) (PNN > 20) | GeneraciÃ³n de Ã¡cido incierto (ID) (1 â‰¤ RPN â‰¤ 3 o 0.3 â‰¤ % de S â‰¤ 1) | No genera Ã¡cido (NGA) (PNN > 20 o % de S < 0.3)
242 | CODELCO | EL TENIENTE | BARAHONA 2 | COBREMOLIBDENO | 51900000 | INACTIVO | CUBETA | OHIGGINS | MACHALI | 6227470 | 361233 | 18880 | 180 | 114 | 104 | 75 | 133 | 97.54 | 3.46 | 2.67 | 17500 | 255080 | 45714.71 | 4680 | 21070 | 11500 | 35749.02 | 309.8592 | 3561.29 | 14189.36 | 414.7887 | 0.01 | 1.75 | 1.61 | 10 | 14 | CODELCO/EL TENIENTE/OHIGGINS/MACHALI/BARAHONA 2 | 4 | Cr,Cu,V,Mo | 31%,20647.3%,38.5%,143.9% | 54.6875 | 28.819 | -25.8685 | 0.526976 | Potencial de generador Ã¡cido (PAG) (PN/PA < 1) | Potencial de generador Ã¡cido (PAG) (PNN < -20) | Potencial de generador Ã¡cido (PAG) (RPN < 1 o % de S > 1) | Potencial de generador Ã¡cido (PAG) (PNN < 1 o % de S > 1)
1886 | CODELCO | EL TENIENTE | MARGAS | COBREMOLIBDENO | 2175000 | INACTIVO | CUBETA | OHIGGINS | MACHALI | 6226831 | 370259 | 1439 | 221 | 98 | 33 | 128 | 254 | 135.45 | 0.5 | 0.5 | 1500 | 253026.7 | 59929.41 | 5340 | 19250 | 6214.286 | 39121.57 | 464.7887 | 4600 | 13815.96 | 785.9155 | 0.23 | 0.15 | 0.87 | 38.61 | 5 | CODELCO/EL TENIENTE/OHIGGINS/MACHALI/MARGAS | 5 | As,Cr,Cu,V,Mo | 221.7%,12.6%,1481.3%,70%,238.6% | 4.6875 | 15.573 | 10.8855 | 3.32224 | No genera Ã¡cido (NGA) (PN/PA > 3) | GeneraciÃ³n de Ã¡cido incierto (ID) (-20 <= PNN <= 20) | No genera Ã¡cido (NGA) (RPN > 3 o % de S < 0.3) | No genera Ã¡cido (NGA) (PNN > 20 o % de S < 0.3)
1881 | CODELCO | EL TENIENTE | ARENAS | COBREMOLIBDENO | 2175000 | INACTIVO | CUBETA | OHIGGINS | MACHALI | 6226811 | 371136 | 569 | 225 | 139 | 41 | 165 | 467 | 129.93 | 3.94 | 0.5 | 1100 | 252186.7 | 56302.94 | 5100 | 21805 | 6000 | 53117.65 | 542.2535 | 2596.774 | 14687.23 | 414.7887 | 0.03 | 0.11 | 0.84 | 254.06 | 5 | CODELCO/EL TENIENTE/OHIGGINS/MACHALI/ARENAS | 5 | As,Cr,Cu,V,Mo | 2017.2%,59.8%,525.3%,73.1%,224.8% | 3.4375 | 15.036 | 11.5985 | 4.374109 | No genera Ã¡cido (NGA) (PN/PA > 3) | GeneraciÃ³n de Ã¡cido incierto (ID) (-20 <= PNN <= 20) | No genera Ã¡cido (NGA) (RPN > 3 o % de S < 0.3) | No genera Ã¡cido (NGA) (PNN > 20 o % de S < 0.3)
1887 | CODELCO | EL TENIENTE | MARGAS | COBREMOLIBDENO | 2175000 | INACTIVO | CUBETA | OHIGGINS | MACHALI | 6226811 | 370254 | 1543 | 229 | 121 | 50 | 194 | 720 | 72.57 | 11.71 | 1.12 | 200 | 242900 | 62655.88 | 4980 | 19285 | 4642.857 | 51937.25 | 464.7887 | 2262.903 | 15600 | 764.0845 | 0.01 | 0.02 | 0.65 | 497.72 | 5 | CODELCO/EL TENIENTE/OHIGGINS/MACHALI/MARGAS | 6 | As,Cr,Cu,Pb,V,Mo | 4047.7%,39.1%,1595.6%,20%,76.2%,81.4% | 0.625 | 11.635 | 11.01 | 18.616 | No genera Ã¡cido (NGA) (PN/PA > 3) | GeneraciÃ³n de Ã¡cido incierto (ID) (-20 <= PNN <= 20) | No genera Ã¡cido (NGA) (RPN > 3 o % de S < 0.3) | No genera Ã¡cido (NGA) (PNN > 20 o % de S < 0.3)
1879 | CODELCO | EL TENIENTE | ARENAS | COBREMOLIBDENO | 2175000 | INACTIVO | CUBETA | OHIGGINS | MACHALI | 6226810 | 371144 | 592 | 231 | 136 | 34 | 153 | 543 | 108.67 | 0.5 | 0.5 | 1300 | 258673.3 | 55005.88 | 5100 | 23625 | 5928.571 | 46794.12 | 464.7887 | 2967.742 | 14023.4 | 414.7887 | 0.02 | 0.13 | 0.83 | 329.76 | 5 | CODELCO/EL TENIENTE/OHIGGINS/MACHALI/ARENAS | 5 | As,Cr,Cu,V,Mo | 2648%,56.3%,550.5%,77.7%,171.7% | 4.0625 | 14.857 | 10.7945 | 3.657108 | No genera Ã¡cido (NGA) (PN/PA > 3) | GeneraciÃ³n de Ã¡cido incierto (ID) (-20 <= PNN <= 20) | No genera Ã¡cido (NGA) (RPN > 3 o % de S < 0.3) | No genera Ã¡cido (NGA) (PNN > 20 o % de S < 0.3)
1880 | CODELCO | EL TENIENTE | ARENAS | COBREMOLIBDENO | 2175000 | INACTIVO | CUBETA | OHIGGINS | MACHALI | 6226804 | 371144 | 1030 | 222 | 134 | 37 | 245 | 545 | 79.99 | 0.5 | 0.5 | 3400 | 247753.3 | 54397.06 | 4920 | 24395 | 6642.857 | 51094.12 | 542.2535 | 2559.677 | 13940.43 | 414.7887 | 0.34 | 0.34 | 0.93 | 328.73 | 5 | CODELCO/EL TENIENTE/OHIGGINS/MACHALI/ARENAS | 5 | As,Cr,Cu,V,Mo | 2639.4%,54%,1031.9%,70.8%,100% | 10.625 | 16.647 | 6.022 | 1.566776 | GeneraciÃ³n de Ã¡cido incierto (ID) (1 <= PN/PA <= 3) | GeneraciÃ³n de Ã¡cido incierto (ID) (-20 <= PNN <= 20) | GeneraciÃ³n de Ã¡cido incierto (ID) (1 â‰¤ RPN â‰¤ 3 o 0.3 â‰¤ % de S â‰¤ 1) | GeneraciÃ³n de Ã¡cido incierto (ID) (-20 â‰¤ PNN â‰¤ 20 o 0.3 â‰¤ % de S â‰¤ 1)
1885 | CODELCO | EL TENIENTE | MARGAS | COBREMOLIBDENO | 2175000 | INACTIVO | CUBETA | OHIGGINS | MACHALI | 6226804 | 370258 | 2845 | 236 | 134 | 54 | 307 | 738 | 77.1 | 5.75 | 0.5 | 900 | 233660 | 63582.35 | 4800 | 20685 | 5000 | 56405.88 | 464.7887 | 2411.29 | 16180.85 | 764.0845 | 0.27 | 0.09 | 0.7 | 515.83 | 5 | CODELCO/EL TENIENTE/OHIGGINS/MACHALI/MARGAS | 6 | As,Cr,Cu,Pb,V,Mo | 4198.6%,54%,3026.4%,23%,81.5%,92.7% | 2.8125 | 12.53 | 9.7175 | 4.455111 | No genera Ã¡cido (NGA) (PN/PA > 3) | GeneraciÃ³n de Ã¡cido incierto (ID) (-20 <= PNN <= 20) | No genera Ã¡cido (NGA) (RPN > 3 o % de S < 0.3) | No genera Ã¡cido (NGA) (PNN > 20 o % de S < 0.3)
1888 | CODELCO | EL TENIENTE | MARGAS | COBREMOLIBDENO | 2175000 | INACTIVO | CUBETA | OHIGGINS | MACHALI | 6226797 | 370253 | 4623 | 223 | 131 | 53 | 229 | 879 | 62.52 | 1.7 | 0.5 | 1400 | 231840 | 62523.53 | 4740 | 21280 | 4714.286 | 58513.73 | 619.7183 | 2448.387 | 16014.89 | 698.5915 | 0.01 | 0.14 | 0.66 | 655.02 | 5 | CODELCO/EL TENIENTE/OHIGGINS/MACHALI/MARGAS | 6 | As,Cr,Cu,Pb,V,Mo | 5358.5%,50.6%,4980.2%,46.5%,71.5%,56.3% | 4.375 | 11.814 | 7.439 | 2.700343 | GeneraciÃ³n de Ã¡cido incierto (ID) (1 <= PN/PA <= 3) | GeneraciÃ³n de Ã¡cido incierto (ID) (-20 <= PNN <= 20) | No genera Ã¡cido (NGA) (RPN > 3 o % de S < 0.3) | No genera Ã¡cido (NGA) (PNN > 20 o % de S < 0.3)
1882 | CODELCO | EL TENIENTE | ARENAS | COBREMOLIBDENO | 2175000 | INACTIVO | CUBETA | OHIGGINS | MACHALI | 6226792 | 371071 | 643 | 217 | 130 | 41 | 154 | 628 | 105.64 | 0.5 | 0.5 | 500 | 259000 | 55879.41 | 5100 | 20335 | 4857.143 | 47805.88 | 387.3239 | 2782.258 | 14936.17 | 502.1127 | 0.8 | 0.05 | 0.68 | 415.05 | 5 | CODELCO/EL TENIENTE/OHIGGINS/MACHALI/ARENAS | 6 | As,Cr,Cu,Pb,V,Mo | 3358.8%,49.4%,606.6%,4.7%,66.9%,164.1% | 1.5625 | 12.172 | 10.6095 | 7.79008 | No genera Ã¡cido (NGA) (PN/PA > 3) | GeneraciÃ³n de Ã¡cido incierto (ID) (-20 <= PNN <= 20) | No genera Ã¡cido (NGA) (RPN > 3 o % de S < 0.3) | No genera Ã¡cido (NGA) (PNN > 20 o % de S < 0.3)
1883 | CODELCO | EL TENIENTE | ARENAS | COBREMOLIBDENO | 2175000 | INACTIVO | CUBETA | OHIGGINS | MACHALI | 6226785 | 371068 | 3557 | 202 | 111 | 35 | 256 | 687 | 75.06 | 0.5 | 0.5 | 1600 | 234780 | 60882.35 | 4740 | 24115 | 8642.857 | 44854.9 | 774.6479 | 4377.419 | 13608.51 | 698.5915 | 1.28 | 0.16 | 1.21 | 472.16 | 5 | CODELCO/EL TENIENTE/OHIGGINS/MACHALI/ARENAS | 6 | As,Cr,Cu,Pb,V,Mo | 3834.7%,27.6%,3808.8%,14.5%,55.4%,87.7% | 5 | 21.659 | 16.659 | 4.3318 | No genera Ã¡cido (NGA) (PN/PA > 3) | GeneraciÃ³n de Ã¡cido incierto (ID) (-20 <= PNN <= 20) | No genera Ã¡cido (NGA) (RPN > 3 o % de S < 0.3) | No genera Ã¡cido (NGA) (PNN > 20 o % de S < 0.3)
1884 | CODELCO | EL TENIENTE | ARENAS | COBREMOLIBDENO | 2175000 | INACTIVO | CUBETA | OHIGGINS | MACHALI | 6226722 | 370711 | 2002 | 206 | 152 | 48 | 154 | 481 | 83.82 | 1.59 | 0.5 | 400 | 263853.3 | 54052.94 | 4920 | 18620 | 4642.857 | 56237.25 | 464.7887 | 2596.774 | 15351.06 | 414.7887 | 0.31 | 0.04 | 0.65 | 266.2 | 5 | CODELCO/EL TENIENTE/OHIGGINS/MACHALI/ARENAS | 5 | As,Cr,Cu,V,Mo | 2118.3%,74.7%,2100%,58.5%,109.6% | 1.25 | 11.635 | 10.385 | 9.308 | No genera Ã¡cido (NGA) (PN/PA > 3) | GeneraciÃ³n de Ã¡cido incierto (ID) (-20 <= PNN <= 20) | No genera Ã¡cido (NGA) (RPN > 3 o % de S < 0.3) | No genera Ã¡cido (NGA) (PNN > 20 o % de S < 0.3)
2156 | MINERALES INDUSTRIALES | SIN NOMBRE | ESPINILLAS | CAOLIN | 1000 | ACTIVO | CUBETA | METROPOLITANA | MELIPILLA | 6225548 | 255997 | 27 | 28 | 36 | 9 | 56 | 70 | 2.5 | 6.04 | 0.5 | 50 | 276873.3 | 69961.76 | 3060 | 7980 | 857.1429 | 2613.725 | 154.9296 | 741.9355 | 10496.81 | 109.1549 | 1.21 | 0.01 | 0.12 | 10 | 43 | MINERALES INDUSTRIALES/SIN NOMBRE/METROPOLITANA/MELIPILLA/ESPINILLAS | 0 | NA | NA | 0.3125 | 2.148 | 1.8355 | 6.8736 | No genera Ã¡cido (NGA) (PN/PA > 3) | GeneraciÃ³n de Ã¡cido incierto (ID) (-20 <= PNN <= 20) | No genera Ã¡cido (NGA) (RPN > 3 o % de S < 0.3) | No genera Ã¡cido (NGA) (PNN > 20 o % de S < 0.3)
689 | CODELCO | EL TENIENTE | CAREN | COBREMOLIBDENO | 1127734790 | ACTIVO | CUBETA | METROPOLITANA | ALHUE | 6221687 | 302545 | 1241 | 166 | 91 | 83 | 134 | 121 | 122.37 | 9.93 | 15.4 | 13700 | 250506.7 | 45767.65 | 4740 | 28385 | 29714.29 | 30774.51 | 309.8592 | 6751.613 | 14811.7 | 458.4507 | 0.04 | 1.37 | 4.16 | 10 | 14 | CODELCO/EL TENIENTE/METROPOLITANA/ALHUE/CAREN | 4 | Cr,Cu,V,Mo | 4.6%,1263.7%,27.7%,205.9% | 42.8125 | 74.464 | 31.6515 | 1.739305 | GeneraciÃ³n de Ã¡cido incierto (ID) (1 <= PN/PA <= 3) | No genera Ã¡cido (NGA) (PNN > 20) | GeneraciÃ³n de Ã¡cido incierto (ID) (1 â‰¤ RPN â‰¤ 3 o 0.3 â‰¤ % de S â‰¤ 1) | No genera Ã¡cido (NGA) (PNN > 20 o % de S < 0.3)
2155 | MINERALES INDUSTRIALES | SIN NOMBRE | LITUECHE | CAOLIN | 500 | INACTIVO | CUBETA | METROPOLITANA | MELIPILLA | 6221153 | 248505 | 30 | 79 | 71 | 15 | 43 | 58 | 2.5 | 3.36 | 3.16 | 50 | 296566.7 | 61597.06 | 7620 | 7140 | 1428.571 | 3203.922 | 232.3944 | 1001.613 | 5020.213 | 130.9859 | 1.3 | 0.01 | 0.2 | 10 | 44 | MINERALES INDUSTRIALES/SIN NOMBRE/METROPOLITANA/MELIPILLA/LITUECHE | 0 | NA | NA | 0.3125 | 3.58 | 3.2675 | 11.456 | No genera Ã¡cido (NGA) (PN/PA > 3) | GeneraciÃ³n de Ã¡cido incierto (ID) (-20 <= PNN <= 20) | No genera Ã¡cido (NGA) (RPN > 3 o % de S < 0.3) | No genera Ã¡cido (NGA) (PNN > 20 o % de S < 0.3)
235 | MINERA VALLE CENTRAL S.A. | MINERA VALLE CENTRAL S.A. | COLIGUE | COBRE | N/A | INACTIVO | MURO | OHIGGINS | REQUINOA | 6209029 | 345060 | 4155 | 179 | 115 | 99 | 141 | 385 | 270.29 | 2.76 | 0.5 | 11600 | 224233.3 | 54741.18 | 5040 | 24675 | 25714.29 | 37688.24 | 774.6479 | 5490.323 | 18753.19 | 698.5915 | 0.1 | 1.16 | 3.6 | 288.45 | 14 | MINERA VALLE CENTRAL S.A./MINERA VALLE CENTRAL S.A./OHIGGINS/REQUINOA/COLIGUE | 5 | As,Cr,Cu,V,Mo | 2303.8%,32.2%,4465.9%,37.7%,575.7% | 36.25 | 64.44 | 28.19 | 1.777655 | GeneraciÃ³n de Ã¡cido incierto (ID) (1 <= PN/PA <= 3) | No genera Ã¡cido (NGA) (PNN > 20) | GeneraciÃ³n de Ã¡cido incierto (ID) (1 â‰¤ RPN â‰¤ 3 o 0.3 â‰¤ % de S â‰¤ 1) | No genera Ã¡cido (NGA) (PNN > 20 o % de S < 0.3)
236 | MINERA VALLE CENTRAL S.A. | MINERA VALLE CENTRAL S.A. | COLIGUE | COBRE | 213000000 | INACTIVO | CUBETA | OHIGGINS | REQUINOA | 6208497 | 344635 | 851 | 199 | 110 | 91 | 72 | 421 | 77.91 | 2.02 | 2.87 | 9900 | 251160 | 49500 | 5640 | 23800 | 20285.71 | 38531.37 | 309.8592 | 4414.516 | 14811.7 | 589.4366 | 0.01 | 0.99 | 2.84 | 341.11 | 12 | MINERA VALLE CENTRAL S.A./MINERA VALLE CENTRAL S.A./OHIGGINS/REQUINOA/COLIGUE | 5 | As,Cr,Cu,V,Mo | 2742.6%,26.4%,835.2%,53.1%,94.8% | 30.9375 | 50.836 | 19.8985 | 1.643184 | GeneraciÃ³n de Ã¡cido incierto (ID) (1 <= PN/PA <= 3) | GeneraciÃ³n de Ã¡cido incierto (ID) (-20 <= PNN <= 20) | GeneraciÃ³n de Ã¡cido incierto (ID) (1 â‰¤ RPN â‰¤ 3 o 0.3 â‰¤ % de S â‰¤ 1) | GeneraciÃ³n de Ã¡cido incierto (ID) (-20 â‰¤ PNN â‰¤ 20 o 0.3 â‰¤ % de S â‰¤ 1)
237 | MINERA VALLE CENTRAL S.A. | MINERA VALLE CENTRAL S.A. | COLIGUE | COBRE | 213000000 | INACTIVO | CUBETA | OHIGGINS | REQUINOA | 6205391 | 345743 | 759 | 165 | 95 | 78 | 64 | 222 | 111.91 | 2.07 | 6.41 | 3800 | 254753.3 | 51988.24 | 5400 | 23660 | 7857.143 | 34990.2 | 309.8592 | 5341.935 | 16595.74 | 611.2676 | 0.01 | 0.38 | 1.1 | 109.23 | 10 | MINERA VALLE CENTRAL S.A./MINERA VALLE CENTRAL S.A./OHIGGINS/REQUINOA/COLIGUE | 5 | As,Cr,Cu,V,Mo | 810.3%,9.2%,734.1%,26.9%,179.8% | 11.875 | 19.69 | 7.815 | 1.658105 | GeneraciÃ³n de Ã¡cido incierto (ID) (1 <= PN/PA <= 3) | GeneraciÃ³n de Ã¡cido incierto (ID) (-20 <= PNN <= 20) | GeneraciÃ³n de Ã¡cido incierto (ID) (1 â‰¤ RPN â‰¤ 3 o 0.3 â‰¤ % de S â‰¤ 1) | GeneraciÃ³n de Ã¡cido incierto (ID) (-20 â‰¤ PNN â‰¤ 20 o 0.3 â‰¤ % de S â‰¤ 1)
238 | MINERA VALLE CENTRAL S.A. | EL TENIENTE | CAUQUENES | COBREMOLIBDENO | 364000000 | INACTIVO | CUBETA | OHIGGINS | REQUINOA | 6204609 | 343482 | 1337 | 164 | 96 | 78 | 62 | 137 | 93.89 | 2.2 | 5.92 | 4100 | 265160 | 51564.71 | 5340 | 22470 | 8071.429 | 35833.33 | 309.8592 | 4229.032 | 16554.26 | 589.4366 | 0.02 | 0.41 | 1.13 | 10 | 9 | MINERA VALLE CENTRAL S.A./EL TENIENTE/OHIGGINS/REQUINOA/CAUQUENES | 4 | Cr,Cu,V,Mo | 10.3%,1369.2%,26.2%,134.7% | 12.8125 | 20.227 | 7.4145 | 1.578693 | GeneraciÃ³n de Ã¡cido incierto (ID) (1 <= PN/PA <= 3) | GeneraciÃ³n de Ã¡cido incierto (ID) (-20 <= PNN <= 20) | GeneraciÃ³n de Ã¡cido incierto (ID) (1 â‰¤ RPN â‰¤ 3 o 0.3 â‰¤ % de S â‰¤ 1) | GeneraciÃ³n de Ã¡cido incierto (ID) (-20 â‰¤ PNN â‰¤ 20 o 0.3 â‰¤ % de S â‰¤ 1)
239 | MINERA VALLE CENTRAL S.A. | EL TENIENTE | CAUQUENES | COBREMOLIBDENO | 364000000 | INACTIVO | CUBETA | OHIGGINS | REQUINOA | 6204609 | 343482 | 1589 | 196 | 149 | 95 | 68 | 162 | 106.3 | 3.07 | 4.16 | 3800 | 270573.3 | 49817.65 | 5400 | 22890 | 7857.143 | 35158.82 | 309.8592 | 4303.226 | 16222.34 | 589.4366 | 0.005 | 0.38 | 1.1 | 10 | 12 | MINERA VALLE CENTRAL S.A./EL TENIENTE/OHIGGINS/REQUINOA/CAUQUENES | 4 | Cr,Cu,V,Mo | 71.3%,1646.2%,50.8%,165.7% | 11.875 | 19.69 | 7.815 | 1.658105 | GeneraciÃ³n de Ã¡cido incierto (ID) (1 <= PN/PA <= 3) | GeneraciÃ³n de Ã¡cido incierto (ID) (-20 <= PNN <= 20) | GeneraciÃ³n de Ã¡cido incierto (ID) (1 â‰¤ RPN â‰¤ 3 o 0.3 â‰¤ % de S â‰¤ 1) | GeneraciÃ³n de Ã¡cido incierto (ID) (-20 â‰¤ PNN â‰¤ 20 o 0.3 â‰¤ % de S â‰¤ 1)
659 | TRANSPORTE JORGE ALBORNOZ HIJO LTDA | PLANTA LA HIGUERA | LA HIGUERA | ORO | 5329 | INACTIVO | CUBETA | OHIGGINS | PICHIDEGUA | 6188470 | 297940 | 373 | 158 | 57 | 73 | 336 | 215 | 2.5 | 19.58 | 7.1 | 50 | 282566.7 | 40473.53 | 4380 | 30345 | 18000 | 25715.69 | 1859.155 | 4970.968 | 11326.6 | 371.1268 | 0.54 | 0.01 | 2.52 | 10 | 14 | TRANSPORTE JORGE ALBORNOZ HIJO LTDA/PLANTA LA HIGUERA/OHIGGINS/PICHIDEGUA/LA HIGUERA | 2 | Cu,V | 309.9%,21.5% | 0.3125 | 45.108 | 44.7955 | 144.3456 | No genera Ã¡cido (NGA) (PN/PA > 3) | No genera Ã¡cido (NGA) (PNN > 20) | No genera Ã¡cido (NGA) (RPN > 3 o % de S < 0.3) | No genera Ã¡cido (NGA) (PNN > 20 o % de S < 0.3)
656 | MINERA POLAR MINING CHILE LTDA | CHEPICA | CHEPICA | OROCOBRE | N/A | ACTIVO | MURO | MAULE | PENCAHUE | 6081677 | 240779 | 113 | 273 | 91 | 84 | 120 | 189 | 6.13 | 2.89 | 5.52 | 500 | 258580 | 56752.94 | 7620 | 36400 | 1500 | 2613.725 | 1626.761 | 259.6774 | 10662.77 | 327.4648 | 0.06 | 0.05 | 0.21 | 10 | 19 | MINERA POLAR MINING CHILE LTDA/CHEPICA/MAULE/PENCAHUE/CHEPICA | 3 | Cr,Cu,V | 4.6%,24.2%,110% | 1.5625 | 3.759 | 2.1965 | 2.40576 | GeneraciÃ³n de Ã¡cido incierto (ID) (1 <= PN/PA <= 3) | GeneraciÃ³n de Ã¡cido incierto (ID) (-20 <= PNN <= 20) | No genera Ã¡cido (NGA) (RPN > 3 o % de S < 0.3) | No genera Ã¡cido (NGA) (PNN > 20 o % de S < 0.3)
657 | MINERA POLAR MINING CHILE LTDA | CHEPICA | CHEPICA | OROCOBRE | 410000 | ACTIVO | CUBETA | MAULE | PENCAHUE | 6081670 | 240724 | 279 | 115 | 38 | 73 | 442 | 410 | 5.51 | 7.38 | 5.71 | 1900 | 301420 | 42882.35 | 2820 | 23800 | 4357.143 | 5817.647 | 1394.366 | 1669.355 | 18711.7 | 240.1408 | 0.21 | 0.19 | 0.61 | 223.422 | 12 | MINERA POLAR MINING CHILE LTDA/CHEPICA/MAULE/PENCAHUE/CHEPICA | 3 | As,Cu,Zn | 1761.9%,206.6%,22.8% | 5.9375 | 10.919 | 4.9815 | 1.838989 | GeneraciÃ³n de Ã¡cido incierto (ID) (1 <= PN/PA <= 3) | GeneraciÃ³n de Ã¡cido incierto (ID) (-20 <= PNN <= 20) | No genera Ã¡cido (NGA) (RPN > 3 o % de S < 0.3) | No genera Ã¡cido (NGA) (PNN > 20 o % de S < 0.3)
1966 | SCM EL TOQUI | EL TOQUI | LA LEÃ‘ERA | ORO | 551481 | INACTIVO | CUBETA | AYSEN | COYHAIQUE | 5009091 | 268280 | 219 | 103 | 49 | 2.5 | 6273 | 1916 | 2.5 | 20.99 | 7.23 | 8100 | 196980 | 33088.24 | 3120 | 122010 | 23071.43 | 17790.2 | 7901.408 | 3153.226 | 5725.532 | 436.6197 | 0.91 | 0.81 | 3.23 | 2947.93 | 5 | SCM EL TOQUI/EL TOQUI/AYSEN/COYHAIQUE/LA LEÃ‘ERA | 4 | As,Cu,Pb,Zn | 24466.1%,140.7%,219.3%,1642.5% | 25.3125 | 57.817 | 32.5045 | 2.284128 | GeneraciÃ³n de Ã¡cido incierto (ID) (1 <= PN/PA <= 3) | No genera Ã¡cido (NGA) (PNN > 20) | GeneraciÃ³n de Ã¡cido incierto (ID) (1 â‰¤ RPN â‰¤ 3 o 0.3 â‰¤ % de S â‰¤ 1) | No genera Ã¡cido (NGA) (PNN > 20 o % de S < 0.3)
251 | SCM EL TOQUI | EL TOQUI | LA LEÃ‘ERA | ORO | 551481 | INACTIVO | CUBETA | AYSEN | COYHAIQUE | 5009077 | 268218 | 107 | 74 | 70 | 49 | 7904 | 880 | 8.27 | 8.7 | 44.52 | 35500 | 192500 | 15061.76 | 1440 | 96775 | 93714.29 | 18380.39 | 20063.38 | 1335.484 | 1950 | 327.4648 | 0.005 | 3.55 | 13.12 | 952.55 | 23 | SCM EL TOQUI/EL TOQUI/AYSEN/COYHAIQUE/LA LEÃ‘ERA | 5 | As,Cd,Cu,Pb,Zn | 7837.9%,102.4%,17.6%,46.7%,2095.6% | 110.9375 | 234.848 | 123.9105 | 2.11694 | GeneraciÃ³n de Ã¡cido incierto (ID) (1 <= PN/PA <= 3) | No genera Ã¡cido (NGA) (PNN > 20) | GeneraciÃ³n de Ã¡cido incierto (ID) (1 â‰¤ RPN â‰¤ 3 o 0.3 â‰¤ % de S â‰¤ 1) | No genera Ã¡cido (NGA) (PNN > 20 o % de S < 0.3)
1964 | SCM EL TOQUI | EL TOQUI | CONFLUENCIA | ZINC | 5734346 | INACTIVO | CUBETA | AYSEN | COYHAIQUE | 5009003 | 269356 | 457 | 82 | 44 | 2.5 | 19052 | 1950 | 6.5 | 10.53 | 29.84 | 13000 | 231093.3 | 25200 | 2280 | 64260 | 90357.14 | 17537.25 | 13943.66 | 3635.484 | 7053.191 | 414.7887 | 4.71 | 1.3 | 12.65 | 2554.57 | 281 | SCM EL TOQUI/EL TOQUI/AYSEN/COYHAIQUE/CONFLUENCIA | 5 | As,Cd,Cu,Pb,Zn | 21188.1%,35.6%,402.2%,225%,5192.2% | 40.625 | 226.435 | 185.81 | 5.573785 | No genera Ã¡cido (NGA) (PN/PA > 3) | No genera Ã¡cido (NGA) (PNN > 20) | No genera Ã¡cido (NGA) (RPN > 3 o % de S < 0.3) | No genera Ã¡cido (NGA) (PNN > 20 o % de S < 0.3)
1967 | SCM EL TOQUI | EL TOQUI | TOQUI O ANTIGUO | ZINC | N/A | INACTIVO | MURO | AYSEN | COYHAIQUE | 5008974 | 268238 | 112 | 37 | 35 | 2.5 | 20630 | 1082 | 2.5 | 0.5 | 33.47 | 38200 | 175513.3 | 16305.88 | 1380 | 135065 | 67428.57 | 18970.59 | 16964.79 | 1929.032 | 2032.979 | 305.6338 | 1.07 | 3.82 | 9.44 | 660.21 | 5 | SCM EL TOQUI/EL TOQUI/AYSEN/COYHAIQUE/TOQUI O ANTIGUO | 5 | As,Cd,Cu,Pb,Zn | 5401.8%,52.1%,23.1%,80.3%,5630.6% | 119.375 | 168.976 | 49.601 | 1.415506 | GeneraciÃ³n de Ã¡cido incierto (ID) (1 <= PN/PA <= 3) | No genera Ã¡cido (NGA) (PNN > 20) | GeneraciÃ³n de Ã¡cido incierto (ID) (1 â‰¤ RPN â‰¤ 3 o 0.3 â‰¤ % de S â‰¤ 1) | No genera Ã¡cido (NGA) (PNN > 20 o % de S < 0.3)
1968 | SCM EL TOQUI | EL TOQUI | TOQUI O ANTIGUO | ZINC | 497979 | INACTIVO | CUBETA | AYSEN | COYHAIQUE | 5008908 | 268233 | 698 | 54 | 53 | 2.5 | 19038 | 1777 | 2.5 | 14.04 | 36.43 | 24500 | 178220 | 22155.88 | 1500 | 136115 | 44714.29 | 19139.22 | 14330.99 | 1929.032 | 3734.043 | 392.9577 | 0.77 | 2.45 | 6.26 | 7610.46 | 5 | SCM EL TOQUI/EL TOQUI/AYSEN/COYHAIQUE/TOQUI O ANTIGUO | 5 | As,Cd,Cu,Pb,Zn | 63320.5%,65.6%,667%,196.2%,5188.3% | 76.5625 | 112.054 | 35.4915 | 1.463562 | GeneraciÃ³n de Ã¡cido incierto (ID) (1 <= PN/PA <= 3) | No genera Ã¡cido (NGA) (PNN > 20) | GeneraciÃ³n de Ã¡cido incierto (ID) (1 â‰¤ RPN â‰¤ 3 o 0.3 â‰¤ % de S â‰¤ 1) | No genera Ã¡cido (NGA) (PNN > 20 o % de S < 0.3)
250 | SCM EL TOQUI | EL TOQUI | CONFLUENCIA | ZINC | 5734346 | INACTIVO | CUBETA | AYSEN | COYHAIQUE | 5008871 | 269436 | 194 | 99 | 65 | 52 | 2517 | 4524 | 16.13 | 4.76 | 15.5 | 11900 | 215413.3 | 22897.06 | 2280 | 70315 | 94928.57 | 15260.78 | 15260.56 | 2485.484 | 8505.319 | 502.1127 | 0.005 | 1.19 | 13.29 | 6348.29 | 69 | SCM EL TOQUI/EL TOQUI/AYSEN/COYHAIQUE/CONFLUENCIA | 4 | As,Cu,Pb,Zn | 52802.4%,113.2%,654%,599.2% | 37.1875 | 237.891 | 200.7035 | 6.397069 | No genera Ã¡cido (NGA) (PN/PA > 3) | No genera Ã¡cido (NGA) (PNN > 20) | No genera Ã¡cido (NGA) (RPN > 3 o % de S < 0.3) | No genera Ã¡cido (NGA) (PNN > 20 o % de S < 0.3)
248 | SCM EL TOQUI | EL TOQUI | FILTRADOS DOÃ‘A ROSA | ZINCCOBRE | 3264000 | ACTIVO | CUBETA | AYSEN | COYHAIQUE | 5008680 | 267520 | 264 | 98 | 62 | 54 | 3529 | 4935 | 11.89 | 15.86 | 21.06 | 16000 | 207853.3 | 25544.12 | 2400 | 64050 | 105857.1 | 16778.43 | 16422.54 | 2300 | 7634.043 | 480.2817 | 0.005 | 1.6 | 14.82 | 6781.45 | 43 | SCM EL TOQUI/EL TOQUI/AYSEN/COYHAIQUE/FILTRADOS DOÃ‘A ROSA | 4 | As,Cu,Pb,Zn | 56412.1%,190.1%,722.5%,880.3% | 50 | 265.278 | 215.278 | 5.30556 | No genera Ã¡cido (NGA) (PN/PA > 3) | No genera Ã¡cido (NGA) (PNN > 20) | No genera Ã¡cido (NGA) (RPN > 3 o % de S < 0.3) | No genera Ã¡cido (NGA) (PNN > 20 o % de S < 0.3)
1962 | SCM EL TOQUI | EL TOQUI | FILTRADOS DOÃ‘A ROSA | ZINCCOBRE | 3264000 | ACTIVO | CUBETA | AYSEN | COYHAIQUE | 5008670 | 267374 | 267 | 66 | 50 | 2.5 | 10213 | 1686 | 2.5 | 10.74 | 17 | 13100 | 228340 | 28641.18 | 2400 | 53865 | 108071.4 | 20403.92 | 16035.21 | 2300 | 7343.617 | 523.9437 | 1.18 | 1.31 | 15.13 | 2482.83 | 5 | SCM EL TOQUI/EL TOQUI/AYSEN/COYHAIQUE/FILTRADOS DOÃ‘A ROSA | 4 | As,Cu,Pb,Zn | 20590.2%,193.4%,181%,2736.9% | 40.9375 | 270.827 | 229.8895 | 6.615621 | No genera Ã¡cido (NGA) (PN/PA > 3) | No genera Ã¡cido (NGA) (PNN > 20) | No genera Ã¡cido (NGA) (RPN > 3 o % de S < 0.3) | No genera Ã¡cido (NGA) (PNN > 20 o % de S < 0.3)
1969 | SCM EL TOQUI | EL TOQUI | DEPOSITO AUXILIAR | S/I | N/A | INACTIVO | MURO | AYSEN | COYHAIQUE | 5008577 | 268160 | 88 | 38 | 45 | 2.5 | 6161 | 2969 | 2.5 | 34.55 | 4.3 | 26500 | 153813.3 | 8417.647 | 1440 | 203595 | 12785.71 | 3794.118 | 4183.099 | 1112.903 | 2779.787 | 305.6338 | 0.5 | 2.65 | 1.79 | 5657.44 | 5 | SCM EL TOQUI/EL TOQUI/AYSEN/COYHAIQUE/DEPOSITO AUXILIAR | 3 | As,Pb,Zn | 47045.3%,394.8%,1611.4% | 82.8125 | 32.041 | -50.7715 | 0.3869102 | Potencial de generador Ã¡cido (PAG) (PN/PA < 1) | Potencial de generador Ã¡cido (PAG) (PNN < -20) | Potencial de generador Ã¡cido (PAG) (RPN < 1 o % de S > 1) | Potencial de generador Ã¡cido (PAG) (PNN < 1 o % de S > 1)
249 | SCM EL TOQUI | EL TOQUI | FILTRADOS DOÃ‘A ROSA | ZINCCOBRE | 3264000 | ACTIVO | CUBETA | AYSEN | COYHAIQUE | 5008491 | 267382 | 193 | 94 | 57 | 53 | 5257 | 3980 | 11.21 | 5.9 | 27.7 | 19700 | 214946.7 | 23188.24 | 2220 | 65100 | 104071.4 | 15429.41 | 16809.86 | 2670.968 | 7011.702 | 436.6197 | 0.005 | 1.97 | 14.57 | 5462.32 | 40 | SCM EL TOQUI/EL TOQUI/AYSEN/COYHAIQUE/FILTRADOS DOÃ‘A ROSA | 5 | As,Cd,Cu,Pb,Zn | 45419.3%,25.9%,112.1%,563.3%,1360.3% | 61.5625 | 260.803 | 199.2405 | 4.236394 | No genera Ã¡cido (NGA) (PN/PA > 3) | No genera Ã¡cido (NGA) (PNN > 20) | No genera Ã¡cido (NGA) (RPN > 3 o % de S < 0.3) | No genera Ã¡cido (NGA) (PNN > 20 o % de S < 0.3)
1970 | CERRO BAYO | LAGUNA VERDE | TK FACHINAL | ORO | N/A | ACTIVO | MURO | AYSEN | CHILE CHICO | 4840622 | 270393 | 14 | 12 | 80 | 6 | 177 | 899 | 2.5 | 23.26 | 0.5 | 600 | 392373.3 | 17126.47 | 600 | 5250 | 18428.57 | 5396.078 | 852.1127 | 482.2581 | 13650 | 87.32394 | 0.005 | 0.06 | 2.58 | 20.81 | 42 | CERRO BAYO/LAGUNA VERDE/AYSEN/CHILE CHICO/TK FACHINAL | 2 | As,Pb | 73.4%,49.8% | 1.875 | 46.182 | 44.307 | 24.6304 | No genera Ã¡cido (NGA) (PN/PA > 3) | No genera Ã¡cido (NGA) (PNN > 20) | No genera Ã¡cido (NGA) (RPN > 3 o % de S < 0.3) | No genera Ã¡cido (NGA) (PNN > 20 o % de S < 0.3)
2175 | CASANOVA Y SOTO LIMITADA | PUERTO CRISTAL | TRANQUE DE RELAVE 1 PUERTO CRISTAL | ZINCPLOMO | 66000 | INACTIVO | CUBETA | AYSEN | CHILE CHICO | 4840618 | 700128 | 321 | 50 | 36 | 6 | 85090 | 12872 | 2.5 | 26.79 | 83.44 | 3500 | 106120 | 23002.94 | 2400 | 24710 | 143142.9 | 41398.04 | 4028.169 | 5712.903 | 6555.319 | 283.8028 | 0.4 | 0.35 | 20.04 | 10674.65 | 29 | CASANOVA Y SOTO LIMITADA/PUERTO CRISTAL/AYSEN/CHILE CHICO/TRANQUE DE RELAVE 1 PUERTO CRISTAL | 5 | As,Cd,Cu,Pb,Zn | 88855.4%,279.3%,252.7%,2045.3%,23536.1% | 10.9375 | 358.716 | 347.7785 | 32.79689 | No genera Ã¡cido (NGA) (PN/PA > 3) | No genera Ã¡cido (NGA) (PNN > 20) | No genera Ã¡cido (NGA) (RPN > 3 o % de S < 0.3) | No genera Ã¡cido (NGA) (PNN > 20 o % de S < 0.3)
2172 | CASANOVA Y SOTO LIMITADA | PUERTO CRISTAL | TRANQUE DE RELAVE 1 PUERTO CRISTAL | ZINCPLOMO | 66000 | INACTIVO | MURO | AYSEN | CHILE CHICO | 4840611 | 700188 | 158 | 73 | 50 | 2.5 | 1770 | 4343 | 2.5 | 21.11 | 1.56 | 11800 | 214993.3 | 10058.82 | 3060 | 132125 | 428.5714 | 4721.569 | 232.3944 | 2003.226 | 2240.426 | 87.32394 | 0.16 | 1.18 | 0.06 | 3838.84 | 13 | CASANOVA Y SOTO LIMITADA/PUERTO CRISTAL/AYSEN/CHILE CHICO/TRANQUE DE RELAVE 1 PUERTO CRISTAL | 4 | As,Cu,Pb,Zn | 31890.3%,73.6%,623.8%,391.7% | 36.875 | 1.074 | -35.801 | 0.02912542 | Potencial de generador Ã¡cido (PAG) (PN/PA < 1) | Potencial de generador Ã¡cido (PAG) (PNN < -20) | Potencial de generador Ã¡cido (PAG) (RPN < 1 o % de S > 1) | Potencial de generador Ã¡cido (PAG) (PNN < 1 o % de S > 1)
2171 | CASANOVA Y SOTO LIMITADA | PUERTO CRISTAL | TRANQUE DE RELAVE 1 PUERTO CRISTAL | ZINCPLOMO | 66000 | INACTIVO | MURO | AYSEN | CHILE CHICO | 4840608 | 700193 | 652 | 66 | 70 | 6 | 22813 | 5095 | 2.5 | 15.29 | 27.91 | 26800 | 180320 | 21838.24 | 2400 | 79030 | 60500 | 25462.75 | 1316.901 | 3672.581 | 4771.277 | 218.3099 | 0.54 | 2.68 | 8.47 | 4358.58 | 22 | CASANOVA Y SOTO LIMITADA/PUERTO CRISTAL/AYSEN/CHILE CHICO/TRANQUE DE RELAVE 1 PUERTO CRISTAL | 5 | As,Cd,Cu,Pb,Zn | 36221.5%,26.9%,616.5%,749.2%,6236.9% | 83.75 | 151.613 | 67.863 | 1.810304 | GeneraciÃ³n de Ã¡cido incierto (ID) (1 <= PN/PA <= 3) | No genera Ã¡cido (NGA) (PNN > 20) | GeneraciÃ³n de Ã¡cido incierto (ID) (1 â‰¤ RPN â‰¤ 3 o 0.3 â‰¤ % de S â‰¤ 1) | No genera Ã¡cido (NGA) (PNN > 20 o % de S < 0.3)
2181 | CASANOVA Y SOTO LIMITADA | PUERTO CRISTAL | TRANQUE DE RELAVE 2 PUERTO CRISTAL | ZINCPLOMO | 48600 | INACTIVO | CUBETA | AYSEN | CHILE CHICO | 4840571 | 700124 | 405 | 58 | 59 | 9 | 34972 | 7831 | 2.5 | 15.24 | 50.32 | 4200 | 52080 | 15908.82 | 2400 | 34965 | 227571.4 | 60284.31 | 4183.099 | 2485.484 | 4854.255 | 218.3099 | 1.84 | 0.42 | 31.86 | 6536.16 | 28 | CASANOVA Y SOTO LIMITADA/PUERTO CRISTAL/AYSEN/CHILE CHICO/TRANQUE DE RELAVE 2 PUERTO CRISTAL | 5 | As,Cd,Cu,Pb,Zn | 54368%,128.7%,345.1%,1205.2%,9614.4% | 13.125 | 570.294 | 557.169 | 43.45097 | No genera Ã¡cido (NGA) (PN/PA > 3) | No genera Ã¡cido (NGA) (PNN > 20) | No genera Ã¡cido (NGA) (RPN > 3 o % de S < 0.3) | No genera Ã¡cido (NGA) (PNN > 20 o % de S < 0.3)
2182 | CASANOVA Y SOTO LIMITADA | PUERTO CRISTAL | TRANQUE DE RELAVE 2 PUERTO CRISTAL | ZINCPLOMO | 48600 | INACTIVO | CUBETA | AYSEN | CHILE CHICO | 4840545 | 700159 | 208 | 45 | 38 | 10 | 87933 | 4572 | 2.5 | 21.45 | 108.82 | 17500 | 89553.33 | 22526.47 | 2340 | 29540 | 180214.3 | 53286.27 | 4647.887 | 3820.968 | 5974.468 | 174.6479 | 1.84 | 1.75 | 25.23 | 4014.07 | 28 | CASANOVA Y SOTO LIMITADA/PUERTO CRISTAL/AYSEN/CHILE CHICO/TRANQUE DE RELAVE 2 PUERTO CRISTAL | 5 | As,Cd,Cu,Pb,Zn | 33350.6%,394.6%,128.6%,662%,24325.8% | 54.6875 | 451.617 | 396.9295 | 8.258139 | No genera Ã¡cido (NGA) (PN/PA > 3) | No genera Ã¡cido (NGA) (PNN > 20) | No genera Ã¡cido (NGA) (RPN > 3 o % de S < 0.3) | No genera Ã¡cido (NGA) (PNN > 20 o % de S < 0.3)
2179 | CASANOVA Y SOTO LIMITADA | PUERTO CRISTAL | TRANQUE DE RELAVE 2 PUERTO CRISTAL | ZINCPLOMO | 48600 | INACTIVO | CUBETA | AYSEN | CHILE CHICO | 4840537 | 700077 | 1687 | 49 | 51 | 2.5 | 4605 | 20299 | 2.5 | 23.43 | 7.72 | 48100 | 154186.7 | 19773.53 | 1620 | 87745 | 24071.43 | 10876.47 | 309.8592 | 2782.258 | 4107.447 | 174.6479 | 1.44 | 4.81 | 3.37 | 16683.63 | 21 | CASANOVA Y SOTO LIMITADA/PUERTO CRISTAL/AYSEN/CHILE CHICO/TRANQUE DE RELAVE 2 PUERTO CRISTAL | 4 | As,Cu,Pb,Zn | 138930.2%,1753.8%,3283.2%,1179.2% | 150.3125 | 60.323 | -89.9895 | 0.4013173 | Potencial de generador Ã¡cido (PAG) (PN/PA < 1) | Potencial de generador Ã¡cido (PAG) (PNN < -20) | Potencial de generador Ã¡cido (PAG) (RPN < 1 o % de S > 1) | Potencial de generador Ã¡cido (PAG) (PNN < 1 o % de S > 1)
2183 | CASANOVA Y SOTO LIMITADA | PUERTO CRISTAL | TRANQUE DE RELAVE 2 PUERTO CRISTAL | ZINCPLOMO | 48600 | INACTIVO | CUBETA | AYSEN | CHILE CHICO | 4840536 | 700138 | 181 | 57 | 56 | 12 | 67014 | 7187 | 2.5 | 15.88 | 78.93 | 15100 | 107940 | 27450 | 3000 | 28630 | 153357.1 | 49070.59 | 3950.704 | 3116.129 | 7675.532 | 261.9718 | 3.44 | 1.51 | 21.47 | 6188.05 | 28 | CASANOVA Y SOTO LIMITADA/PUERTO CRISTAL/AYSEN/CHILE CHICO/TRANQUE DE RELAVE 2 PUERTO CRISTAL | 5 | As,Cd,Cu,Pb,Zn | 51467.1%,258.8%,98.9%,1097.8%,18515% | 47.1875 | 384.313 | 337.1255 | 8.144381 | No genera Ã¡cido (NGA) (PN/PA > 3) | No genera Ã¡cido (NGA) (PNN > 20) | No genera Ã¡cido (NGA) (RPN > 3 o % de S < 0.3) | No genera Ã¡cido (NGA) (PNN > 20 o % de S < 0.3)
2180 | CASANOVA Y SOTO LIMITADA | PUERTO CRISTAL | TRANQUE DE RELAVE 2 PUERTO CRISTAL | ZINCPLOMO | 48600 | INACTIVO | CUBETA | AYSEN | CHILE CHICO | 4840531 | 700102 | 184 | 49 | 44 | 8 | 13810 | 6794 | 2.5 | 0.5 | 18.78 | 9000 | 51940 | 18476.47 | 2400 | 35245 | 238071.4 | 58007.84 | 4570.423 | 1187.097 | 3402.128 | 196.4789 | 2.35 | 0.9 | 33.33 | 6404.25 | 28 | CASANOVA Y SOTO LIMITADA/PUERTO CRISTAL/AYSEN/CHILE CHICO/TRANQUE DE RELAVE 2 PUERTO CRISTAL | 4 | As,Cu,Pb,Zn | 53268.8%,102.2%,1032.3%,3736.1% | 28.125 | 596.607 | 568.482 | 21.21269 | No genera Ã¡cido (NGA) (PN/PA > 3) | No genera Ã¡cido (NGA) (PNN > 20) | No genera Ã¡cido (NGA) (RPN > 3 o % de S < 0.3) | No genera Ã¡cido (NGA) (PNN > 20 o % de S < 0.3)
2177 | CASANOVA Y SOTO LIMITADA | PUERTO CRISTAL | TRANQUE DE RELAVE 2 PUERTO CRISTAL | ZINCPLOMO | 48600 | INACTIVO | MURO | AYSEN | CHILE CHICO | 4840490 | 700117 | 382 | 50 | 49 | 2.5 | 98613 | 24654 | 2.5 | 35.5 | 98.18 | 12700 | 107706.7 | 25782.35 | 2040 | 24885 | 115214.3 | 37519.61 | 4492.958 | 5601.613 | 7219.149 | 218.3099 | 1.07 | 1.27 | 16.13 | 20245.42 | 29 | CASANOVA Y SOTO LIMITADA/PUERTO CRISTAL/AYSEN/CHILE CHICO/TRANQUE DE RELAVE 2 PUERTO CRISTAL | 5 | As,Cd,Cu,Pb,Zn | 168611.8%,346.3%,319.8%,4009%,27292.5% | 39.6875 | 288.727 | 249.0395 | 7.275011 | No genera Ã¡cido (NGA) (PN/PA > 3) | No genera Ã¡cido (NGA) (PNN > 20) | No genera Ã¡cido (NGA) (RPN > 3 o % de S < 0.3) | No genera Ã¡cido (NGA) (PNN > 20 o % de S < 0.3)
2178 | CASANOVA Y SOTO LIMITADA | PUERTO CRISTAL | TRANQUE DE RELAVE 2 PUERTO CRISTAL | ZINCPLOMO | 48600 | INACTIVO | MURO | AYSEN | CHILE CHICO | 4840473 | 700047 | 209 | 43 | 30 | 2.5 | 87754 | 17969 | 2.5 | 29.73 | 90.44 | 1400 | 93753.33 | 22420.59 | 2760 | 18515 | 147500 | 42072.55 | 4725.352 | 4414.516 | 6762.766 | 261.9718 | 2.11 | 0.14 | 20.65 | 14857.47 | 29 | CASANOVA Y SOTO LIMITADA/PUERTO CRISTAL/AYSEN/CHILE CHICO/TRANQUE DE RELAVE 2 PUERTO CRISTAL | 5 | As,Cd,Cu,Pb,Zn | 123712.2%,311.1%,129.7%,2894.8%,24276.1% | 4.375 | 369.635 | 365.26 | 84.488 | No genera Ã¡cido (NGA) (PN/PA > 3) | No genera Ã¡cido (NGA) (PNN > 20) | No genera Ã¡cido (NGA) (RPN > 3 o % de S < 0.3) | No genera Ã¡cido (NGA) (PNN > 20 o % de S < 0.3)
2185 | CASANOVA Y SOTO LIMITADA | PUERTO CRISTAL | ACOPIO DE RELAVE PUERTO CRISTAL | ZINCPLOMO | S/I | INACTIVO | CUBETA | AYSEN | CHILE CHICO | 4840345 | 699669 | 1792 | 32 | 44 | 2.5 | 379713 | 23953 | 2.5 | 127.9 | 178.6 | 55200 | 51846.67 | 13605.88 | 1080 | 44555 | 1000 | 3709.804 | 38.73239 | 8569.355 | 2364.894 | 174.6479 | 2.2 | 5.52 | 0.14 | 16396.03 | 23 | CASANOVA Y SOTO LIMITADA/PUERTO CRISTAL/AYSEN/CHILE CHICO/ACOPIO DE RELAVE PUERTO CRISTAL | 6 | As,Cd,Cu,Pb,Zn,Ag | 136533.6%,711.8%,1869.2%,3892.2%,105375.8%,219.8% | 172.5 | 2.506 | -169.994 | 0.01452754 | Potencial de generador Ã¡cido (PAG) (PN/PA < 1) | Potencial de generador Ã¡cido (PAG) (PNN < -20) | Potencial de generador Ã¡cido (PAG) (RPN < 1 o % de S > 1) | Potencial de generador Ã¡cido (PAG) (PNN < 1 o % de S > 1)
2184 | CASANOVA Y SOTO LIMITADA | PUERTO CRISTAL | ACOPIO DE RELAVE PUERTO CRISTAL | ZINCPLOMO | S/I | INACTIVO | CUBETA | AYSEN | CHILE CHICO | 4840327 | 699668 | 986 | 89 | 60 | 2.5 | 709 | 4106 | 2.5 | 32.81 | 0.5 | 11000 | 210466.7 | 16517.65 | 2700 | 113435 | 3285.714 | 10033.33 | 309.8592 | 3190.323 | 3568.085 | 261.9718 | 2.43 | 1.1 | 0.46 | 3304.01 | 13 | CASANOVA Y SOTO LIMITADA/PUERTO CRISTAL/AYSEN/CHILE CHICO/ACOPIO DE RELAVE PUERTO CRISTAL | 4 | As,Cu,Pb,Zn | 27433.4%,983.5%,584.3%,96.9% | 34.375 | 8.234 | -26.141 | 0.2395345 | Potencial de generador Ã¡cido (PAG) (PN/PA < 1) | Potencial de generador Ã¡cido (PAG) (PNN < -20) | Potencial de generador Ã¡cido (PAG) (RPN < 1 o % de S > 1) | Potencial de generador Ã¡cido (PAG) (PNN < 1 o % de S > 1)
252 | CERRO BAYO | LAGUNA VERDE | TK FACHINAL | ORO | 7473864 | ACTIVO | CUBETA | AYSEN | CHILE CHICO | 4840264 | 270680 | 13 | 64 | 30 | 73 | 250 | 203 | 2.5 | 19.62 | 4.9 | 2900 | 350840 | 18132.35 | 960 | 9030 | 35000 | 8768.627 | 1859.155 | 74.19355 | 15434.04 | 130.9859 | 0.26 | 0.29 | 4.9 | 10 | 6 | CERRO BAYO/LAGUNA VERDE/AYSEN/CHILE CHICO/TK FACHINAL | 0 | NA | NA | 9.0625 | 87.71 | 78.6475 | 9.678345 | No genera Ã¡cido (NGA) (PN/PA > 3) | No genera Ã¡cido (NGA) (PNN > 20) | No genera Ã¡cido (NGA) (RPN > 3 o % de S < 0.3) | No genera Ã¡cido (NGA) (PNN > 20 o % de S < 0.3)

## Estadisticas Muestras test ABA
| % de S | % de CaO | PA | PN | PNN | RPN
Max | 17.09 | 46.88 | 534.0625 | 839.152 | 836.9645 | 2596.5024
Min | 0.01 | 0.04 | 0.3125 | 0.716 | -498.292 | 0.007717365
Prom | 0.7493252 | 6.051086 | 23.41641 | 108.3144 | 84.89803 | 82.92186
Mediana | 0.34 | 4.08 | 10.625 | 73.032 | 56.699 | 8.015222
Moda | 0.01 | 0.65 | 0.3125 | 11.635 | 29.4015 | 50.4064
Rango | 17.08 | 46.84 | 533.75 | 838.436 | 1335.2565 | 2596.495
desviacion estadar | 1.311845 | 6.346435 | 40.99516 | 113.6012 | 123.4061 | 247.2728
varianza | 1.720938 | 40.27723 | 1680.603 | 12905.23 | 15229.07 | 61143.86

## Informacion Test ABA Ajustado
Deposito | Estado | Origen | Region | Comuna | S Total (%) | CaO (%) | PA | NP | PNN | RPN
TRANQUE (LA DIAMANTINA NORTE) | ABANDONADO | CUBETA | TARAPACA | POZO ALMONTE | 0.47 | 3.48 | 14.6875 | 62.292 | 47.6045 | 4.241157
TRANQUE (LA DIAMANTINA NORTE) | ABANDONADO | CUBETA | TARAPACA | POZO ALMONTE | 0.6 | 1.65 | 18.75 | 29.535 | 10.785 | 1.5752
TRANQUE (LA DIAMANTINA SUR) | ABANDONADO | CUBETA | TARAPACA | POZO ALMONTE | 0.56 | 4.39 | 17.5 | 78.581 | 61.081 | 4.490343
TRANQUE (OF. NENA VILLANA) | ABANDONADO | CUBETA | TARAPACA | POZO ALMONTE | 0.37 | 0.78 | 11.5625 | 13.962 | 2.3995 | 1.207524
TRANQUE (OF. NENA VILLANA) | ABANDONADO | CUBETA | TARAPACA | POZO ALMONTE | 0.23 | 1.31 | 7.1875 | 23.449 | 16.2615 | 3.26247
TRANQUE (OF. NENA VILLANA) | ABANDONADO | CUBETA | TARAPACA | POZO ALMONTE | 0.19 | 0.94 | 5.9375 | 16.826 | 10.8885 | 2.833853
PAMPA PABELLON | ACTIVO | CUBETA | TARAPACA | PICA | 0.47 | 0.46 | 14.6875 | 8.234 | -6.4535 | 0.5606128
RELAVE 1 | INACTIVO | CUBETA | TARAPACA | PICA | 6.68 | 0.09 | 208.75 | 1.611 | -207.139 | 0.007717365
RELAVE 1 | INACTIVO | CUBETA | TARAPACA | PICA | 6.45 | 0.11 | 201.5625 | 1.969 | -199.5935 | 0.009768682
TALABRE | ACTIVO | CUBETA | ANTOFAGASTA | CALAMA | 0.96 | 1.89 | 30 | 33.831 | 3.831 | 1.1277
RELAVE JOSE FERNANDEZ VEGA | INACTIVO | CUBETA | ANTOFAGASTA | CALAMA | 0.54 | 1.18 | 16.875 | 21.122 | 4.247 | 1.251674
RELAVE JOSE FERNANDEZ VEGA | INACTIVO | CUBETA | ANTOFAGASTA | CALAMA | 0.53 | 1.04 | 16.5625 | 18.616 | 2.0535 | 1.123985
EMBALSE DE RELAVES TUINA | ACTIVO | CUBETA | ANTOFAGASTA | CALAMA | 0.01 | 1.06 | 0.3125 | 18.974 | 18.6615 | 60.7168
MICHILLA | INACTIVO | CUBETA | ANTOFAGASTA | MEJILLONES | 0.2 | 2.93 | 6.25 | 52.447 | 46.197 | 8.39152
MICHILLA | INACTIVO | CUBETA | ANTOFAGASTA | MEJILLONES | 0.22 | 2.74 | 6.875 | 49.046 | 42.171 | 7.133964
MICHILLA | INACTIVO | CUBETA | ANTOFAGASTA | MEJILLONES | 0.4 | 3.22 | 12.5 | 57.638 | 45.138 | 4.61104
TRANQUE 3 | INACTIVO | CUBETA | ANTOFAGASTA | SIERRA GORDA | 0.89 | 0.84 | 27.8125 | 15.036 | -12.7765 | 0.5406202
TRANQUE 3 | INACTIVO | CUBETA | ANTOFAGASTA | SIERRA GORDA | 3.46 | 2.27 | 108.125 | 40.633 | -67.492 | 0.3757965
TRANQUE 1 | INACTIVO | CUBETA | ANTOFAGASTA | SIERRA GORDA | 0.62 | 2.26 | 19.375 | 40.454 | 21.079 | 2.087948
TRANQUE 4 | ACTIVO | CUBETA | ANTOFAGASTA | SIERRA GORDA | 0.36 | 1.26 | 11.25 | 22.554 | 11.304 | 2.0048
TRANQUE 2 | INACTIVO | CUBETA | ANTOFAGASTA | SIERRA GORDA | 1.1 | 3.61 | 34.375 | 64.619 | 30.244 | 1.879825
TRANQUE 2 | INACTIVO | CUBETA | ANTOFAGASTA | SIERRA GORDA | 0.85 | 1.82 | 26.5625 | 32.578 | 6.0155 | 1.226466
TRANQUE 2 | INACTIVO | CUBETA | ANTOFAGASTA | SIERRA GORDA | 0.39 | 2.25 | 12.1875 | 40.275 | 28.0875 | 3.304615
SIERRA GORDA | ACTIVO | CUBETA | ANTOFAGASTA | SIERRA GORDA | 0.85 | 0.8 | 26.5625 | 14.32 | -12.2425 | 0.5391059
RELAVE MINERA SIERRA | INACTIVO | CUBETA | ANTOFAGASTA | SIERRA GORDA | 16.1 | 0.27 | 503.125 | 4.833 | -498.292 | 0.009605963
RELAVE CARACOLES 12 | INACTIVO | CUBETA | ANTOFAGASTA | SIERRA GORDA | 2.19 | 9.87 | 68.4375 | 176.673 | 108.2355 | 2.581523
RELAVE CARACOLES 12 | INACTIVO | CUBETA | ANTOFAGASTA | SIERRA GORDA | 2.97 | 8.88 | 92.8125 | 158.952 | 66.1395 | 1.712614
RELAVE CARACOLES 12 | INACTIVO | MURO | ANTOFAGASTA | SIERRA GORDA | 1.46 | 10.24 | 45.625 | 183.296 | 137.671 | 4.017447
RELAVE CARACOLES 12 | INACTIVO | CUBETA | ANTOFAGASTA | SIERRA GORDA | 3.61 | 8.44 | 112.8125 | 151.076 | 38.2635 | 1.339178
RELAVE CARACOLES 12 | INACTIVO | CUBETA | ANTOFAGASTA | SIERRA GORDA | 2.13 | 7.85 | 66.5625 | 140.515 | 73.9525 | 2.111023
NN 37 | ABANDONADO | CUBETA | ANTOFAGASTA | SIERRA GORDA | 1.14 | 1.74 | 35.625 | 31.146 | -4.479 | 0.8742737
NN 37 | ABANDONADO | CUBETA | ANTOFAGASTA | SIERRA GORDA | 1.12 | 3.25 | 35 | 58.175 | 23.175 | 1.662143
RELAVE SIERRA GORDA 1 | INACTIVO | CUBETA | ANTOFAGASTA | SIERRA GORDA | 0.21 | 0.24 | 6.5625 | 4.296 | -2.2665 | 0.6546286
RELAVE SIERRA GORDA 1 | INACTIVO | CUBETA | ANTOFAGASTA | SIERRA GORDA | 0.18 | 0.15 | 5.625 | 2.685 | -2.94 | 0.4773333
RELAVE SIERRA GORDA 1 | INACTIVO | CUBETA | ANTOFAGASTA | SIERRA GORDA | 0.1 | 0.08 | 3.125 | 1.432 | -1.693 | 0.45824
DOÃ‘A ADA 123 | INACTIVO | CUBETA | ANTOFAGASTA | SIERRA GORDA | 10.7 | 2.11 | 334.375 | 37.769 | -296.606 | 0.112954
DOÃ‘A ADA 123 | INACTIVO | CUBETA | ANTOFAGASTA | SIERRA GORDA | 5.07 | 1.94 | 158.4375 | 34.726 | -123.7115 | 0.2191779
ESPERANZA | ACTIVO | CUBETA | ANTOFAGASTA | SIERRA GORDA | 2.58 | 5.18 | 80.625 | 92.722 | 12.097 | 1.15004
MANTOS BLANCO | ACTIVO | CUBETA | ANTOFAGASTA | ANTOFAGASTA | 0.04 | 1.21 | 1.25 | 21.659 | 20.409 | 17.3272
MANTOS BLANCO | ACTIVO | CUBETA | ANTOFAGASTA | ANTOFAGASTA | 0.25 | 2.52 | 7.8125 | 45.108 | 37.2955 | 5.773824
MANTOS BLANCO | ACTIVO | CUBETA | ANTOFAGASTA | ANTOFAGASTA | 0.48 | 2.38 | 15 | 42.602 | 27.602 | 2.840133
EMBALSE DE RELAVE ARMANDO ORTIZ | INACTIVO | CUBETA | ANTOFAGASTA | ANTOFAGASTA | 5.4 | 4.1 | 168.75 | 73.39 | -95.36 | 0.4349037
EMBALSE DE RELAVE ARMANDO ORTIZ | INACTIVO | CUBETA | ANTOFAGASTA | ANTOFAGASTA | 2.03 | 2.22 | 63.4375 | 39.738 | -23.6995 | 0.6264118
EMBALSE DE RELAVE ARMANDO ORTIZ | INACTIVO | CUBETA | ANTOFAGASTA | ANTOFAGASTA | 5.56 | 4.51 | 173.75 | 80.729 | -93.021 | 0.4646273
EMBALSE DE RELAVE ARMANDO ORTIZ | INACTIVO | CUBETA | ANTOFAGASTA | ANTOFAGASTA | 5.12 | 3.95 | 160 | 70.705 | -89.295 | 0.44190625
EMBALSE DE RELAVE ARMANDO ORTIZ | INACTIVO | CUBETA | ANTOFAGASTA | ANTOFAGASTA | 17.09 | 4.04 | 534.0625 | 72.316 | -461.7465 | 0.1354074
BORRAS DE RELAVE | INACTIVO | CUBETA | ANTOFAGASTA | ANTOFAGASTA | 9.57 | 3.57 | 299.0625 | 63.903 | -235.1595 | 0.2136777
BORRAS DE RELAVE | INACTIVO | CUBETA | ANTOFAGASTA | ANTOFAGASTA | 3.44 | 5.87 | 107.5 | 105.073 | -2.427 | 0.9774233
NN 36 | ABANDONADO | CUBETA | ANTOFAGASTA | ANTOFAGASTA | 4.16 | 9.07 | 130 | 162.353 | 32.353 | 1.248869
NN 36 | ABANDONADO | CUBETA | ANTOFAGASTA | ANTOFAGASTA | 3.68 | 8.45 | 115 | 151.255 | 36.255 | 1.315261
RELAVE PLANTA SOEXSU | ABANDONADO | CUBETA | ANTOFAGASTA | ANTOFAGASTA | 4.08 | 6.11 | 127.5 | 109.369 | -18.131 | 0.8577961
RELAVE PLANTA SOEXSU | ABANDONADO | CUBETA | ANTOFAGASTA | ANTOFAGASTA | 5.23 | 7.75 | 163.4375 | 138.725 | -24.7125 | 0.8487954
EMBALSE DE RELAVES 3A | ACTIVO | CUBETA | ANTOFAGASTA | ANTOFAGASTA | 0.69 | 1.96 | 21.5625 | 35.084 | 13.5215 | 1.627084
EMBALSE DE RELAVES 3A | ACTIVO | CUBETA | ANTOFAGASTA | ANTOFAGASTA | 0.96 | 2.14 | 30 | 38.306 | 8.306 | 1.276867
HAMBURGO | INACTIVO | CUBETA | ANTOFAGASTA | ANTOFAGASTA | 1.34 | 0.4 | 41.875 | 7.16 | -34.715 | 0.1709851
EMBALSE DE RELAVE | INACTIVO | CUBETA | ANTOFAGASTA | ANTOFAGASTA | 0.88 | 1.18 | 27.5 | 21.122 | -6.378 | 0.7680727
EMBALSE DE RELAVE | INACTIVO | CUBETA | ANTOFAGASTA | ANTOFAGASTA | 0.79 | 0.99 | 24.6875 | 17.721 | -6.9665 | 0.7178127
EMBALSE DE RELAVE | INACTIVO | CUBETA | ANTOFAGASTA | ANTOFAGASTA | 0.97 | 0.81 | 30.3125 | 14.499 | -15.8135 | 0.4783175
LAGUNA SECA | ACTIVO | PULPA | ANTOFAGASTA | ANTOFAGASTA | 0.56 | 0.37 | 17.5 | 6.623 | -10.877 | 0.3784571
LAGUNA SECA | ACTIVO | PULPA | ANTOFAGASTA | ANTOFAGASTA | 0.61 | 0.58 | 19.0625 | 10.382 | -8.6805 | 0.5446295
LAGUNA SECA | ACTIVO | PULPA | ANTOFAGASTA | ANTOFAGASTA | 0.56 | 0.63 | 17.5 | 11.277 | -6.223 | 0.6444
EL PEÃ‘ON | ACTIVO | FILTRADO | ANTOFAGASTA | ANTOFAGASTA | 0.3 | 2.53 | 9.375 | 45.287 | 35.912 | 4.830613
EL PEÃ‘ON | ACTIVO | FILTRADO | ANTOFAGASTA | ANTOFAGASTA | 0.58 | 2.64 | 18.125 | 47.256 | 29.131 | 2.607228
GUANACO | ACTIVO | FILTRADO | ANTOFAGASTA | TALTAL | 0.51 | 0.86 | 15.9375 | 15.394 | -0.5435 | 0.965898
TRANQUE 1 | INACTIVO | CUBETA | ANTOFAGASTA | TALTAL | 0.42 | 8.39 | 13.125 | 150.181 | 137.056 | 11.44236
TRANQUE 1 | INACTIVO | CUBETA | ANTOFAGASTA | TALTAL | 0.22 | 6.25 | 6.875 | 111.875 | 105 | 16.27273
TRANQUE 2 | INACTIVO | CUBETA | ANTOFAGASTA | TALTAL | 0.13 | 5.97 | 4.0625 | 106.863 | 102.8005 | 26.30474
SOLEDAD I | INACTIVO | CUBETA | ANTOFAGASTA | TALTAL | 0.63 | 0.19 | 19.6875 | 3.401 | -16.2865 | 0.1727492
SOLEDAD I | INACTIVO | CUBETA | ANTOFAGASTA | TALTAL | 0.6 | 0.15 | 18.75 | 2.685 | -16.065 | 0.1432
TRANQUE 2 | INACTIVO | CUBETA | ANTOFAGASTA | TALTAL | 1.01 | 0.39 | 31.5625 | 6.981 | -24.5815 | 0.2211802
TRANQUE 2 | INACTIVO | CUBETA | ANTOFAGASTA | TALTAL | 1.04 | 0.22 | 32.5 | 3.938 | -28.562 | 0.1211692
TRANQUE 1 | INACTIVO | CUBETA | ANTOFAGASTA | TALTAL | 1.42 | 0.65 | 44.375 | 11.635 | -32.74 | 0.2621972
SOLEDAD I | INACTIVO | CUBETA | ANTOFAGASTA | TALTAL | 2.35 | 0.1 | 73.4375 | 1.79 | -71.6475 | 0.02437447
TRANQUE 1 | INACTIVO | CUBETA | ANTOFAGASTA | TALTAL | 2.19 | 3.18 | 68.4375 | 56.922 | -11.5155 | 0.831737
SOLEDAD II | INACTIVO | CUBETA | ANTOFAGASTA | TALTAL | 2.71 | 0.15 | 84.6875 | 2.685 | -82.0025 | 0.0317048
SOLEDAD II | INACTIVO | CUBETA | ANTOFAGASTA | TALTAL | 1.11 | 0.19 | 34.6875 | 3.401 | -31.2865 | 0.09804685
SOLEDAD II | INACTIVO | CUBETA | ANTOFAGASTA | TALTAL | 1.58 | 0.17 | 49.375 | 3.043 | -46.332 | 0.06163038
SOLEDAD II | INACTIVO | CUBETA | ANTOFAGASTA | TALTAL | 3.01 | 0.11 | 94.0625 | 1.969 | -92.0935 | 0.02093289
SOLEDAD II | INACTIVO | CUBETA | ANTOFAGASTA | TALTAL | 2.45 | 0.3 | 76.5625 | 5.37 | -71.1925 | 0.07013878
SOLEDAD II | INACTIVO | MURO | ANTOFAGASTA | TALTAL | 1.23 | 0.2 | 38.4375 | 3.58 | -34.8575 | 0.09313821
EMBALSE DE RELAVE | INACTIVO | CUBETA | ANTOFAGASTA | TALTAL | 0.56 | 4.5 | 17.5 | 80.55 | 63.05 | 4.602857
PUNTA MORADO | INACTIVO | CUBETA | ANTOFAGASTA | TALTAL | 1.19 | 4.48 | 37.1875 | 80.192 | 43.0045 | 2.156424
EMBALSE DE RELAVE | INACTIVO | CUBETA | ANTOFAGASTA | TALTAL | 0.74 | 4.38 | 23.125 | 78.402 | 55.277 | 3.390357
TRANQUE DE RELAVE 123 | INACTIVO | CUBETA | ANTOFAGASTA | TALTAL | 0.38 | 0.18 | 11.875 | 3.222 | -8.653 | 0.2713263
TRANQUE DE RELAVE 123 | INACTIVO | CUBETA | ANTOFAGASTA | TALTAL | 1.09 | 0.74 | 34.0625 | 13.246 | -20.8165 | 0.3888734
TRANQUE DE RELAVE 123 | INACTIVO | CUBETA | ANTOFAGASTA | TALTAL | 0.9 | 0.68 | 28.125 | 12.172 | -15.953 | 0.4327822
VISTA AL MAR 1 | INACTIVO | CUBETA | ANTOFAGASTA | TALTAL | 1.08 | 0.5 | 33.75 | 8.95 | -24.8 | 0.2651852
VISTA AL MAR 1 | INACTIVO | CUBETA | ANTOFAGASTA | TALTAL | 1.43 | 0.76 | 44.6875 | 13.604 | -31.0835 | 0.3044252
VISTA AL MAR 2 | INACTIVO | CUBETA | ANTOFAGASTA | TALTAL | 2.22 | 0.24 | 69.375 | 4.296 | -65.079 | 0.06192432
VISTA AL MAR 2 | INACTIVO | CUBETA | ANTOFAGASTA | TALTAL | 2.25 | 0.22 | 70.3125 | 3.938 | -66.3745 | 0.05600711
VISTA AL MAR 1 | INACTIVO | CUBETA | ANTOFAGASTA | TALTAL | 0.34 | 0.41 | 10.625 | 7.339 | -3.286 | 0.6907294
TRANQUE DE RELAVE 2 | INACTIVO | CUBETA | ANTOFAGASTA | TALTAL | 0.68 | 4.2 | 21.25 | 75.18 | 53.93 | 3.537882
TRANQUE DE RELAVE 1 | INACTIVO | CUBETA | ANTOFAGASTA | TALTAL | 0.29 | 4.67 | 9.0625 | 83.593 | 74.5305 | 9.224055
TRANQUE | ABANDONADO | CUBETA | ANTOFAGASTA | TALTAL | 3.29 | 0.74 | 102.8125 | 13.246 | -89.5665 | 0.1288365
TRANQUE | ABANDONADO | CUBETA | ANTOFAGASTA | TALTAL | 1.97 | 0.66 | 61.5625 | 11.814 | -49.7485 | 0.1919025
TRANQUE | ABANDONADO | CUBETA | ANTOFAGASTA | TALTAL | 1.89 | 0.65 | 59.0625 | 11.635 | -47.4275 | 0.1969947
TALTAL SUR | INACTIVO | MURO | ANTOFAGASTA | TALTAL | 1.74 | 0.78 | 54.375 | 13.962 | -40.413 | 0.2567724
TALTAL SUR | INACTIVO | CUBETA | ANTOFAGASTA | TALTAL | 2.21 | 0.49 | 69.0625 | 8.771 | -60.2915 | 0.1270009
TALTAL SUR | INACTIVO | CUBETA | ANTOFAGASTA | TALTAL | 0.81 | 0.61 | 25.3125 | 10.919 | -14.3935 | 0.4313679
TALTAL SUR | INACTIVO | CUBETA | ANTOFAGASTA | TALTAL | 1.74 | 0.93 | 54.375 | 16.647 | -37.728 | 0.3061517
LOS PIMIENTOS 1 | ABANDONADO | CUBETA | ANTOFAGASTA | TALTAL | 0.4 | 3.32 | 12.5 | 59.428 | 46.928 | 4.75424
LOS PIMIENTOS 1 | ABANDONADO | CUBETA | ANTOFAGASTA | TALTAL | 1.39 | 3.84 | 43.4375 | 68.736 | 25.2985 | 1.582412
LOS PIMIENTOS 1 | ABANDONADO | CUBETA | ANTOFAGASTA | TALTAL | 0.61 | 1.26 | 19.0625 | 22.554 | 3.4915 | 1.183161
LOS PIMIENTOS 2 | ABANDONADO | CUBETA | ANTOFAGASTA | TALTAL | 0.07 | 2.91 | 2.1875 | 52.089 | 49.9015 | 23.81211
LOS PIMIENTOS 2 | ABANDONADO | MURO | ANTOFAGASTA | TALTAL | 0.52 | 3.07 | 16.25 | 54.953 | 38.703 | 3.381723
LOS PIMIENTOS 2 | ABANDONADO | CUBETA | ANTOFAGASTA | TALTAL | 1.56 | 5.02 | 48.75 | 89.858 | 41.108 | 1.843241
TRANQUE DE RELAVE | ABANDONADO | CUBETA | ANTOFAGASTA | TALTAL | 0.95 | 2.17 | 29.6875 | 38.843 | 9.1555 | 1.308396
TRANQUE DE RELAVE | ABANDONADO | CUBETA | ANTOFAGASTA | TALTAL | 0.52 | 0.84 | 16.25 | 15.036 | -1.214 | 0.9252923
TRANQUE DE RELAVE | ABANDONADO | CUBETA | ANTOFAGASTA | TALTAL | 1.04 | 2.73 | 32.5 | 48.867 | 16.367 | 1.5036
LAS LUCES 1 | INACTIVO | CUBETA | ANTOFAGASTA | TALTAL | 0.09 | 5.26 | 2.8125 | 94.154 | 91.3415 | 33.47698
LAS LUCES 1 | INACTIVO | MURO | ANTOFAGASTA | TALTAL | 0.02 | 4.92 | 0.625 | 88.068 | 87.443 | 140.9088
LAS LUCES 2 | INACTIVO | CUBETA | ANTOFAGASTA | TALTAL | 0.45 | 5.24 | 14.0625 | 93.796 | 79.7335 | 6.669938
LAS LUCES 2 | INACTIVO | MURO | ANTOFAGASTA | TALTAL | 0.19 | 5.16 | 5.9375 | 92.364 | 86.4265 | 15.55604
LAS LUCES 3 | ACTIVO | CUBETA | ANTOFAGASTA | TALTAL | 0.23 | 4.81 | 7.1875 | 86.099 | 78.9115 | 11.97899
ESMERALDA | ABANDONADO | CUBETA | ANTOFAGASTA | TALTAL | 0.24 | 3.56 | 7.5 | 63.724 | 56.224 | 8.496533
ESMERALDA | ABANDONADO | CUBETA | ANTOFAGASTA | TALTAL | 0.19 | 5.95 | 5.9375 | 106.505 | 100.5675 | 17.93768
LAS BOMBAS 2 | INACTIVO | MURO | ATACAMA | CHAÃ‘ARAL | 0.41 | 0.79 | 12.8125 | 14.141 | 1.3285 | 1.103688
PAMPA AUSTRAL | ACTIVO | CUBETA | ATACAMA | DIEGO DE ALMAGRO | 1.02 | 4.04 | 31.875 | 72.316 | 40.441 | 2.268737
LOS AMARILLOS | INACTIVO | CUBETA | ATACAMA | DIEGO DE ALMAGRO | 0.17 | 1.77 | 5.3125 | 31.683 | 26.3705 | 5.963859
LOS AMARILLOS | INACTIVO | CUBETA | ATACAMA | DIEGO DE ALMAGRO | 0.4 | 1.45 | 12.5 | 25.955 | 13.455 | 2.0764
EL GRINGO | INACTIVO | CUBETA | ATACAMA | DIEGO DE ALMAGRO | 6.35 | 0.74 | 198.4375 | 13.246 | -185.1915 | 0.0667515
SALVADOR | INACTIVO | CUBETA | ATACAMA | DIEGO DE ALMAGRO | 0.29 | 0.77 | 9.0625 | 13.783 | 4.7205 | 1.520883
FALDA VERDE | INACTIVO | CUBETA | ATACAMA | CHAÃ‘ARAL | 0.01 | 4.48 | 0.3125 | 80.192 | 79.8795 | 256.6144
FALDA VERDE 2 | INACTIVO | CUBETA | ATACAMA | CHAÃ‘ARAL | 0.63 | 1.75 | 19.6875 | 31.325 | 11.6375 | 1.591111
FALDA VERDE 2 | INACTIVO | CUBETA | ATACAMA | CHAÃ‘ARAL | 0.59 | 0.47 | 18.4375 | 8.413 | -10.0245 | 0.4562983
FALDA VERDE 23 | INACTIVO | CUBETA | ATACAMA | CHAÃ‘ARAL | 0.46 | 4.71 | 14.375 | 84.309 | 69.934 | 5.864974
FALDA VERDE 23 | INACTIVO | CUBETA | ATACAMA | CHAÃ‘ARAL | 0.13 | 7.76 | 4.0625 | 138.904 | 134.8415 | 34.19175
FALDA VERDE 23 | INACTIVO | MURO | ATACAMA | CHAÃ‘ARAL | 0.69 | 0.29 | 21.5625 | 5.191 | -16.3715 | 0.240742
FALDA VERDE | INACTIVO | MURO | ATACAMA | CHAÃ‘ARAL | 0.01 | 7.12 | 0.3125 | 127.448 | 127.1355 | 407.8336
TRANQUE DE RELAVE DE LOS COBRES DE ATACAMA | INACTIVO | CUBETA | ATACAMA | DIEGO DE ALMAGRO | 1.76 | 9.24 | 55 | 165.396 | 110.396 | 3.0072
TRANQUE DE RELAVE DE LOS COBRES DE ATACAMA | INACTIVO | MURO | ATACAMA | DIEGO DE ALMAGRO | 2.88 | 7.94 | 90 | 142.126 | 52.126 | 1.579178
EMBALSE DE RELAVE ALOE | ACTIVO | CUBETA | ATACAMA | DIEGO DE ALMAGRO | 0.2 | 3.58 | 6.25 | 64.082 | 57.832 | 10.25312
EMBALSE DE RELAVE ALOE | ACTIVO | MURO | ATACAMA | DIEGO DE ALMAGRO | 3.63 | 1.86 | 113.4375 | 33.294 | -80.1435 | 0.2935008
CONVERTIDOR TENIENTE | ACTIVO | CUBETA | ATACAMA | DIEGO DE ALMAGRO | 0.02 | 1.2 | 0.625 | 21.48 | 20.855 | 34.368
POTRERILLOS | INACTIVO | CUBETA | ATACAMA | DIEGO DE ALMAGRO | 0.28 | 1.27 | 8.75 | 22.733 | 13.983 | 2.598057
OMEGA 2 | INACTIVO | CUBETA | ATACAMA | DIEGO DE ALMAGRO | 0.18 | 0.5 | 5.625 | 8.95 | 3.325 | 1.591111
OMEGA 2 | INACTIVO | CUBETA | ATACAMA | DIEGO DE ALMAGRO | 0.12 | 0.33 | 3.75 | 5.907 | 2.157 | 1.5752
OMEGA 1 | INACTIVO | CUBETA | ATACAMA | DIEGO DE ALMAGRO | 0.01 | 0.88 | 0.3125 | 15.752 | 15.4395 | 50.4064
OMEGA 1 | INACTIVO | CUBETA | ATACAMA | DIEGO DE ALMAGRO | 0.05 | 0.42 | 1.5625 | 7.518 | 5.9555 | 4.81152
OMEGA 3 | INACTIVO | CUBETA | ATACAMA | DIEGO DE ALMAGRO | 0.75 | 0.96 | 23.4375 | 17.184 | -6.2535 | 0.733184
OMEGA 1 | INACTIVO | MURO | ATACAMA | DIEGO DE ALMAGRO | 0.3 | 0.61 | 9.375 | 10.919 | 1.544 | 1.164693
OMEGA 3 | INACTIVO | CUBETA | ATACAMA | DIEGO DE ALMAGRO | 0.07 | 0.6 | 2.1875 | 10.74 | 8.5525 | 4.909714
OMEGA 2 | INACTIVO | CUBETA | ATACAMA | DIEGO DE ALMAGRO | 0.74 | 1.55 | 23.125 | 27.745 | 4.62 | 1.199784
OMEGA 2 | INACTIVO | MURO | ATACAMA | DIEGO DE ALMAGRO | 1.18 | 1.34 | 36.875 | 23.986 | -12.889 | 0.6504678
OMEGA 3 | INACTIVO | CUBETA | ATACAMA | DIEGO DE ALMAGRO | 0.07 | 0.53 | 2.1875 | 9.487 | 7.2995 | 4.336914
TRANQUE DE RELAVE DE SLM NENITA PRIMERA | ACTIVO | MURO | ATACAMA | DIEGO DE ALMAGRO | 0.01 | 3.66 | 0.3125 | 65.514 | 65.2015 | 209.6448
TRANQUE DE RELAVE DE SLM NENITA PRIMERA | ACTIVO | CUBETA | ATACAMA | DIEGO DE ALMAGRO | 0.25 | 2.35 | 7.8125 | 42.065 | 34.2525 | 5.38432
GOLD SILVER | INACTIVO | CUBETA | ATACAMA | DIEGO DE ALMAGRO | 0.75 | 4.55 | 23.4375 | 81.445 | 58.0075 | 3.474987
GOLD SILVER | INACTIVO | MURO | ATACAMA | DIEGO DE ALMAGRO | 0.56 | 4.14 | 17.5 | 74.106 | 56.606 | 4.234629
GOLD SILVER | INACTIVO | CUBETA | ATACAMA | DIEGO DE ALMAGRO | 0.29 | 4 | 9.0625 | 71.6 | 62.5375 | 7.90069
GOLD SILVER | INACTIVO | CUBETA | ATACAMA | DIEGO DE ALMAGRO | 0.59 | 4.31 | 18.4375 | 77.149 | 58.7115 | 4.184353
TRANQUE J. FONSECA | INACTIVO | CUBETA | ATACAMA | DIEGO DE ALMAGRO | 0.01 | 8.52 | 0.3125 | 152.508 | 152.1955 | 488.0256
TRANQUE J. FONSECA | INACTIVO | CUBETA | ATACAMA | DIEGO DE ALMAGRO | 0.25 | 3.65 | 7.8125 | 65.335 | 57.5225 | 8.36288
TRANQUE DE RELAVE MARTIN HERNANDEZ | INACTIVO | CUBETA | ATACAMA | DIEGO DE ALMAGRO | 0.04 | 2.54 | 1.25 | 45.466 | 44.216 | 36.3728
RAHCO | INACTIVO | FILTRADO | ATACAMA | COPIAPO | 5.16 | 1.01 | 161.25 | 18.079 | -143.171 | 0.1121178
RAKITO | INACTIVO | FILTRADO | ATACAMA | COPIAPO | 4.89 | 0.37 | 152.8125 | 6.623 | -146.1895 | 0.0433407
RIO HUASCO | INACTIVO | CUBETA | ATACAMA | CALDERA | 0.14 | 27.17 | 4.375 | 486.343 | 481.968 | 111.1641
RIO HUASCO | INACTIVO | CUBETA | ATACAMA | CALDERA | 0.16 | 24.55 | 5 | 439.445 | 434.445 | 87.889
RIO HUASCO | INACTIVO | CUBETA | ATACAMA | CALDERA | 0.37 | 24.75 | 11.5625 | 443.025 | 431.4625 | 38.31568
CERRO NEGRO NORTE | ACTIVO | CUBETA | ATACAMA | COPIAPO | 1.68 | 4.79 | 52.5 | 85.741 | 33.241 | 1.633162
CERRO NEGRO NORTE | ACTIVO | MURO | ATACAMA | COPIAPO | 0.01 | 4.09 | 0.3125 | 73.211 | 72.8985 | 234.2752
BODEGA ALTO 4 | INACTIVO | MURO | ATACAMA | COPIAPO | 1.38 | 4.99 | 43.125 | 89.321 | 46.196 | 2.071212
BODEGA ALTO 4 | INACTIVO | CUBETA | ATACAMA | COPIAPO | 1.42 | 3.39 | 44.375 | 60.681 | 16.306 | 1.367459
BODEGA ALTO 3 | INACTIVO | CUBETA | ATACAMA | COPIAPO | 1.92 | 8.08 | 60 | 144.632 | 84.632 | 2.410533
BODEGA ALTO 3 | INACTIVO | CUBETA | ATACAMA | COPIAPO | 1.78 | 11.01 | 55.625 | 197.079 | 141.454 | 3.542993
BODEGA ALTO 3 | INACTIVO | CUBETA | ATACAMA | COPIAPO | 2.21 | 6.68 | 69.0625 | 119.572 | 50.5095 | 1.731359
GUGGIANA | INACTIVO | CUBETA | ATACAMA | COPIAPO | 0.01 | 6.32 | 0.3125 | 113.128 | 112.8155 | 362.0096
BODEGA ALTO 3 | INACTIVO | CUBETA | ATACAMA | COPIAPO | 1.69 | 14.06 | 52.8125 | 251.674 | 198.8615 | 4.765425
GUGGIANA | INACTIVO | CUBETA | ATACAMA | COPIAPO | 0.05 | 5.13 | 1.5625 | 91.827 | 90.2645 | 58.76928
GUGGIANA | INACTIVO | CUBETA | ATACAMA | COPIAPO | 0.07 | 3.24 | 2.1875 | 57.996 | 55.8085 | 26.51246
TRANQUE DE RELAVE PLANTA LA CHIMBA | ABANDONADO | CUBETA | ATACAMA | COPIAPO | 1.44 | 2.35 | 45 | 42.065 | -2.935 | 0.9347778
12A2B | INACTIVO | MURO | ATACAMA | COPIAPO | 0.77 | 10.67 | 24.0625 | 190.993 | 166.9305 | 7.937371
12A2B | INACTIVO | CUBETA | ATACAMA | COPIAPO | 1.34 | 8.52 | 41.875 | 152.508 | 110.633 | 3.641982
12A2B | INACTIVO | CUBETA | ATACAMA | COPIAPO | 1.3 | 9.07 | 40.625 | 162.353 | 121.728 | 3.996382
12A2B | INACTIVO | CUBETA | ATACAMA | COPIAPO | 1.03 | 6.65 | 32.1875 | 119.035 | 86.8475 | 3.698175
OJANCOS 2 | INACTIVO | CUBETA | ATACAMA | COPIAPO | 0.64 | 33.04 | 20 | 591.416 | 571.416 | 29.5708
OJANCOS 2 | INACTIVO | CUBETA | ATACAMA | COPIAPO | 1.77 | 4.35 | 55.3125 | 77.865 | 22.5525 | 1.407729
TRANQUE LUIS MORALES | INACTIVO | MURO | ATACAMA | COPIAPO | 0.89 | 18.64 | 27.8125 | 333.656 | 305.8435 | 11.99662
TRANQUE LUIS MORALES | INACTIVO | CUBETA | ATACAMA | COPIAPO | 1.24 | 10.66 | 38.75 | 190.814 | 152.064 | 4.924232
OJANCOS 1 | INACTIVO | CUBETA | ATACAMA | COPIAPO | 0.79 | 26.2 | 24.6875 | 468.98 | 444.2925 | 18.99666
EL GATO | ACTIVO | CUBETA | ATACAMA | COPIAPO | 0.78 | 4.36 | 24.375 | 78.044 | 53.669 | 3.201805
EL GATO | ACTIVO | MURO | ATACAMA | COPIAPO | 0.44 | 2.69 | 13.75 | 48.151 | 34.401 | 3.501891
EL GATO | ACTIVO | MURO | ATACAMA | COPIAPO | 0.74 | 3.02 | 23.125 | 54.058 | 30.933 | 2.337643
PLANTA ANDREA | INACTIVO | MURO | ATACAMA | COPIAPO | 0.17 | 4.04 | 5.3125 | 72.316 | 67.0035 | 13.61242
PLANTA ANDREA | INACTIVO | CUBETA | ATACAMA | COPIAPO | 0.05 | 3.26 | 1.5625 | 58.354 | 56.7915 | 37.34656
CASTELLON | INACTIVO | CUBETA | ATACAMA | COPIAPO | 0.49 | 3.67 | 15.3125 | 65.693 | 50.3805 | 4.290155
CASTELLON | INACTIVO | CUBETA | ATACAMA | COPIAPO | 0.37 | 3.57 | 11.5625 | 63.903 | 52.3405 | 5.526746
CUESTA CARDONES 1 | INACTIVO | CUBETA | ATACAMA | COPIAPO | 0.01 | 3.08 | 0.3125 | 55.132 | 54.8195 | 176.4224
ARCADIO 1 | INACTIVO | CUBETA | ATACAMA | COPIAPO | 0.14 | 1.06 | 4.375 | 18.974 | 14.599 | 4.336914
CUESTA CARDONES 1 | INACTIVO | CUBETA | ATACAMA | COPIAPO | 0.09 | 0.76 | 2.8125 | 13.604 | 10.7915 | 4.836978
EMBALSE 4 | ACTIVO | CUBETA | ATACAMA | COPIAPO | 0.64 | 2.79 | 20 | 49.941 | 29.941 | 2.49705
CUESTA CARDONES 1 | INACTIVO | CUBETA | ATACAMA | COPIAPO | 0.05 | 2.75 | 1.5625 | 49.225 | 47.6625 | 31.504
EMBALSE 3 | INACTIVO | MURO | ATACAMA | COPIAPO | 1.26 | 8.49 | 39.375 | 151.971 | 112.596 | 3.859581
PORVENIR NORTE | INACTIVO | CUBETA | ATACAMA | COPIAPO | 1.56 | 3.49 | 48.75 | 62.471 | 13.721 | 1.281456
PORVENIR NORTE | INACTIVO | CUBETA | ATACAMA | COPIAPO | 2.08 | 2.04 | 65 | 36.516 | -28.484 | 0.5617846
CORONA | ACTIVO | MURO | ATACAMA | COPIAPO | 0.76 | 5.3 | 23.75 | 94.87 | 71.12 | 3.994526
CORONA | ACTIVO | CUBETA | ATACAMA | COPIAPO | 0.58 | 9.73 | 18.125 | 174.167 | 156.042 | 9.609214
ARCADIO 1 | INACTIVO | CUBETA | ATACAMA | COPIAPO | 0.01 | 0.84 | 0.3125 | 15.036 | 14.7235 | 48.1152
PORVENIR SUR | INACTIVO | CUBETA | ATACAMA | COPIAPO | 0.47 | 4.17 | 14.6875 | 74.643 | 59.9555 | 5.082077
PORVENIR SUR | INACTIVO | CUBETA | ATACAMA | COPIAPO | 1.18 | 2.41 | 36.875 | 43.139 | 6.264 | 1.169871
DAY 2 | INACTIVO | CUBETA | ATACAMA | COPIAPO | 0.23 | 3.37 | 7.1875 | 60.323 | 53.1355 | 8.392765
DAY 2 | INACTIVO | MURO | ATACAMA | COPIAPO | 0.9 | 2.34 | 28.125 | 41.886 | 13.761 | 1.48928
PORVENIR SUR | INACTIVO | CUBETA | ATACAMA | COPIAPO | 0.58 | 2.46 | 18.125 | 44.034 | 25.909 | 2.429462
TRANQUE DE RELAVE SAN PATRICIO | INACTIVO | CUBETA | ATACAMA | COPIAPO | 0.62 | 3.48 | 19.375 | 62.292 | 42.917 | 3.215071
TRANQUE DE RELAVE SAN PATRICIO | INACTIVO | CUBETA | ATACAMA | COPIAPO | 0.59 | 5.76 | 18.4375 | 103.104 | 84.6665 | 5.592081
NN 28 | INACTIVO | CUBETA | ATACAMA | COPIAPO | 0.4 | 2.53 | 12.5 | 45.287 | 32.787 | 3.62296
NN 28 | INACTIVO | CUBETA | ATACAMA | COPIAPO | 0.36 | 1.46 | 11.25 | 26.134 | 14.884 | 2.323022
TRANQUE DE RELAVE SAN PATRICIO | INACTIVO | CUBETA | ATACAMA | COPIAPO | 0.22 | 3.93 | 6.875 | 70.347 | 63.472 | 10.23229
TRANQUE DE RELAVE SAN PATRICIO | INACTIVO | MURO | ATACAMA | COPIAPO | 0.59 | 3.16 | 18.4375 | 56.564 | 38.1265 | 3.067878
RAPELINA | ACTIVO | CUBETA | ATACAMA | COPIAPO | 0.37 | 4.99 | 11.5625 | 89.321 | 77.7585 | 7.725059
RAPELINA | ACTIVO | MURO | ATACAMA | COPIAPO | 0.36 | 35.04 | 11.25 | 627.216 | 615.966 | 55.75253
SAN ESTEBAN 1 | INACTIVO | CUBETA | ATACAMA | COPIAPO | 0.01 | 5.04 | 0.3125 | 90.216 | 89.9035 | 288.6912
DAY | INACTIVO | MURO | ATACAMA | COPIAPO | 0.42 | 10.62 | 13.125 | 190.098 | 176.973 | 14.48366
DAY | INACTIVO | CUBETA | ATACAMA | COPIAPO | 0.48 | 13.39 | 15 | 239.681 | 224.681 | 15.97873
SAN ESTEBAN 1 | INACTIVO | CUBETA | ATACAMA | COPIAPO | 0.01 | 5.66 | 0.3125 | 101.314 | 101.0015 | 324.2048
SAN ESTEBAN 2A | INACTIVO | CUBETA | ATACAMA | COPIAPO | 0.97 | 18.98 | 30.3125 | 339.742 | 309.4295 | 11.20798
SAN ESTEBAN 2A | INACTIVO | CUBETA | ATACAMA | COPIAPO | 0.63 | 12.85 | 19.6875 | 230.015 | 210.3275 | 11.6833
SAN ESTEBAN 2B | INACTIVO | CUBETA | ATACAMA | COPIAPO | 0.27 | 23.98 | 8.4375 | 429.242 | 420.8045 | 50.87313
SAN ESTEBAN 2B | INACTIVO | CUBETA | ATACAMA | COPIAPO | 0.73 | 19.41 | 22.8125 | 347.439 | 324.6265 | 15.2302
SAN ESTEBAN 2B | INACTIVO | CUBETA | ATACAMA | COPIAPO | 0.73 | 6.44 | 22.8125 | 115.276 | 92.4635 | 5.053195
SANTA TERESA 1 | INACTIVO | MURO | ATACAMA | COPIAPO | 0.35 | 5.97 | 10.9375 | 106.863 | 95.9255 | 9.770331
SANTA TERESA 1 | INACTIVO | CUBETA | ATACAMA | COPIAPO | 0.1 | 4.5 | 3.125 | 80.55 | 77.425 | 25.776
SANTA TERESA 2 | ACTIVO | MURO | ATACAMA | COPIAPO | 0.12 | 5.3 | 3.75 | 94.87 | 91.12 | 25.29867
SANTA TERESA 1 | INACTIVO | CUBETA | ATACAMA | COPIAPO | 0.02 | 13.68 | 0.625 | 244.872 | 244.247 | 391.7952
TRANQUE DE RELAVE 3 | ACTIVO | MURO | ATACAMA | COPIAPO | 0.46 | 3.71 | 14.375 | 66.409 | 52.034 | 4.619757
LLAUCAVEN 2 | INACTIVO | CUBETA | ATACAMA | COPIAPO | 0.21 | 2.67 | 6.5625 | 47.793 | 41.2305 | 7.282743
TRANQUE DE RELAVE 3 | ACTIVO | MURO | ATACAMA | COPIAPO | 1.1 | 5.29 | 34.375 | 94.691 | 60.316 | 2.754647
UNION | INACTIVO | CUBETA | ATACAMA | COPIAPO | 0.14 | 10.47 | 4.375 | 187.413 | 183.038 | 42.83726
UNION | INACTIVO | CUBETA | ATACAMA | COPIAPO | 0.1 | 7.65 | 3.125 | 136.935 | 133.81 | 43.8192
UNION | INACTIVO | MURO | ATACAMA | COPIAPO | 0.74 | 9.56 | 23.125 | 171.124 | 147.999 | 7.399957
UNION | INACTIVO | CUBETA | ATACAMA | COPIAPO | 0.24 | 9.11 | 7.5 | 163.069 | 155.569 | 21.74253
TRANQUE DE RELAVE 3 | ACTIVO | MURO | ATACAMA | COPIAPO | 1.72 | 11.02 | 53.75 | 197.258 | 143.508 | 3.669916
SANTA LAURA 2 | INACTIVO | CUBETA | ATACAMA | COPIAPO | 0.23 | 24.73 | 7.1875 | 442.667 | 435.4795 | 61.58845
LLAUCAVEN 2 | INACTIVO | MURO | ATACAMA | COPIAPO | 2.11 | 1.98 | 65.9375 | 35.442 | -30.4955 | 0.537509
LLAUCAVEN 2 | INACTIVO | MURO | ATACAMA | COPIAPO | 0.56 | 2.89 | 17.5 | 51.731 | 34.231 | 2.956057
SANTA LAURA 2 | INACTIVO | CUBETA | ATACAMA | COPIAPO | 0.05 | 14.54 | 1.5625 | 260.266 | 258.7035 | 166.57024
LLAUCAVEN 2 | INACTIVO | CUBETA | ATACAMA | COPIAPO | 0.36 | 2.85 | 11.25 | 51.015 | 39.765 | 4.534667
LLAUCAVEN 2 | INACTIVO | CUBETA | ATACAMA | COPIAPO | 0.64 | 3.04 | 20 | 54.416 | 34.416 | 2.7208
EMBALSE OP | ACTIVO | MURO | ATACAMA | COPIAPO | 0.01 | 10.19 | 0.3125 | 182.401 | 182.0885 | 583.6832
EMBALSE OP | ACTIVO | CUBETA | ATACAMA | COPIAPO | 0.34 | 8.31 | 10.625 | 148.749 | 138.124 | 13.99991
SANTA LAURA 2 | INACTIVO | CUBETA | ATACAMA | COPIAPO | 0.11 | 34.91 | 3.4375 | 624.889 | 621.4515 | 181.7859
LLAUCAVEN 1 | INACTIVO | CUBETA | ATACAMA | COPIAPO | 0.44 | 4.73 | 13.75 | 84.667 | 70.917 | 6.1576
LLAUCAVEN 1 | INACTIVO | CUBETA | ATACAMA | COPIAPO | 0.12 | 3.57 | 3.75 | 63.903 | 60.153 | 17.0408
LLAUCAVEN 1 | INACTIVO | CUBETA | ATACAMA | COPIAPO | 0.08 | 3.93 | 2.5 | 70.347 | 67.847 | 28.1388
LLAUCAVEN 1 | INACTIVO | CUBETA | ATACAMA | COPIAPO | 0.17 | 4.02 | 5.3125 | 71.958 | 66.6455 | 13.54504
FARAH 1234567 | INACTIVO | MURO | ATACAMA | COPIAPO | 0.83 | 5.35 | 25.9375 | 95.765 | 69.8275 | 3.692145
TANIA | INACTIVO | CUBETA | ATACAMA | COPIAPO | 1.09 | 2.94 | 34.0625 | 52.626 | 18.5635 | 1.544983
TANIA | INACTIVO | MURO | ATACAMA | COPIAPO | 1.1 | 12.23 | 34.375 | 218.917 | 184.542 | 6.368495
TANIA | INACTIVO | CUBETA | ATACAMA | COPIAPO | 0.22 | 0.97 | 6.875 | 17.363 | 10.488 | 2.525527
EMBALSE DE RELAVE | ACTIVO | CUBETA | ATACAMA | COPIAPO | 0.24 | 5.42 | 7.5 | 97.018 | 89.518 | 12.93573
FARAH 1234567 | INACTIVO | CUBETA | ATACAMA | COPIAPO | 1.07 | 5.27 | 33.4375 | 94.333 | 60.8955 | 2.821174
EMBALSE DE RELAVE | ACTIVO | CUBETA | ATACAMA | COPIAPO | 0.22 | 3.45 | 6.875 | 61.755 | 54.88 | 8.982545
EMBALSE DE RELAVE | ACTIVO | MURO | ATACAMA | COPIAPO | 0.68 | 4.57 | 21.25 | 81.803 | 60.553 | 3.849553
SANTA LAURA 1 | INACTIVO | CUBETA | ATACAMA | COPIAPO | 0.07 | 46.88 | 2.1875 | 839.152 | 836.9645 | 383.6123
FLORENCIA 1 | INACTIVO | MURO | ATACAMA | COPIAPO | 0.84 | 5.74 | 26.25 | 102.746 | 76.496 | 3.914133
SANTA LAURA 1 | INACTIVO | MURO | ATACAMA | COPIAPO | 0.1 | 39.5 | 3.125 | 707.05 | 703.925 | 226.256
FLORENCIA 1 | INACTIVO | CUBETA | ATACAMA | COPIAPO | 0.19 | 4.94 | 5.9375 | 88.426 | 82.4885 | 14.8928
FLORENCIA 2 | INACTIVO | MURO | ATACAMA | COPIAPO | 0.12 | 6.22 | 3.75 | 111.338 | 107.588 | 29.69013
TRANQUE DE RELAVE 3 | ACTIVO | MURO | ATACAMA | COPIAPO | 1.44 | 6.67 | 45 | 119.393 | 74.393 | 2.653178
FLORENCIA 2 | INACTIVO | CUBETA | ATACAMA | COPIAPO | 0.07 | 19.36 | 2.1875 | 346.544 | 344.3565 | 158.4201
TRANQUE AURICOP | INACTIVO | MURO | ATACAMA | COPIAPO | 1.02 | 4.68 | 31.875 | 83.772 | 51.897 | 2.628141
TRANQUE AURICOP | INACTIVO | CUBETA | ATACAMA | COPIAPO | 0.22 | 5.77 | 6.875 | 103.283 | 96.408 | 15.02298
SANTA LAURA 1 | INACTIVO | CUBETA | ATACAMA | COPIAPO | 0.05 | 35.57 | 1.5625 | 636.703 | 635.1405 | 407.48992
EMBALSE DE RELAVE PLANTA ALEMANA | INACTIVO | MURO | ATACAMA | COPIAPO | 0.01 | 11.36 | 0.3125 | 203.344 | 203.0315 | 650.7008
EMBALSE DE RELAVE PLANTA ALEMANA | INACTIVO | CUBETA | ATACAMA | COPIAPO | 0.58 | 19.9 | 18.125 | 356.21 | 338.085 | 19.65297
ARCADIO | ACTIVO | CUBETA | ATACAMA | COPIAPO | 0.07 | 6.58 | 2.1875 | 117.782 | 115.5945 | 53.8432
ARCADIO | ACTIVO | MURO | ATACAMA | COPIAPO | 0.82 | 3.98 | 25.625 | 71.242 | 45.617 | 2.780176
OJOS DE AGUA | ACTIVO | CUBETA | ATACAMA | COPIAPO | 0.33 | 0.61 | 10.3125 | 10.919 | 0.6065 | 1.058812
OJOS DE AGUA | ACTIVO | MURO | ATACAMA | COPIAPO | 0.21 | 1.74 | 6.5625 | 31.146 | 24.5835 | 4.746057
TRANQUE DE RELAVE | INACTIVO | CUBETA | ATACAMA | COPIAPO | 0.31 | 2.48 | 9.6875 | 44.392 | 34.7045 | 4.5824
TRANQUE DE RELAVE | INACTIVO | MURO | ATACAMA | COPIAPO | 0.05 | 1.91 | 1.5625 | 34.189 | 32.6265 | 21.88096
TRANQUE DE RELAVES 2 | INACTIVO | CUBETA | ATACAMA | COPIAPO | 5.68 | 11.02 | 177.5 | 197.258 | 19.758 | 1.111313
TRANQUE DE RELAVES 2 | INACTIVO | CUBETA | ATACAMA | COPIAPO | 1.03 | 5.45 | 32.1875 | 97.555 | 65.3675 | 3.030835
TRANQUE DE RELAVES 2 | INACTIVO | MURO | ATACAMA | COPIAPO | 0.62 | 5.92 | 19.375 | 105.968 | 86.593 | 5.469316
TRANQUE DE RELAVE PLANTA CASERON | INACTIVO | CUBETA | ATACAMA | COPIAPO | 0.24 | 2.73 | 7.5 | 48.867 | 41.367 | 6.5156
TRANQUE DE RELAVES 2 | INACTIVO | CUBETA | ATACAMA | COPIAPO | 0.22 | 6.13 | 6.875 | 109.727 | 102.852 | 15.96029
TRANQUE DE RELAVE PLANTA CASERON | INACTIVO | CUBETA | ATACAMA | COPIAPO | 0.22 | 2.31 | 6.875 | 41.349 | 34.474 | 6.0144
TRANQUE DE RELAVE PLANTA CASERON | INACTIVO | CUBETA | ATACAMA | COPIAPO | 0.13 | 3.63 | 4.0625 | 64.977 | 60.9145 | 15.99434
TRANQUE DE RELAVE ITALIA | INACTIVO | CUBETA | ATACAMA | COPIAPO | 0.27 | 4.22 | 8.4375 | 75.538 | 67.1005 | 8.952652
TRANQUE DE RELAVE ITALIA | INACTIVO | CUBETA | ATACAMA | COPIAPO | 0.03 | 6.71 | 0.9375 | 120.109 | 119.1715 | 128.1163
MONSERRAT | INACTIVO | CUBETA | ATACAMA | COPIAPO | 0.06 | 1.88 | 1.875 | 33.652 | 31.777 | 17.94773
TRANQUE DE RELAVE ITALIA | INACTIVO | MURO | ATACAMA | COPIAPO | 0.56 | 4.46 | 17.5 | 79.834 | 62.334 | 4.561943
TRANQUE DE RELAVE ITALIA | INACTIVO | CUBETA | ATACAMA | COPIAPO | 0.23 | 2.42 | 7.1875 | 43.318 | 36.1305 | 6.026852
MONSERRAT | INACTIVO | CUBETA | ATACAMA | COPIAPO | 1.11 | 2.97 | 34.6875 | 53.163 | 18.4755 | 1.532627
TRANQUE DE RELAVE ITALIA | INACTIVO | CUBETA | ATACAMA | COPIAPO | 0.3 | 4.76 | 9.375 | 85.204 | 75.829 | 9.088427
MONSERRAT | INACTIVO | MURO | ATACAMA | COPIAPO | 0.01 | 5.43 | 0.3125 | 97.197 | 96.8845 | 311.0304
SAN EDUARDO | INACTIVO | CUBETA | ATACAMA | COPIAPO | 5.33 | 7.94 | 166.5625 | 142.126 | -24.4365 | 0.8532893
EMBALSE SAN EDUARDO | ACTIVO | CUBETA | ATACAMA | COPIAPO | 0.17 | 1.93 | 5.3125 | 34.547 | 29.2345 | 6.502965
EMBALSE SAN EDUARDO | ACTIVO | MURO | ATACAMA | COPIAPO | 0.78 | 6.81 | 24.375 | 121.899 | 97.524 | 5.000985
NN 29 | ABANDONADO | MURO | ATACAMA | COPIAPO | 0.07 | 1.19 | 2.1875 | 21.301 | 19.1135 | 9.7376
NN 30 | ABANDONADO | CUBETA | ATACAMA | COPIAPO | 1.22 | 2.72 | 38.125 | 48.688 | 10.563 | 1.277062
NN 30 | ABANDONADO | CUBETA | ATACAMA | COPIAPO | 0.71 | 2.78 | 22.1875 | 49.762 | 27.5745 | 2.242794
NN 29 | ABANDONADO | CUBETA | ATACAMA | COPIAPO | 0.01 | 2.15 | 0.3125 | 38.485 | 38.1725 | 123.152
TRANQUE 1 | INACTIVO | MURO | ATACAMA | COPIAPO | 0.01 | 10.79 | 0.3125 | 193.141 | 192.8285 | 618.0512
NN 29 | ABANDONADO | CUBETA | ATACAMA | COPIAPO | 0.01 | 1.48 | 0.3125 | 26.492 | 26.1795 | 84.7744
NN 29 | ABANDONADO | CUBETA | ATACAMA | COPIAPO | 0.75 | 2.23 | 23.4375 | 39.917 | 16.4795 | 1.703125
TRANQUE 1 | INACTIVO | CUBETA | ATACAMA | COPIAPO | 0.03 | 14.05 | 0.9375 | 251.495 | 250.5575 | 268.2613
TRANQUE 1 | INACTIVO | CUBETA | ATACAMA | COPIAPO | 0.05 | 16.14 | 1.5625 | 288.906 | 287.3435 | 184.89984
TRANQUE 3 | ACTIVO | CUBETA | ATACAMA | COPIAPO | 0.02 | 1.68 | 0.625 | 30.072 | 29.447 | 48.1152
TRANQUE 3 | ACTIVO | MURO | ATACAMA | COPIAPO | 0.02 | 1.98 | 0.625 | 35.442 | 34.817 | 56.7072
TRANQUE 2 | ACTIVO | CUBETA | ATACAMA | COPIAPO | 0.1 | 1.72 | 3.125 | 30.788 | 27.663 | 9.85216
TRANQUE 2 | ACTIVO | MURO | ATACAMA | COPIAPO | 0.01 | 1.12 | 0.3125 | 20.048 | 19.7355 | 64.1536
NN 31 | ABANDONADO | CUBETA | ATACAMA | COPIAPO | 0.01 | 1.2 | 0.3125 | 21.48 | 21.1675 | 68.736
PURIFICACION 2 | INACTIVO | CUBETA | ATACAMA | COPIAPO | 0.23 | 3.93 | 7.1875 | 70.347 | 63.1595 | 9.787409
PURIFICACION 1 | INACTIVO | CUBETA | ATACAMA | COPIAPO | 0.26 | 5.88 | 8.125 | 105.252 | 97.127 | 12.95409
PURIFICACION 1 | INACTIVO | CUBETA | ATACAMA | COPIAPO | 0.73 | 3.81 | 22.8125 | 68.199 | 45.3865 | 2.989545
EMBALSE DE RELAVES | INACTIVO | CUBETA | ATACAMA | COPIAPO | 0.11 | 7.41 | 3.4375 | 132.639 | 129.2015 | 38.58589
ANDACOLLO 2 | INACTIVO | MURO | ATACAMA | COPIAPO | 0.1 | 2.78 | 3.125 | 49.762 | 46.637 | 15.92384
ANDACOLLO 2 | INACTIVO | CUBETA | ATACAMA | COPIAPO | 0.14 | 5.65 | 4.375 | 101.135 | 96.76 | 23.11657
ANDACOLLO 2 | INACTIVO | CUBETA | ATACAMA | COPIAPO | 0.01 | 2.12 | 0.3125 | 37.948 | 37.6355 | 121.4336
ANDACOLLO 1 | INACTIVO | MURO | ATACAMA | COPIAPO | 0.03 | 2.53 | 0.9375 | 45.287 | 44.3495 | 48.30613
ANDACOLLO 1 | INACTIVO | CUBETA | ATACAMA | COPIAPO | 0.01 | 2.51 | 0.3125 | 44.929 | 44.6165 | 143.7728
ANDACOLLO 1 | INACTIVO | CUBETA | ATACAMA | COPIAPO | 0.04 | 2.36 | 1.25 | 42.244 | 40.994 | 33.7952
TRANQUE DE RELAVE MAYA | INACTIVO | CUBETA | ATACAMA | COPIAPO | 0.07 | 3.04 | 2.1875 | 54.416 | 52.2285 | 24.87589
TRANQUE DE RELAVE MAYA | INACTIVO | CUBETA | ATACAMA | COPIAPO | 0.08 | 1.89 | 2.5 | 33.831 | 31.331 | 13.5324
LA FLORIDA 1 | INACTIVO | MURO | ATACAMA | TIERRA AMARILLA | 0.16 | 8.55 | 5 | 153.045 | 148.045 | 30.609
LA FLORIDA 1 | INACTIVO | CUBETA | ATACAMA | TIERRA AMARILLA | 0.96 | 2.1 | 30 | 37.59 | 7.59 | 1.253
LA FLORIDA 1 | INACTIVO | CUBETA | ATACAMA | TIERRA AMARILLA | 0.39 | 5.29 | 12.1875 | 94.691 | 82.5035 | 7.769518
LA FLORIDA 1 | INACTIVO | CUBETA | ATACAMA | TIERRA AMARILLA | 0.44 | 3.44 | 13.75 | 61.576 | 47.826 | 4.478255
CANDELARIA 2 | INACTIVO | MURO | ATACAMA | COPIAPO | 1.43 | 5.01 | 44.6875 | 89.679 | 44.9915 | 2.006803
CANDELARIA 2 | INACTIVO | CUBETA | ATACAMA | COPIAPO | 0.84 | 6.76 | 26.25 | 121.004 | 94.754 | 4.609676
CANDELARIA 2 | INACTIVO | CUBETA | ATACAMA | COPIAPO | 0.79 | 5.39 | 24.6875 | 96.481 | 71.7935 | 3.908091
CANDELARIA 2 | INACTIVO | CUBETA | ATACAMA | COPIAPO | 2.62 | 5.7 | 81.875 | 102.03 | 20.155 | 1.246168
CANDELARIA 1 | INACTIVO | MURO | ATACAMA | COPIAPO | 2.61 | 10.14 | 81.5625 | 181.506 | 99.9435 | 2.225361
CANDELARIA 1 | INACTIVO | CUBETA | ATACAMA | COPIAPO | 2.46 | 9.55 | 76.875 | 170.945 | 94.07 | 2.223675
CANDELARIA 1 | INACTIVO | CUBETA | ATACAMA | COPIAPO | 1.7 | 11.91 | 53.125 | 213.189 | 160.064 | 4.012969
TRANQUE DE RELAVE | ACTIVO | CUBETA | ATACAMA | COPIAPO | 0.45 | 6.33 | 14.0625 | 113.307 | 99.2445 | 8.057387
TRANQUE DE RELAVE | ACTIVO | MURO | ATACAMA | COPIAPO | 0.93 | 5.46 | 29.0625 | 97.734 | 68.6715 | 3.36289
SANTA ROSA 2 | INACTIVO | CUBETA | ATACAMA | COPIAPO | 0.87 | 18.39 | 27.1875 | 329.181 | 301.9935 | 12.10781
SANTA ROSA 2 | INACTIVO | CUBETA | ATACAMA | COPIAPO | 0.75 | 12.88 | 23.4375 | 230.552 | 207.1145 | 9.836885
SANTA ROSA 1 | INACTIVO | CUBETA | ATACAMA | COPIAPO | 0.28 | 9.7 | 8.75 | 173.63 | 164.88 | 19.84343
SANTA ROSA 1 | INACTIVO | CUBETA | ATACAMA | COPIAPO | 0.22 | 6.06 | 6.875 | 108.474 | 101.599 | 15.77804
TRANQUE DE RELAVE MARÃA ISABEL | ACTIVO | MURO | ATACAMA | TIERRA AMARILLA | 0.46 | 2.77 | 14.375 | 49.583 | 35.208 | 3.449252
TRANQUE DE RELAVE MARÃA ISABEL | ACTIVO | CUBETA | ATACAMA | TIERRA AMARILLA | 4.84 | 1.94 | 151.25 | 34.726 | -116.524 | 0.2295934
NN 32 | ABANDONADO | CUBETA | ATACAMA | TIERRA AMARILLA | 0.28 | 8.32 | 8.75 | 148.928 | 140.178 | 17.02034
NN 32 | ABANDONADO | CUBETA | ATACAMA | TIERRA AMARILLA | 0.08 | 8.56 | 2.5 | 153.224 | 150.724 | 61.2896
NN 32 | ABANDONADO | CUBETA | ATACAMA | TIERRA AMARILLA | 0.07 | 14.67 | 2.1875 | 262.593 | 260.4055 | 120.0425
SAN JOAQUIN 2 | INACTIVO | CUBETA | ATACAMA | TIERRA AMARILLA | 0.46 | 12.49 | 14.375 | 223.571 | 209.196 | 15.55277
SAN JOAQUIN 3 | INACTIVO | CUBETA | ATACAMA | TIERRA AMARILLA | 0.07 | 18.3 | 2.1875 | 327.57 | 325.3825 | 149.7463
SAN JOAQUIN 2 | INACTIVO | CUBETA | ATACAMA | TIERRA AMARILLA | 0.16 | 12.13 | 5 | 217.127 | 212.127 | 43.4254
SAN JOAQUIN 3 | INACTIVO | CUBETA | ATACAMA | TIERRA AMARILLA | 0.16 | 16.55 | 5 | 296.245 | 291.245 | 59.249
SAN JOAQUIN 2 | INACTIVO | CUBETA | ATACAMA | TIERRA AMARILLA | 0.37 | 38.78 | 11.5625 | 694.162 | 682.5995 | 60.03563
SAN JOAQUIN 2 | INACTIVO | CUBETA | ATACAMA | TIERRA AMARILLA | 0.28 | 13.35 | 8.75 | 238.965 | 230.215 | 27.31029
SAN JOAQUIN 3 | INACTIVO | CUBETA | ATACAMA | TIERRA AMARILLA | 0.06 | 14.97 | 1.875 | 267.963 | 266.088 | 142.9136
SAN JOAQUIN 2 | INACTIVO | MURO | ATACAMA | TIERRA AMARILLA | 0.56 | 14.6 | 17.5 | 261.34 | 243.84 | 14.93371
SAN JOAQUIN 1 | INACTIVO | CUBETA | ATACAMA | TIERRA AMARILLA | 0.46 | 15.55 | 14.375 | 278.345 | 263.97 | 19.36313
SAN JOAQUIN 1 | INACTIVO | CUBETA | ATACAMA | TIERRA AMARILLA | 0.48 | 19.58 | 15 | 350.482 | 335.482 | 23.36547
MARIA ISABEL 1 | INACTIVO | CUBETA | ATACAMA | TIERRA AMARILLA | 0.56 | 3.99 | 17.5 | 71.421 | 53.921 | 4.0812
MARIA ISABEL 2 | INACTIVO | MURO | ATACAMA | TIERRA AMARILLA | 0.47 | 0.72 | 14.6875 | 12.888 | -1.7995 | 0.8774809
MARIA ISABEL 2 | INACTIVO | CUBETA | ATACAMA | TIERRA AMARILLA | 0.78 | 2.58 | 24.375 | 46.182 | 21.807 | 1.894646
MARIA ISABEL 2 | INACTIVO | CUBETA | ATACAMA | TIERRA AMARILLA | 1.2 | 2.6 | 37.5 | 46.54 | 9.04 | 1.241067
JOSE NARA SUR | INACTIVO | CUBETA | ATACAMA | COPIAPO | 2.83 | 4.5 | 88.4375 | 80.55 | -7.8875 | 0.9108127
JOSE NARA NORTE | INACTIVO | CUBETA | ATACAMA | COPIAPO | 0.81 | 13.6 | 25.3125 | 243.44 | 218.1275 | 9.617383
LAS CRUCES | ACTIVO | MURO | ATACAMA | COPIAPO | 0.33 | 5.1 | 10.3125 | 91.29 | 80.9775 | 8.852364
LAS CRUCES | ACTIVO | CUBETA | ATACAMA | COPIAPO | 0.59 | 4.59 | 18.4375 | 82.161 | 63.7235 | 4.45619
DON LUIS 2 | INACTIVO | CUBETA | ATACAMA | TIERRA AMARILLA | 0.84 | 22.98 | 26.25 | 411.342 | 385.092 | 15.67017
DON LUIS 2 | INACTIVO | CUBETA | ATACAMA | TIERRA AMARILLA | 0.66 | 32.55 | 20.625 | 582.645 | 562.02 | 28.24945
SAN ESTEBAN 1 SECUNDARIO | INACTIVO | MURO | ATACAMA | TIERRA AMARILLA | 0.53 | 17.03 | 16.5625 | 304.837 | 288.2745 | 18.40525
DON LUIS 2 | INACTIVO | CUBETA | ATACAMA | TIERRA AMARILLA | 1.08 | 21.49 | 33.75 | 384.671 | 350.921 | 11.39766
SAN ESTEBAN 1 SECUNDARIO | INACTIVO | CUBETA | ATACAMA | TIERRA AMARILLA | 0.09 | 26 | 2.8125 | 465.4 | 462.5875 | 165.4756
SAN ESTEBAN 1 SECUNDARIO | INACTIVO | CUBETA | ATACAMA | TIERRA AMARILLA | 0.16 | 14.11 | 5 | 252.569 | 247.569 | 50.5138
SAN ESTEBAN 1 PRINCIPAL | INACTIVO | CUBETA | ATACAMA | TIERRA AMARILLA | 0.46 | 29.78 | 14.375 | 533.062 | 518.687 | 37.08257
SAN ESTEBAN 1 SECUNDARIO | INACTIVO | CUBETA | ATACAMA | TIERRA AMARILLA | 0.12 | 14.45 | 3.75 | 258.655 | 254.905 | 68.97467
SAN ESTEBAN 1 PRINCIPAL | INACTIVO | MURO | ATACAMA | TIERRA AMARILLA | 0.36 | 31.74 | 11.25 | 568.146 | 556.896 | 50.50187
SAN ESTEBAN 1 PRINCIPAL | INACTIVO | CUBETA | ATACAMA | TIERRA AMARILLA | 0.26 | 27.81 | 8.125 | 497.799 | 489.674 | 61.26757
SAN ESTEBAN 1 PRINCIPAL | INACTIVO | CUBETA | ATACAMA | TIERRA AMARILLA | 1.33 | 27.8 | 41.5625 | 497.62 | 456.0575 | 11.97281
SAN ESTEBAN 2 | INACTIVO | CUBETA | ATACAMA | TIERRA AMARILLA | 0.59 | 16.17 | 18.4375 | 289.443 | 271.0055 | 15.6986
SAN ESTEBAN 2 | INACTIVO | MURO | ATACAMA | TIERRA AMARILLA | 0.01 | 18.23 | 0.3125 | 326.317 | 326.0045 | 1044.2144
SAN ESTEBAN 2 | INACTIVO | CUBETA | ATACAMA | TIERRA AMARILLA | 0.94 | 14.95 | 29.375 | 267.605 | 238.23 | 9.109957
SAN ESTEBAN 2 | INACTIVO | CUBETA | ATACAMA | TIERRA AMARILLA | 0.01 | 15.46 | 0.3125 | 276.734 | 276.4215 | 885.5488
CANDELARIA | ACTIVO | CUBETA | ATACAMA | TIERRA AMARILLA | 0.48 | 3.55 | 15 | 63.545 | 48.545 | 4.236333
CANDELARIA | ACTIVO | CUBETA | ATACAMA | TIERRA AMARILLA | 0.47 | 3.7 | 14.6875 | 66.23 | 51.5425 | 4.509277
TRANQUE DE RELAVE 1 | ACTIVO | CUBETA | ATACAMA | TIERRA AMARILLA | 0.94 | 4.57 | 29.375 | 81.803 | 52.428 | 2.784783
TRANQUE DE RELAVE 1 | ACTIVO | MURO | ATACAMA | TIERRA AMARILLA | 0.92 | 4.02 | 28.75 | 71.958 | 43.208 | 2.502887
TRANQUE DE RELAVE 1 | ACTIVO | CUBETA | ATACAMA | TIERRA AMARILLA | 1.05 | 3.86 | 32.8125 | 69.094 | 36.2815 | 2.105722
TRANQUE DE RELAVE 1 | ACTIVO | CUBETA | ATACAMA | TIERRA AMARILLA | 1.93 | 6.34 | 60.3125 | 113.486 | 53.1735 | 1.881633
TRANQUE DE RELAVE 3 | ACTIVO | CUBETA | ATACAMA | TIERRA AMARILLA | 0.6 | 4.38 | 18.75 | 78.402 | 59.652 | 4.18144
TRANQUE DE RELAVE 3 | ACTIVO | MURO | ATACAMA | TIERRA AMARILLA | 1.41 | 3.67 | 44.0625 | 65.693 | 21.6305 | 1.490905
TRANQUE DE RELAVE 3 | ACTIVO | CUBETA | ATACAMA | TIERRA AMARILLA | 0.7 | 3.47 | 21.875 | 62.113 | 40.238 | 2.839451
PABELLON | ABANDONADO | CUBETA | ATACAMA | TIERRA AMARILLA | 0.01 | 3.04 | 0.3125 | 54.416 | 54.1035 | 174.1312
PABELLON | ABANDONADO | CUBETA | ATACAMA | TIERRA AMARILLA | 0.04 | 3.22 | 1.25 | 57.638 | 56.388 | 46.1104
ELISA DE BORDOS 2 | ACTIVO | MURO | ATACAMA | TIERRA AMARILLA | 0.1 | 4.18 | 3.125 | 74.822 | 71.697 | 23.94304
TRANQUE DE RELAVE | INACTIVO | MURO | ATACAMA | TIERRA AMARILLA | 0.45 | 2.84 | 14.0625 | 50.836 | 36.7735 | 3.615004
ELISA DE BORDOS 2 | ACTIVO | CUBETA | ATACAMA | TIERRA AMARILLA | 0.24 | 3.65 | 7.5 | 65.335 | 57.835 | 8.711333
ELISA DE BORDOS 1 | INACTIVO | MURO | ATACAMA | TIERRA AMARILLA | 0.07 | 3.82 | 2.1875 | 68.378 | 66.1905 | 31.25851
ELISA DE BORDOS 1 | INACTIVO | CUBETA | ATACAMA | TIERRA AMARILLA | 0.41 | 2.98 | 12.8125 | 53.342 | 40.5295 | 4.163278
ELISA DE BORDOS 3 | ACTIVO | CUBETA | ATACAMA | TIERRA AMARILLA | 0.7 | 5.43 | 21.875 | 97.197 | 75.322 | 4.443291
ELISA DE BORDOS 3 | ACTIVO | MURO | ATACAMA | TIERRA AMARILLA | 1.13 | 6.56 | 35.3125 | 117.424 | 82.1115 | 3.325281
AMOLANAS | INACTIVO | CUBETA | ATACAMA | TIERRA AMARILLA | 0.09 | 4.02 | 2.8125 | 71.958 | 69.1455 | 25.58507
AMOLANAS | INACTIVO | MURO | ATACAMA | TIERRA AMARILLA | 0.15 | 3.13 | 4.6875 | 56.027 | 51.3395 | 11.95243
AMOLANAS | INACTIVO | CUBETA | ATACAMA | TIERRA AMARILLA | 0.18 | 3.54 | 5.625 | 63.366 | 57.741 | 11.26507
AMOLANAS | INACTIVO | CUBETA | ATACAMA | TIERRA AMARILLA | 0.14 | 3.96 | 4.375 | 70.884 | 66.509 | 16.20206
TRANQUE DE RELAVE | INACTIVO | CUBETA | ATACAMA | VALLENAR | 0.01 | 18.28 | 0.3125 | 327.212 | 326.8995 | 1047.0784
TRANQUE DE RELAVE | INACTIVO | MURO | ATACAMA | VALLENAR | 0.05 | 11.76 | 1.5625 | 210.504 | 208.9415 | 134.72256
TRANQUE DE RELAVE | INACTIVO | CUBETA | ATACAMA | VALLENAR | 0.15 | 17.94 | 4.6875 | 321.126 | 316.4385 | 68.50688
TRANQUE DE RELAVE | INACTIVO | CUBETA | ATACAMA | VALLENAR | 0.02 | 18.49 | 0.625 | 330.971 | 330.346 | 529.5536
EMBALSE DE RELAVE | ACTIVO | MURO | ATACAMA | TIERRA AMARILLA | 0.01 | 5.34 | 0.3125 | 95.586 | 95.2735 | 305.8752
EMBALSE DE RELAVE | ACTIVO | CUBETA | ATACAMA | TIERRA AMARILLA | 0.01 | 3.62 | 0.3125 | 64.798 | 64.4855 | 207.3536
DEPOSITO DE LAMAS LA BREA | ACTIVO | MURO | ATACAMA | TIERRA AMARILLA | 0.25 | 0.9 | 7.8125 | 16.11 | 8.2975 | 2.06208
TRANQUE DE RELAVE EL DONKEY | ACTIVO | CUBETA | ATACAMA | VALLENAR | 2.07 | 4.08 | 64.6875 | 73.032 | 8.3445 | 1.128997
TRANQUE DE RELAVE EL DONKEY | ACTIVO | CUBETA | ATACAMA | VALLENAR | 1.04 | 3.11 | 32.5 | 55.669 | 23.169 | 1.712892
TRANQUE DE RELAVE EL DONKEY | ACTIVO | CUBETA | ATACAMA | VALLENAR | 3.48 | 0.3 | 108.75 | 5.37 | -103.38 | 0.04937931
ARENAS EL TAMBO | ACTIVO | MURO | ATACAMA | TIERRA AMARILLA | 0.03 | 0.81 | 0.9375 | 14.499 | 13.5615 | 15.4656
CAPOTE | INACTIVO | CUBETA | ATACAMA | HUASCO | 1.93 | 2.2 | 60.3125 | 39.38 | -20.9325 | 0.6529326
CAPOTE | INACTIVO | CUBETA | ATACAMA | HUASCO | 2.33 | 2.35 | 72.8125 | 42.065 | -30.7475 | 0.5777167
CAPOTE | INACTIVO | CUBETA | ATACAMA | HUASCO | 2.23 | 2.75 | 69.6875 | 49.225 | -20.4625 | 0.7063677
CAPOTE | INACTIVO | CUBETA | ATACAMA | HUASCO | 1.79 | 2.77 | 55.9375 | 49.583 | -6.3545 | 0.8864
TRANQUE DE RELAVE RUBEN JOFRE | INACTIVO | CUBETA | ATACAMA | FREIRINA | 0.06 | 1.24 | 1.875 | 22.196 | 20.321 | 11.83787
TRANQUE DE RELAVE RUBEN JOFRE | INACTIVO | CUBETA | ATACAMA | FREIRINA | 0.51 | 3.08 | 15.9375 | 55.132 | 39.1945 | 3.459263
TRANQUE DE RELAVE RUBEN JOFRE | INACTIVO | CUBETA | ATACAMA | FREIRINA | 1.21 | 3.14 | 37.8125 | 56.206 | 18.3935 | 1.48644
TRANQUE DE RELAVE EDUARDO ALTAMIRANO | INACTIVO | CUBETA | ATACAMA | FREIRINA | 0.1 | 2.47 | 3.125 | 44.213 | 41.088 | 14.14816
TRANQUE DE RELAVE EDUARDO ALTAMIRANO | INACTIVO | CUBETA | ATACAMA | FREIRINA | 0.1 | 5.71 | 3.125 | 102.209 | 99.084 | 32.70688
TRANQUE DE RELAVE RAMIRO BRUZONE | INACTIVO | CUBETA | ATACAMA | FREIRINA | 0.37 | 2.63 | 11.5625 | 47.077 | 35.5145 | 4.071524
TRANQUE DE RELAVE RAMIRO BRUZONE | INACTIVO | CUBETA | ATACAMA | FREIRINA | 1.43 | 4.05 | 44.6875 | 72.495 | 27.8075 | 1.622266
CHARLOTTE 2 | INACTIVO | CUBETA | ATACAMA | VALLENAR | 0.14 | 5.23 | 4.375 | 93.617 | 89.242 | 21.39817
COBRE NORTE | ACTIVO | MURO | ATACAMA | VALLENAR | 0.48 | 8.14 | 15 | 145.706 | 130.706 | 9.713733
COBRE NORTE | ACTIVO | CUBETA | ATACAMA | VALLENAR | 0.78 | 4.59 | 24.375 | 82.161 | 57.786 | 3.370708
COBRE NORTE | ACTIVO | CUBETA | ATACAMA | VALLENAR | 1.78 | 2.4 | 55.625 | 42.96 | -12.665 | 0.7723146
COBRE NORTE | ACTIVO | MURO | ATACAMA | VALLENAR | 0.76 | 5.26 | 23.75 | 94.154 | 70.404 | 3.964379
SOLIS 1 | INACTIVO | CUBETA | ATACAMA | VALLENAR | 0.18 | 1.97 | 5.625 | 35.263 | 29.638 | 6.268978
SOLIS 2 | INACTIVO | CUBETA | ATACAMA | VALLENAR | 0.06 | 1.45 | 1.875 | 25.955 | 24.08 | 13.84267
SOLIS 1 | INACTIVO | CUBETA | ATACAMA | VALLENAR | 0.16 | 2.39 | 5 | 42.781 | 37.781 | 8.5562
SOLIS 2 | INACTIVO | CUBETA | ATACAMA | VALLENAR | 0.01 | 1.94 | 0.3125 | 34.726 | 34.4135 | 111.1232
SOLIS 2 | INACTIVO | CUBETA | ATACAMA | VALLENAR | 0.05 | 5.11 | 1.5625 | 91.469 | 89.9065 | 58.54016
TRANQUE DE RELAVE NÂ° 3 | ACTIVO | CUBETA | ATACAMA | VALLENAR | 0.15 | 4.3 | 4.6875 | 76.97 | 72.2825 | 16.42027
TRANQUE DE RELAVE NÂ° 3 | ACTIVO | MURO | ATACAMA | VALLENAR | 0.02 | 1.96 | 0.625 | 35.084 | 34.459 | 56.1344
TRANQUE DE RELAVE NÂ° 3 | ACTIVO | CUBETA | ATACAMA | VALLENAR | 0.12 | 3.06 | 3.75 | 54.774 | 51.024 | 14.6064
TRANQUE DE RELAVES CALLEJAS VALLENAR | ABANDONADO | CUBETA | ATACAMA | VALLENAR | 0.46 | 2.78 | 14.375 | 49.762 | 35.387 | 3.461704
TRANQUE DE RELAVES CALLEJAS VALLENAR | ABANDONADO | CUBETA | ATACAMA | VALLENAR | 0.01 | 2.14 | 0.3125 | 38.306 | 37.9935 | 122.5792
TRANQUE DE RELAVES CARMEN | ABANDONADO | CUBETA | ATACAMA | VALLENAR | 0.08 | 12.96 | 2.5 | 231.984 | 229.484 | 92.7936
TRANQUE DE RELAVES CARMEN | ABANDONADO | CUBETA | ATACAMA | VALLENAR | 0.5 | 13.54 | 15.625 | 242.366 | 226.741 | 15.511424
TORINO 1 | ABANDONADO | CUBETA | ATACAMA | VALLENAR | 0.11 | 12.69 | 3.4375 | 227.151 | 223.7135 | 66.08029
TORINO 1 | ABANDONADO | CUBETA | ATACAMA | VALLENAR | 0.01 | 25 | 0.3125 | 447.5 | 447.1875 | 1432
TORINO 1 | ABANDONADO | CUBETA | ATACAMA | VALLENAR | 0.04 | 16.53 | 1.25 | 295.887 | 294.637 | 236.7096
TORINO 1 | ABANDONADO | CUBETA | ATACAMA | VALLENAR | 0.01 | 5.18 | 0.3125 | 92.722 | 92.4095 | 296.7104
TORINO 2 | ABANDONADO | CUBETA | ATACAMA | VALLENAR | 0.01 | 4.71 | 0.3125 | 84.309 | 83.9965 | 269.7888
TORINO 2 | ABANDONADO | CUBETA | ATACAMA | VALLENAR | 0.01 | 3.84 | 0.3125 | 68.736 | 68.4235 | 219.9552
TORINO 2 | ABANDONADO | CUBETA | ATACAMA | VALLENAR | 0.01 | 2.92 | 0.3125 | 52.268 | 51.9555 | 167.2576
TORINO 2 | ABANDONADO | CUBETA | ATACAMA | VALLENAR | 0.02 | 3.08 | 0.625 | 55.132 | 54.507 | 88.2112
TRANQUE DE RELAVE | INACTIVO | CUBETA | ATACAMA | VALLENAR | 0.01 | 1.03 | 0.3125 | 18.437 | 18.1245 | 58.9984
NN 33 | ABANDONADO | CUBETA | ATACAMA | FREIRINA | 0.85 | 9.32 | 26.5625 | 166.828 | 140.2655 | 6.280584
NN 33 | ABANDONADO | MURO | ATACAMA | FREIRINA | 0.4 | 7.96 | 12.5 | 142.484 | 129.984 | 11.39872
NN 34 | ABANDONADO | CUBETA | ATACAMA | FREIRINA | 0.01 | 3.37 | 0.3125 | 60.323 | 60.0105 | 193.0336
NN 34 | ABANDONADO | CUBETA | ATACAMA | FREIRINA | 0.34 | 3.75 | 10.625 | 67.125 | 56.5 | 6.317647
DOMEYKO 3 | INACTIVO | CUBETA | ATACAMA | VALLENAR | 0.08 | 3.48 | 2.5 | 62.292 | 59.792 | 24.9168
DOMEYKO 2 | INACTIVO | CUBETA | ATACAMA | VALLENAR | 2.03 | 5.93 | 63.4375 | 106.147 | 42.7095 | 1.673253
DOMEYKO 2 | INACTIVO | CUBETA | ATACAMA | VALLENAR | 1.64 | 4.29 | 51.25 | 76.791 | 25.541 | 1.498361
CACHIYUYO 12 | ABANDONADO | CUBETA | ATACAMA | VALLENAR | 0.04 | 3.33 | 1.25 | 59.607 | 58.357 | 47.6856
CACHIYUYO 12 | ABANDONADO | CUBETA | ATACAMA | VALLENAR | 0.4 | 2.03 | 12.5 | 36.337 | 23.837 | 2.90696
CACHIYUYO 12 | ABANDONADO | CUBETA | ATACAMA | VALLENAR | 0.39 | 1.61 | 12.1875 | 28.819 | 16.6315 | 2.364636
EMBALSE DE RELAVE RA | ACTIVO | CUBETA | COQUIMBO | LA HIGUERA | 0.23 | 8.06 | 7.1875 | 144.274 | 137.0865 | 20.0729
SANTA DOMINGA | INACTIVO | CUBETA | COQUIMBO | LA HIGUERA | 0.83 | 4.66 | 25.9375 | 83.414 | 57.4765 | 3.215961
SANTA DOMINGA | INACTIVO | CUBETA | COQUIMBO | LA HIGUERA | 1.51 | 5.22 | 47.1875 | 93.438 | 46.2505 | 1.980143
SANTA DOMINGA | INACTIVO | CUBETA | COQUIMBO | LA HIGUERA | 0.23 | 4.97 | 7.1875 | 88.963 | 81.7755 | 12.37746
DEPÃ“SITO DE EMERGENCIA (EN CONSTRUCCION) | ACTIVO | CUBETA | COQUIMBO | LA HIGUERA | 0.25 | 1.3 | 7.8125 | 23.27 | 15.4575 | 2.97856
SANTA DOMINGA | INACTIVO | MURO | COQUIMBO | LA HIGUERA | 0.01 | 5.81 | 0.3125 | 103.999 | 103.6865 | 332.7968
SAN RAMON 2 | INACTIVO | CUBETA | COQUIMBO | LA HIGUERA | 0.1 | 3.01 | 3.125 | 53.879 | 50.754 | 17.24128
SAN RAMON 2 | INACTIVO | CUBETA | COQUIMBO | LA HIGUERA | 0.1 | 4.77 | 3.125 | 85.383 | 82.258 | 27.32256
SAN RAMON 1 | INACTIVO | CUBETA | COQUIMBO | LA HIGUERA | 0.01 | 6.43 | 0.3125 | 115.097 | 114.7845 | 368.3104
SAN RAMON 1 | INACTIVO | CUBETA | COQUIMBO | LA HIGUERA | 0.04 | 8.96 | 1.25 | 160.384 | 159.134 | 128.3072
SAN RAMON 1 | INACTIVO | MURO | COQUIMBO | LA HIGUERA | 0.04 | 2.5 | 1.25 | 44.75 | 43.5 | 35.8
SAN RAMON 1 | INACTIVO | CUBETA | COQUIMBO | LA HIGUERA | 0.23 | 6.93 | 7.1875 | 124.047 | 116.8595 | 17.25871
TRANQUE DE RELAVES PUNTA COLORADA | INACTIVO | CUBETA | COQUIMBO | LA HIGUERA | 0.01 | 0.99 | 0.3125 | 17.721 | 17.4085 | 56.7072
TRANQUE DE RELAVES PUNTA COLORADA | INACTIVO | CUBETA | COQUIMBO | LA HIGUERA | 0.1 | 1.12 | 3.125 | 20.048 | 16.923 | 6.41536
TRANQUE DE RELAVES PUNTA COLORADA | INACTIVO | CUBETA | COQUIMBO | LA HIGUERA | 0.11 | 0.92 | 3.4375 | 16.468 | 13.0305 | 4.790691
TRANQUE DE RELAVES PUNTA COLORADA | INACTIVO | MURO | COQUIMBO | LA HIGUERA | 0.01 | 4 | 0.3125 | 71.6 | 71.2875 | 229.12
ALGARROBAL | INACTIVO | CUBETA | COQUIMBO | LA HIGUERA | 0.55 | 11.73 | 17.1875 | 209.967 | 192.7795 | 12.21626
ALGARROBAL | INACTIVO | CUBETA | COQUIMBO | LA HIGUERA | 0.25 | 11.27 | 7.8125 | 201.733 | 193.9205 | 25.821824
ALGARROBAL | INACTIVO | CUBETA | COQUIMBO | LA HIGUERA | 0.26 | 7.17 | 8.125 | 128.343 | 120.218 | 15.79606
EMBALSE 2 | INACTIVO | CUBETA | COQUIMBO | LA HIGUERA | 0.53 | 7.64 | 16.5625 | 136.756 | 120.1935 | 8.256966
EMBALSE 2 | INACTIVO | CUBETA | COQUIMBO | LA HIGUERA | 0.14 | 10.75 | 4.375 | 192.425 | 188.05 | 43.98286
EMBALSE 1 | INACTIVO | CUBETA | COQUIMBO | LA HIGUERA | 0.01 | 9.48 | 0.3125 | 169.692 | 169.3795 | 543.0144
SANTA ROSA | INACTIVO | MURO | COQUIMBO | LA HIGUERA | 0.14 | 5.52 | 4.375 | 98.808 | 94.433 | 22.58469
SANTA ROSA | INACTIVO | CUBETA | COQUIMBO | LA HIGUERA | 0.36 | 6.42 | 11.25 | 114.918 | 103.668 | 10.21493
SANTA ROSA | INACTIVO | CUBETA | COQUIMBO | LA HIGUERA | 0.85 | 5.49 | 26.5625 | 98.271 | 71.7085 | 3.699614
SAN ALEJANDRO (EX TRAPICHE 12) | INACTIVO | CUBETA | COQUIMBO | LA HIGUERA | 1.09 | 3.42 | 34.0625 | 61.218 | 27.1555 | 1.797226
SAN ALEJANDRO (EX TRAPICHE 12) | INACTIVO | CUBETA | COQUIMBO | LA HIGUERA | 0.39 | 2.97 | 12.1875 | 53.163 | 40.9755 | 4.362092
SOR TERESA | INACTIVO | CUBETA | COQUIMBO | LA HIGUERA | 0.14 | 9.28 | 4.375 | 166.112 | 161.737 | 37.96846
SOR TERESA | INACTIVO | CUBETA | COQUIMBO | LA HIGUERA | 0.1 | 11.34 | 3.125 | 202.986 | 199.861 | 64.95552
SOR TERESA | INACTIVO | CUBETA | COQUIMBO | LA HIGUERA | 0.07 | 5.78 | 2.1875 | 103.462 | 101.2745 | 47.29691
SOR TERESA | INACTIVO | MURO | COQUIMBO | LA HIGUERA | 0.01 | 4.17 | 0.3125 | 74.643 | 74.3305 | 238.8576
SANTA ROSA | INACTIVO | CUBETA | COQUIMBO | LA HIGUERA | 0.78 | 5.85 | 24.375 | 104.715 | 80.34 | 4.296
TESORO 123 | INACTIVO | CUBETA | COQUIMBO | LA HIGUERA | 0.59 | 3.88 | 18.4375 | 69.452 | 51.0145 | 3.766888
ELENA 3 | INACTIVO | CUBETA | COQUIMBO | LA HIGUERA | 0.01 | 2.84 | 0.3125 | 50.836 | 50.5235 | 162.6752
ELENA 3 | INACTIVO | CUBETA | COQUIMBO | LA HIGUERA | 0.01 | 5.25 | 0.3125 | 93.975 | 93.6625 | 300.72
ELENA 2 | INACTIVO | CUBETA | COQUIMBO | LA HIGUERA | 0.01 | 4.3 | 0.3125 | 76.97 | 76.6575 | 246.304
ELENA 2 | INACTIVO | CUBETA | COQUIMBO | LA HIGUERA | 0.01 | 3.1 | 0.3125 | 55.49 | 55.1775 | 177.568
TESORO 123 | INACTIVO | CUBETA | COQUIMBO | LA HIGUERA | 0.01 | 14.46 | 0.3125 | 258.834 | 258.5215 | 828.2688
ELENA 2 | INACTIVO | MURO | COQUIMBO | LA HIGUERA | 0.12 | 4.97 | 3.75 | 88.963 | 85.213 | 23.72347
ELENA 1 | INACTIVO | CUBETA | COQUIMBO | LA HIGUERA | 0.01 | 4.26 | 0.3125 | 76.254 | 75.9415 | 244.0128
ELENA 1 | INACTIVO | CUBETA | COQUIMBO | LA HIGUERA | 0.01 | 2.98 | 0.3125 | 53.342 | 53.0295 | 170.6944
TESORO 4 | ACTIVO | MURO | COQUIMBO | LA HIGUERA | 0.38 | 1.49 | 11.875 | 26.671 | 14.796 | 2.245979
TESORO 4 | ACTIVO | CUBETA | COQUIMBO | LA HIGUERA | 0.2 | 2.44 | 6.25 | 43.676 | 37.426 | 6.98816
ENRIQUETA | INACTIVO | CUBETA | COQUIMBO | LA HIGUERA | 0.77 | 6.95 | 24.0625 | 124.405 | 100.3425 | 5.170078
ENRIQUETA | INACTIVO | CUBETA | COQUIMBO | LA HIGUERA | 0.35 | 4.52 | 10.9375 | 80.908 | 69.9705 | 7.397303
NN 39 | ABANDONADO | CUBETA | COQUIMBO | LA HIGUERA | 0.2 | 6.98 | 6.25 | 124.942 | 118.692 | 19.99072
NN 39 | ABANDONADO | MURO | COQUIMBO | LA HIGUERA | 0.17 | 6.34 | 5.3125 | 113.486 | 108.1735 | 21.36207
TRANQUE DE RELAVE | INACTIVO | CUBETA | COQUIMBO | LA HIGUERA | 0.25 | 6.24 | 7.8125 | 111.696 | 103.8835 | 14.297088
RIVERA | INACTIVO | CUBETA | COQUIMBO | LA HIGUERA | 0.13 | 5.86 | 4.0625 | 104.894 | 100.8315 | 25.82006
RIVERA | INACTIVO | MURO | COQUIMBO | LA HIGUERA | 0.05 | 5.66 | 1.5625 | 101.314 | 99.7515 | 64.84096
RIVERA | INACTIVO | CUBETA | COQUIMBO | LA HIGUERA | 0.01 | 6.46 | 0.3125 | 115.634 | 115.3215 | 370.0288
ALDO LETTURA | INACTIVO | CUBETA | COQUIMBO | LA HIGUERA | 0.68 | 1.25 | 21.25 | 22.375 | 1.125 | 1.052941
ALDO LETTURA | INACTIVO | CUBETA | COQUIMBO | LA HIGUERA | 0.69 | 2.45 | 21.5625 | 43.855 | 22.2925 | 2.033855
ALDO LETTURA | INACTIVO | CUBETA | COQUIMBO | LA HIGUERA | 0.55 | 2.5 | 17.1875 | 44.75 | 27.5625 | 2.603636
ALDO LETTURA | INACTIVO | MURO | COQUIMBO | LA HIGUERA | 0.58 | 5.64 | 18.125 | 100.956 | 82.831 | 5.569986
DON MOISES 2 | INACTIVO | MURO | COQUIMBO | LA HIGUERA | 0.02 | 4.43 | 0.625 | 79.297 | 78.672 | 126.8752
DON MOISES 2 | INACTIVO | CUBETA | COQUIMBO | LA HIGUERA | 0.01 | 5.4 | 0.3125 | 96.66 | 96.3475 | 309.312
DON MOISES 2 | INACTIVO | CUBETA | COQUIMBO | LA HIGUERA | 0.07 | 2.98 | 2.1875 | 53.342 | 51.1545 | 24.38491
DON MOISES 2 | INACTIVO | CUBETA | COQUIMBO | LA HIGUERA | 0.22 | 4.13 | 6.875 | 73.927 | 67.052 | 10.75302
DON MOISES 2 | INACTIVO | CUBETA | COQUIMBO | LA HIGUERA | 0.24 | 3.2 | 7.5 | 57.28 | 49.78 | 7.637333
DON MOISES 1 | INACTIVO | CUBETA | COQUIMBO | LA HIGUERA | 0.42 | 3.11 | 13.125 | 55.669 | 42.544 | 4.241448
LOS MORROS | ACTIVO | CUBETA | COQUIMBO | LA HIGUERA | 0.29 | 2.39 | 9.0625 | 42.781 | 33.7185 | 4.720662
EMBALSE DE RELAVE | INACTIVO | CUBETA | COQUIMBO | LA HIGUERA | 0.02 | 2.78 | 0.625 | 49.762 | 49.137 | 79.6192
DOS ESPINOS 12 | INACTIVO | CUBETA | COQUIMBO | LA HIGUERA | 0.16 | 4.88 | 5 | 87.352 | 82.352 | 17.4704
CHINGOLES 123 | INACTIVO | CUBETA | COQUIMBO | LA HIGUERA | 0.28 | 2.47 | 8.75 | 44.213 | 35.463 | 5.052914
CHINGOLES 123 | INACTIVO | CUBETA | COQUIMBO | LA HIGUERA | 0.52 | 3.28 | 16.25 | 58.712 | 42.462 | 3.613046
CHINGOLES 123 | INACTIVO | CUBETA | COQUIMBO | LA HIGUERA | 0.01 | 2.45 | 0.3125 | 43.855 | 43.5425 | 140.336
CHINGOLES 123 | INACTIVO | MURO | COQUIMBO | LA HIGUERA | 0.01 | 5.19 | 0.3125 | 92.901 | 92.5885 | 297.2832
LAS BREAS | INACTIVO | CUBETA | COQUIMBO | LA HIGUERA | 0.01 | 5.06 | 0.3125 | 90.574 | 90.2615 | 289.8368
LAS BREAS | INACTIVO | CUBETA | COQUIMBO | LA HIGUERA | 0.01 | 6.04 | 0.3125 | 108.116 | 107.8035 | 345.9712
ACOPIO | ABANDONADO | CUBETA | COQUIMBO | LA HIGUERA | 0.02 | 3.61 | 0.625 | 64.619 | 63.994 | 103.3904
AGUA GRANDE | INACTIVO | CUBETA | COQUIMBO | LA HIGUERA | 0.9 | 2.42 | 28.125 | 43.318 | 15.193 | 1.540196
AGUA GRANDE | INACTIVO | CUBETA | COQUIMBO | LA HIGUERA | 0.01 | 1.66 | 0.3125 | 29.714 | 29.4015 | 95.0848
AGUA GRANDE | INACTIVO | CUBETA | COQUIMBO | LA HIGUERA | 0.26 | 1.96 | 8.125 | 35.084 | 26.959 | 4.318031
AGUA GRANDE | INACTIVO | CUBETA | COQUIMBO | LA HIGUERA | 0.04 | 1.75 | 1.25 | 31.325 | 30.075 | 25.06
BLANQUITA | INACTIVO | CUBETA | COQUIMBO | LA HIGUERA | 0.01 | 17.32 | 0.3125 | 310.028 | 309.7155 | 992.0896
BLANQUITA | INACTIVO | CUBETA | COQUIMBO | LA HIGUERA | 0.19 | 13.58 | 5.9375 | 243.082 | 237.1445 | 40.94013
EL MOLLE 5 | INACTIVO | CUBETA | COQUIMBO | LA HIGUERA | 0.34 | 6.52 | 10.625 | 116.708 | 106.083 | 10.98428
LA PAJITA 4 | INACTIVO | MURO | COQUIMBO | LA HIGUERA | 1.03 | 6.46 | 32.1875 | 115.634 | 83.4465 | 3.592513
LA PAJITA 4 | INACTIVO | CUBETA | COQUIMBO | LA HIGUERA | 0.67 | 6.48 | 20.9375 | 115.992 | 95.0545 | 5.539916
LA PAJITA 4 | INACTIVO | CUBETA | COQUIMBO | LA HIGUERA | 0.47 | 5.77 | 14.6875 | 103.283 | 88.5955 | 7.032034
LA PAJITA 4 | INACTIVO | CUBETA | COQUIMBO | LA HIGUERA | 0.47 | 8.99 | 14.6875 | 160.921 | 146.2335 | 10.95632
EL MOLLE 2 | INACTIVO | CUBETA | COQUIMBO | LA HIGUERA | 0.81 | 9.14 | 25.3125 | 163.606 | 138.2935 | 6.463447
EL MOLLE 3 | INACTIVO | CUBETA | COQUIMBO | LA HIGUERA | 0.71 | 10.41 | 22.1875 | 186.339 | 164.1515 | 8.398377
EL MOLLE 1 | INACTIVO | CUBETA | COQUIMBO | LA HIGUERA | 0.91 | 8.73 | 28.4375 | 156.267 | 127.8295 | 5.495103
EL MOLLE 4 | INACTIVO | CUBETA | COQUIMBO | LA HIGUERA | 0.51 | 9.18 | 15.9375 | 164.322 | 148.3845 | 10.3104
LOS YALES | INACTIVO | CUBETA | COQUIMBO | LA SERENA | 0.06 | 2.73 | 1.875 | 48.867 | 46.992 | 26.0624
LOS YALES | INACTIVO | CUBETA | COQUIMBO | LA SERENA | 0.01 | 2.51 | 0.3125 | 44.929 | 44.6165 | 143.7728
ESMERALDA | INACTIVO | CUBETA | COQUIMBO | LA SERENA | 0.02 | 4.09 | 0.625 | 73.211 | 72.586 | 117.1376
ESMERALDA | INACTIVO | CUBETA | COQUIMBO | LA SERENA | 0.39 | 6.19 | 12.1875 | 110.801 | 98.6135 | 9.091364
ESMERALDA | INACTIVO | CUBETA | COQUIMBO | LA SERENA | 0.25 | 5.07 | 7.8125 | 90.753 | 82.9405 | 11.616384
EL ROMERAL | INACTIVO | CUBETA | COQUIMBO | LA SERENA | 0.23 | 10.63 | 7.1875 | 190.277 | 183.0895 | 26.47332
EL TRIGO | ACTIVO | CUBETA | COQUIMBO | LA SERENA | 0.56 | 8.65 | 17.5 | 154.835 | 137.335 | 8.847714
ITAMAR | INACTIVO | CUBETA | COQUIMBO | LA SERENA | 0.07 | 2.95 | 2.1875 | 52.805 | 50.6175 | 24.13943
ITAMAR | INACTIVO | CUBETA | COQUIMBO | LA SERENA | 0.01 | 2.46 | 0.3125 | 44.034 | 43.7215 | 140.9088
ITAMAR | INACTIVO | MURO | COQUIMBO | LA SERENA | 0.01 | 4.69 | 0.3125 | 83.951 | 83.6385 | 268.6432
ITAMAR | INACTIVO | CUBETA | COQUIMBO | LA SERENA | 0.04 | 5.5 | 1.25 | 98.45 | 97.2 | 78.76
LAMBERT 3 | INACTIVO | CUBETA | COQUIMBO | LA SERENA | 0.57 | 2.59 | 17.8125 | 46.361 | 28.5485 | 2.602723
LAMBERT 3 | INACTIVO | CUBETA | COQUIMBO | LA SERENA | 0.53 | 3.23 | 16.5625 | 57.817 | 41.2545 | 3.490838
LAMBERT 3 | INACTIVO | CUBETA | COQUIMBO | LA SERENA | 0.49 | 3.66 | 15.3125 | 65.514 | 50.2015 | 4.278465
LAMBERT 2 | INACTIVO | CUBETA | COQUIMBO | LA SERENA | 0.26 | 3.74 | 8.125 | 66.946 | 58.821 | 8.239508
LAMBERT 2 | INACTIVO | CUBETA | COQUIMBO | LA SERENA | 0.34 | 3.08 | 10.625 | 55.132 | 44.507 | 5.188894
LAMBERT 3 | INACTIVO | MURO | COQUIMBO | LA SERENA | 0.11 | 4.28 | 3.4375 | 76.612 | 73.1745 | 22.28713
LAMBERT 1 | INACTIVO | CUBETA | COQUIMBO | LA SERENA | 0.2 | 4.47 | 6.25 | 80.013 | 73.763 | 12.80208
LAMBERT 1 | INACTIVO | CUBETA | COQUIMBO | LA SERENA | 0.33 | 3.69 | 10.3125 | 66.051 | 55.7385 | 6.404945
LAMBERT 2 | INACTIVO | CUBETA | COQUIMBO | LA SERENA | 0.39 | 3.99 | 12.1875 | 71.421 | 59.2335 | 5.860185
LAMBERT 1 | INACTIVO | CUBETA | COQUIMBO | LA SERENA | 0.07 | 5.09 | 2.1875 | 91.111 | 88.9235 | 41.65074
LAMBERT 2 | INACTIVO | MURO | COQUIMBO | LA SERENA | 0.21 | 3.22 | 6.5625 | 57.638 | 51.0755 | 8.782933
LAMBERT 1 | INACTIVO | MURO | COQUIMBO | LA SERENA | 0.18 | 5.28 | 5.625 | 94.512 | 88.887 | 16.80213
SANTA ELENA | INACTIVO | CUBETA | COQUIMBO | LA SERENA | 0.28 | 3.29 | 8.75 | 58.891 | 50.141 | 6.7304
SANTA ELENA | INACTIVO | CUBETA | COQUIMBO | LA SERENA | 0.33 | 3.51 | 10.3125 | 62.829 | 52.5165 | 6.092509
SANTA ELENA | INACTIVO | CUBETA | COQUIMBO | LA SERENA | 0.35 | 3.95 | 10.9375 | 70.705 | 59.7675 | 6.464457
SANTA ELENA | INACTIVO | MURO | COQUIMBO | LA SERENA | 0.16 | 3.72 | 5 | 66.588 | 61.588 | 13.3176
ZEBALLOS 123 | INACTIVO | CUBETA | COQUIMBO | VICUÃ‘A | 0.49 | 7.28 | 15.3125 | 130.312 | 114.9995 | 8.510171
ZEBALLOS 123 | INACTIVO | MURO | COQUIMBO | VICUÃ‘A | 0.27 | 5.7 | 8.4375 | 102.03 | 93.5925 | 12.09244
YENNY | INACTIVO | MURO | COQUIMBO | VICUÃ‘A | 0.4 | 9.35 | 12.5 | 167.365 | 154.865 | 13.3892
YENNY | INACTIVO | MURO | COQUIMBO | VICUÃ‘A | 0.31 | 8.12 | 9.6875 | 145.348 | 135.6605 | 15.00366
TALCUNA 123 | INACTIVO | CUBETA | COQUIMBO | VICUÃ‘A | 1.07 | 10.74 | 33.4375 | 192.246 | 158.8085 | 5.749413
TALCUNA 123 | INACTIVO | MURO | COQUIMBO | VICUÃ‘A | 0.74 | 9.39 | 23.125 | 168.081 | 144.956 | 7.268368
SOCORRO 6 | INACTIVO | CUBETA | COQUIMBO | VICUÃ‘A | 0.01 | 2.09 | 0.3125 | 37.411 | 37.0985 | 119.7152
SOCORRO 6 | INACTIVO | CUBETA | COQUIMBO | VICUÃ‘A | 0.24 | 29.65 | 7.5 | 530.735 | 523.235 | 70.76467
YENNY | INACTIVO | CUBETA | COQUIMBO | VICUÃ‘A | 0.27 | 8.49 | 8.4375 | 151.971 | 143.5335 | 18.01138
LA HIGUERA | INACTIVO | CUBETA | COQUIMBO | VICUÃ‘A | 0.92 | 11.69 | 28.75 | 209.251 | 180.501 | 7.278296
SOCORRO 6 | INACTIVO | MURO | COQUIMBO | VICUÃ‘A | 0.27 | 20.3 | 8.4375 | 363.37 | 354.9325 | 43.06607
SOCORRO 6 | INACTIVO | MURO | COQUIMBO | VICUÃ‘A | 0.24 | 22.99 | 7.5 | 411.521 | 404.021 | 54.86947
NN 1 | ABANDONADO | MURO | COQUIMBO | VICUÃ‘A | 0.42 | 8.38 | 13.125 | 150.002 | 136.877 | 11.42872
NN 1 | ABANDONADO | CUBETA | COQUIMBO | VICUÃ‘A | 0.47 | 8.92 | 14.6875 | 159.668 | 144.9805 | 10.87101
LA HIGUERA | INACTIVO | MURO | COQUIMBO | VICUÃ‘A | 0.83 | 12.84 | 25.9375 | 229.836 | 203.8985 | 8.861147
SOCORRO 5 | INACTIVO | CUBETA | COQUIMBO | VICUÃ‘A | 0.78 | 10.85 | 24.375 | 194.215 | 169.84 | 7.967795
PANULES | ACTIVO | CUBETA | COQUIMBO | VICUÃ‘A | 0.43 | 10.69 | 13.4375 | 191.351 | 177.9135 | 14.24007
SOCORRO 5 | INACTIVO | MURO | COQUIMBO | VICUÃ‘A | 0.6 | 9.68 | 18.75 | 173.272 | 154.522 | 9.241173
DON ARTURO 1 | INACTIVO | MURO | COQUIMBO | VICUÃ‘A | 0.62 | 12.42 | 19.375 | 222.318 | 202.943 | 11.47448
DON ARTURO 1 | INACTIVO | CUBETA | COQUIMBO | VICUÃ‘A | 0.57 | 11.31 | 17.8125 | 202.449 | 184.6365 | 11.36556
NN 2 | ABANDONADO | MURO | COQUIMBO | VICUÃ‘A | 0.44 | 7.83 | 13.75 | 140.157 | 126.407 | 10.19324
TALCUNA 3 | INACTIVO | MURO | COQUIMBO | VICUÃ‘A | 0.59 | 9.94 | 18.4375 | 177.926 | 159.4885 | 9.650224
NN 2 | ABANDONADO | CUBETA | COQUIMBO | VICUÃ‘A | 0.45 | 8.68 | 14.0625 | 155.372 | 141.3095 | 11.04868
TALCUNA 3 | INACTIVO | CUBETA | COQUIMBO | VICUÃ‘A | 0.99 | 12.31 | 30.9375 | 220.349 | 189.4115 | 7.122392
TALCUNA 2 | INACTIVO | MURO | COQUIMBO | VICUÃ‘A | 0.34 | 8.92 | 10.625 | 159.668 | 149.043 | 15.02758
TALCUNA 2 | INACTIVO | CUBETA | COQUIMBO | VICUÃ‘A | 0.51 | 10.23 | 15.9375 | 183.117 | 167.1795 | 11.48969
HUMO CORRAL | ACTIVO | MURO | COQUIMBO | VICUÃ‘A | 0.24 | 23.52 | 7.5 | 421.008 | 413.508 | 56.1344
HUMO CORRAL | ACTIVO | MURO | COQUIMBO | VICUÃ‘A | 0.39 | 10.44 | 12.1875 | 186.876 | 174.6885 | 15.33342
HUMO CORRAL | ACTIVO | MURO | COQUIMBO | VICUÃ‘A | 0.09 | 23.85 | 2.8125 | 426.915 | 424.1025 | 151.792
HUMO CORRAL | ACTIVO | MURO | COQUIMBO | VICUÃ‘A | 0.11 | 24.78 | 3.4375 | 443.562 | 440.1245 | 129.0362
PAJONALES | INACTIVO | MURO | COQUIMBO | LA SERENA | 0.01 | 4.11 | 0.3125 | 73.569 | 73.2565 | 235.4208
PAJONALES | INACTIVO | CUBETA | COQUIMBO | LA SERENA | 0.39 | 4.44 | 12.1875 | 79.476 | 67.2885 | 6.521108
DINA 1234 | INACTIVO | CUBETA | COQUIMBO | COQUIMBO | 0.11 | 9.44 | 3.4375 | 168.976 | 165.5385 | 49.15665
DINA 1234 | INACTIVO | CUBETA | COQUIMBO | COQUIMBO | 0.21 | 6.3 | 6.5625 | 112.77 | 106.2075 | 17.184
LA RESERVA 12345 | INACTIVO | MURO | COQUIMBO | VICUÃ‘A | 3.07 | 15.51 | 95.9375 | 277.629 | 181.6915 | 2.893853
LA RESERVA 12345 | INACTIVO | CUBETA | COQUIMBO | VICUÃ‘A | 0.97 | 13.95 | 30.3125 | 249.705 | 219.3925 | 8.237691
DINA 1234 | INACTIVO | CUBETA | COQUIMBO | COQUIMBO | 0.09 | 8.86 | 2.8125 | 158.594 | 155.7815 | 56.38898
LA REPRESA | INACTIVO | MURO | COQUIMBO | VICUÃ‘A | 0.39 | 9.4 | 12.1875 | 168.26 | 156.0725 | 13.80595
LA REPRESA | INACTIVO | CUBETA | COQUIMBO | VICUÃ‘A | 0.35 | 16.67 | 10.9375 | 298.393 | 287.4555 | 27.28165
LA REPRESA | INACTIVO | CUBETA | COQUIMBO | VICUÃ‘A | 0.48 | 10.4 | 15 | 186.16 | 171.16 | 12.41067
LA REPRESA | INACTIVO | MURO | COQUIMBO | VICUÃ‘A | 0.27 | 10.16 | 8.4375 | 181.864 | 173.4265 | 21.55425
LINDEROS EX DON GUILLERMO | INACTIVO | CUBETA | COQUIMBO | VICUÃ‘A | 0.43 | 12.63 | 13.4375 | 226.077 | 212.6395 | 16.82433
LA REPRESA | INACTIVO | CUBETA | COQUIMBO | VICUÃ‘A | 0.63 | 11.91 | 19.6875 | 213.189 | 193.5015 | 10.82865
LA REPRESA | INACTIVO | MURO | COQUIMBO | VICUÃ‘A | 0.65 | 8.75 | 20.3125 | 156.625 | 136.3125 | 7.710769
CUBETA 2 | INACTIVO | CUBETA | COQUIMBO | COQUIMBO | 0.02 | 3.53 | 0.625 | 63.187 | 62.562 | 101.0992
CUBETA 2 | INACTIVO | MURO | COQUIMBO | COQUIMBO | 0.01 | 14.41 | 0.3125 | 257.939 | 257.6265 | 825.4048
CUBETA 1 | INACTIVO | CUBETA | COQUIMBO | COQUIMBO | 0.01 | 3.14 | 0.3125 | 56.206 | 55.8935 | 179.8592
CUBETA 1 | INACTIVO | MURO | COQUIMBO | COQUIMBO | 0.04 | 3.52 | 1.25 | 63.008 | 61.758 | 50.4064
LAMAS 3 | INACTIVO | CUBETA | COQUIMBO | LA SERENA | 0.94 | 9.22 | 29.375 | 165.038 | 135.663 | 5.618315
LAMAS 1 | ACTIVO | CUBETA | COQUIMBO | LA SERENA | 0.8 | 12.97 | 25 | 232.163 | 207.163 | 9.28652
ALMENDRAL 123 | INACTIVO | MURO | COQUIMBO | VICUÃ‘A | 0.09 | 7.27 | 2.8125 | 130.133 | 127.3205 | 46.26951
ALMENDRAL 123 | INACTIVO | CUBETA | COQUIMBO | VICUÃ‘A | 2.35 | 9.96 | 73.4375 | 178.284 | 104.8465 | 2.427697
ARENAS 2 | INACTIVO | MURO | COQUIMBO | LA SERENA | 0.6 | 8 | 18.75 | 143.2 | 124.45 | 7.637333
LAMAS 2 | INACTIVO | CUBETA | COQUIMBO | LA SERENA | 0.56 | 9.61 | 17.5 | 172.019 | 154.519 | 9.829657
ARENAS 1 | INACTIVO | CUBETA | COQUIMBO | LA SERENA | 0.95 | 9.13 | 29.6875 | 163.427 | 133.7395 | 5.504909
ARENAS 2 | INACTIVO | CUBETA | COQUIMBO | LA SERENA | 0.38 | 8.37 | 11.875 | 149.823 | 137.948 | 12.61667
ARENAS 1 | INACTIVO | MURO | COQUIMBO | LA SERENA | 0.62 | 8.82 | 19.375 | 157.878 | 138.503 | 8.148542
LAS ROJAS 1 | INACTIVO | MURO | COQUIMBO | LA SERENA | 0.01 | 3.5 | 0.3125 | 62.65 | 62.3375 | 200.48
LAS ROJAS 1 | INACTIVO | CUBETA | COQUIMBO | LA SERENA | 0.01 | 45.33 | 0.3125 | 811.407 | 811.0945 | 2596.5024
CONTACTO | INACTIVO | CUBETA | COQUIMBO | VICUÃ‘A | 0.15 | 4.82 | 4.6875 | 86.278 | 81.5905 | 18.40597
CONTACTO | INACTIVO | MURO | COQUIMBO | VICUÃ‘A | 0.01 | 3.84 | 0.3125 | 68.736 | 68.4235 | 219.9552
SAN RAMON | INACTIVO | CUBETA | COQUIMBO | COQUIMBO | 3.38 | 0.33 | 105.625 | 5.907 | -99.718 | 0.05592426
MARIANITA | ACTIVO | CUBETA | COQUIMBO | VICUÃ‘A | 0.01 | 2.13 | 0.3125 | 38.127 | 37.8145 | 122.0064
MARIANITA | ACTIVO | MURO | COQUIMBO | VICUÃ‘A | 0.01 | 2.46 | 0.3125 | 44.034 | 43.7215 | 140.9088
MARIANITA | ACTIVO | CUBETA | COQUIMBO | VICUÃ‘A | 1.99 | 5.09 | 62.1875 | 91.111 | 28.9235 | 1.465102
MARIANITA | ACTIVO | CUBETA | COQUIMBO | VICUÃ‘A | 0.24 | 7.11 | 7.5 | 127.269 | 119.769 | 16.9692
MARIANITA | ACTIVO | CUBETA | COQUIMBO | VICUÃ‘A | 1.14 | 6.61 | 35.625 | 118.319 | 82.694 | 3.321235
EL SAUCE | INACTIVO | MURO | COQUIMBO | LA SERENA | 0.01 | 3.52 | 0.3125 | 63.008 | 62.6955 | 201.6256
EL SAUCE | INACTIVO | CUBETA | COQUIMBO | LA SERENA | 0.01 | 2.48 | 0.3125 | 44.392 | 44.0795 | 142.0544
EL SAUCE | INACTIVO | CUBETA | COQUIMBO | LA SERENA | 0.01 | 3.72 | 0.3125 | 66.588 | 66.2755 | 213.0816
SAN CRISTOBAL 1 | INACTIVO | CUBETA | COQUIMBO | LA SERENA | 0.01 | 2.2 | 0.3125 | 39.38 | 39.0675 | 126.016
SAN CRISTOBAL 1 | INACTIVO | CUBETA | COQUIMBO | LA SERENA | 0.48 | 3.32 | 15 | 59.428 | 44.428 | 3.961867
SAN CRISTOBAL 1 | INACTIVO | MURO | COQUIMBO | LA SERENA | 0.01 | 2.1 | 0.3125 | 37.59 | 37.2775 | 120.288
SAN CRISTOBAL 1 | INACTIVO | CUBETA | COQUIMBO | LA SERENA | 0.06 | 3.2 | 1.875 | 57.28 | 55.405 | 30.54933
SAN CRISTOBAL 2 | INACTIVO | CUBETA | COQUIMBO | LA SERENA | 0.12 | 2.21 | 3.75 | 39.559 | 35.809 | 10.54907
LAS ROJAS 12 | INACTIVO | CUBETA | COQUIMBO | LA SERENA | 0.01 | 5.34 | 0.3125 | 95.586 | 95.2735 | 305.8752
SAN CRISTOBAL 2 | INACTIVO | CUBETA | COQUIMBO | LA SERENA | 0.08 | 1.72 | 2.5 | 30.788 | 28.288 | 12.3152
SAN CRISTOBAL 2 | INACTIVO | MURO | COQUIMBO | LA SERENA | 0.11 | 2.49 | 3.4375 | 44.571 | 41.1335 | 12.96611
SAN CRISTOBAL 2 | INACTIVO | CUBETA | COQUIMBO | LA SERENA | 0.1 | 1.77 | 3.125 | 31.683 | 28.558 | 10.13856
ALIAGA | INACTIVO | CUBETA | COQUIMBO | LA SERENA | 0.2 | 1.14 | 6.25 | 20.406 | 14.156 | 3.26496
ALIAGA | INACTIVO | CUBETA | COQUIMBO | LA SERENA | 0.01 | 3.94 | 0.3125 | 70.526 | 70.2135 | 225.6832
SAN LUIS | ACTIVO | CUBETA | COQUIMBO | LA SERENA | 0.01 | 9.61 | 0.3125 | 172.019 | 171.7065 | 550.4608
SAN LUIS | ACTIVO | MURO | COQUIMBO | LA SERENA | 0.06 | 6.12 | 1.875 | 109.548 | 107.673 | 58.4256
TRANQUE (ACOPIO) | ACTIVO | CUBETA | COQUIMBO | LA SERENA | 0.51 | 1.54 | 15.9375 | 27.566 | 11.6285 | 1.729631
NUEVA MOLLAQUITA | INACTIVO | CUBETA | COQUIMBO | COQUIMBO | 0.06 | 7.22 | 1.875 | 129.238 | 127.363 | 68.92693
TRANQUE DE RELAVE | INACTIVO | CUBETA | COQUIMBO | ANDACOLLO | 0.01 | 8.33 | 0.3125 | 149.107 | 148.7945 | 477.1424
TRANQUE DE RELAVE | INACTIVO | MURO | COQUIMBO | ANDACOLLO | 0.01 | 8.1 | 0.3125 | 144.99 | 144.6775 | 463.968
ARENILLAS 3 | INACTIVO | MURO | COQUIMBO | ANDACOLLO | 2.32 | 2.89 | 72.5 | 51.731 | -20.769 | 0.713531
EMBALSE DE RELAVES | ACTIVO | MURO | COQUIMBO | COQUIMBO | 1.36 | 17.78 | 42.5 | 318.262 | 275.762 | 7.488518
EMBALSE DE RELAVES | ACTIVO | CUBETA | COQUIMBO | COQUIMBO | 0.28 | 10.82 | 8.75 | 193.678 | 184.928 | 22.13463
TRANQUE DE RELAVE 2 | INACTIVO | CUBETA | COQUIMBO | COQUIMBO | 0.85 | 12.51 | 26.5625 | 223.929 | 197.3665 | 8.430268
TRANQUE DE RELAVE 2 | INACTIVO | CUBETA | COQUIMBO | COQUIMBO | 0.76 | 14.01 | 23.75 | 250.779 | 227.029 | 10.55912
TRANQUE DE RELAVE 2 | INACTIVO | CUBETA | COQUIMBO | COQUIMBO | 0.68 | 10.22 | 21.25 | 182.938 | 161.688 | 8.608847
TRANQUE DE RELAVE 2 | INACTIVO | MURO | COQUIMBO | COQUIMBO | 1.03 | 13.52 | 32.1875 | 242.008 | 209.8205 | 7.518695
TRANQUE DE RELAVE 2 | INACTIVO | MURO | COQUIMBO | COQUIMBO | 1.12 | 17.45 | 35 | 312.355 | 277.355 | 8.924429
TRANQUE DE RELAVE CARLOS GREGORIO ARAYA CAMPAÃ‘A | INACTIVO | CUBETA | COQUIMBO | COQUIMBO | 0.11 | 11.09 | 3.4375 | 198.511 | 195.0735 | 57.74865
TRANQUE DE RELAVE 3A 4A | INACTIVO | CUBETA | COQUIMBO | COQUIMBO | 0.07 | 2.9 | 2.1875 | 51.91 | 49.7225 | 23.73029
ARENILLAS 4 | ACTIVO | MURO | COQUIMBO | ANDACOLLO | 0.27 | 5.35 | 8.4375 | 95.765 | 87.3275 | 11.34993
EMBALSE DE RELAVES | ACTIVO | CUBETA | COQUIMBO | COQUIMBO | 1.14 | 15.16 | 35.625 | 271.364 | 235.739 | 7.617235
TRANQUE DE RELAVE 3A 4A | INACTIVO | MURO | COQUIMBO | COQUIMBO | 1.53 | 8.23 | 47.8125 | 147.317 | 99.5045 | 3.08114
EMBALSE DE RELAVES | ACTIVO | CUBETA | COQUIMBO | COQUIMBO | 1.3 | 16.15 | 40.625 | 289.085 | 248.46 | 7.115938
ARENILLAS 2 | INACTIVO | MURO | COQUIMBO | ANDACOLLO | 0.01 | 12.28 | 0.3125 | 219.812 | 219.4995 | 703.3984
ARENILLAS 2 | INACTIVO | CUBETA | COQUIMBO | ANDACOLLO | 0.82 | 2.15 | 25.625 | 38.485 | 12.86 | 1.501854
ARENILLAS 1 | INACTIVO | MURO | COQUIMBO | ANDACOLLO | 1.81 | 1.66 | 56.5625 | 29.714 | -26.8485 | 0.5253304
TRANQUE DE RELAVE 1 | INACTIVO | MURO | COQUIMBO | COQUIMBO | 0.75 | 18.08 | 23.4375 | 323.632 | 300.1945 | 13.8083
AMPLIACION TRANQUE DE RELAVES 4 | INACTIVO | MURO | COQUIMBO | COQUIMBO | 1.03 | 17.1 | 32.1875 | 306.09 | 273.9025 | 9.509592
ARENILLAS 1 | INACTIVO | CUBETA | COQUIMBO | ANDACOLLO | 0.03 | 1.24 | 0.9375 | 22.196 | 21.2585 | 23.67573
TRAMQUE DE RELAVE 4 | INACTIVO | MURO | COQUIMBO | COQUIMBO | 1.13 | 17.06 | 35.3125 | 305.374 | 270.0615 | 8.647759
TRANQUE DE RELAVE 1 | INACTIVO | CUBETA | COQUIMBO | COQUIMBO | 0.57 | 16.44 | 17.8125 | 294.276 | 276.4635 | 16.52076
TRANQUE DE RELAVE 3 | INACTIVO | MURO | COQUIMBO | COQUIMBO | 1.65 | 13.07 | 51.5625 | 233.953 | 182.3905 | 4.53727
AMPLIACION TRANQUE DE RELAVES 4 | INACTIVO | CUBETA | COQUIMBO | COQUIMBO | 1.07 | 14.42 | 33.4375 | 258.118 | 224.6805 | 7.719417
TRAMQUE DE RELAVE 4 | INACTIVO | CUBETA | COQUIMBO | COQUIMBO | 0.85 | 13.34 | 26.5625 | 238.786 | 212.2235 | 8.989591
TRANQUE DE RELAVE 4 | INACTIVO | CUBETA | COQUIMBO | COQUIMBO | 0.67 | 12.96 | 20.9375 | 231.984 | 211.0465 | 11.07983
TRANQUE DE RELAVE 3 | INACTIVO | CUBETA | COQUIMBO | COQUIMBO | 0.88 | 11.94 | 27.5 | 213.726 | 186.226 | 7.771855
TRANQUE DE RELAVE 1 | INACTIVO | CUBETA | COQUIMBO | COQUIMBO | 0.84 | 17.49 | 26.25 | 313.071 | 286.821 | 11.92651
TRANQUE DE RELAVE 3 | INACTIVO | CUBETA | COQUIMBO | COQUIMBO | 0.91 | 11.72 | 28.4375 | 209.788 | 181.3505 | 7.37716
TRAMQUE DE RELAVE 4 | INACTIVO | CUBETA | COQUIMBO | COQUIMBO | 1.61 | 11.24 | 50.3125 | 201.196 | 150.8835 | 3.998927
AMPLIACION TRANQUE DE RELAVES 4 | INACTIVO | CUBETA | COQUIMBO | COQUIMBO | 1.14 | 13.55 | 35.625 | 242.545 | 206.92 | 6.808281
TRANQUE DE RELAVE 3 | INACTIVO | CUBETA | COQUIMBO | COQUIMBO | 0.87 | 11.71 | 27.1875 | 209.609 | 182.4215 | 7.709756
TRANQUE DE RELAVE 1 | INACTIVO | CUBETA | COQUIMBO | COQUIMBO | 0.49 | 16.44 | 15.3125 | 294.276 | 278.9635 | 19.21802
AMPLIACION TRANQUE DE RELAVES 4 | INACTIVO | CUBETA | COQUIMBO | COQUIMBO | 0.86 | 12.83 | 26.875 | 229.657 | 202.782 | 8.545377
TRAMQUE DE RELAVE 4 | INACTIVO | CUBETA | COQUIMBO | COQUIMBO | 2.45 | 12.59 | 76.5625 | 225.361 | 148.7985 | 2.943491
ARENILLAS 4 | ACTIVO | CUBETA | COQUIMBO | ANDACOLLO | 0.69 | 6.28 | 21.5625 | 112.412 | 90.8495 | 5.21331
PRINCESA Y ANDRÃ“NICA 5 | INACTIVO | CUBETA | COQUIMBO | ANDACOLLO | 2.15 | 2.71 | 67.1875 | 48.509 | -18.6785 | 0.7219944
PRINCESA Y ANDRÃ“NICA 5 | INACTIVO | MURO | COQUIMBO | ANDACOLLO | 1.23 | 0.78 | 38.4375 | 13.962 | -24.4755 | 0.363239
PRINCESA Y ANDRÃ“NICA 5 | INACTIVO | CUBETA | COQUIMBO | ANDACOLLO | 2.04 | 4.04 | 63.75 | 72.316 | 8.566 | 1.134369
LOS LITRES 12 | INACTIVO | CUBETA | COQUIMBO | ANDACOLLO | 0.24 | 6.15 | 7.5 | 110.085 | 102.585 | 14.678
LOS LITRES 12 | INACTIVO | CUBETA | COQUIMBO | ANDACOLLO | 0.51 | 6.89 | 15.9375 | 123.331 | 107.3935 | 7.738416
LOS LITRES 12 | INACTIVO | MURO | COQUIMBO | ANDACOLLO | 0.39 | 7.72 | 12.1875 | 138.188 | 126.0005 | 11.3385
PRINCESA Y ANDRÃ“NICA 4 | INACTIVO | MURO | COQUIMBO | ANDACOLLO | 0.97 | 9.99 | 30.3125 | 178.821 | 148.5085 | 5.899249
PRINCESA Y ANDRÃ“NICA 4 | INACTIVO | CUBETA | COQUIMBO | ANDACOLLO | 0.01 | 9.13 | 0.3125 | 163.427 | 163.1145 | 522.9664
PRINCESA Y ANDRÃ“NICA 4 | INACTIVO | CUBETA | COQUIMBO | ANDACOLLO | 0.42 | 8.72 | 13.125 | 156.088 | 142.963 | 11.89242
PRINCESA Y ANDRÃ“NICA 3 | INACTIVO | CUBETA | COQUIMBO | ANDACOLLO | 4.23 | 4.2 | 132.1875 | 75.18 | -57.0075 | 0.5687376
PRINCESA Y ANDRÃ“NICA 2 | INACTIVO | CUBETA | COQUIMBO | ANDACOLLO | 0.91 | 3.42 | 28.4375 | 61.218 | 32.7805 | 2.152721
PRINCESA Y ANDRÃ“NICA 1 | INACTIVO | MURO | COQUIMBO | ANDACOLLO | 2.08 | 3.25 | 65 | 58.175 | -6.825 | 0.895
PRINCESA Y ANDRÃ“NICA 1 | INACTIVO | CUBETA | COQUIMBO | ANDACOLLO | 2.68 | 2.85 | 83.75 | 51.015 | -32.735 | 0.6091343
PRINCESA Y ANDRÃ“NICA 2 | INACTIVO | MURO | COQUIMBO | ANDACOLLO | 1 | 1.76 | 31.25 | 31.504 | 0.254 | 1.008128
PUNTA CALETONES 1 | INACTIVO | MURO | COQUIMBO | ANDACOLLO | 0.97 | 1.13 | 30.3125 | 20.227 | -10.0855 | 0.6672825
PUNTA CALETONES 2 | INACTIVO | MURO | COQUIMBO | ANDACOLLO | 0.48 | 1.76 | 15 | 31.504 | 16.504 | 2.100267
PUNTA CALETONES 2 | INACTIVO | CUBETA | COQUIMBO | ANDACOLLO | 0.71 | 8 | 22.1875 | 143.2 | 121.0125 | 6.454085
PUNTA CALETONES 4 | INACTIVO | MURO | COQUIMBO | ANDACOLLO | 0.96 | 1.53 | 30 | 27.387 | -2.613 | 0.9129
PUNTA CALETONES 3 | INACTIVO | MURO | COQUIMBO | ANDACOLLO | 0.69 | 2.83 | 21.5625 | 50.657 | 29.0945 | 2.34931
PUNTA CALETONES 4 | INACTIVO | CUBETA | COQUIMBO | ANDACOLLO | 0.82 | 2.22 | 25.625 | 39.738 | 14.113 | 1.550751
PUNTA CALETONES 1 | INACTIVO | CUBETA | COQUIMBO | ANDACOLLO | 1.07 | 2.91 | 33.4375 | 52.089 | 18.6515 | 1.557802
JOHN KENNEDY 2 | INACTIVO | MURO | COQUIMBO | ANDACOLLO | 1.32 | 5.44 | 41.25 | 97.376 | 56.126 | 2.36063
JOHN KENNEDY 2 | INACTIVO | CUBETA | COQUIMBO | ANDACOLLO | 0.67 | 5.61 | 20.9375 | 100.419 | 79.4815 | 4.796131
JOHN KENNEDY 2 | INACTIVO | CUBETA | COQUIMBO | ANDACOLLO | 0.91 | 8.53 | 28.4375 | 152.687 | 124.2495 | 5.369213
PUNTA CALETONES 3 | INACTIVO | CUBETA | COQUIMBO | ANDACOLLO | 0.04 | 11.23 | 1.25 | 201.017 | 199.767 | 160.8136
JOHN KENNEDY 2 | INACTIVO | CUBETA | COQUIMBO | ANDACOLLO | 1.11 | 6.24 | 34.6875 | 111.696 | 77.0085 | 3.220065
JOHN KENNEDY 1 | INACTIVO | MURO | COQUIMBO | ANDACOLLO | 0.38 | 4.98 | 11.875 | 89.142 | 77.267 | 7.506695
JOHN KENNEDY 1 | INACTIVO | CUBETA | COQUIMBO | ANDACOLLO | 1.2 | 7.59 | 37.5 | 135.861 | 98.361 | 3.62296
JOHN KENNEDY 1 | INACTIVO | CUBETA | COQUIMBO | ANDACOLLO | 0.55 | 6.76 | 17.1875 | 121.004 | 103.8165 | 7.040233
ARIZONA 1 | INACTIVO | MURO | COQUIMBO | ANDACOLLO | 0.57 | 6.31 | 17.8125 | 112.949 | 95.1365 | 6.340996
ARIZONA 2 | INACTIVO | CUBETA | COQUIMBO | ANDACOLLO | 0.55 | 5.5 | 17.1875 | 98.45 | 81.2625 | 5.728
ARIZONA 1 | INACTIVO | CUBETA | COQUIMBO | ANDACOLLO | 0.7 | 2.18 | 21.875 | 39.022 | 17.147 | 1.783863
ARIZONA 2 | INACTIVO | MURO | COQUIMBO | ANDACOLLO | 2.19 | 4.58 | 68.4375 | 81.982 | 13.5445 | 1.197911
TRANQUE DE RELAVE | ABANDONADO | CUBETA | COQUIMBO | ANDACOLLO | 0.08 | 2.27 | 2.5 | 40.633 | 38.133 | 16.2532
TRANQUE DE RELAVE | ABANDONADO | MURO | COQUIMBO | ANDACOLLO | 0.13 | 1.25 | 4.0625 | 22.375 | 18.3125 | 5.507692
TRANQUE DE RELAVE | ABANDONADO | CUBETA | COQUIMBO | ANDACOLLO | 0.2 | 1.05 | 6.25 | 18.795 | 12.545 | 3.0072
CENTRAL | INACTIVO | MURO | COQUIMBO | ANDACOLLO | 0.41 | 6.86 | 12.8125 | 122.794 | 109.9815 | 9.583922
TRANQUE DE RELAVE | INACTIVO | MURO | COQUIMBO | ANDACOLLO | 0.98 | 4.79 | 30.625 | 85.741 | 55.116 | 2.799706
TRANQUE DE RELAVE | INACTIVO | CUBETA | COQUIMBO | ANDACOLLO | 0.55 | 0.6 | 17.1875 | 10.74 | -6.4475 | 0.6248727
RELAVES ANTIGUOS, PLANTA LOS LEONES | INACTIVO | MURO | COQUIMBO | ANDACOLLO | 2.19 | 9.08 | 68.4375 | 162.532 | 94.0945 | 2.374897
RELAVES ANTIGUOS, PLANTA LOS LEONES | INACTIVO | CUBETA | COQUIMBO | ANDACOLLO | 0.76 | 0.7 | 23.75 | 12.53 | -11.22 | 0.5275789
CENTRAL | INACTIVO | CUBETA | COQUIMBO | ANDACOLLO | 0.15 | 2.98 | 4.6875 | 53.342 | 48.6545 | 11.37963
RELAVES ANTIGUOS, PLANTA LOS LEONES | INACTIVO | CUBETA | COQUIMBO | ANDACOLLO | 1.29 | 1.95 | 40.3125 | 34.905 | -5.4075 | 0.8658605
SILVA | INACTIVO | CUBETA | COQUIMBO | ANDACOLLO | 1.7 | 5.91 | 53.125 | 105.789 | 52.664 | 1.991322
CALETONES | ACTIVO | MURO | COQUIMBO | ANDACOLLO | 0.35 | 2.89 | 10.9375 | 51.731 | 40.7935 | 4.729691
SILVA | INACTIVO | CUBETA | COQUIMBO | ANDACOLLO | 0.73 | 4.7 | 22.8125 | 84.13 | 61.3175 | 3.68789
TRANQUE DE RELAVE | INACTIVO | CUBETA | COQUIMBO | ANDACOLLO | 1.52 | 6.14 | 47.5 | 109.906 | 62.406 | 2.313811
SILVA | INACTIVO | CUBETA | COQUIMBO | ANDACOLLO | 1.29 | 5.88 | 40.3125 | 105.252 | 64.9395 | 2.610902
SILVA | INACTIVO | MURO | COQUIMBO | ANDACOLLO | 1.11 | 5.05 | 34.6875 | 90.395 | 55.7075 | 2.605982
CALETONES | ACTIVO | CUBETA | COQUIMBO | ANDACOLLO | 0.67 | 1.9 | 20.9375 | 34.01 | 13.0725 | 1.624358
FLORA 3 | INACTIVO | CUBETA | COQUIMBO | ANDACOLLO | 0.15 | 2.59 | 4.6875 | 46.361 | 41.6735 | 9.890347
FLORA 3 | INACTIVO | CUBETA | COQUIMBO | ANDACOLLO | 0.47 | 5.5 | 14.6875 | 98.45 | 83.7625 | 6.702979
FLORA 2 | INACTIVO | CUBETA | COQUIMBO | ANDACOLLO | 0.56 | 0.97 | 17.5 | 17.363 | -0.137 | 0.9921714
LOS LEONES 1 | INACTIVO | CUBETA | COQUIMBO | ANDACOLLO | 2.27 | 5.87 | 70.9375 | 105.073 | 34.1355 | 1.481205
LOS LEONES 1 | INACTIVO | MURO | COQUIMBO | ANDACOLLO | 1.94 | 6.31 | 60.625 | 112.949 | 52.324 | 1.863076
FLORA 2 | INACTIVO | CUBETA | COQUIMBO | ANDACOLLO | 1.05 | 1.52 | 32.8125 | 27.208 | -5.6045 | 0.8291962
FLORA 1 | INACTIVO | CUBETA | COQUIMBO | ANDACOLLO | 0.52 | 1.35 | 16.25 | 24.165 | 7.915 | 1.487077
LOS LEONES 1 | INACTIVO | CUBETA | COQUIMBO | ANDACOLLO | 3.04 | 5.13 | 95 | 91.827 | -3.173 | 0.9666
FLORA 1 | INACTIVO | CUBETA | COQUIMBO | ANDACOLLO | 0.21 | 0.43 | 6.5625 | 7.697 | 1.1345 | 1.172876
IRENE 3 | INACTIVO | MURO | COQUIMBO | ANDACOLLO | 0.89 | 3.12 | 27.8125 | 55.848 | 28.0355 | 2.008018
IRENE 2 | INACTIVO | MURO | COQUIMBO | ANDACOLLO | 0.47 | 9.02 | 14.6875 | 161.458 | 146.7705 | 10.99289
LOS LEONES 1 | INACTIVO | CUBETA | COQUIMBO | ANDACOLLO | 1.73 | 5.37 | 54.0625 | 96.123 | 42.0605 | 1.777998
PALMIRA 1 | INACTIVO | CUBETA | COQUIMBO | ANDACOLLO | 0.6 | 0.04 | 18.75 | 0.716 | -18.034 | 0.03818667
IRENE 2 | INACTIVO | CUBETA | COQUIMBO | ANDACOLLO | 1.14 | 4.21 | 35.625 | 75.359 | 39.734 | 2.11534
IRENE 3 | INACTIVO | CUBETA | COQUIMBO | ANDACOLLO | 1.2 | 4.08 | 37.5 | 73.032 | 35.532 | 1.94752
TRANQUE DE RELAVE 1 | INACTIVO | MURO | COQUIMBO | ANDACOLLO | 1.72 | 1.12 | 53.75 | 20.048 | -33.702 | 0.372986
IRENE 1 | INACTIVO | MURO | COQUIMBO | ANDACOLLO | 1.46 | 5.43 | 45.625 | 97.197 | 51.572 | 2.130345
IRENE 1 | INACTIVO | CUBETA | COQUIMBO | ANDACOLLO | 0.75 | 2 | 23.4375 | 35.8 | 12.3625 | 1.527467
TRANQUE DE RELAVES AQUILES GONZALEZ GARCIA | INACTIVO | MURO | COQUIMBO | ANDACOLLO | 0.66 | 13.33 | 20.625 | 238.607 | 217.982 | 11.56882
TRANQUE DE RELAVES AQUILES GONZALEZ GARCIA | INACTIVO | CUBETA | COQUIMBO | ANDACOLLO | 1.36 | 13.45 | 42.5 | 240.755 | 198.255 | 5.664824
SANTA TERESITA 2 | ACTIVO | MURO | COQUIMBO | ANDACOLLO | 0.98 | 5.67 | 30.625 | 101.493 | 70.868 | 3.314057
SANTA TERESITA 2 | ACTIVO | CUBETA | COQUIMBO | ANDACOLLO | 0.56 | 3.76 | 17.5 | 67.304 | 49.804 | 3.845943
TRANQUE DE RELAVE 1 | INACTIVO | CUBETA | COQUIMBO | ANDACOLLO | 0.61 | 1.77 | 19.0625 | 31.683 | 12.6205 | 1.662059
TRANQUE DE RELAVE 1 | INACTIVO | CUBETA | COQUIMBO | ANDACOLLO | 1.53 | 2.83 | 47.8125 | 50.657 | 2.8445 | 1.059493
TRANQUE DE RELAVE 1 | INACTIVO | CUBETA | COQUIMBO | ANDACOLLO | 0.81 | 3.6 | 25.3125 | 64.44 | 39.1275 | 2.545778
TRANQUE DE RELAVES AQUILES GONZALEZ GARCIA | INACTIVO | CUBETA | COQUIMBO | ANDACOLLO | 1.89 | 12.19 | 59.0625 | 218.201 | 159.1385 | 3.694408
PALMIRA 2 | INACTIVO | CUBETA | COQUIMBO | ANDACOLLO | 0.01 | 0.62 | 0.3125 | 11.098 | 10.7855 | 35.5136
PALMIRA 2 | INACTIVO | CUBETA | COQUIMBO | ANDACOLLO | 1.25 | 0.6 | 39.0625 | 10.74 | -28.3225 | 0.274944
TRANQUE DE RELAVES AQUILES GONZALEZ GARCIA | INACTIVO | CUBETA | COQUIMBO | ANDACOLLO | 0.58 | 5.7 | 18.125 | 102.03 | 83.905 | 5.629241
LOS LEONES 2 | INACTIVO | CUBETA | COQUIMBO | ANDACOLLO | 1.59 | 10.28 | 49.6875 | 184.012 | 134.3245 | 3.703386
LOS LEONES 2 | INACTIVO | CUBETA | COQUIMBO | ANDACOLLO | 1.12 | 9.92 | 35 | 177.568 | 142.568 | 5.073371
SANTA TERESITA 1 | INACTIVO | CUBETA | COQUIMBO | ANDACOLLO | 0.06 | 0.42 | 1.875 | 7.518 | 5.643 | 4.0096
LOS LEONES 2 | INACTIVO | MURO | COQUIMBO | ANDACOLLO | 1.3 | 7.95 | 40.625 | 142.305 | 101.68 | 3.502892
TRANQUE DE RELAVE SOC. CANALES GARCIA | INACTIVO | MURO | COQUIMBO | ANDACOLLO | 1.43 | 0.79 | 44.6875 | 14.141 | -30.5465 | 0.316442
VICTORIA 2 | INACTIVO | MURO | COQUIMBO | ANDACOLLO | 0.03 | 7.76 | 0.9375 | 138.904 | 137.9665 | 148.1643
TRANQUE DE RELAVE 2 | INACTIVO | MURO | COQUIMBO | ANDACOLLO | 0.11 | 0.48 | 3.4375 | 8.592 | 5.1545 | 2.499491
VICTORIA 2 | INACTIVO | CUBETA | COQUIMBO | ANDACOLLO | 0.1 | 9.65 | 3.125 | 172.735 | 169.61 | 55.2752
TRANQUE DE RELAVE 2 | INACTIVO | CUBETA | COQUIMBO | ANDACOLLO | 0.31 | 1.07 | 9.6875 | 19.153 | 9.4655 | 1.977084
VICTORIA 1 | INACTIVO | MURO | COQUIMBO | ANDACOLLO | 0.33 | 4.97 | 10.3125 | 88.963 | 78.6505 | 8.626715
TRANQUE DE RELAVE SOC. CANALES GARCIA | INACTIVO | CUBETA | COQUIMBO | ANDACOLLO | 1.77 | 0.9 | 55.3125 | 16.11 | -39.2025 | 0.2912542
VICTORIA 1 | INACTIVO | CUBETA | COQUIMBO | ANDACOLLO | 0.29 | 10.28 | 9.0625 | 184.012 | 174.9495 | 20.30477
LA BRILLANTE | INACTIVO | CUBETA | COQUIMBO | ANDACOLLO | 0.85 | 1.75 | 26.5625 | 31.325 | 4.7625 | 1.179294
LA BRILLANTE | INACTIVO | CUBETA | COQUIMBO | ANDACOLLO | 0.73 | 2.08 | 22.8125 | 37.232 | 14.4195 | 1.632088
TRANQUE DE RELAVE SOC. CANALES GARCIA | INACTIVO | CUBETA | COQUIMBO | ANDACOLLO | 1.61 | 1 | 50.3125 | 17.9 | -32.4125 | 0.3557764
LA BRILLANTE | INACTIVO | MURO | COQUIMBO | ANDACOLLO | 0.35 | 1.63 | 10.9375 | 29.177 | 18.2395 | 2.667611
TRANQUE DE RELAVE SOC. CANALES GARCIA | INACTIVO | CUBETA | COQUIMBO | ANDACOLLO | 0.76 | 1.68 | 23.75 | 30.072 | 6.322 | 1.266189
LA BRILLANTE | INACTIVO | CUBETA | COQUIMBO | ANDACOLLO | 1.09 | 2.1 | 34.0625 | 37.59 | 3.5275 | 1.10356
TRANQUE DE RELAVE HORACIO TAPIA | INACTIVO | CUBETA | COQUIMBO | ANDACOLLO | 3 | 1.98 | 93.75 | 35.442 | -58.308 | 0.378048
TRANQUE DE RELAVE HORACIO TAPIA | INACTIVO | CUBETA | COQUIMBO | ANDACOLLO | 2.56 | 3.09 | 80 | 55.311 | -24.689 | 0.6913875
CONCEPCIÃ“N 2 | INACTIVO | MURO | COQUIMBO | ANDACOLLO | 2.09 | 5.52 | 65.3125 | 98.808 | 33.4955 | 1.51285
CONCEPCIÃ“N 1 | INACTIVO | MURO | COQUIMBO | ANDACOLLO | 2.6 | 6.12 | 81.25 | 109.548 | 28.298 | 1.348283
CONCEPCIÃ“N 2 | INACTIVO | CUBETA | COQUIMBO | ANDACOLLO | 2.3 | 4 | 71.875 | 71.6 | -0.275 | 0.9961739
CONCEPCIÃ“N 2 | INACTIVO | CUBETA | COQUIMBO | ANDACOLLO | 1.87 | 4.55 | 58.4375 | 81.445 | 23.0075 | 1.393711
CONCEPCIÃ“N 1 | INACTIVO | CUBETA | COQUIMBO | ANDACOLLO | 1.3 | 5.68 | 40.625 | 101.672 | 61.047 | 2.502695
NN 25 | ABANDONADO | CUBETA | COQUIMBO | ANDACOLLO | 3.62 | 3.56 | 113.125 | 63.724 | -49.401 | 0.5633061
JERALDO 12 | INACTIVO | CUBETA | COQUIMBO | ANDACOLLO | 1.18 | 3.65 | 36.875 | 65.335 | 28.46 | 1.771797
SAN MIGUEL 4 | INACTIVO | MURO | COQUIMBO | ANDACOLLO | 0.24 | 0.81 | 7.5 | 14.499 | 6.999 | 1.9332
SAN MIGUEL 4 | INACTIVO | CUBETA | COQUIMBO | ANDACOLLO | 0.37 | 0.92 | 11.5625 | 16.468 | 4.9055 | 1.424259
SAN MIGUEL 4 | INACTIVO | CUBETA | COQUIMBO | ANDACOLLO | 0.24 | 0.72 | 7.5 | 12.888 | 5.388 | 1.7184
JERALDO 12 | INACTIVO | CUBETA | COQUIMBO | ANDACOLLO | 1.08 | 2.09 | 33.75 | 37.411 | 3.661 | 1.108474
JERALDO 12 | INACTIVO | CUBETA | COQUIMBO | ANDACOLLO | 0.34 | 1.74 | 10.625 | 31.146 | 20.521 | 2.931388
SAN MIGUEL 6 | INACTIVO | MURO | COQUIMBO | ANDACOLLO | 0.38 | 4.92 | 11.875 | 88.068 | 76.193 | 7.416253
SAN MIGUEL 6 | INACTIVO | CUBETA | COQUIMBO | ANDACOLLO | 0.55 | 5.27 | 17.1875 | 94.333 | 77.1455 | 5.488465
SAN MIGUEL 2 | INACTIVO | CUBETA | COQUIMBO | ANDACOLLO | 1.66 | 2.27 | 51.875 | 40.633 | -11.242 | 0.7832867
SAN MIGUEL 6 | INACTIVO | CUBETA | COQUIMBO | ANDACOLLO | 0.69 | 5.14 | 21.5625 | 92.006 | 70.4435 | 4.266945
SAN MIGUEL 2 | INACTIVO | CUBETA | COQUIMBO | ANDACOLLO | 0.57 | 0.99 | 17.8125 | 17.721 | -0.0915 | 0.9948632
SAN MIGUEL 2 | INACTIVO | MURO | COQUIMBO | ANDACOLLO | 1.52 | 1.82 | 47.5 | 32.578 | -14.922 | 0.6858526
SAN MIGUEL 5 | INACTIVO | CUBETA | COQUIMBO | ANDACOLLO | 0.45 | 2.39 | 14.0625 | 42.781 | 28.7185 | 3.042204
SAN MIGUEL 2 | INACTIVO | CUBETA | COQUIMBO | ANDACOLLO | 0.72 | 0.78 | 22.5 | 13.962 | -8.538 | 0.6205333
SAN MIGUEL 5 | INACTIVO | MURO | COQUIMBO | ANDACOLLO | 0.67 | 2.24 | 20.9375 | 40.096 | 19.1585 | 1.915033
SAN MIGUEL 3 | INACTIVO | MURO | COQUIMBO | ANDACOLLO | 0.56 | 3.44 | 17.5 | 61.576 | 44.076 | 3.518629
SAN MIGUEL 5 | INACTIVO | CUBETA | COQUIMBO | ANDACOLLO | 0.63 | 2.24 | 19.6875 | 40.096 | 20.4085 | 2.036622
SAN MIGUEL 3 | INACTIVO | CUBETA | COQUIMBO | ANDACOLLO | 1.87 | 3.28 | 58.4375 | 58.712 | 0.2745 | 1.004697
SAN MIGUEL 1 | ACTIVO | CUBETA | COQUIMBO | ANDACOLLO | 0.34 | 7.22 | 10.625 | 129.238 | 118.613 | 12.16358
SAN MIGUEL 3 | INACTIVO | CUBETA | COQUIMBO | ANDACOLLO | 0.81 | 3.84 | 25.3125 | 68.736 | 43.4235 | 2.715496
SAN MIGUEL 1 | ACTIVO | CUBETA | COQUIMBO | ANDACOLLO | 0.3 | 4.59 | 9.375 | 82.161 | 72.786 | 8.76384
SAN MIGUEL 1 | ACTIVO | MURO | COQUIMBO | ANDACOLLO | 0.39 | 4.41 | 12.1875 | 78.939 | 66.7515 | 6.477046
SAN MIGUEL 1 | ACTIVO | CUBETA | COQUIMBO | ANDACOLLO | 0.33 | 6.53 | 10.3125 | 116.887 | 106.5745 | 11.3345
TRANQUE 1 (EX LA EXOTICA 1) | INACTIVO | MURO | COQUIMBO | ANDACOLLO | 0.24 | 9.2 | 7.5 | 164.68 | 157.18 | 21.95733
TRANQUE 1 (EX LA EXOTICA 1) | INACTIVO | CUBETA | COQUIMBO | ANDACOLLO | 0.43 | 9.04 | 13.4375 | 161.816 | 148.3785 | 12.04212
TRANQUE 2 (EX LA EXOTICA 2) | INACTIVO | CUBETA | COQUIMBO | ANDACOLLO | 0.89 | 5.53 | 27.8125 | 98.987 | 71.1745 | 3.559083
TRANQUE 1 (EX LA EXOTICA 1) | INACTIVO | CUBETA | COQUIMBO | ANDACOLLO | 0.34 | 10.53 | 10.625 | 188.487 | 177.862 | 17.73995
CARLOS V | INACTIVO | MURO | COQUIMBO | ANDACOLLO | 1.29 | 0.67 | 40.3125 | 11.993 | -28.3195 | 0.2975008
CARLOS V | INACTIVO | CUBETA | COQUIMBO | ANDACOLLO | 2.08 | 1.82 | 65 | 32.578 | -32.422 | 0.5012
TRANQUE 2 (EX LA EXOTICA 2) | INACTIVO | CUBETA | COQUIMBO | ANDACOLLO | 1.06 | 6.24 | 33.125 | 111.696 | 78.571 | 3.371955
TRANQUE 2 (EX LA EXOTICA 2) | INACTIVO | MURO | COQUIMBO | ANDACOLLO | 1.1 | 5.53 | 34.375 | 98.987 | 64.612 | 2.879622
CARLOS V | INACTIVO | CUBETA | COQUIMBO | ANDACOLLO | 1.36 | 1.36 | 42.5 | 24.344 | -18.156 | 0.5728
LOS VALIENTES 1 | INACTIVO | MURO | COQUIMBO | ANDACOLLO | 0.07 | 1.16 | 2.1875 | 20.764 | 18.5765 | 9.492114
LOS VALIENTES 1 | INACTIVO | CUBETA | COQUIMBO | ANDACOLLO | 1.47 | 1.39 | 45.9375 | 24.881 | -21.0565 | 0.5416272
LOS VALIENTES 1 | INACTIVO | CUBETA | COQUIMBO | ANDACOLLO | 1.45 | 2.57 | 45.3125 | 46.003 | 0.6905 | 1.015239
MIRAFLORES 3 | INACTIVO | MURO | COQUIMBO | ANDACOLLO | 0.67 | 3.79 | 20.9375 | 67.841 | 46.9035 | 3.240167
LOS VALIENTES 2 | INACTIVO | MURO | COQUIMBO | ANDACOLLO | 1.29 | 1.16 | 40.3125 | 20.764 | -19.5485 | 0.515076
LOS VALIENTES 2 | INACTIVO | CUBETA | COQUIMBO | ANDACOLLO | 1.37 | 1.66 | 42.8125 | 29.714 | -13.0985 | 0.6940496
LOS VALIENTES 2 | INACTIVO | CUBETA | COQUIMBO | ANDACOLLO | 1.04 | 1.64 | 32.5 | 29.356 | -3.144 | 0.9032615
MIRAFLORES 2 | INACTIVO | CUBETA | COQUIMBO | ANDACOLLO | 1.33 | 4.94 | 41.5625 | 88.426 | 46.8635 | 2.127543
MIRAFLORES 2 | INACTIVO | MURO | COQUIMBO | ANDACOLLO | 0.01 | 4.24 | 0.3125 | 75.896 | 75.5835 | 242.8672
MIRAFLORES 2 | INACTIVO | CUBETA | COQUIMBO | ANDACOLLO | 0.85 | 5.35 | 26.5625 | 95.765 | 69.2025 | 3.605271
MIRAFLORES 2 | INACTIVO | CUBETA | COQUIMBO | ANDACOLLO | 0.85 | 7.26 | 26.5625 | 129.954 | 103.3915 | 4.892386
JERALDO 1 | INACTIVO | CUBETA | COQUIMBO | ANDACOLLO | 1.12 | 0.63 | 35 | 11.277 | -23.723 | 0.3222
MIRAFLORES 1 | INACTIVO | CUBETA | COQUIMBO | ANDACOLLO | 0.06 | 5.52 | 1.875 | 98.808 | 96.933 | 52.6976
JERALDO 3 | INACTIVO | CUBETA | COQUIMBO | ANDACOLLO | 0.95 | 1.48 | 29.6875 | 26.492 | -3.1955 | 0.8923621
NN 22 | INACTIVO | CUBETA | COQUIMBO | ANDACOLLO | 0.23 | 1.08 | 7.1875 | 19.332 | 12.1445 | 2.68967
JERALDO 1 | INACTIVO | MURO | COQUIMBO | ANDACOLLO | 1.33 | 0.4 | 41.5625 | 7.16 | -34.4025 | 0.1722707
JERALDO 3 | INACTIVO | CUBETA | COQUIMBO | ANDACOLLO | 0.49 | 1.21 | 15.3125 | 21.659 | 6.3465 | 1.414465
NN 22 | INACTIVO | CUBETA | COQUIMBO | ANDACOLLO | 0.47 | 1.62 | 14.6875 | 28.998 | 14.3105 | 1.974332
MIRAFLORES 1 | INACTIVO | CUBETA | COQUIMBO | ANDACOLLO | 0.04 | 3.71 | 1.25 | 66.409 | 65.159 | 53.1272
JERALDO 3 | INACTIVO | CUBETA | COQUIMBO | ANDACOLLO | 0.85 | 0.38 | 26.5625 | 6.802 | -19.7605 | 0.2560753
MIRAFLORES 1 | INACTIVO | MURO | COQUIMBO | ANDACOLLO | 0.01 | 2.65 | 0.3125 | 47.435 | 47.1225 | 151.792
MIRAFLORES 1 | INACTIVO | CUBETA | COQUIMBO | ANDACOLLO | 0.81 | 6.03 | 25.3125 | 107.937 | 82.6245 | 4.264178
JERALDO 1 | INACTIVO | CUBETA | COQUIMBO | ANDACOLLO | 1.32 | 0.86 | 41.25 | 15.394 | -25.856 | 0.3731879
NN 22 | INACTIVO | MURO | COQUIMBO | ANDACOLLO | 0.77 | 1.5 | 24.0625 | 26.85 | 2.7875 | 1.115844
NN 22 | INACTIVO | CUBETA | COQUIMBO | ANDACOLLO | 3.7 | 0.79 | 115.625 | 14.141 | -101.484 | 0.1223005
JERALDO 3 | INACTIVO | MURO | COQUIMBO | ANDACOLLO | 0.18 | 1.21 | 5.625 | 21.659 | 16.034 | 3.850489
JERALDO 2 | INACTIVO | CUBETA | COQUIMBO | ANDACOLLO | 0.32 | 1.11 | 10 | 19.869 | 9.869 | 1.9869
JERALDO 2 | INACTIVO | CUBETA | COQUIMBO | ANDACOLLO | 0.1 | 0.54 | 3.125 | 9.666 | 6.541 | 3.09312
JERALDO 123 | INACTIVO | MURO | COQUIMBO | ANDACOLLO | 1.36 | 1.37 | 42.5 | 24.523 | -17.977 | 0.5770118
JERALDO 2 | INACTIVO | MURO | COQUIMBO | ANDACOLLO | 1.42 | 4.93 | 44.375 | 88.247 | 43.872 | 1.988665
JERALDO 123 | INACTIVO | CUBETA | COQUIMBO | ANDACOLLO | 0.13 | 0.81 | 4.0625 | 14.499 | 10.4365 | 3.568985
JERALDO 123 | INACTIVO | CUBETA | COQUIMBO | ANDACOLLO | 0.83 | 0.52 | 25.9375 | 9.308 | -16.6295 | 0.3588627
SAN JUAN | INACTIVO | MURO | COQUIMBO | ANDACOLLO | 0.4 | 2.83 | 12.5 | 50.657 | 38.157 | 4.05256
JERALDO 123 | INACTIVO | CUBETA | COQUIMBO | ANDACOLLO | 0.26 | 1.11 | 8.125 | 19.869 | 11.744 | 2.445415
SAN JUAN | INACTIVO | CUBETA | COQUIMBO | ANDACOLLO | 0.14 | 1.28 | 4.375 | 22.912 | 18.537 | 5.237029
SAN JUAN | INACTIVO | CUBETA | COQUIMBO | ANDACOLLO | 0.66 | 1.49 | 20.625 | 26.671 | 6.046 | 1.293139
SAN JUAN | INACTIVO | CUBETA | COQUIMBO | ANDACOLLO | 0.91 | 1.89 | 28.4375 | 33.831 | 5.3935 | 1.189662
EMA 1 | INACTIVO | CUBETA | COQUIMBO | ANDACOLLO | 0.68 | 6.1 | 21.25 | 109.19 | 87.94 | 5.138353
EMA 1 | INACTIVO | CUBETA | COQUIMBO | ANDACOLLO | 0.26 | 5.95 | 8.125 | 106.505 | 98.38 | 13.10831
EMA 1 | INACTIVO | MURO | COQUIMBO | ANDACOLLO | 0.16 | 8.72 | 5 | 156.088 | 151.088 | 31.2176
EMA 1 | INACTIVO | CUBETA | COQUIMBO | ANDACOLLO | 0.01 | 3.75 | 0.3125 | 67.125 | 66.8125 | 214.8
HILDA | INACTIVO | MURO | COQUIMBO | ANDACOLLO | 0.51 | 5.04 | 15.9375 | 90.216 | 74.2785 | 5.660612
HILDA | INACTIVO | CUBETA | COQUIMBO | ANDACOLLO | 0.18 | 4.89 | 5.625 | 87.531 | 81.906 | 15.56107
NN 41 | ABANDONADO | MURO | COQUIMBO | ANDACOLLO | 2.69 | 0.93 | 84.0625 | 16.647 | -67.4155 | 0.1980312
NN 41 | ABANDONADO | CUBETA | COQUIMBO | ANDACOLLO | 1.88 | 0.65 | 58.75 | 11.635 | -47.115 | 0.1980426
NN 41 | ABANDONADO | CUBETA | COQUIMBO | ANDACOLLO | 1.44 | 1.91 | 45 | 34.189 | -10.811 | 0.7597556
NN 41 | ABANDONADO | CUBETA | COQUIMBO | ANDACOLLO | 0.78 | 0.73 | 24.375 | 13.067 | -11.308 | 0.5360821
MARTINEZ 123 | INACTIVO | CUBETA | COQUIMBO | ANDACOLLO | 2.27 | 1.19 | 70.9375 | 21.301 | -49.6365 | 0.3002784
MARTINEZ 123 | INACTIVO | CUBETA | COQUIMBO | ANDACOLLO | 1.14 | 0.9 | 35.625 | 16.11 | -19.515 | 0.4522105
URQUIETA 2 | INACTIVO | CUBETA | COQUIMBO | ANDACOLLO | 0.15 | 0.48 | 4.6875 | 8.592 | 3.9045 | 1.83296
URQUIETA 2 | INACTIVO | CUBETA | COQUIMBO | ANDACOLLO | 0.21 | 1.2 | 6.5625 | 21.48 | 14.9175 | 3.273143
URQUIETA 2 | INACTIVO | CUBETA | COQUIMBO | ANDACOLLO | 0.61 | 1.44 | 19.0625 | 25.776 | 6.7135 | 1.352184
URQUIETA 2 | INACTIVO | MURO | COQUIMBO | ANDACOLLO | 0.29 | 0.45 | 9.0625 | 8.055 | -1.0075 | 0.8888276
TRANQUE DE 12 | INACTIVO | CUBETA | COQUIMBO | ANDACOLLO | 0.01 | 1.67 | 0.3125 | 29.893 | 29.5805 | 95.6576
TRANQUE DE 12 | INACTIVO | MURO | COQUIMBO | ANDACOLLO | 0.26 | 1 | 8.125 | 17.9 | 9.775 | 2.203077
INDEY 1 | INACTIVO | CUBETA | COQUIMBO | ANDACOLLO | 0.48 | 4.71 | 15 | 84.309 | 69.309 | 5.6206
INDEY 1 | INACTIVO | MURO | COQUIMBO | ANDACOLLO | 0.39 | 3.58 | 12.1875 | 64.082 | 51.8945 | 5.25801
TRANQUE DE 12 | INACTIVO | CUBETA | COQUIMBO | ANDACOLLO | 0.01 | 0.93 | 0.3125 | 16.647 | 16.3345 | 53.2704
INDEY 1 | INACTIVO | CUBETA | COQUIMBO | ANDACOLLO | 0.66 | 4.35 | 20.625 | 77.865 | 57.24 | 3.775273
INDEY 2 | INACTIVO | MURO | COQUIMBO | ANDACOLLO | 1.5 | 6.14 | 46.875 | 109.906 | 63.031 | 2.344661
INDEY 1 | INACTIVO | CUBETA | COQUIMBO | ANDACOLLO | 0.39 | 3.42 | 12.1875 | 61.218 | 49.0305 | 5.023015
INDEY 2 | INACTIVO | CUBETA | COQUIMBO | ANDACOLLO | 0.97 | 7.14 | 30.3125 | 127.806 | 97.4935 | 4.21628
TRANQUE 2 | INACTIVO | CUBETA | COQUIMBO | ANDACOLLO | 0.44 | 6.64 | 13.75 | 118.856 | 105.106 | 8.644073
INDEY 3 | INACTIVO | CUBETA | COQUIMBO | ANDACOLLO | 0.82 | 0.79 | 25.625 | 14.141 | -11.484 | 0.5518439
INDEY 4 | INACTIVO | CUBETA | COQUIMBO | ANDACOLLO | 0.12 | 2.21 | 3.75 | 39.559 | 35.809 | 10.54907
URQUIETA 1 | INACTIVO | CUBETA | COQUIMBO | ANDACOLLO | 0.3 | 0.9 | 9.375 | 16.11 | 6.735 | 1.7184
INDEY 4 | INACTIVO | MURO | COQUIMBO | ANDACOLLO | 0.11 | 0.85 | 3.4375 | 15.215 | 11.7775 | 4.426182
INDEY 3 | INACTIVO | CUBETA | COQUIMBO | ANDACOLLO | 0.47 | 2.24 | 14.6875 | 40.096 | 25.4085 | 2.72994
RELAVES BELLAVISTA | ACTIVO | MURO | COQUIMBO | ANDACOLLO | 0.67 | 1.71 | 20.9375 | 30.609 | 9.6715 | 1.461922
PONCE 6 | INACTIVO | MURO | COQUIMBO | ANDACOLLO | 0.51 | 4.76 | 15.9375 | 85.204 | 69.2665 | 5.346133
RELAVES BELLAVISTA | ACTIVO | CUBETA | COQUIMBO | ANDACOLLO | 0.01 | 4.29 | 0.3125 | 76.791 | 76.4785 | 245.7312
INDEY 4 | INACTIVO | CUBETA | COQUIMBO | ANDACOLLO | 0.28 | 1.64 | 8.75 | 29.356 | 20.606 | 3.354971
URQUIETA 1 | INACTIVO | CUBETA | COQUIMBO | ANDACOLLO | 0.76 | 1.19 | 23.75 | 21.301 | -2.449 | 0.8968842
INDEY 3 | INACTIVO | MURO | COQUIMBO | ANDACOLLO | 1.19 | 1.36 | 37.1875 | 24.344 | -12.8435 | 0.6546286
URQUIETA 1 | INACTIVO | CUBETA | COQUIMBO | ANDACOLLO | 2.12 | 1.27 | 66.25 | 22.733 | -43.517 | 0.3431396
INDEY 3 | INACTIVO | CUBETA | COQUIMBO | ANDACOLLO | 0.12 | 1.47 | 3.75 | 26.313 | 22.563 | 7.0168
PONCE 6 | INACTIVO | CUBETA | COQUIMBO | ANDACOLLO | 0.35 | 3.74 | 10.9375 | 66.946 | 56.0085 | 6.120777
TRANQUE 4 | INACTIVO | CUBETA | COQUIMBO | ANDACOLLO | 0.18 | 5.93 | 5.625 | 106.147 | 100.522 | 18.87058
URQUIETA 1 | INACTIVO | MURO | COQUIMBO | ANDACOLLO | 0.23 | 0.54 | 7.1875 | 9.666 | 2.4785 | 1.344835
TRANQUE 1 | INACTIVO | CUBETA | COQUIMBO | ANDACOLLO | 1.77 | 0.18 | 55.3125 | 3.222 | -52.0905 | 0.05825085
PONCE 6 | INACTIVO | CUBETA | COQUIMBO | ANDACOLLO | 0.64 | 5.5 | 20 | 98.45 | 78.45 | 4.9225
PONCE 1 | INACTIVO | CUBETA | COQUIMBO | ANDACOLLO | 0.91 | 6.52 | 28.4375 | 116.708 | 88.2705 | 4.104018
PONCE 2 | INACTIVO | CUBETA | COQUIMBO | ANDACOLLO | 0.27 | 5.47 | 8.4375 | 97.913 | 89.4755 | 11.6045
PONCE 1 | INACTIVO | CUBETA | COQUIMBO | ANDACOLLO | 0.35 | 4.15 | 10.9375 | 74.285 | 63.3475 | 6.791771
PONCE 2 | INACTIVO | CUBETA | COQUIMBO | ANDACOLLO | 0.34 | 6.06 | 10.625 | 108.474 | 97.849 | 10.20932
TRANQUE 6 | INACTIVO | CUBETA | COQUIMBO | ANDACOLLO | 0.38 | 4.15 | 11.875 | 74.285 | 62.41 | 6.255579
BELLAVISTA 4 | INACTIVO | MURO | COQUIMBO | ANDACOLLO | 0.4 | 1.14 | 12.5 | 20.406 | 7.906 | 1.63248
MIRANDA | ACTIVO | MURO | COQUIMBO | ANDACOLLO | 0.25 | 9.04 | 7.8125 | 161.816 | 154.0035 | 20.712448
BELLAVISTA 4 | INACTIVO | CUBETA | COQUIMBO | ANDACOLLO | 0.24 | 1.52 | 7.5 | 27.208 | 19.708 | 3.627733
MIRANDA | ACTIVO | CUBETA | COQUIMBO | ANDACOLLO | 0.38 | 5.9 | 11.875 | 105.61 | 93.735 | 8.893474
BELLAVISTA 4 | INACTIVO | CUBETA | COQUIMBO | ANDACOLLO | 0.13 | 1.93 | 4.0625 | 34.547 | 30.4845 | 8.503877
MIRANDA | ACTIVO | MURO | COQUIMBO | ANDACOLLO | 0.01 | 7.3 | 0.3125 | 130.67 | 130.3575 | 418.144
BELLAVISTA 5 | INACTIVO | CUBETA | COQUIMBO | ANDACOLLO | 0.48 | 1.12 | 15 | 20.048 | 5.048 | 1.336533
BELLAVISTA 1 | INACTIVO | CUBETA | COQUIMBO | ANDACOLLO | 0.45 | 0.71 | 14.0625 | 12.709 | -1.3535 | 0.9037511
NN 20 | ABANDONADO | CUBETA | COQUIMBO | ANDACOLLO | 0.86 | 0.37 | 26.875 | 6.623 | -20.252 | 0.2464372
NUEVA ESPERANZA 1 | INACTIVO | MURO | COQUIMBO | ANDACOLLO | 0.38 | 3.09 | 11.875 | 55.311 | 43.436 | 4.657768
NUEVA ESPERANZA 1 | INACTIVO | CUBETA | COQUIMBO | ANDACOLLO | 0.68 | 1.18 | 21.25 | 21.122 | -0.128 | 0.9939765
NN 21 | ABANDONADO | CUBETA | COQUIMBO | ANDACOLLO | 2.33 | 1.98 | 72.8125 | 35.442 | -37.3705 | 0.4867571
NUEVA ESPERANZA 1 | INACTIVO | CUBETA | COQUIMBO | ANDACOLLO | 0.38 | 1.44 | 11.875 | 25.776 | 13.901 | 2.170611
NUEVA ESPERANZA 1 | INACTIVO | CUBETA | COQUIMBO | ANDACOLLO | 1.4 | 1.13 | 43.75 | 20.227 | -23.523 | 0.4623314
NUEVA ESPERANZA 2A | INACTIVO | MURO | COQUIMBO | ANDACOLLO | 0.24 | 4.9 | 7.5 | 87.71 | 80.21 | 11.69467
NUEVA ESPERANZA 2A | INACTIVO | CUBETA | COQUIMBO | ANDACOLLO | 1.11 | 4.54 | 34.6875 | 81.266 | 46.5785 | 2.342804
NUEVA ESPERANZA 2A | INACTIVO | CUBETA | COQUIMBO | ANDACOLLO | 0.2 | 2.71 | 6.25 | 48.509 | 42.259 | 7.76144
NUEVA ESPERANZA 2B | INACTIVO | MURO | COQUIMBO | ANDACOLLO | 0.45 | 11.12 | 14.0625 | 199.048 | 184.9855 | 14.15452
NUEVA ESPERANZA 2B | INACTIVO | CUBETA | COQUIMBO | ANDACOLLO | 0.28 | 3.7 | 8.75 | 66.23 | 57.48 | 7.569143
NUEVA ESPERANZA 2B | INACTIVO | CUBETA | COQUIMBO | ANDACOLLO | 1.43 | 2.98 | 44.6875 | 53.342 | 8.6545 | 1.193667
HIPOGENO | ACTIVO | CUBETA | COQUIMBO | ANDACOLLO | 0.69 | 0.86 | 21.5625 | 15.394 | -6.1685 | 0.7139246
HIPOGENO | ACTIVO | CUBETA | COQUIMBO | ANDACOLLO | 0.72 | 0.65 | 22.5 | 11.635 | -10.865 | 0.5171111
NOMBRE DESCONOCIDO (EL COBRE) | ABANDONADO | CUBETA | COQUIMBO | OVALLE | 0.55 | 3.03 | 17.1875 | 54.237 | 37.0495 | 3.155607
NOMBRE DESCONOCIDO (EL COBRE) | ABANDONADO | CUBETA | COQUIMBO | OVALLE | 0.79 | 2.75 | 24.6875 | 49.225 | 24.5375 | 1.993924
LAS PALMAS | INACTIVO | CUBETA | COQUIMBO | RIO HURTADO | 3 | 0.82 | 93.75 | 14.678 | -79.072 | 0.1565653
EL ALGARROBO | INACTIVO | CUBETA | COQUIMBO | RIO HURTADO | 0.01 | 4.42 | 0.3125 | 79.118 | 78.8055 | 253.1776
EL ALGARROBO | INACTIVO | MURO | COQUIMBO | RIO HURTADO | 0.03 | 4.34 | 0.9375 | 77.686 | 76.7485 | 82.86507
EL ALGARROBO | INACTIVO | CUBETA | COQUIMBO | RIO HURTADO | 0.01 | 4.46 | 0.3125 | 79.834 | 79.5215 | 255.4688
EL ALGARROBO | INACTIVO | CUBETA | COQUIMBO | RIO HURTADO | 0.01 | 5.36 | 0.3125 | 95.944 | 95.6315 | 307.0208
EL INCIENSO 2 | INACTIVO | MURO | COQUIMBO | OVALLE | 0.15 | 2.91 | 4.6875 | 52.089 | 47.4015 | 11.11232
EL INCIENSO 2 | INACTIVO | CUBETA | COQUIMBO | OVALLE | 0.05 | 4.75 | 1.5625 | 85.025 | 83.4625 | 54.416
EL INCIENSO 2 | INACTIVO | CUBETA | COQUIMBO | OVALLE | 0.09 | 2.82 | 2.8125 | 50.478 | 47.6655 | 17.94773
EL INCIENSO 2 | INACTIVO | CUBETA | COQUIMBO | OVALLE | 0.41 | 5.38 | 12.8125 | 96.302 | 83.4895 | 7.516254
EL INCIENSO 1 | INACTIVO | MURO | COQUIMBO | OVALLE | 0.17 | 8.05 | 5.3125 | 144.095 | 138.7825 | 27.12376
EL INCIENSO 1 | INACTIVO | CUBETA | COQUIMBO | OVALLE | 0.19 | 11.76 | 5.9375 | 210.504 | 204.5665 | 35.45331
EL INCIENSO 1 | INACTIVO | CUBETA | COQUIMBO | OVALLE | 0.32 | 12.9 | 10 | 230.91 | 220.91 | 23.091
EL INCIENSO 1 | INACTIVO | CUBETA | COQUIMBO | OVALLE | 0.27 | 14.88 | 8.4375 | 266.352 | 257.9145 | 31.56764
DELTA | ACTIVO | CUBETA | COQUIMBO | OVALLE | 0.36 | 4.23 | 11.25 | 75.717 | 64.467 | 6.7304
TRANQUE 1 | INACTIVO | MURO | COQUIMBO | OVALLE | 1.39 | 8.16 | 43.4375 | 146.064 | 102.6265 | 3.362624
TRANQUE 1 | INACTIVO | CUBETA | COQUIMBO | OVALLE | 0.29 | 6.17 | 9.0625 | 110.443 | 101.3805 | 12.18681
TRANQUE 1 | INACTIVO | CUBETA | COQUIMBO | OVALLE | 0.26 | 6.93 | 8.125 | 124.047 | 115.922 | 15.26732
TRANQUE 1 | INACTIVO | CUBETA | COQUIMBO | OVALLE | 0.15 | 1.99 | 4.6875 | 35.621 | 30.9335 | 7.599147
TRANQUE 2 | INACTIVO | CUBETA | COQUIMBO | OVALLE | 1.1 | 14.12 | 34.375 | 252.748 | 218.373 | 7.352669
TRANQUE 2 | INACTIVO | CUBETA | COQUIMBO | OVALLE | 0.98 | 15.03 | 30.625 | 269.037 | 238.412 | 8.784882
TRANQUE 2 | INACTIVO | MURO | COQUIMBO | OVALLE | 0.58 | 10.46 | 18.125 | 187.234 | 169.109 | 10.33015
TRANQUE 2 | INACTIVO | CUBETA | COQUIMBO | OVALLE | 0.77 | 11.87 | 24.0625 | 212.473 | 188.4105 | 8.830047
EMBALSE DE RELAVES | INACTIVO | CUBETA | COQUIMBO | OVALLE | 0.31 | 8.88 | 9.6875 | 158.952 | 149.2645 | 16.40795
LA QUIROGA 1 | ABANDONADO | CUBETA | COQUIMBO | OVALLE | 0.74 | 3.66 | 23.125 | 65.514 | 42.389 | 2.833038
LA QUIROGA 1 | ABANDONADO | CUBETA | COQUIMBO | OVALLE | 0.11 | 2.25 | 3.4375 | 40.275 | 36.8375 | 11.71636
LA QUIROGA 1 | ABANDONADO | CUBETA | COQUIMBO | OVALLE | 0.05 | 2.96 | 1.5625 | 52.984 | 51.4215 | 33.90976
LA QUIROGA 1 | ABANDONADO | CUBETA | COQUIMBO | OVALLE | 0.24 | 3.37 | 7.5 | 60.323 | 52.823 | 8.043067
LA QUIROGA 1 | ABANDONADO | MURO | COQUIMBO | OVALLE | 0.01 | 2.99 | 0.3125 | 53.521 | 53.2085 | 171.2672
HUANA 1 | INACTIVO | CUBETA | COQUIMBO | MONTE PATRIA | 0.01 | 5.5 | 0.3125 | 98.45 | 98.1375 | 315.04
HUANA 1 | INACTIVO | MURO | COQUIMBO | MONTE PATRIA | 0.01 | 4.2 | 0.3125 | 75.18 | 74.8675 | 240.576
HUANA 1 | INACTIVO | CUBETA | COQUIMBO | MONTE PATRIA | 0.01 | 4.67 | 0.3125 | 83.593 | 83.2805 | 267.4976
HUANA 2 | INACTIVO | MURO | COQUIMBO | MONTE PATRIA | 0.01 | 5.45 | 0.3125 | 97.555 | 97.2425 | 312.176
HUANA 2 | INACTIVO | CUBETA | COQUIMBO | MONTE PATRIA | 0.06 | 5.93 | 1.875 | 106.147 | 104.272 | 56.61173
HUANA 2 | INACTIVO | CUBETA | COQUIMBO | MONTE PATRIA | 0.01 | 6.06 | 0.3125 | 108.474 | 108.1615 | 347.1168
BARRAZA | INACTIVO | MURO | COQUIMBO | OVALLE | 2.76 | 2.56 | 86.25 | 45.824 | -40.426 | 0.5312928
BARRAZA | INACTIVO | CUBETA | COQUIMBO | OVALLE | 1.05 | 17.44 | 32.8125 | 312.176 | 279.3635 | 9.513935
BARRAZA | INACTIVO | CUBETA | COQUIMBO | OVALLE | 2.17 | 2.38 | 67.8125 | 42.602 | -25.2105 | 0.6282323
VALENCIA | INACTIVO | CUBETA | COQUIMBO | MONTE PATRIA | 0.01 | 0.5 | 0.3125 | 8.95 | 8.6375 | 28.64
VALENCIA | INACTIVO | CUBETA | COQUIMBO | MONTE PATRIA | 0.01 | 0.28 | 0.3125 | 5.012 | 4.6995 | 16.0384
VALENCIA | INACTIVO | CUBETA | COQUIMBO | MONTE PATRIA | 0.01 | 0.92 | 0.3125 | 16.468 | 16.1555 | 52.6976
SAN MIGUEL | INACTIVO | CUBETA | COQUIMBO | MONTE PATRIA | 0.01 | 2.82 | 0.3125 | 50.478 | 50.1655 | 161.5296
SAN MIGUEL | INACTIVO | CUBETA | COQUIMBO | MONTE PATRIA | 0.01 | 3.32 | 0.3125 | 59.428 | 59.1155 | 190.1696
TRANQUE DE RELAVE (ZEPEDA Y ALVAREZ) | INACTIVO | MURO | COQUIMBO | PUNITAQUI | 0.01 | 5.86 | 0.3125 | 104.894 | 104.5815 | 335.6608
TRANQUE DE RELAVE (ZEPEDA Y ALVAREZ) | INACTIVO | CUBETA | COQUIMBO | PUNITAQUI | 0.01 | 6.17 | 0.3125 | 110.443 | 110.1305 | 353.4176
TRANQUE DE RELAVE (ZEPEDA Y ALVAREZ) | INACTIVO | CUBETA | COQUIMBO | PUNITAQUI | 0.01 | 5.79 | 0.3125 | 103.641 | 103.3285 | 331.6512
TRANQUE DE RELAVE (ZEPEDA Y ALVAREZ) | INACTIVO | CUBETA | COQUIMBO | PUNITAQUI | 0.01 | 6.82 | 0.3125 | 122.078 | 121.7655 | 390.6496
RELAVES ANTIGUOS | INACTIVO | CUBETA | COQUIMBO | MONTE PATRIA | 0.01 | 27.76 | 0.3125 | 496.904 | 496.5915 | 1590.0928
RELAVES ANTIGUOS | INACTIVO | CUBETA | COQUIMBO | MONTE PATRIA | 0.01 | 27.65 | 0.3125 | 494.935 | 494.6225 | 1583.792
RELAVES ANTIGUOS | INACTIVO | MURO | COQUIMBO | MONTE PATRIA | 0.01 | 26.77 | 0.3125 | 479.183 | 478.8705 | 1533.3856
RELAVES ANTIGUOS | INACTIVO | CUBETA | COQUIMBO | MONTE PATRIA | 0.01 | 27.18 | 0.3125 | 486.522 | 486.2095 | 1556.8704
EL PINGO 1 | INACTIVO | CUBETA | COQUIMBO | MONTE PATRIA | 0.01 | 26.58 | 0.3125 | 475.782 | 475.4695 | 1522.5024
EL PINGO 1 | INACTIVO | CUBETA | COQUIMBO | MONTE PATRIA | 0.17 | 24.66 | 5.3125 | 441.414 | 436.1015 | 83.08969
DEPOSITO 2 | INACTIVO | CUBETA | COQUIMBO | MONTE PATRIA | 0.01 | 29.92 | 0.3125 | 535.568 | 535.2555 | 1713.8176
DEPOSITO 2 | INACTIVO | CUBETA | COQUIMBO | MONTE PATRIA | 0.08 | 29.69 | 2.5 | 531.451 | 528.951 | 212.5804
DEPOSITO 2 | INACTIVO | MURO | COQUIMBO | MONTE PATRIA | 0.01 | 30.43 | 0.3125 | 544.697 | 544.3845 | 1743.0304
DEPOSITO 2 | INACTIVO | CUBETA | COQUIMBO | MONTE PATRIA | 0.51 | 29.69 | 15.9375 | 531.451 | 515.5135 | 33.34595
TRANQUE | INACTIVO | CUBETA | COQUIMBO | MONTE PATRIA | 0.01 | 23.25 | 0.3125 | 416.175 | 415.8625 | 1331.76
TRANQUE | INACTIVO | MURO | COQUIMBO | MONTE PATRIA | 0.01 | 24.04 | 0.3125 | 430.316 | 430.0035 | 1377.0112
TRANQUE | INACTIVO | CUBETA | COQUIMBO | MONTE PATRIA | 0.01 | 24.24 | 0.3125 | 433.896 | 433.5835 | 1388.4672
TRANQUE | INACTIVO | CUBETA | COQUIMBO | MONTE PATRIA | 0.06 | 21.85 | 1.875 | 391.115 | 389.24 | 208.5947
PUNITAQUI 2 | INACTIVO | CUBETA | COQUIMBO | PUNITAQUI | 0.1 | 5.28 | 3.125 | 94.512 | 91.387 | 30.24384
PUNITAQUI 2 | INACTIVO | CUBETA | COQUIMBO | PUNITAQUI | 0.01 | 3.09 | 0.3125 | 55.311 | 54.9985 | 176.9952
PUNITAQUI 2 | INACTIVO | CUBETA | COQUIMBO | PUNITAQUI | 0.01 | 2.94 | 0.3125 | 52.626 | 52.3135 | 168.4032
PUNITAQUI 2 | INACTIVO | MURO | COQUIMBO | PUNITAQUI | 0.21 | 13.94 | 6.5625 | 249.526 | 242.9635 | 38.02301
PUNITAQUI 1 | INACTIVO | MURO | COQUIMBO | PUNITAQUI | 1.16 | 19.43 | 36.25 | 347.797 | 311.547 | 9.5944
PUNITAQUI 1 | INACTIVO | CUBETA | COQUIMBO | PUNITAQUI | 0.26 | 8.84 | 8.125 | 158.236 | 150.111 | 19.4752
PUNITAQUI 1 | INACTIVO | CUBETA | COQUIMBO | PUNITAQUI | 0.42 | 8.96 | 13.125 | 160.384 | 147.259 | 12.21973
PUNITAQUI 1 | INACTIVO | CUBETA | COQUIMBO | PUNITAQUI | 0.11 | 7.82 | 3.4375 | 139.978 | 136.5405 | 40.72087
TRANQUE DE RELAVE (MATILDE) | INACTIVO | CUBETA | COQUIMBO | PUNITAQUI | 0.01 | 4.8 | 0.3125 | 85.92 | 85.6075 | 274.944
TRANQUE DE RELAVE (MATILDE) | INACTIVO | CUBETA | COQUIMBO | PUNITAQUI | 0.31 | 4.75 | 9.6875 | 85.025 | 75.3375 | 8.776774
TRANQUE DE RELAVE (MATILDE) | INACTIVO | CUBETA | COQUIMBO | PUNITAQUI | 0.02 | 4.87 | 0.625 | 87.173 | 86.548 | 139.4768
TRANQUE DE RELAVE (MATILDE) | INACTIVO | CUBETA | COQUIMBO | PUNITAQUI | 0.03 | 5.19 | 0.9375 | 92.901 | 91.9635 | 99.0944
DEPOSITO DE RELAVES DE HMC GOLD | ACTIVO | CUBETA | COQUIMBO | PUNITAQUI | 0.15 | 8.68 | 4.6875 | 155.372 | 150.6845 | 33.14603
DEPOSITO DE RELAVES DE HMC GOLD | ACTIVO | CUBETA | COQUIMBO | PUNITAQUI | 0.11 | 8.95 | 3.4375 | 160.205 | 156.7675 | 46.60509
TRANQUE 3 | ACTIVO | MURO | COQUIMBO | PUNITAQUI | 0.09 | 8.17 | 2.8125 | 146.243 | 143.4305 | 51.99751
LOS CRISTALES DIVISADERO 12 | INACTIVO | CUBETA | COQUIMBO | PUNITAQUI | 0.06 | 8.04 | 1.875 | 143.916 | 142.041 | 76.7552
LOS CRISTALES DIVISADERO 12 | INACTIVO | CUBETA | COQUIMBO | PUNITAQUI | 0.09 | 5.78 | 2.8125 | 103.462 | 100.6495 | 36.78649
TRANQUE 3 | ACTIVO | CUBETA | COQUIMBO | PUNITAQUI | 0.27 | 8.75 | 8.4375 | 156.625 | 148.1875 | 18.56296
NN 4 | ABANDONADO | CUBETA | COQUIMBO | PUNITAQUI | 0.86 | 10.03 | 26.875 | 179.537 | 152.662 | 6.680447
EL CISNE | INACTIVO | MURO | COQUIMBO | PUNITAQUI | 0.11 | 7.32 | 3.4375 | 131.028 | 127.5905 | 38.11724
NN 4 | ABANDONADO | MURO | COQUIMBO | PUNITAQUI | 0.69 | 13.62 | 21.5625 | 243.798 | 222.2355 | 11.30657
TAMAYA | INACTIVO | MURO | COQUIMBO | PUNITAQUI | 0.38 | 10.57 | 11.875 | 189.203 | 177.328 | 15.93288
EL CISNE | INACTIVO | CUBETA | COQUIMBO | PUNITAQUI | 0.3 | 10.21 | 9.375 | 182.759 | 173.384 | 19.49429
TAMAYA | INACTIVO | CUBETA | COQUIMBO | PUNITAQUI | 0.39 | 12 | 12.1875 | 214.8 | 202.6125 | 17.62462
NN 4 | ABANDONADO | CUBETA | COQUIMBO | PUNITAQUI | 0.13 | 6.22 | 4.0625 | 111.338 | 107.2755 | 27.40628
NN 4 | ABANDONADO | CUBETA | COQUIMBO | PUNITAQUI | 0.97 | 9.74 | 30.3125 | 174.346 | 144.0335 | 5.751621
TRANQUE 3 | ACTIVO | MURO | COQUIMBO | PUNITAQUI | 0.12 | 6.89 | 3.75 | 123.331 | 119.581 | 32.88827
NN 4 | ABANDONADO | CUBETA | COQUIMBO | PUNITAQUI | 1.39 | 15.54 | 43.4375 | 278.166 | 234.7285 | 6.403822
NN 4 | ABANDONADO | MURO | COQUIMBO | PUNITAQUI | 1.43 | 15.57 | 44.6875 | 278.703 | 234.0155 | 6.23671
NN 4 | ABANDONADO | MURO | COQUIMBO | PUNITAQUI | 1.04 | 10.27 | 32.5 | 183.833 | 151.333 | 5.6564
CAMILA 12 | INACTIVO | MURO | COQUIMBO | PUNITAQUI | 0.01 | 1.95 | 0.3125 | 34.905 | 34.5925 | 111.696
CAMILA 12 | INACTIVO | CUBETA | COQUIMBO | PUNITAQUI | 0.01 | 2.49 | 0.3125 | 44.571 | 44.2585 | 142.6272
TRANQUE DE RELAVE | INACTIVO | MURO | COQUIMBO | PUNITAQUI | 0.2 | 4.91 | 6.25 | 87.889 | 81.639 | 14.06224
TRANQUE DE RELAVE | INACTIVO | CUBETA | COQUIMBO | PUNITAQUI | 0.36 | 5.12 | 11.25 | 91.648 | 80.398 | 8.146489
DELIRIO 3 | INACTIVO | CUBETA | COQUIMBO | PUNITAQUI | 15.91 | 1.24 | 497.1875 | 22.196 | -474.9915 | 0.04464312
DELIRIO 3 | INACTIVO | CUBETA | COQUIMBO | PUNITAQUI | 7.53 | 9.23 | 235.3125 | 165.217 | -70.0955 | 0.7021174
DELIRIO 1 | INACTIVO | MURO | COQUIMBO | PUNITAQUI | 0.29 | 5.07 | 9.0625 | 90.753 | 81.6905 | 10.01412
DELIRIO 2 | INACTIVO | MURO | COQUIMBO | PUNITAQUI | 5.05 | 8.12 | 157.8125 | 145.348 | -12.4645 | 0.921017
DELIRIO 2 | INACTIVO | CUBETA | COQUIMBO | PUNITAQUI | 3.29 | 13.08 | 102.8125 | 234.132 | 131.3195 | 2.277272
DELIRIO 1 | INACTIVO | CUBETA | COQUIMBO | PUNITAQUI | 0.11 | 7.5 | 3.4375 | 134.25 | 130.8125 | 39.05455
DELIRIO 2 | INACTIVO | CUBETA | COQUIMBO | PUNITAQUI | 8.14 | 8.42 | 254.375 | 150.718 | -103.657 | 0.5925032
DELIRIO 2 | INACTIVO | CUBETA | COQUIMBO | PUNITAQUI | 4.84 | 7.12 | 151.25 | 127.448 | -23.802 | 0.8426314
DELIRIO 2 | INACTIVO | CUBETA | COQUIMBO | PUNITAQUI | 9.02 | 8.68 | 281.875 | 155.372 | -126.503 | 0.5512089
EL HUILMO 2 | INACTIVO | MURO | COQUIMBO | PUNITAQUI | 0.34 | 4.47 | 10.625 | 80.013 | 69.388 | 7.530635
EL HUILMO 1 | INACTIVO | MURO | COQUIMBO | PUNITAQUI | 0.07 | 3.5 | 2.1875 | 62.65 | 60.4625 | 28.64
EL HUILMO 2 | INACTIVO | CUBETA | COQUIMBO | PUNITAQUI | 0.13 | 5.21 | 4.0625 | 93.259 | 89.1965 | 22.95606
EL HUILMO 1 | INACTIVO | CUBETA | COQUIMBO | PUNITAQUI | 0.18 | 3.74 | 5.625 | 66.946 | 61.321 | 11.90151
EL HUILMO 1 | INACTIVO | CUBETA | COQUIMBO | PUNITAQUI | 0.01 | 4.45 | 0.3125 | 79.655 | 79.3425 | 254.896
EL HUILMO 2 | INACTIVO | CUBETA | COQUIMBO | PUNITAQUI | 0.21 | 3.55 | 6.5625 | 63.545 | 56.9825 | 9.683048
EMBALSE SEGURA | ACTIVO | CUBETA | COQUIMBO | PUNITAQUI | 0.01 | 2.8 | 0.3125 | 50.12 | 49.8075 | 160.384
EMBALSE SEGURA | ACTIVO | CUBETA | COQUIMBO | PUNITAQUI | 0.01 | 3.65 | 0.3125 | 65.335 | 65.0225 | 209.072
EMBALSE SEGURA | ACTIVO | CUBETA | COQUIMBO | PUNITAQUI | 0.11 | 5.84 | 3.4375 | 104.536 | 101.0985 | 30.41047
EMBALSE SEGURA | ACTIVO | MURO | COQUIMBO | PUNITAQUI | 0.01 | 3.18 | 0.3125 | 56.922 | 56.6095 | 182.1504
RELAVE (PLANTA VARIOLA) | INACTIVO | CUBETA | COQUIMBO | MONTE PATRIA | 0.08 | 3.32 | 2.5 | 59.428 | 56.928 | 23.7712
RELAVE (PLANTA VARIOLA) | INACTIVO | MURO | COQUIMBO | MONTE PATRIA | 0.2 | 3.36 | 6.25 | 60.144 | 53.894 | 9.62304
RELAVE (PLANTA VARIOLA) | INACTIVO | CUBETA | COQUIMBO | MONTE PATRIA | 0.31 | 2.8 | 9.6875 | 50.12 | 40.4325 | 5.173677
RELAVE (PLANTA VARIOLA) | INACTIVO | CUBETA | COQUIMBO | MONTE PATRIA | 0.26 | 2.8 | 8.125 | 50.12 | 41.995 | 6.168615
ACOPIO 5 (EX MONICA 1) | INACTIVO | CUBETA | COQUIMBO | OVALLE | 0.01 | 3.69 | 0.3125 | 66.051 | 65.7385 | 211.3632
TRANQUE 1 | INACTIVO | CUBETA | COQUIMBO | OVALLE | 0.02 | 1.67 | 0.625 | 29.893 | 29.268 | 47.8288
LA CABRA Y TALINAY | ACTIVO | CUBETA | COQUIMBO | OVALLE | 0.02 | 2.52 | 0.625 | 45.108 | 44.483 | 72.1728
LA CABRA Y TALINAY | ACTIVO | CUBETA | COQUIMBO | OVALLE | 0.01 | 3.94 | 0.3125 | 70.526 | 70.2135 | 225.6832
LA CABRA Y TALINAY | ACTIVO | MURO | COQUIMBO | OVALLE | 0.01 | 4.76 | 0.3125 | 85.204 | 84.8915 | 272.6528
ROSARIO 2 | INACTIVO | CUBETA | COQUIMBO | COMBARBALA | 0.01 | 6.39 | 0.3125 | 114.381 | 114.0685 | 366.0192
ROSARIO 2 | INACTIVO | MURO | COQUIMBO | COMBARBALA | 0.11 | 8.49 | 3.4375 | 151.971 | 148.5335 | 44.20975
ROSARIO 2 | INACTIVO | CUBETA | COQUIMBO | COMBARBALA | 0.02 | 6.3 | 0.625 | 112.77 | 112.145 | 180.432
ROSARIO 1 | INACTIVO | MURO | COQUIMBO | COMBARBALA | 0.01 | 4.24 | 0.3125 | 75.896 | 75.5835 | 242.8672
ROSARIO 2 | INACTIVO | MURO | COQUIMBO | COMBARBALA | 0.1 | 6.93 | 3.125 | 124.047 | 120.922 | 39.69504
TRANQUE DE EMERGENCIA | INACTIVO | CUBETA | COQUIMBO | COMBARBALA | 0.01 | 6.44 | 0.3125 | 115.276 | 114.9635 | 368.8832
TRANQUE DE EMERGENCIA | INACTIVO | MURO | COQUIMBO | COMBARBALA | 0.01 | 6.04 | 0.3125 | 108.116 | 107.8035 | 345.9712
NN 5 | ABANDONADO | CUBETA | COQUIMBO | COMBARBALA | 0.01 | 0.41 | 0.3125 | 7.339 | 7.0265 | 23.4848
EL BRONCE | INACTIVO | MURO | COQUIMBO | COMBARBALA | 0.06 | 4.38 | 1.875 | 78.402 | 76.527 | 41.8144
EL BRONCE | INACTIVO | CUBETA | COQUIMBO | COMBARBALA | 0.02 | 0.92 | 0.625 | 16.468 | 15.843 | 26.3488
QUILITAPIA | INACTIVO | MURO | COQUIMBO | COMBARBALA | 0.03 | 3 | 0.9375 | 53.7 | 52.7625 | 57.28
QUILITAPIA | INACTIVO | CUBETA | COQUIMBO | COMBARBALA | 0.04 | 1.94 | 1.25 | 34.726 | 33.476 | 27.7808
SAN ANTONIO 12 | INACTIVO | CUBETA | COQUIMBO | COMBARBALA | 0.08 | 1.63 | 2.5 | 29.177 | 26.677 | 11.6708
SAN ANTONIO 12 | INACTIVO | MURO | COQUIMBO | COMBARBALA | 0.14 | 3.08 | 4.375 | 55.132 | 50.757 | 12.6016
DEPOSITO 123 | ABANDONADO | MURO | COQUIMBO | COMBARBALA | 0.21 | 4.43 | 6.5625 | 79.297 | 72.7345 | 12.08335
DEPOSITO 123 | ABANDONADO | CUBETA | COQUIMBO | COMBARBALA | 0.17 | 6.36 | 5.3125 | 113.844 | 108.5315 | 21.42946
SAN EMILIO | INACTIVO | MURO | COQUIMBO | COMBARBALA | 1.35 | 6.01 | 42.1875 | 107.579 | 65.3915 | 2.550021
SAN EMILIO | INACTIVO | CUBETA | COQUIMBO | COMBARBALA | 0.8 | 8.73 | 25 | 156.267 | 131.267 | 6.25068
MASTER 2 | INACTIVO | MURO | COQUIMBO | COMBARBALA | 3.47 | 3.53 | 108.4375 | 63.187 | -45.2505 | 0.5827043
MASTER 2 | INACTIVO | CUBETA | COQUIMBO | COMBARBALA | 0.75 | 4.93 | 23.4375 | 88.247 | 64.8095 | 3.765205
MASTER 1 | INACTIVO | MURO | COQUIMBO | COMBARBALA | 0.53 | 6.85 | 16.5625 | 122.615 | 106.0525 | 7.40317
MASTER 1 | INACTIVO | CUBETA | COQUIMBO | COMBARBALA | 0.01 | 5.36 | 0.3125 | 95.944 | 95.6315 | 307.0208
SAN MARTIN | INACTIVO | MURO | COQUIMBO | COMBARBALA | 0.01 | 10.81 | 0.3125 | 193.499 | 193.1865 | 619.1968
SAN MARTIN | INACTIVO | CUBETA | COQUIMBO | COMBARBALA | 0.35 | 3.95 | 10.9375 | 70.705 | 59.7675 | 6.464457
SAN MARTIN | INACTIVO | CUBETA | COQUIMBO | COMBARBALA | 0.01 | 5.95 | 0.3125 | 106.505 | 106.1925 | 340.816
DEPÃ“SITO DE PRUEBAS | ACTIVO | CUBETA | COQUIMBO | COMBARBALA | 0.01 | 2.63 | 0.3125 | 47.077 | 46.7645 | 150.6464
NN 38 | ABANDONADO | CUBETA | COQUIMBO | COMBARBALA | 0.01 | 2.09 | 0.3125 | 37.411 | 37.0985 | 119.7152
EMBALSE FLOR DE VALLE | INACTIVO | CUBETA | COQUIMBO | COMBARBALA | 0.18 | 5.08 | 5.625 | 90.932 | 85.307 | 16.16569
SAN ALBERTO 3 | INACTIVO | MURO | COQUIMBO | CANELA | 0.18 | 3.58 | 5.625 | 64.082 | 58.457 | 11.39236
SAN ALBERTO 3 | INACTIVO | CUBETA | COQUIMBO | CANELA | 0.01 | 3.42 | 0.3125 | 61.218 | 60.9055 | 195.8976
SAN ALBERTO 3 | INACTIVO | CUBETA | COQUIMBO | CANELA | 0.01 | 3.13 | 0.3125 | 56.027 | 55.7145 | 179.2864
NN 11 | ABANDONADO | CUBETA | COQUIMBO | COMBARBALA | 0.06 | 7.24 | 1.875 | 129.596 | 127.721 | 69.11787
NN 11 | ABANDONADO | MURO | COQUIMBO | COMBARBALA | 0.11 | 10.52 | 3.4375 | 188.308 | 184.8705 | 54.78051
NN 11 | ABANDONADO | CUBETA | COQUIMBO | COMBARBALA | 0.08 | 12.94 | 2.5 | 231.626 | 229.126 | 92.6504
NN 11 | ABANDONADO | CUBETA | COQUIMBO | COMBARBALA | 0.07 | 11.73 | 2.1875 | 209.967 | 207.7795 | 95.98491
SECTOR LLAHUIN | INACTIVO | CUBETA | COQUIMBO | COMBARBALA | 0.03 | 0.3 | 0.9375 | 5.37 | 4.4325 | 5.728
SECTOR LLAHUIN | INACTIVO | MURO | COQUIMBO | COMBARBALA | 0.24 | 1.42 | 7.5 | 25.418 | 17.918 | 3.389067
SECTOR LLAHUIN | INACTIVO | CUBETA | COQUIMBO | COMBARBALA | 0.03 | 0.68 | 0.9375 | 12.172 | 11.2345 | 12.98347
SECTOR LLAHUIN | INACTIVO | CUBETA | COQUIMBO | COMBARBALA | 0.01 | 0.51 | 0.3125 | 9.129 | 8.8165 | 29.2128
LOS CANELOS 3 | INACTIVO | CUBETA | COQUIMBO | ILLAPEL | 0.01 | 0.64 | 0.3125 | 11.456 | 11.1435 | 36.6592
LOS CANELOS 3 | INACTIVO | MURO | COQUIMBO | ILLAPEL | 0.01 | 3.55 | 0.3125 | 63.545 | 63.2325 | 203.344
LOS CANELOS 3 | INACTIVO | CUBETA | COQUIMBO | ILLAPEL | 0.01 | 0.16 | 0.3125 | 2.864 | 2.5515 | 9.1648
LOS CANELOS 3 | INACTIVO | CUBETA | COQUIMBO | ILLAPEL | 0.01 | 0.21 | 0.3125 | 3.759 | 3.4465 | 12.0288
LOS CANELOS 2 | INACTIVO | MURO | COQUIMBO | ILLAPEL | 0.01 | 0.99 | 0.3125 | 17.721 | 17.4085 | 56.7072
LOS CANELOS 2 | INACTIVO | CUBETA | COQUIMBO | ILLAPEL | 0.01 | 0.2 | 0.3125 | 3.58 | 3.2675 | 11.456
LOS CANELOS 2 | INACTIVO | CUBETA | COQUIMBO | ILLAPEL | 0.01 | 0.32 | 0.3125 | 5.728 | 5.4155 | 18.3296
LOS CANELOS 2 | INACTIVO | CUBETA | COQUIMBO | ILLAPEL | 0.01 | 1.66 | 0.3125 | 29.714 | 29.4015 | 95.0848
LOS CANELOS ANTIGUO | INACTIVO | MURO | COQUIMBO | ILLAPEL | 0.01 | 0.58 | 0.3125 | 10.382 | 10.0695 | 33.2224
LOS CANELOS ANTIGUO | INACTIVO | CUBETA | COQUIMBO | ILLAPEL | 0.01 | 0.48 | 0.3125 | 8.592 | 8.2795 | 27.4944
LOS CANELOS ANTIGUO | INACTIVO | CUBETA | COQUIMBO | ILLAPEL | 0.01 | 0.62 | 0.3125 | 11.098 | 10.7855 | 35.5136
LOS CANELOS ANTIGUO | INACTIVO | CUBETA | COQUIMBO | ILLAPEL | 0.01 | 0.54 | 0.3125 | 9.666 | 9.3535 | 30.9312
SANTA TERESA | INACTIVO | CUBETA | COQUIMBO | ILLAPEL | 1.87 | 4.18 | 58.4375 | 74.822 | 16.3845 | 1.280376
KATTIA 2 | INACTIVO | MURO | COQUIMBO | ILLAPEL | 1.16 | 3.57 | 36.25 | 63.903 | 27.653 | 1.762841
KATTIA 2 | INACTIVO | CUBETA | COQUIMBO | ILLAPEL | 2.56 | 3.37 | 80 | 60.323 | -19.677 | 0.7540375
SANTA TERESA 2 | ACTIVO | CUBETA | COQUIMBO | ILLAPEL | 7.06 | 1.06 | 220.625 | 18.974 | -201.651 | 0.08600113
SANTA TERESA 2 | ACTIVO | MURO | COQUIMBO | ILLAPEL | 4.89 | 1.1 | 152.8125 | 19.69 | -133.1225 | 0.1288507
SANTA TERESA 2 | ACTIVO | CUBETA | COQUIMBO | ILLAPEL | 3.89 | 3.07 | 121.5625 | 54.953 | -66.6095 | 0.4520555
KATTIA 3 | INACTIVO | CUBETA | COQUIMBO | ILLAPEL | 3.86 | 2.86 | 120.625 | 51.194 | -69.431 | 0.4244062
KATTIA 1 | INACTIVO | MURO | COQUIMBO | ILLAPEL | 1.3 | 3.57 | 40.625 | 63.903 | 23.278 | 1.572997
KATTIA 3 | INACTIVO | MURO | COQUIMBO | ILLAPEL | 1.98 | 1 | 61.875 | 17.9 | -43.975 | 0.2892929
KATTIA 1 | INACTIVO | CUBETA | COQUIMBO | ILLAPEL | 2.12 | 2.52 | 66.25 | 45.108 | -21.142 | 0.6808755
ESPERANZA 0 | INACTIVO | CUBETA | COQUIMBO | ILLAPEL | 1.65 | 5.34 | 51.5625 | 95.586 | 44.0235 | 1.853789
ESPERANZA 0 | INACTIVO | CUBETA | COQUIMBO | ILLAPEL | 1.17 | 4.25 | 36.5625 | 76.075 | 39.5125 | 2.080684
ESPERANZA 0 | INACTIVO | MURO | COQUIMBO | ILLAPEL | 3.16 | 2.43 | 98.75 | 43.497 | -55.253 | 0.4404759
ESPERANZA 0 | INACTIVO | CUBETA | COQUIMBO | ILLAPEL | 1.19 | 3.21 | 37.1875 | 57.459 | 20.2715 | 1.545116
ESPERANZA 1 | INACTIVO | CUBETA | COQUIMBO | ILLAPEL | 1 | 3.71 | 31.25 | 66.409 | 35.159 | 2.125088
ESPERANZA 1 | INACTIVO | CUBETA | COQUIMBO | ILLAPEL | 1.19 | 2.75 | 37.1875 | 49.225 | 12.0375 | 1.323697
ESPERANZA 1 | INACTIVO | MURO | COQUIMBO | ILLAPEL | 2.36 | 2.16 | 73.75 | 38.664 | -35.086 | 0.5242576
ESPERANZA 1 | INACTIVO | CUBETA | COQUIMBO | ILLAPEL | 0.21 | 2.85 | 6.5625 | 51.015 | 44.4525 | 7.773714
DEPÃ“SITO | INACTIVO | CUBETA | COQUIMBO | ILLAPEL | 1.76 | 2.06 | 55 | 36.874 | -18.126 | 0.6704364
DEPÃ“SITO | INACTIVO | CUBETA | COQUIMBO | ILLAPEL | 2.19 | 1.54 | 68.4375 | 27.566 | -40.8715 | 0.4027909
DEPÃ“SITO | INACTIVO | CUBETA | COQUIMBO | ILLAPEL | 1.57 | 0.63 | 49.0625 | 11.277 | -37.7855 | 0.2298497
DEPÃ“SITO | INACTIVO | MURO | COQUIMBO | ILLAPEL | 2.88 | 1.67 | 90 | 29.893 | -60.107 | 0.3321444
DEPÃ“SITO | INACTIVO | CUBETA | COQUIMBO | ILLAPEL | 0.48 | 12.76 | 15 | 228.404 | 213.404 | 15.22693
DEPÃ“SITO | INACTIVO | CUBETA | COQUIMBO | ILLAPEL | 1.28 | 12.88 | 40 | 230.552 | 190.552 | 5.7638
TRANQUE DE RELAVE MIRIAM | INACTIVO | MURO | COQUIMBO | CANELA | 0.01 | 2.28 | 0.3125 | 40.812 | 40.4995 | 130.5984
TRANQUE DE RELAVE MIRIAM | INACTIVO | CUBETA | COQUIMBO | CANELA | 0.01 | 3.95 | 0.3125 | 70.705 | 70.3925 | 226.256
TRANQUE DE RELAVE MIRIAM | INACTIVO | CUBETA | COQUIMBO | CANELA | 0.01 | 5.48 | 0.3125 | 98.092 | 97.7795 | 313.8944
TRANQUE DE RELAVE MIRIAM | INACTIVO | CUBETA | COQUIMBO | CANELA | 0.01 | 5.56 | 0.3125 | 99.524 | 99.2115 | 318.4768
ESPERANZA 2 | INACTIVO | CUBETA | COQUIMBO | ILLAPEL | 0.56 | 2.43 | 17.5 | 43.497 | 25.997 | 2.485543
ESPERANZA 2 | INACTIVO | CUBETA | COQUIMBO | ILLAPEL | 0.37 | 2.51 | 11.5625 | 44.929 | 33.3665 | 3.885751
ESPERANZA 2 | INACTIVO | MURO | COQUIMBO | ILLAPEL | 1.83 | 2.3 | 57.1875 | 41.17 | -16.0175 | 0.7199126
ESPERANZA 2 | INACTIVO | CUBETA | COQUIMBO | ILLAPEL | 0.8 | 3.5 | 25 | 62.65 | 37.65 | 2.506
LA FORTUNA 1 | INACTIVO | MURO | COQUIMBO | ILLAPEL | 2.18 | 1.91 | 68.125 | 34.189 | -33.936 | 0.5018569
LA FORTUNA 1 | INACTIVO | CUBETA | COQUIMBO | ILLAPEL | 3.3 | 4.53 | 103.125 | 81.087 | -22.038 | 0.7862982
LA FORTUNA 2 | INACTIVO | MURO | COQUIMBO | ILLAPEL | 2.54 | 1.49 | 79.375 | 26.671 | -52.704 | 0.3360126
LA FORTUNA 2 | INACTIVO | CUBETA | COQUIMBO | ILLAPEL | 2.15 | 2.13 | 67.1875 | 38.127 | -29.0605 | 0.5674716
LA FORTUNA 3 | ACTIVO | CUBETA | COQUIMBO | ILLAPEL | 1.32 | 2.13 | 41.25 | 38.127 | -3.123 | 0.9242909
LA FORTUNA 3 | ACTIVO | MURO | COQUIMBO | ILLAPEL | 3.49 | 1.24 | 109.0625 | 22.196 | -86.8665 | 0.2035163
EL CANELILLO | INACTIVO | MURO | COQUIMBO | ILLAPEL | 0.64 | 3.57 | 20 | 63.903 | 43.903 | 3.19515
EL CANELILLO | INACTIVO | CUBETA | COQUIMBO | ILLAPEL | 0.42 | 0.96 | 13.125 | 17.184 | 4.059 | 1.309257
CANELA | INACTIVO | MURO | COQUIMBO | CANELA | 0.01 | 4.09 | 0.3125 | 73.211 | 72.8985 | 234.2752
CANELA | INACTIVO | CUBETA | COQUIMBO | CANELA | 0.01 | 4.56 | 0.3125 | 81.624 | 81.3115 | 261.1968
CANELA | INACTIVO | CUBETA | COQUIMBO | CANELA | 0.01 | 3.19 | 0.3125 | 57.101 | 56.7885 | 182.7232
EL ROMERO 1 | INACTIVO | CUBETA | COQUIMBO | ILLAPEL | 0.3 | 2.99 | 9.375 | 53.521 | 44.146 | 5.708907
EL ROMERO 1 | INACTIVO | MURO | COQUIMBO | ILLAPEL | 1.77 | 3.63 | 55.3125 | 64.977 | 9.6645 | 1.174725
EL ROMERO 2 | ACTIVO | CUBETA | COQUIMBO | ILLAPEL | 0.22 | 3.81 | 6.875 | 68.199 | 61.324 | 9.919855
EL ROMERO 2 | ACTIVO | MURO | COQUIMBO | ILLAPEL | 0.9 | 3.34 | 28.125 | 59.786 | 31.661 | 2.125724
ILLAPEL | INACTIVO | CUBETA | COQUIMBO | ILLAPEL | 0.34 | 5.71 | 10.625 | 102.209 | 91.584 | 9.619671
ILLAPEL | INACTIVO | MURO | COQUIMBO | ILLAPEL | 0.59 | 17.55 | 18.4375 | 314.145 | 295.7075 | 17.03837
ANA MARÃA 2 | INACTIVO | CUBETA | COQUIMBO | ILLAPEL | 0.04 | 4.16 | 1.25 | 74.464 | 73.214 | 59.5712
ANA MARÃA 2 | INACTIVO | MURO | COQUIMBO | ILLAPEL | 0.36 | 6.26 | 11.25 | 112.054 | 100.804 | 9.960356
ANA MARÃA 2 | INACTIVO | CUBETA | COQUIMBO | ILLAPEL | 0.11 | 5.71 | 3.4375 | 102.209 | 98.7715 | 29.73353
ANA MARÃA 2 | INACTIVO | CUBETA | COQUIMBO | ILLAPEL | 0.15 | 6.33 | 4.6875 | 113.307 | 108.6195 | 24.17216
ANA MARÃA 1 | INACTIVO | MURO | COQUIMBO | ILLAPEL | 0.28 | 5.8 | 8.75 | 103.82 | 95.07 | 11.86514
ANA MARÃA 1 | INACTIVO | CUBETA | COQUIMBO | ILLAPEL | 0.12 | 6.14 | 3.75 | 109.906 | 106.156 | 29.30827
ANA MARÃA 1 | INACTIVO | CUBETA | COQUIMBO | ILLAPEL | 0.1 | 6.32 | 3.125 | 113.128 | 110.003 | 36.20096
ANA MARÃA 1 | INACTIVO | CUBETA | COQUIMBO | ILLAPEL | 0.13 | 6.47 | 4.0625 | 115.813 | 111.7505 | 28.50782
DON ROBERTO | INACTIVO | CUBETA | COQUIMBO | ILLAPEL | 0.11 | 2.47 | 3.4375 | 44.213 | 40.7755 | 12.86196
DON ROBERTO | INACTIVO | MURO | COQUIMBO | ILLAPEL | 0.01 | 4.51 | 0.3125 | 80.729 | 80.4165 | 258.3328
DON ROBERTO | INACTIVO | CUBETA | COQUIMBO | ILLAPEL | 0.01 | 2.52 | 0.3125 | 45.108 | 44.7955 | 144.3456
DON ROBERTO | INACTIVO | CUBETA | COQUIMBO | ILLAPEL | 0.08 | 3.62 | 2.5 | 64.798 | 62.298 | 25.9192
LETICIA 1 | INACTIVO | CUBETA | COQUIMBO | ILLAPEL | 0.1 | 2.2 | 3.125 | 39.38 | 36.255 | 12.6016
LETICIA 1 | INACTIVO | CUBETA | COQUIMBO | ILLAPEL | 0.16 | 0.72 | 5 | 12.888 | 7.888 | 2.5776
LETICIA 1 | INACTIVO | MURO | COQUIMBO | ILLAPEL | 0.03 | 2.61 | 0.9375 | 46.719 | 45.7815 | 49.8336
LETICIA 1 | INACTIVO | CUBETA | COQUIMBO | ILLAPEL | 0.29 | 3.34 | 9.0625 | 59.786 | 50.7235 | 6.597076
LETICIA 2 | INACTIVO | MURO | COQUIMBO | ILLAPEL | 1.27 | 3.07 | 39.6875 | 54.953 | 15.2655 | 1.384643
LETICIA 2 | INACTIVO | CUBETA | COQUIMBO | ILLAPEL | 1.12 | 1.24 | 35 | 22.196 | -12.804 | 0.6341714
LETICIA 2 | INACTIVO | CUBETA | COQUIMBO | ILLAPEL | 0.61 | 0.72 | 19.0625 | 12.888 | -6.1745 | 0.6760918
LETICIA 2 | INACTIVO | MURO | COQUIMBO | ILLAPEL | 1.02 | 3.08 | 31.875 | 55.132 | 23.257 | 1.729631
LETICIA 2 | INACTIVO | CUBETA | COQUIMBO | ILLAPEL | 0.91 | 1.51 | 28.4375 | 27.029 | -1.4085 | 0.9504703
LETICIA 2 | INACTIVO | CUBETA | COQUIMBO | ILLAPEL | 0.57 | 1.11 | 17.8125 | 19.869 | 2.0565 | 1.115453
LETICIA 2 | INACTIVO | CUBETA | COQUIMBO | ILLAPEL | 0.84 | 1.43 | 26.25 | 25.597 | -0.653 | 0.9751238
LETICIA 2 | INACTIVO | CUBETA | COQUIMBO | ILLAPEL | 0.99 | 4.36 | 30.9375 | 78.044 | 47.1065 | 2.522634
HORIZONTE 2 | INACTIVO | CUBETA | COQUIMBO | ILLAPEL | 3.34 | 2.66 | 104.375 | 47.614 | -56.761 | 0.456182
TRANQUE DE RELAVE | INACTIVO | CUBETA | COQUIMBO | ILLAPEL | 0.59 | 2.3 | 18.4375 | 41.17 | 22.7325 | 2.232949
TRANQUE DE RELAVE | INACTIVO | CUBETA | COQUIMBO | ILLAPEL | 1.54 | 1.84 | 48.125 | 32.936 | -15.189 | 0.6843844
TRANQUE DE RELAVE | INACTIVO | CUBETA | COQUIMBO | ILLAPEL | 0.81 | 0.78 | 25.3125 | 13.962 | -11.3505 | 0.5515852
HORIZONTE 1 | INACTIVO | CUBETA | COQUIMBO | ILLAPEL | 0.25 | 3.13 | 7.8125 | 56.027 | 48.2145 | 7.171456
TRANQUE DE RELAVE | INACTIVO | MURO | COQUIMBO | ILLAPEL | 1.96 | 1.68 | 61.25 | 30.072 | -31.178 | 0.4909714
HORIZONTE 1 | INACTIVO | CUBETA | COQUIMBO | ILLAPEL | 0.17 | 3.67 | 5.3125 | 65.693 | 60.3805 | 12.36574
HORIZONTE 1 | INACTIVO | MURO | COQUIMBO | ILLAPEL | 0.06 | 1.93 | 1.875 | 34.547 | 32.672 | 18.42507
TUNQUEN 5 | INACTIVO | CUBETA | COQUIMBO | ILLAPEL | 2.86 | 1.63 | 89.375 | 29.177 | -60.198 | 0.3264559
TUNQUEN 5 | INACTIVO | MURO | COQUIMBO | ILLAPEL | 3.12 | 1.74 | 97.5 | 31.146 | -66.354 | 0.3194462
TUNQUEN 4 | INACTIVO | CUBETA | COQUIMBO | ILLAPEL | 1.21 | 3.95 | 37.8125 | 70.705 | 32.8925 | 1.869884
TUNQUEN 4 | INACTIVO | MURO | COQUIMBO | ILLAPEL | 5 | 2.92 | 156.25 | 52.268 | -103.982 | 0.3345152
RELAVES 1 | INACTIVO | CUBETA | COQUIMBO | ILLAPEL | 3.26 | 2.97 | 101.875 | 53.163 | -48.712 | 0.5218454
RELAVES 1 | INACTIVO | MURO | COQUIMBO | ILLAPEL | 1.08 | 3.35 | 33.75 | 59.965 | 26.215 | 1.776741
RELAVES 1 | INACTIVO | MURO | COQUIMBO | ILLAPEL | 2.31 | 7.3 | 72.1875 | 130.67 | 58.4825 | 1.810147
RELAVES 1 | INACTIVO | CUBETA | COQUIMBO | ILLAPEL | 2.15 | 3.9 | 67.1875 | 69.81 | 2.6225 | 1.039033
TUNQUEN | ACTIVO | MURO | COQUIMBO | ILLAPEL | 1.78 | 0.92 | 55.625 | 16.468 | -39.157 | 0.2960539
TUNQUEN | ACTIVO | CUBETA | COQUIMBO | ILLAPEL | 0.02 | 10.07 | 0.625 | 180.253 | 179.628 | 288.4048
TRANQUE DE RELAVES | INACTIVO | MURO | COQUIMBO | ILLAPEL | 0.1 | 4.02 | 3.125 | 71.958 | 68.833 | 23.02656
TRANQUE DE RELAVES | INACTIVO | CUBETA | COQUIMBO | ILLAPEL | 0.04 | 10.92 | 1.25 | 195.468 | 194.218 | 156.3744
AUCO | INACTIVO | CUBETA | COQUIMBO | ILLAPEL | 0.06 | 2.65 | 1.875 | 47.435 | 45.56 | 25.29867
AUCO | INACTIVO | CUBETA | COQUIMBO | ILLAPEL | 0.31 | 1.83 | 9.6875 | 32.757 | 23.0695 | 3.381368
AUCO | INACTIVO | MURO | COQUIMBO | ILLAPEL | 0.01 | 2.01 | 0.3125 | 35.979 | 35.6665 | 115.1328
ATELCURA | ABANDONADO | MURO | COQUIMBO | CANELA | 0.01 | 4.32 | 0.3125 | 77.328 | 77.0155 | 247.4496
ATELCURA | ABANDONADO | CUBETA | COQUIMBO | CANELA | 0.14 | 3.85 | 4.375 | 68.915 | 64.54 | 15.752
ATELCURA | ABANDONADO | CUBETA | COQUIMBO | CANELA | 0.12 | 2.56 | 3.75 | 45.824 | 42.074 | 12.21973
ATELCURA | ABANDONADO | CUBETA | COQUIMBO | CANELA | 0.16 | 3.18 | 5 | 56.922 | 51.922 | 11.3844
EX LA COLONIA 1 | INACTIVO | CUBETA | COQUIMBO | ILLAPEL | 0.01 | 3.01 | 0.3125 | 53.879 | 53.5665 | 172.4128
EX LA COLONIA 1 | INACTIVO | MURO | COQUIMBO | ILLAPEL | 0.1 | 2.75 | 3.125 | 49.225 | 46.1 | 15.752
EX LA COLONIA 2 | INACTIVO | CUBETA | COQUIMBO | ILLAPEL | 0.5 | 5.2 | 15.625 | 93.08 | 77.455 | 5.95712
EX LA COLONIA 2 | INACTIVO | MURO | COQUIMBO | ILLAPEL | 0.03 | 3.39 | 0.9375 | 60.681 | 59.7435 | 64.7264
EMBALSE DE RELAVES | ACTIVO | CUBETA | COQUIMBO | ILLAPEL | 0.07 | 3.74 | 2.1875 | 66.946 | 64.7585 | 30.60389
ASIENTO VIEJO 3 | INACTIVO | CUBETA | COQUIMBO | ILLAPEL | 0.01 | 5.17 | 0.3125 | 92.543 | 92.2305 | 296.1376
ASIENTO VIEJO 3 | INACTIVO | MURO | COQUIMBO | ILLAPEL | 0.01 | 1.93 | 0.3125 | 34.547 | 34.2345 | 110.5504
ASIENTO VIEJO 2 | INACTIVO | CUBETA | COQUIMBO | ILLAPEL | 0.01 | 0.95 | 0.3125 | 17.005 | 16.6925 | 54.416
ASIENTO VIEJO 2 | INACTIVO | MURO | COQUIMBO | ILLAPEL | 0.01 | 3.39 | 0.3125 | 60.681 | 60.3685 | 194.1792
ASIENTO VIEJO 1 | INACTIVO | MURO | COQUIMBO | ILLAPEL | 0.03 | 0.63 | 0.9375 | 11.277 | 10.3395 | 12.0288
ASIENTO VIEJO 1 | INACTIVO | CUBETA | COQUIMBO | ILLAPEL | 0.01 | 2.63 | 0.3125 | 47.077 | 46.7645 | 150.6464
TRANQUE DE RELAVE 12 | INACTIVO | CUBETA | COQUIMBO | ILLAPEL | 0.02 | 4.32 | 0.625 | 77.328 | 76.703 | 123.7248
TRANQUE DE RELAVE 12 | INACTIVO | CUBETA | COQUIMBO | ILLAPEL | 0.14 | 3.02 | 4.375 | 54.058 | 49.683 | 12.35611
TRANQUE DE RELAVE 12 | INACTIVO | CUBETA | COQUIMBO | ILLAPEL | 0.01 | 1.66 | 0.3125 | 29.714 | 29.4015 | 95.0848
TRANQUE DE RELAVE 12 | INACTIVO | MURO | COQUIMBO | ILLAPEL | 0.05 | 0.87 | 1.5625 | 15.573 | 14.0105 | 9.96672
EL ARENAL | ACTIVO | MURO | COQUIMBO | ILLAPEL | 0.01 | 2.68 | 0.3125 | 47.972 | 47.6595 | 153.5104
EL ARENAL | ACTIVO | CUBETA | COQUIMBO | ILLAPEL | 0.07 | 4.55 | 2.1875 | 81.445 | 79.2575 | 37.232
ANTA COLLA 2 | INACTIVO | MURO | COQUIMBO | ILLAPEL | 0.01 | 0.94 | 0.3125 | 16.826 | 16.5135 | 53.8432
ANTA COLLA 2 | INACTIVO | CUBETA | COQUIMBO | ILLAPEL | 0.25 | 1.28 | 7.8125 | 22.912 | 15.0995 | 2.932736
ANTA COLLA 1 | INACTIVO | MURO | COQUIMBO | ILLAPEL | 0.69 | 0.44 | 21.5625 | 7.876 | -13.6865 | 0.3652638
ANTA COLLA 1 | INACTIVO | CUBETA | COQUIMBO | ILLAPEL | 0.18 | 1.1 | 5.625 | 19.69 | 14.065 | 3.500444
TRANQUE 123 | INACTIVO | CUBETA | COQUIMBO | ILLAPEL | 0.03 | 0.96 | 0.9375 | 17.184 | 16.2465 | 18.3296
TRANQUE 123 | INACTIVO | CUBETA | COQUIMBO | ILLAPEL | 0.03 | 0.92 | 0.9375 | 16.468 | 15.5305 | 17.56587
TRANQUE 123 | INACTIVO | CUBETA | COQUIMBO | ILLAPEL | 0.13 | 1.52 | 4.0625 | 27.208 | 23.1455 | 6.697354
TRANQUE 123 | INACTIVO | MURO | COQUIMBO | ILLAPEL | 0.07 | 0.66 | 2.1875 | 11.814 | 9.6265 | 5.400686
TRANQUE DE RELAVES 1 | INACTIVO | MURO | COQUIMBO | ILLAPEL | 0.01 | 21.49 | 0.3125 | 384.671 | 384.3585 | 1230.9472
TRANQUE DE RELAVES 1 | INACTIVO | CUBETA | COQUIMBO | ILLAPEL | 0.01 | 21.19 | 0.3125 | 379.301 | 378.9885 | 1213.7632
TRANQUE DE RELAVES 2 | INACTIVO | MURO | COQUIMBO | ILLAPEL | 0.01 | 12.88 | 0.3125 | 230.552 | 230.2395 | 737.7664
TRANQUE DE RELAVES 2 | INACTIVO | CUBETA | COQUIMBO | ILLAPEL | 0.01 | 16.99 | 0.3125 | 304.121 | 303.8085 | 973.1872
SAN JORGE 123 | INACTIVO | MURO | COQUIMBO | ILLAPEL | 0.01 | 23.15 | 0.3125 | 414.385 | 414.0725 | 1326.032
TRANQUE DE RELAVES 3 | INACTIVO | CUBETA | COQUIMBO | ILLAPEL | 0.01 | 2.65 | 0.3125 | 47.435 | 47.1225 | 151.792
TRANQUE DE RELAVES 3 | INACTIVO | MURO | COQUIMBO | ILLAPEL | 0.01 | 2.53 | 0.3125 | 45.287 | 44.9745 | 144.9184
SAN JORGE 123 | INACTIVO | CUBETA | COQUIMBO | ILLAPEL | 0.01 | 15.62 | 0.3125 | 279.598 | 279.2855 | 894.7136
CALIFORNIA 0 | INACTIVO | CUBETA | COQUIMBO | ILLAPEL | 0.12 | 1.62 | 3.75 | 28.998 | 25.248 | 7.7328
CALIFORNIA 0 | INACTIVO | MURO | COQUIMBO | ILLAPEL | 0.34 | 1.79 | 10.625 | 32.041 | 21.416 | 3.015624
CALIFORNIA 2B | INACTIVO | MURO | COQUIMBO | ILLAPEL | 4.54 | 1.07 | 141.875 | 19.153 | -122.722 | 0.1349991
CALIFORNIA 2B | INACTIVO | CUBETA | COQUIMBO | ILLAPEL | 3.41 | 0.89 | 106.5625 | 15.931 | -90.6315 | 0.1494991
CALIFORNIA 2A | INACTIVO | MURO | COQUIMBO | ILLAPEL | 0.82 | 0.8 | 25.625 | 14.32 | -11.305 | 0.5588293
CALIFORNIA 2A | INACTIVO | CUBETA | COQUIMBO | ILLAPEL | 5.02 | 0.73 | 156.875 | 13.067 | -143.808 | 0.08329562
CALIFORNIA 1 | INACTIVO | MURO | COQUIMBO | ILLAPEL | 0.12 | 1.87 | 3.75 | 33.473 | 29.723 | 8.926133
CALIFORNIA 1 | INACTIVO | CUBETA | COQUIMBO | ILLAPEL | 0.01 | 0.41 | 0.3125 | 7.339 | 7.0265 | 23.4848
ESPERANZA DOS | INACTIVO | CUBETA | COQUIMBO | ILLAPEL | 0.19 | 5.12 | 5.9375 | 91.648 | 85.7105 | 15.43545
ESPERANZA DOS | INACTIVO | MURO | COQUIMBO | CANELA | 0.05 | 3.54 | 1.5625 | 63.366 | 61.8035 | 40.55424
NN 3 | ABANDONADO | CUBETA | COQUIMBO | ILLAPEL | 0.5 | 3.72 | 15.625 | 66.588 | 50.963 | 4.261632
NN 3 | ABANDONADO | MURO | COQUIMBO | ILLAPEL | 0.83 | 3.34 | 25.9375 | 59.786 | 33.8485 | 2.305002
PLUMA DE ORO | INACTIVO | MURO | COQUIMBO | ILLAPEL | 0.01 | 5.02 | 0.3125 | 89.858 | 89.5455 | 287.5456
PLUMA DE ORO | INACTIVO | CUBETA | COQUIMBO | ILLAPEL | 0.23 | 3.76 | 7.1875 | 67.304 | 60.1165 | 9.364035
TRANQUE ORIENTE | INACTIVO | MURO | COQUIMBO | ILLAPEL | 0.07 | 7.63 | 2.1875 | 136.577 | 134.3895 | 62.4352
TRANQUE ORIENTE | INACTIVO | CUBETA | COQUIMBO | ILLAPEL | 0.01 | 4.72 | 0.3125 | 84.488 | 84.1755 | 270.3616
TRANQUE PONIENTE | INACTIVO | MURO | COQUIMBO | ILLAPEL | 0.02 | 4.67 | 0.625 | 83.593 | 82.968 | 133.7488
TRANQUE PONIENTE | INACTIVO | CUBETA | COQUIMBO | ILLAPEL | 0.09 | 5.47 | 2.8125 | 97.913 | 95.1005 | 34.81351
LLAMUCO | INACTIVO | CUBETA | COQUIMBO | SALAMANCA | 2.77 | 2.22 | 86.5625 | 39.738 | -46.8245 | 0.4590671
LLAMUCO | INACTIVO | CUBETA | COQUIMBO | SALAMANCA | 1.05 | 0.76 | 32.8125 | 13.604 | -19.2085 | 0.4145981
LLAMUCO | INACTIVO | MURO | COQUIMBO | SALAMANCA | 2.62 | 1.01 | 81.875 | 18.079 | -63.796 | 0.2208122
PUENTE NEGRO | INACTIVO | CUBETA | COQUIMBO | ILLAPEL | 0.01 | 28.8 | 0.3125 | 515.52 | 515.2075 | 1649.664
PUENTE NEGRO | INACTIVO | MURO | COQUIMBO | ILLAPEL | 0.06 | 5.88 | 1.875 | 105.252 | 103.377 | 56.1344
TRINCHERA | INACTIVO | MURO | COQUIMBO | SALAMANCA | 0.01 | 1.97 | 0.3125 | 35.263 | 34.9505 | 112.8416
TRINCHERA | INACTIVO | CUBETA | COQUIMBO | SALAMANCA | 0.01 | 3.18 | 0.3125 | 56.922 | 56.6095 | 182.1504
SAN ELISEO 2 | INACTIVO | MURO | COQUIMBO | SALAMANCA | 0.31 | 1.9 | 9.6875 | 34.01 | 24.3225 | 3.51071
SAN ELISEO 2 | INACTIVO | CUBETA | COQUIMBO | SALAMANCA | 0.27 | 7.16 | 8.4375 | 128.164 | 119.7265 | 15.18981
SAN ELISEO 1 | INACTIVO | MURO | COQUIMBO | SALAMANCA | 0.01 | 3.22 | 0.3125 | 57.638 | 57.3255 | 184.4416
SAN ELISEO 1 | INACTIVO | CUBETA | COQUIMBO | SALAMANCA | 0.01 | 3.13 | 0.3125 | 56.027 | 55.7145 | 179.2864
QUILLAYES | INACTIVO | CUBETA | COQUIMBO | SALAMANCA | 0.51 | 2.36 | 15.9375 | 42.244 | 26.3065 | 2.650604
EL CHINCHE | INACTIVO | CUBETA | COQUIMBO | SALAMANCA | 0.01 | 0.62 | 0.3125 | 11.098 | 10.7855 | 35.5136
EL CHINCHE | INACTIVO | MURO | COQUIMBO | SALAMANCA | 0.01 | 2.24 | 0.3125 | 40.096 | 39.7835 | 128.3072
QUILLAYES | INACTIVO | MURO | COQUIMBO | SALAMANCA | 0.37 | 1.58 | 11.5625 | 28.282 | 16.7195 | 2.446011
LAS VACAS 2 | INACTIVO | CUBETA | COQUIMBO | LOS VILOS | 0.78 | 4 | 24.375 | 71.6 | 47.225 | 2.937436
LAS VACAS 1 | INACTIVO | MURO | COQUIMBO | LOS VILOS | 0.05 | 3 | 1.5625 | 53.7 | 52.1375 | 34.368
LAS VACAS 2 | INACTIVO | CUBETA | COQUIMBO | LOS VILOS | 0.29 | 3.1 | 9.0625 | 55.49 | 46.4275 | 6.123034
LAS VACAS 2 | INACTIVO | CUBETA | COQUIMBO | LOS VILOS | 0.65 | 3.02 | 20.3125 | 54.058 | 33.7455 | 2.661317
LAS VACAS 1 | INACTIVO | CUBETA | COQUIMBO | LOS VILOS | 0.6 | 7.06 | 18.75 | 126.374 | 107.624 | 6.739947
LAS VACAS 1 | INACTIVO | CUBETA | COQUIMBO | LOS VILOS | 0.34 | 6.04 | 10.625 | 108.116 | 97.491 | 10.17562
LAS VACAS 1 | INACTIVO | CUBETA | COQUIMBO | LOS VILOS | 0.35 | 10.09 | 10.9375 | 180.611 | 169.6735 | 16.51301
LAS VACAS SUR | ACTIVO | CUBETA | COQUIMBO | LOS VILOS | 0.01 | 2.56 | 0.3125 | 45.824 | 45.5115 | 146.6368
LAS VACAS SUR | ACTIVO | CUBETA | COQUIMBO | LOS VILOS | 0.29 | 6.83 | 9.0625 | 122.257 | 113.1945 | 13.49043
LOS GLADIADORES | ACTIVO | CUBETA | COQUIMBO | LOS VILOS | 0.01 | 35.3 | 0.3125 | 631.87 | 631.5575 | 2021.984
LOS GLADIADORES | ACTIVO | MURO | COQUIMBO | LOS VILOS | 0.01 | 35.73 | 0.3125 | 639.567 | 639.2545 | 2046.6144
EL MAURO | ACTIVO | MURO | COQUIMBO | LOS VILOS | 0.67 | 2.58 | 20.9375 | 46.182 | 25.2445 | 2.205707
EL MAURO | ACTIVO | MURO | COQUIMBO | LOS VILOS | 0.3 | 2.46 | 9.375 | 44.034 | 34.659 | 4.69696
EL MAURO | ACTIVO | CUBETA | COQUIMBO | LOS VILOS | 0.63 | 2.51 | 19.6875 | 44.929 | 25.2415 | 2.282108
EL MAURO | ACTIVO | MURO | COQUIMBO | LOS VILOS | 0.41 | 2.04 | 12.8125 | 36.516 | 23.7035 | 2.850029
EL MAURO | ACTIVO | MURO | COQUIMBO | LOS VILOS | 0.33 | 1.94 | 10.3125 | 34.726 | 24.4135 | 3.36737
EL MAURO | ACTIVO | MURO | COQUIMBO | LOS VILOS | 0.18 | 1.34 | 5.625 | 23.986 | 18.361 | 4.264178
EL MAURO | ACTIVO | CUBETA | COQUIMBO | LOS VILOS | 0.22 | 2.13 | 6.875 | 38.127 | 31.252 | 5.545745
EL MAURO | ACTIVO | CUBETA | COQUIMBO | LOS VILOS | 0.22 | 2.16 | 6.875 | 38.664 | 31.789 | 5.623855
MERINO | INACTIVO | CUBETA | COQUIMBO | SALAMANCA | 0.26 | 4.7 | 8.125 | 84.13 | 76.005 | 10.35446
MERINO | INACTIVO | MURO | COQUIMBO | SALAMANCA | 0.01 | 15.37 | 0.3125 | 275.123 | 274.8105 | 880.3936
MERINO | INACTIVO | CUBETA | COQUIMBO | SALAMANCA | 0.25 | 8.57 | 7.8125 | 153.403 | 145.5905 | 19.635584
TRANQUE DE RELAVE | INACTIVO | MURO | COQUIMBO | SALAMANCA | 0.1 | 3.81 | 3.125 | 68.199 | 65.074 | 21.82368
TRANQUE DE RELAVE | INACTIVO | CUBETA | COQUIMBO | SALAMANCA | 0.41 | 4.18 | 12.8125 | 74.822 | 62.0095 | 5.839766
TRANQUE DE RELAVE | INACTIVO | CUBETA | COQUIMBO | SALAMANCA | 0.02 | 3.55 | 0.625 | 63.545 | 62.92 | 101.672
TRANQUE DE RELAVE | INACTIVO | CUBETA | COQUIMBO | SALAMANCA | 0.01 | 4 | 0.3125 | 71.6 | 71.2875 | 229.12
EL ARENAL | INACTIVO | MURO | COQUIMBO | SALAMANCA | 0.01 | 13.66 | 0.3125 | 244.514 | 244.2015 | 782.4448
EL ARENAL | INACTIVO | CUBETA | COQUIMBO | SALAMANCA | 0.01 | 9.35 | 0.3125 | 167.365 | 167.0525 | 535.568
EL ARENAL | INACTIVO | CUBETA | COQUIMBO | SALAMANCA | 0.01 | 10.96 | 0.3125 | 196.184 | 195.8715 | 627.7888
EL ARENAL | INACTIVO | CUBETA | COQUIMBO | SALAMANCA | 0.03 | 7.31 | 0.9375 | 130.849 | 129.9115 | 139.5723
LOS HOYOS | ABANDONADO | CUBETA | VALPARAISO | PETORCA | 0.01 | 10.54 | 0.3125 | 188.666 | 188.3535 | 603.7312
LOS HOYOS | ABANDONADO | CUBETA | VALPARAISO | PETORCA | 0.02 | 10.02 | 0.625 | 179.358 | 178.733 | 286.9728
LOS HOYOS | ABANDONADO | CUBETA | VALPARAISO | PETORCA | 0.08 | 11.22 | 2.5 | 200.838 | 198.338 | 80.3352
DULCINEA | INACTIVO | CUBETA | VALPARAISO | PETORCA | 0.01 | 5.1 | 0.3125 | 91.29 | 90.9775 | 292.128
DULCINEA | INACTIVO | MURO | VALPARAISO | PETORCA | 0.01 | 5.69 | 0.3125 | 101.851 | 101.5385 | 325.9232
DULCINEA | INACTIVO | CUBETA | VALPARAISO | PETORCA | 0.01 | 5.95 | 0.3125 | 106.505 | 106.1925 | 340.816
DULCINEA | INACTIVO | CUBETA | VALPARAISO | PETORCA | 0.01 | 4.81 | 0.3125 | 86.099 | 85.7865 | 275.5168
DULCINEA | INACTIVO | CUBETA | VALPARAISO | PETORCA | 0.01 | 9.17 | 0.3125 | 164.143 | 163.8305 | 525.2576
DULCINEA | INACTIVO | MURO | VALPARAISO | PETORCA | 0.01 | 4.21 | 0.3125 | 75.359 | 75.0465 | 241.1488
TRANQUE 1234 | ABANDONADO | CUBETA | VALPARAISO | PETORCA | 1.56 | 3.06 | 48.75 | 54.774 | 6.024 | 1.123569
TRANQUE 1234 | ABANDONADO | CUBETA | VALPARAISO | PETORCA | 2.15 | 3.28 | 67.1875 | 58.712 | -8.4755 | 0.873853
ACOPIO DE ARENAS | INACTIVO | CUBETA | VALPARAISO | PETORCA | 0.76 | 8.65 | 23.75 | 154.835 | 131.085 | 6.519368
EL ZORRITO | ACTIVO | CUBETA | VALPARAISO | PETORCA | 0.11 | 13.25 | 3.4375 | 237.175 | 233.7375 | 68.99636
EL ZORRITO | ACTIVO | CUBETA | VALPARAISO | PETORCA | 0.06 | 13.69 | 1.875 | 245.051 | 243.176 | 130.6939
EMBALSE DE RELAVES MANUEL FERNANDEZ | ACTIVO | CUBETA | VALPARAISO | PETORCA | 0.42 | 4.6 | 13.125 | 82.34 | 69.215 | 6.273524
EMBALSE DE RELAVES MANUEL FERNANDEZ | ACTIVO | CUBETA | VALPARAISO | PETORCA | 0.01 | 2.86 | 0.3125 | 51.194 | 50.8815 | 163.8208
EMBALSE DE RELAVES MANUEL FERNANDEZ | ACTIVO | CUBETA | VALPARAISO | PETORCA | 0.08 | 2.82 | 2.5 | 50.478 | 47.978 | 20.1912
MINERA LA VEGA | ACTIVO | CUBETA | VALPARAISO | PETORCA | 0.34 | 6.4 | 10.625 | 114.56 | 103.935 | 10.78212
TERRAZAS 2 | ACTIVO | CUBETA | VALPARAISO | PETORCA | 0.86 | 8.84 | 26.875 | 158.236 | 131.361 | 5.887851
TERRAZAS 1 | INACTIVO | CUBETA | VALPARAISO | PETORCA | 0.46 | 14.54 | 14.375 | 260.266 | 245.891 | 18.10546
EL DURAZNO | INACTIVO | CUBETA | VALPARAISO | PETORCA | 1.02 | 7.99 | 31.875 | 143.021 | 111.146 | 4.486933
PLANTA PATS | INACTIVO | CUBETA | VALPARAISO | PETORCA | 0.36 | 12.81 | 11.25 | 229.299 | 218.049 | 20.38213
PLANTA PATS | INACTIVO | CUBETA | VALPARAISO | PETORCA | 1.04 | 7 | 32.5 | 125.3 | 92.8 | 3.855385
PLANTA PATS | INACTIVO | CUBETA | VALPARAISO | PETORCA | 0.03 | 7.04 | 0.9375 | 126.016 | 125.0785 | 134.4171
LOS MOLLES 1 | INACTIVO | CUBETA | VALPARAISO | PETORCA | 0.01 | 2.17 | 0.3125 | 38.843 | 38.5305 | 124.2976
LOS MOLLES 1 | INACTIVO | CUBETA | VALPARAISO | PETORCA | 0.21 | 7.18 | 6.5625 | 128.522 | 121.9595 | 19.5843
LOS MOLLES 1 | INACTIVO | CUBETA | VALPARAISO | PETORCA | 0.11 | 4.99 | 3.4375 | 89.321 | 85.8835 | 25.98429
PETRONILA DIAZ | INACTIVO | CUBETA | VALPARAISO | PETORCA | 1.23 | 6.97 | 38.4375 | 124.763 | 86.3255 | 3.245867
PETRONILA DIAZ | INACTIVO | CUBETA | VALPARAISO | PETORCA | 1.28 | 5.65 | 40 | 101.135 | 61.135 | 2.528375
PETRONILA DIAZ | INACTIVO | CUBETA | VALPARAISO | PETORCA | 0.46 | 9.93 | 14.375 | 177.747 | 163.372 | 12.36501
PETRONILA DIAZ | INACTIVO | CUBETA | VALPARAISO | PETORCA | 0.1 | 4.54 | 3.125 | 81.266 | 78.141 | 26.00512
PETRONILA DIAZ | INACTIVO | CUBETA | VALPARAISO | PETORCA | 0.05 | 15.51 | 1.5625 | 277.629 | 276.0665 | 177.68256
PETRONILA DIAZ | INACTIVO | CUBETA | VALPARAISO | PETORCA | 0.1 | 3.29 | 3.125 | 58.891 | 55.766 | 18.84512
3 TRANQUES | INACTIVO | CUBETA | VALPARAISO | PETORCA | 0.24 | 3.8 | 7.5 | 68.02 | 60.52 | 9.069333
HIERRO VIEJO 1 | INACTIVO | CUBETA | VALPARAISO | PETORCA | 0.01 | 5.59 | 0.3125 | 100.061 | 99.7485 | 320.1952
HIERRO VIEJO 1 | INACTIVO | CUBETA | VALPARAISO | PETORCA | 0.4 | 12.31 | 12.5 | 220.349 | 207.849 | 17.62792
HIERRO VIEJO 1 | INACTIVO | CUBETA | VALPARAISO | PETORCA | 0.64 | 19.55 | 20 | 349.945 | 329.945 | 17.49725
HIERRO VIEJO 2 | INACTIVO | CUBETA | VALPARAISO | PETORCA | 0.1 | 7.37 | 3.125 | 131.923 | 128.798 | 42.21536
HIERRO VIEJO 2 | INACTIVO | CUBETA | VALPARAISO | PETORCA | 0.02 | 8.9 | 0.625 | 159.31 | 158.685 | 254.896
HIERRO VIEJO 2 | INACTIVO | CUBETA | VALPARAISO | PETORCA | 0.25 | 8.51 | 7.8125 | 152.329 | 144.5165 | 19.498112
PULLALLI | ACTIVO | CUBETA | VALPARAISO | LA LIGUA | 0.12 | 0.55 | 3.75 | 9.845 | 6.095 | 2.625333
LAS CENIZAS 4 | INACTIVO | MURO | VALPARAISO | CABILDO | 0.63 | 16.52 | 19.6875 | 295.708 | 276.0205 | 15.02009
EL ESCORIAL 2 | INACTIVO | CUBETA | VALPARAISO | CABILDO | 0.01 | 6.88 | 0.3125 | 123.152 | 122.8395 | 394.0864
LAS CENIZAS 4 | INACTIVO | CUBETA | VALPARAISO | CABILDO | 0.26 | 7.64 | 8.125 | 136.756 | 128.631 | 16.83151
LAS CENIZAS 2 | INACTIVO | CUBETA | VALPARAISO | CABILDO | 1.36 | 21.36 | 42.5 | 382.344 | 339.844 | 8.996329
EL QUEMADO | INACTIVO | CUBETA | VALPARAISO | CABILDO | 0.12 | 9.08 | 3.75 | 162.532 | 158.782 | 43.34187
EL QUEMADO | INACTIVO | CUBETA | VALPARAISO | CABILDO | 0.01 | 1.16 | 0.3125 | 20.764 | 20.4515 | 66.4448
EL QUEMADO | INACTIVO | CUBETA | VALPARAISO | CABILDO | 0.02 | 1.38 | 0.625 | 24.702 | 24.077 | 39.5232
EL QUEMADO | INACTIVO | CUBETA | VALPARAISO | CABILDO | 0.01 | 6.63 | 0.3125 | 118.677 | 118.3645 | 379.7664
LOS MAQUIS 1 | INACTIVO | CUBETA | VALPARAISO | CABILDO | 1.15 | 24.14 | 35.9375 | 432.106 | 396.1685 | 12.02382
LOS MAQUIS 1 | INACTIVO | CUBETA | VALPARAISO | CABILDO | 2.12 | 23.01 | 66.25 | 411.879 | 345.629 | 6.217042
LOS MAQUIS 1 | INACTIVO | CUBETA | VALPARAISO | CABILDO | 4.01 | 16.94 | 125.3125 | 303.226 | 177.9135 | 2.419759
N PASTA (DEP) | ACTIVO | PASTA | VALPARAISO | CABILDO | 0.09 | 9.85 | 2.8125 | 176.315 | 173.5025 | 62.68978
EMBALSE DE RELAVES | INACTIVO | CUBETA | VALPARAISO | SAN ESTEBAN | 0.99 | 1.09 | 30.9375 | 19.511 | -11.4265 | 0.6306586
EMBALSE DE RELAVES | INACTIVO | CUBETA | VALPARAISO | SAN ESTEBAN | 1.22 | 0.87 | 38.125 | 15.573 | -22.552 | 0.4084721
EMBALSE DE RELAVES | INACTIVO | CUBETA | VALPARAISO | SAN ESTEBAN | 0.52 | 0.85 | 16.25 | 15.215 | -1.035 | 0.9363077
DIAMANTINO | INACTIVO | CUBETA | VALPARAISO | PUTAENDO | 0.01 | 9.1 | 0.3125 | 162.89 | 162.5775 | 521.248
DIAMANTINO | INACTIVO | CUBETA | VALPARAISO | PUTAENDO | 0.01 | 3.3 | 0.3125 | 59.07 | 58.7575 | 189.024
DIAMANTINO | INACTIVO | CUBETA | VALPARAISO | PUTAENDO | 0.04 | 3.99 | 1.25 | 71.421 | 70.171 | 57.1368
LA PATAGUA 4A | INACTIVO | CUBETA | VALPARAISO | LA LIGUA | 0.22 | 19.66 | 6.875 | 351.914 | 345.039 | 51.18749
LA PATAGUA 2 | INACTIVO | CUBETA | VALPARAISO | LA LIGUA | 0.01 | 6.67 | 0.3125 | 119.393 | 119.0805 | 382.0576
LA PATAGUA 4 | INACTIVO | CUBETA | VALPARAISO | LA LIGUA | 0.1 | 18.18 | 3.125 | 325.422 | 322.297 | 104.13504
LA PATAGUA 1 | INACTIVO | CUBETA | VALPARAISO | LA LIGUA | 0.16 | 10.7 | 5 | 191.53 | 186.53 | 38.306
LA PATAGUA 3 | INACTIVO | CUBETA | VALPARAISO | LA LIGUA | 0.11 | 15.81 | 3.4375 | 282.999 | 279.5615 | 82.32698
NN 40 | ABANDONADO | CUBETA | VALPARAISO | LA LIGUA | 0.01 | 11.16 | 0.3125 | 199.764 | 199.4515 | 639.2448
NN 40 | ABANDONADO | CUBETA | VALPARAISO | LA LIGUA | 0.01 | 12.67 | 0.3125 | 226.793 | 226.4805 | 725.7376
NN 40 | ABANDONADO | CUBETA | VALPARAISO | LA LIGUA | 0.01 | 15.05 | 0.3125 | 269.395 | 269.0825 | 862.064
JAVITO | ACTIVO | MURO | VALPARAISO | LA LIGUA | 0.22 | 17.17 | 6.875 | 307.343 | 300.468 | 44.70444
JAVITO | ACTIVO | CUBETA | VALPARAISO | LA LIGUA | 0.35 | 18.67 | 10.9375 | 334.193 | 323.2555 | 30.55479
CERRO NEGRO 6 | INACTIVO | CUBETA | VALPARAISO | CABILDO | 0.05 | 9.56 | 1.5625 | 171.124 | 169.5615 | 109.51936
CERRO NEGRO 5 | INACTIVO | CUBETA | VALPARAISO | CABILDO | 0.12 | 12.52 | 3.75 | 224.108 | 220.358 | 59.76213
CERRO NEGRO 5 | INACTIVO | CUBETA | VALPARAISO | CABILDO | 0.01 | 8.92 | 0.3125 | 159.668 | 159.3555 | 510.9376
CERRO NEGRO 4 | INACTIVO | CUBETA | VALPARAISO | CABILDO | 0.05 | 11.26 | 1.5625 | 201.554 | 199.9915 | 128.99456
CERRO NEGRO 4 | INACTIVO | MURO | VALPARAISO | CABILDO | 0.15 | 8.65 | 4.6875 | 154.835 | 150.1475 | 33.03147
CERRO NEGRO 3 | INACTIVO | MURO | VALPARAISO | CABILDO | 0.02 | 11.08 | 0.625 | 198.332 | 197.707 | 317.3312
CERRO NEGRO 3 | INACTIVO | CUBETA | VALPARAISO | CABILDO | 0.19 | 8.75 | 5.9375 | 156.625 | 150.6875 | 26.37895
CERRO NEGRO 2 | INACTIVO | CUBETA | VALPARAISO | CABILDO | 0.14 | 11.93 | 4.375 | 213.547 | 209.172 | 48.81074
CERRO NEGRO 1 | INACTIVO | MURO | VALPARAISO | CABILDO | 2.02 | 9.42 | 63.125 | 168.618 | 105.493 | 2.671176
CERRO NEGRO 1 | INACTIVO | MURO | VALPARAISO | CABILDO | 0.06 | 8.71 | 1.875 | 155.909 | 154.034 | 83.15147
CERRO NEGRO 1 | INACTIVO | MURO | VALPARAISO | CABILDO | 0.22 | 10.31 | 6.875 | 184.549 | 177.674 | 26.84349
CERRO NEGRO 1 | INACTIVO | MURO | VALPARAISO | CABILDO | 0.13 | 7.87 | 4.0625 | 140.873 | 136.8105 | 34.67643
TORITO | ACTIVO | CUBETA | VALPARAISO | NOGALES | 0.01 | 6.91 | 0.3125 | 123.689 | 123.3765 | 395.8048
TORITO | ACTIVO | MURO | VALPARAISO | NOGALES | 0.07 | 6.16 | 2.1875 | 110.264 | 108.0765 | 50.4064
EL ARENAL 3 | INACTIVO | CUBETA | VALPARAISO | PUTAENDO | 0.01 | 4.45 | 0.3125 | 79.655 | 79.3425 | 254.896
EL ARENAL 1 | INACTIVO | MURO | VALPARAISO | PUTAENDO | 0.01 | 3.79 | 0.3125 | 67.841 | 67.5285 | 217.0912
EL ARENAL 1 | INACTIVO | CUBETA | VALPARAISO | PUTAENDO | 0.01 | 5.13 | 0.3125 | 91.827 | 91.5145 | 293.8464
TRANQUE 4 | INACTIVO | CUBETA | VALPARAISO | NOGALES | 0.06 | 6.51 | 1.875 | 116.529 | 114.654 | 62.1488
EL COBRE 1 | INACTIVO | CUBETA | VALPARAISO | NOGALES | 0.15 | 5.16 | 4.6875 | 92.364 | 87.6765 | 19.70432
EL COBRE 2 | INACTIVO | CUBETA | VALPARAISO | NOGALES | 0.01 | 7.76 | 0.3125 | 138.904 | 138.5915 | 444.4928
EL COBRE 2 | INACTIVO | CUBETA | VALPARAISO | NOGALES | 0.13 | 8.02 | 4.0625 | 143.558 | 139.4955 | 35.33735
EL COBRE 2 | INACTIVO | CUBETA | VALPARAISO | NOGALES | 0.03 | 7.44 | 0.9375 | 133.176 | 132.2385 | 142.0544
EL COBRE 2 | INACTIVO | MURO | VALPARAISO | NOGALES | 0.05 | 5.92 | 1.5625 | 105.968 | 104.4055 | 67.81952
EL COBRE 3 | INACTIVO | CUBETA | VALPARAISO | NOGALES | 0.01 | 9.14 | 0.3125 | 163.606 | 163.2935 | 523.5392
EL COBRE 3 | INACTIVO | MURO | VALPARAISO | NOGALES | 0.06 | 7.17 | 1.875 | 128.343 | 126.468 | 68.4496
VETA DEL AGUA 6 | ACTIVO | CUBETA | VALPARAISO | NOGALES | 0.01 | 8.14 | 0.3125 | 145.706 | 145.3935 | 466.2592
VETA DEL AGUA 5 | INACTIVO | CUBETA | VALPARAISO | NOGALES | 0.01 | 5.19 | 0.3125 | 92.901 | 92.5885 | 297.2832
VETA DEL AGUA 5 | INACTIVO | CUBETA | VALPARAISO | NOGALES | 0.01 | 6.45 | 0.3125 | 115.455 | 115.1425 | 369.456
VETA DEL AGUA 5 | INACTIVO | MURO | VALPARAISO | NOGALES | 0.01 | 5.94 | 0.3125 | 106.326 | 106.0135 | 340.2432
VETA DEL AGUA 5 | INACTIVO | CUBETA | VALPARAISO | NOGALES | 0.01 | 6.13 | 0.3125 | 109.727 | 109.4145 | 351.1264
VETA DEL AGUA 1234 | INACTIVO | CUBETA | VALPARAISO | NOGALES | 0.01 | 5.84 | 0.3125 | 104.536 | 104.2235 | 334.5152
VETA DEL AGUA 1234 | INACTIVO | CUBETA | VALPARAISO | NOGALES | 0.01 | 6.25 | 0.3125 | 111.875 | 111.5625 | 358
VETA DEL AGUA 1234 | INACTIVO | CUBETA | VALPARAISO | NOGALES | 0.01 | 6.64 | 0.3125 | 118.856 | 118.5435 | 380.3392
BELLAVISTA 12 | INACTIVO | CUBETA | VALPARAISO | SAN FELIPE | 0.53 | 4.24 | 16.5625 | 75.896 | 59.3335 | 4.5824
EMBALSE DE RELAVES 3 | INACTIVO | CUBETA | VALPARAISO | SAN FELIPE | 0.48 | 2.75 | 15 | 49.225 | 34.225 | 3.281667
EMBALSE DE RELAVES 4 | INACTIVO | CUBETA | VALPARAISO | SAN FELIPE | 0.01 | 4.43 | 0.3125 | 79.297 | 78.9845 | 253.7504
EMBALSE DE RELAVES | INACTIVO | CUBETA | VALPARAISO | SAN FELIPE | 0.13 | 17.68 | 4.0625 | 316.472 | 312.4095 | 77.9008
ENCON | INACTIVO | CUBETA | VALPARAISO | SAN FELIPE | 0.13 | 4.23 | 4.0625 | 75.717 | 71.6545 | 18.63803
ENCON | INACTIVO | CUBETA | VALPARAISO | SAN FELIPE | 0.1 | 5.19 | 3.125 | 92.901 | 89.776 | 29.72832
CATEMU 1 | INACTIVO | CUBETA | VALPARAISO | CATEMU | 0.27 | 14.17 | 8.4375 | 253.643 | 245.2055 | 30.06139
CATEMU 1 | INACTIVO | CUBETA | VALPARAISO | CATEMU | 1.17 | 12.69 | 36.5625 | 227.151 | 190.5885 | 6.212677
CATEMU 2 | INACTIVO | CUBETA | VALPARAISO | CATEMU | 0.27 | 5.19 | 8.4375 | 92.901 | 84.4635 | 11.01049
CATEMU 2 | INACTIVO | MURO | VALPARAISO | CATEMU | 0.68 | 3.59 | 21.25 | 64.261 | 43.011 | 3.024047
CATEMU 1 | INACTIVO | MURO | VALPARAISO | CATEMU | 1.03 | 2 | 32.1875 | 35.8 | 3.6125 | 1.112233
CATEMU 2 | INACTIVO | CUBETA | VALPARAISO | CATEMU | 0.33 | 6.01 | 10.3125 | 107.579 | 97.2665 | 10.4319
CATEMU 2 | INACTIVO | CUBETA | VALPARAISO | CATEMU | 0.43 | 6.72 | 13.4375 | 120.288 | 106.8505 | 8.951665
CATEMU 4 | INACTIVO | MURO | VALPARAISO | CATEMU | 1.04 | 1.49 | 32.5 | 26.671 | -5.829 | 0.8206462
CATEMU 4 | INACTIVO | CUBETA | VALPARAISO | CATEMU | 1.51 | 1.82 | 47.1875 | 32.578 | -14.6095 | 0.6903947
LOS MAITENES | INACTIVO | CUBETA | VALPARAISO | PUCHUNCAVI | 0.03 | 5.55 | 0.9375 | 99.345 | 98.4075 | 105.968
LOS MAITENES | INACTIVO | CUBETA | VALPARAISO | PUCHUNCAVI | 0.11 | 4.66 | 3.4375 | 83.414 | 79.9765 | 24.26589
LOS MAITENES | INACTIVO | CUBETA | VALPARAISO | PUCHUNCAVI | 0.13 | 4.17 | 4.0625 | 74.643 | 70.5805 | 18.37366
CAOLIN | INACTIVO | CUBETA | VALPARAISO | LA CALERA | 0.01 | 0.29 | 0.3125 | 5.191 | 4.8785 | 16.6112
LA PACIENCIA | INACTIVO | CUBETA | VALPARAISO | RINCONADA | 0.1 | 9.11 | 3.125 | 163.069 | 159.944 | 52.18208
LA PACIENCIA | INACTIVO | CUBETA | VALPARAISO | RINCONADA | 0.29 | 9 | 9.0625 | 161.1 | 152.0375 | 17.77655
LA PACIENCIA | INACTIVO | MURO | VALPARAISO | RINCONADA | 0.13 | 9 | 4.0625 | 161.1 | 157.0375 | 39.65538
LA PACIENCIA | INACTIVO | CUBETA | VALPARAISO | RINCONADA | 0.21 | 9.58 | 6.5625 | 171.482 | 164.9195 | 26.13059
LOS LEONES | INACTIVO | CUBETA | METROPOLITANA | LOS ANDES | 0.27 | 0.62 | 8.4375 | 11.098 | 2.6605 | 1.315319
PIUQUENES | INACTIVO | CUBETA | METROPOLITANA | LOS ANDES | 0.01 | 0.59 | 0.3125 | 10.561 | 10.2485 | 33.7952
PIUQUENES | INACTIVO | CUBETA | METROPOLITANA | LOS ANDES | 1.44 | 0.82 | 45 | 14.678 | -30.322 | 0.3261778
PIUQUENES | INACTIVO | CUBETA | VALPARAISO | LOS ANDES | 0.33 | 0.26 | 10.3125 | 4.654 | -5.6585 | 0.451297
PIUQUENES | INACTIVO | CUBETA | VALPARAISO | LOS ANDES | 0.45 | 0.35 | 14.0625 | 6.265 | -7.7975 | 0.4455111
PIUQUENES | INACTIVO | CUBETA | METROPOLITANA | LOS ANDES | 0.36 | 0.29 | 11.25 | 5.191 | -6.059 | 0.4614222
OVEJERIA | ACTIVO | CUBETA | METROPOLITANA | TIL TIL | 0.2 | 0.7 | 6.25 | 12.53 | 6.28 | 2.0048
OVEJERIA | ACTIVO | CUBETA | METROPOLITANA | TIL TIL | 0.21 | 0.62 | 6.5625 | 11.098 | 4.5355 | 1.691124
OVEJERIA | ACTIVO | MURO | METROPOLITANA | TIL TIL | 0.56 | 0.7 | 17.5 | 12.53 | -4.97 | 0.716
RAMAYANA 2 | INACTIVO | CUBETA | VALPARAISO | OLMUE | 2.1 | 11.12 | 65.625 | 199.048 | 133.423 | 3.033112
RAMAYANA 2 | INACTIVO | CUBETA | VALPARAISO | OLMUE | 3.89 | 8.75 | 121.5625 | 156.625 | 35.0625 | 1.288432
RAMAYANA 2 | INACTIVO | CUBETA | VALPARAISO | OLMUE | 3.38 | 6.65 | 105.625 | 119.035 | 13.41 | 1.126959
RAMAYANA 2 | INACTIVO | CUBETA | VALPARAISO | OLMUE | 11 | 7.04 | 343.75 | 126.016 | -217.734 | 0.366592
RAMAYANA 2 | INACTIVO | CUBETA | VALPARAISO | OLMUE | 6.23 | 15.13 | 194.6875 | 270.827 | 76.1395 | 1.391086
RAMAYANA 2 | INACTIVO | CUBETA | VALPARAISO | OLMUE | 6.67 | 11.37 | 208.4375 | 203.523 | -4.9145 | 0.9764222
RAMAYANA 2 | INACTIVO | CUBETA | VALPARAISO | OLMUE | 4.73 | 7.78 | 147.8125 | 139.262 | -8.5505 | 0.9421531
RAMAYANA 1 | INACTIVO | CUBETA | VALPARAISO | OLMUE | 4.75 | 9.37 | 148.4375 | 167.723 | 19.2855 | 1.129923
RAMAYANA 1 | INACTIVO | CUBETA | VALPARAISO | OLMUE | 1.84 | 11.96 | 57.5 | 214.084 | 156.584 | 3.7232
RAMAYANA 1 | INACTIVO | CUBETA | VALPARAISO | OLMUE | 4.18 | 11.5 | 130.625 | 205.85 | 75.225 | 1.575885
ANITA 12 | INACTIVO | CUBETA | METROPOLITANA | TIL TIL | 1.37 | 3.61 | 42.8125 | 64.619 | 21.8065 | 1.509349
ANITA 12 | INACTIVO | MURO | METROPOLITANA | TIL TIL | 0.54 | 2.61 | 16.875 | 46.719 | 29.844 | 2.768533
ANITA 12 | INACTIVO | CUBETA | METROPOLITANA | TIL TIL | 0.3 | 1.19 | 9.375 | 21.301 | 11.926 | 2.272107
ANITA 12 | INACTIVO | CUBETA | METROPOLITANA | TIL TIL | 0.41 | 1.78 | 12.8125 | 31.862 | 19.0495 | 2.48679
EMBALSE DE RELAVE | ACTIVO | CUBETA | METROPOLITANA | TIL TIL | 0.03 | 5.18 | 0.9375 | 92.722 | 91.7845 | 98.90347
SAN FRANCISCO | INACTIVO | MURO | METROPOLITANA | TIL TIL | 0.01 | 6.67 | 0.3125 | 119.393 | 119.0805 | 382.0576
SAN FRANCISCO | INACTIVO | CUBETA | METROPOLITANA | TIL TIL | 1.02 | 5.56 | 31.875 | 99.524 | 67.649 | 3.122322
LAS TORTOLAS | ACTIVO | CUBETA | METROPOLITANA | COLINA | 0.67 | 0.65 | 20.9375 | 11.635 | -9.3025 | 0.5557015
TRANQUE DE RELAVE 1234 | INACTIVO | CUBETA | METROPOLITANA | TIL TIL | 0.01 | 31.98 | 0.3125 | 572.442 | 572.1295 | 1831.8144
TRANQUE DE RELAVE 1234 | INACTIVO | CUBETA | METROPOLITANA | TIL TIL | 0.01 | 23.96 | 0.3125 | 428.884 | 428.5715 | 1372.4288
PLANTA FILLER | INACTIVO | MURO | METROPOLITANA | TIL TIL | 0.01 | 40.12 | 0.3125 | 718.148 | 717.8355 | 2298.0736
PLANTA FILLER | INACTIVO | CUBETA | METROPOLITANA | TIL TIL | 0.01 | 40.58 | 0.3125 | 726.382 | 726.0695 | 2324.4224
TRANQUE RELAVE 5 | ACTIVO | CUBETA | METROPOLITANA | TIL TIL | 0.01 | 25.98 | 0.3125 | 465.042 | 464.7295 | 1488.1344
TRANQUE RELAVE 5 | ACTIVO | CUBETA | METROPOLITANA | TIL TIL | 0.01 | 29.95 | 0.3125 | 536.105 | 535.7925 | 1715.536
TRANQUE RELAVE 5 | ACTIVO | MURO | METROPOLITANA | TIL TIL | 0.01 | 36.85 | 0.3125 | 659.615 | 659.3025 | 2110.768
TRANQUE RELAVE 5 | ACTIVO | CUBETA | METROPOLITANA | TIL TIL | 0.01 | 28.05 | 0.3125 | 502.095 | 501.7825 | 1606.704
PEREZ CALDERA 1 | INACTIVO | CUBETA | METROPOLITANA | LO BARNECHEA | 1.44 | 0.47 | 45 | 8.413 | -36.587 | 0.1869556
TRANQUE DE RELAVE 1PRISMA DE SEGURIDADCIERRE MEJORADO | ACTIVO | CUBETA | METROPOLITANA | LAMPA | 2.85 | 2.95 | 89.0625 | 52.805 | -36.2575 | 0.5928982
TRANQUE DE RELAVE 1PRISMA DE SEGURIDADCIERRE MEJORADO | ACTIVO | CUBETA | METROPOLITANA | LAMPA | 2.48 | 4.97 | 77.5 | 88.963 | 11.463 | 1.14791
TRANQUE DE RELAVE 1PRISMA DE SEGURIDADCIERRE MEJORADO | ACTIVO | CUBETA | METROPOLITANA | LAMPA | 3.21 | 2.39 | 100.3125 | 42.781 | -57.5315 | 0.4264773
TRANQUE DE RELAVE 2 | INACTIVO | CUBETA | METROPOLITANA | LAMPA | 2.35 | 2.83 | 73.4375 | 50.657 | -22.7805 | 0.6897974
LO AGUILA | INACTIVO | MURO | METROPOLITANA | CURACAVI | 0.03 | 21.01 | 0.9375 | 376.079 | 375.1415 | 401.1509
LO AGUILA | INACTIVO | CUBETA | METROPOLITANA | CURACAVI | 0.66 | 2.59 | 20.625 | 46.361 | 25.736 | 2.247806
LO AGUILA | INACTIVO | CUBETA | METROPOLITANA | CURACAVI | 0.18 | 3.44 | 5.625 | 61.576 | 55.951 | 10.94684
LO AGUILA | INACTIVO | CUBETA | METROPOLITANA | CURACAVI | 0.44 | 3.07 | 13.75 | 54.953 | 41.203 | 3.996582
LA AFRICANA 12 | INACTIVO | CUBETA | METROPOLITANA | MAIPU | 1.16 | 2.05 | 36.25 | 36.695 | 0.445 | 1.012276
LA AFRICANA 12 | INACTIVO | MURO | METROPOLITANA | MAIPU | 1.57 | 3.52 | 49.0625 | 63.008 | 13.9455 | 1.284239
LA AFRICANA 12 | INACTIVO | CUBETA | METROPOLITANA | MAIPU | 1.78 | 2.45 | 55.625 | 43.855 | -11.77 | 0.7884045
LA AFRICANA 12 | INACTIVO | CUBETA | METROPOLITANA | MAIPU | 1.33 | 1.42 | 41.5625 | 25.418 | -16.1445 | 0.6115609
LA FARFANA | INACTIVO | CUBETA | METROPOLITANA | MAIPU | 1.56 | 1.43 | 48.75 | 25.597 | -23.153 | 0.5250667
LA FARFANA | INACTIVO | CUBETA | METROPOLITANA | MAIPU | 1.05 | 0.91 | 32.8125 | 16.289 | -16.5235 | 0.4964267
LA FARFANA | INACTIVO | MURO | METROPOLITANA | MAIPU | 0.26 | 0.74 | 8.125 | 13.246 | 5.121 | 1.630277
LA FARFANA | INACTIVO | CUBETA | METROPOLITANA | MAIPU | 1 | 0.51 | 31.25 | 9.129 | -22.121 | 0.292128
EL PERAL | INACTIVO | CUBETA | VALPARAISO | EL TABO | 0.01 | 1.39 | 0.3125 | 24.881 | 24.5685 | 79.6192
EL PERAL | INACTIVO | CUBETA | VALPARAISO | EL TABO | 0.01 | 1.71 | 0.3125 | 30.609 | 30.2965 | 97.9488
EL PERAL | INACTIVO | CUBETA | VALPARAISO | EL TABO | 0.18 | 2.51 | 5.625 | 44.929 | 39.304 | 7.987378
EL PERAL | INACTIVO | CUBETA | VALPARAISO | EL TABO | 0.01 | 1.37 | 0.3125 | 24.523 | 24.2105 | 78.4736
SAN SEBASTIAN | INACTIVO | CUBETA | VALPARAISO | EL TABO | 0.01 | 0.85 | 0.3125 | 15.215 | 14.9025 | 48.688
SAN SEBASTIAN | INACTIVO | CUBETA | VALPARAISO | EL TABO | 0.01 | 1.54 | 0.3125 | 27.566 | 27.2535 | 88.2112
GRINGO TICHAGUA | ABANDONADO | CUBETA | METROPOLITANA | MELIPILLA | 0.12 | 1.57 | 3.75 | 28.103 | 24.353 | 7.494133
GRINGO TICHAGUA | ABANDONADO | CUBETA | METROPOLITANA | MELIPILLA | 0.43 | 2.57 | 13.4375 | 46.003 | 32.5655 | 3.423479
GRINGO TICHAGUA | ABANDONADO | CUBETA | METROPOLITANA | MELIPILLA | 0.39 | 2.07 | 12.1875 | 37.053 | 24.8655 | 3.040246
GRINGO TICHAGUA | ABANDONADO | CUBETA | METROPOLITANA | MELIPILLA | 0.13 | 8.45 | 4.0625 | 151.255 | 147.1925 | 37.232
GRINGO TICHAGUA | ABANDONADO | CUBETA | METROPOLITANA | MELIPILLA | 0.26 | 9.67 | 8.125 | 173.093 | 164.968 | 21.30375
LOS CARRERAS | ABANDONADO | CUBETA | METROPOLITANA | MELIPILLA | 0.1 | 1.72 | 3.125 | 30.788 | 27.663 | 9.85216
LOS CARRERAS | ABANDONADO | CUBETA | METROPOLITANA | MELIPILLA | 0.27 | 2.55 | 8.4375 | 45.645 | 37.2075 | 5.409778
LOS CARRERAS | ABANDONADO | CUBETA | METROPOLITANA | MELIPILLA | 0.17 | 2.54 | 5.3125 | 45.466 | 40.1535 | 8.558306
TRANQUE DE RELAVE DE LOS MAQUIS DE RANGUE | INACTIVO | MURO | METROPOLITANA | PAINE | 0.36 | 0.06 | 11.25 | 1.074 | -10.176 | 0.09546667
TRANQUE DE RELAVE DE LOS MAQUIS DE RANGUE | INACTIVO | CUBETA | METROPOLITANA | PAINE | 0.61 | 0.11 | 19.0625 | 1.969 | -17.0935 | 0.1032918
TRANQUE DE RELAVE DE LOS MAQUIS DE RANGUE | INACTIVO | CUBETA | METROPOLITANA | PAINE | 0.34 | 0.05 | 10.625 | 0.895 | -9.73 | 0.08423529
MEMBRILLO | INACTIVO | CUBETA | METROPOLITANA | ALHUE | 0.04 | 0.76 | 1.25 | 13.604 | 12.354 | 10.8832
MEMBRILLO | INACTIVO | MURO | METROPOLITANA | ALHUE | 0.01 | 0.55 | 0.3125 | 9.845 | 9.5325 | 31.504
UNIFICADO | INACTIVO | CUBETA | METROPOLITANA | ALHUE | 0.12 | 4.98 | 3.75 | 89.142 | 85.392 | 23.7712
ADOSADO | INACTIVO | MURO | METROPOLITANA | ALHUE | 0.17 | 3.58 | 5.3125 | 64.082 | 58.7695 | 12.06249
ADOSADO | INACTIVO | CUBETA | METROPOLITANA | ALHUE | 0.34 | 3.63 | 10.625 | 64.977 | 54.352 | 6.115482
BARAHONA 2 | INACTIVO | MURO | OHIGGINS | MACHALI | 0.41 | 2.16 | 12.8125 | 38.664 | 25.8515 | 3.017678
INGLES 2 | INACTIVO | CUBETA | OHIGGINS | RANCAGUA | 0.05 | 0.56 | 1.5625 | 10.024 | 8.4615 | 6.41536
INGLES 3 | INACTIVO | CUBETA | OHIGGINS | RANCAGUA | 0.03 | 0.44 | 0.9375 | 7.876 | 6.9385 | 8.401067
BARAHONA 2 | INACTIVO | CUBETA | OHIGGINS | MACHALI | 1.21 | 3.52 | 37.8125 | 63.008 | 25.1955 | 1.666327
CHANCON 1 | INACTIVO | CUBETA | OHIGGINS | RANCAGUA | 0.66 | 8.82 | 20.625 | 157.878 | 137.253 | 7.654691
BARAHONA 2 | INACTIVO | CUBETA | OHIGGINS | MACHALI | 0.22 | 1.29 | 6.875 | 23.091 | 16.216 | 3.358691
BARAHONA 1 | INACTIVO | CUBETA | OHIGGINS | MACHALI | 0.01 | 0.88 | 0.3125 | 15.752 | 15.4395 | 50.4064
BARAHONA 1 | INACTIVO | MURO | OHIGGINS | MACHALI | 0.01 | 0.45 | 0.3125 | 8.055 | 7.7425 | 25.776
CHANCON 2 | INACTIVO | CUBETA | OHIGGINS | RANCAGUA | 0.81 | 2.67 | 25.3125 | 47.793 | 22.4805 | 1.888119
BARAHONA 2 | INACTIVO | CUBETA | OHIGGINS | MACHALI | 1.75 | 1.61 | 54.6875 | 28.819 | -25.8685 | 0.526976
MARGAS | INACTIVO | CUBETA | OHIGGINS | MACHALI | 0.15 | 0.87 | 4.6875 | 15.573 | 10.8855 | 3.32224
ARENAS | INACTIVO | CUBETA | OHIGGINS | MACHALI | 0.11 | 0.84 | 3.4375 | 15.036 | 11.5985 | 4.374109
MARGAS | INACTIVO | CUBETA | OHIGGINS | MACHALI | 0.02 | 0.65 | 0.625 | 11.635 | 11.01 | 18.616
ARENAS | INACTIVO | CUBETA | OHIGGINS | MACHALI | 0.13 | 0.83 | 4.0625 | 14.857 | 10.7945 | 3.657108
ARENAS | INACTIVO | CUBETA | OHIGGINS | MACHALI | 0.34 | 0.93 | 10.625 | 16.647 | 6.022 | 1.566776
MARGAS | INACTIVO | CUBETA | OHIGGINS | MACHALI | 0.09 | 0.7 | 2.8125 | 12.53 | 9.7175 | 4.455111
MARGAS | INACTIVO | CUBETA | OHIGGINS | MACHALI | 0.14 | 0.66 | 4.375 | 11.814 | 7.439 | 2.700343
ARENAS | INACTIVO | CUBETA | OHIGGINS | MACHALI | 0.05 | 0.68 | 1.5625 | 12.172 | 10.6095 | 7.79008
ARENAS | INACTIVO | CUBETA | OHIGGINS | MACHALI | 0.16 | 1.21 | 5 | 21.659 | 16.659 | 4.3318
ARENAS | INACTIVO | CUBETA | OHIGGINS | MACHALI | 0.04 | 0.65 | 1.25 | 11.635 | 10.385 | 9.308
ESPINILLAS | ACTIVO | CUBETA | METROPOLITANA | MELIPILLA | 0.01 | 0.12 | 0.3125 | 2.148 | 1.8355 | 6.8736
CAREN | ACTIVO | CUBETA | METROPOLITANA | ALHUE | 1.37 | 4.16 | 42.8125 | 74.464 | 31.6515 | 1.739305
LITUECHE | INACTIVO | CUBETA | METROPOLITANA | MELIPILLA | 0.01 | 0.2 | 0.3125 | 3.58 | 3.2675 | 11.456
COLIGUE | INACTIVO | MURO | OHIGGINS | REQUINOA | 1.16 | 3.6 | 36.25 | 64.44 | 28.19 | 1.777655
COLIGUE | INACTIVO | CUBETA | OHIGGINS | REQUINOA | 0.99 | 2.84 | 30.9375 | 50.836 | 19.8985 | 1.643184
COLIGUE | INACTIVO | CUBETA | OHIGGINS | REQUINOA | 0.38 | 1.1 | 11.875 | 19.69 | 7.815 | 1.658105
CAUQUENES | INACTIVO | CUBETA | OHIGGINS | REQUINOA | 0.41 | 1.13 | 12.8125 | 20.227 | 7.4145 | 1.578693
CAUQUENES | INACTIVO | CUBETA | OHIGGINS | REQUINOA | 0.38 | 1.1 | 11.875 | 19.69 | 7.815 | 1.658105
LA HIGUERA | INACTIVO | CUBETA | OHIGGINS | PICHIDEGUA | 0.01 | 2.52 | 0.3125 | 45.108 | 44.7955 | 144.3456
CHEPICA | ACTIVO | MURO | MAULE | PENCAHUE | 0.05 | 0.21 | 1.5625 | 3.759 | 2.1965 | 2.40576
CHEPICA | ACTIVO | CUBETA | MAULE | PENCAHUE | 0.19 | 0.61 | 5.9375 | 10.919 | 4.9815 | 1.838989
LA LEÃ‘ERA | INACTIVO | CUBETA | AYSEN | COYHAIQUE | 0.81 | 3.23 | 25.3125 | 57.817 | 32.5045 | 2.284128
LA LEÃ‘ERA | INACTIVO | CUBETA | AYSEN | COYHAIQUE | 3.55 | 13.12 | 110.9375 | 234.848 | 123.9105 | 2.11694
CONFLUENCIA | INACTIVO | CUBETA | AYSEN | COYHAIQUE | 1.3 | 12.65 | 40.625 | 226.435 | 185.81 | 5.573785
TOQUI O ANTIGUO | INACTIVO | MURO | AYSEN | COYHAIQUE | 3.82 | 9.44 | 119.375 | 168.976 | 49.601 | 1.415506
TOQUI O ANTIGUO | INACTIVO | CUBETA | AYSEN | COYHAIQUE | 2.45 | 6.26 | 76.5625 | 112.054 | 35.4915 | 1.463562
CONFLUENCIA | INACTIVO | CUBETA | AYSEN | COYHAIQUE | 1.19 | 13.29 | 37.1875 | 237.891 | 200.7035 | 6.397069
FILTRADOS DOÃ‘A ROSA | ACTIVO | CUBETA | AYSEN | COYHAIQUE | 1.6 | 14.82 | 50 | 265.278 | 215.278 | 5.30556
FILTRADOS DOÃ‘A ROSA | ACTIVO | CUBETA | AYSEN | COYHAIQUE | 1.31 | 15.13 | 40.9375 | 270.827 | 229.8895 | 6.615621
DEPOSITO AUXILIAR | INACTIVO | MURO | AYSEN | COYHAIQUE | 2.65 | 1.79 | 82.8125 | 32.041 | -50.7715 | 0.3869102
FILTRADOS DOÃ‘A ROSA | ACTIVO | CUBETA | AYSEN | COYHAIQUE | 1.97 | 14.57 | 61.5625 | 260.803 | 199.2405 | 4.236394
TK FACHINAL | ACTIVO | MURO | AYSEN | CHILE CHICO | 0.06 | 2.58 | 1.875 | 46.182 | 44.307 | 24.6304
TRANQUE DE RELAVE 1 PUERTO CRISTAL | INACTIVO | CUBETA | AYSEN | CHILE CHICO | 0.35 | 20.04 | 10.9375 | 358.716 | 347.7785 | 32.79689
TRANQUE DE RELAVE 1 PUERTO CRISTAL | INACTIVO | MURO | AYSEN | CHILE CHICO | 1.18 | 0.06 | 36.875 | 1.074 | -35.801 | 0.02912542
TRANQUE DE RELAVE 1 PUERTO CRISTAL | INACTIVO | MURO | AYSEN | CHILE CHICO | 2.68 | 8.47 | 83.75 | 151.613 | 67.863 | 1.810304
TRANQUE DE RELAVE 2 PUERTO CRISTAL | INACTIVO | CUBETA | AYSEN | CHILE CHICO | 0.42 | 31.86 | 13.125 | 570.294 | 557.169 | 43.45097
TRANQUE DE RELAVE 2 PUERTO CRISTAL | INACTIVO | CUBETA | AYSEN | CHILE CHICO | 1.75 | 25.23 | 54.6875 | 451.617 | 396.9295 | 8.258139
TRANQUE DE RELAVE 2 PUERTO CRISTAL | INACTIVO | CUBETA | AYSEN | CHILE CHICO | 4.81 | 3.37 | 150.3125 | 60.323 | -89.9895 | 0.4013173
TRANQUE DE RELAVE 2 PUERTO CRISTAL | INACTIVO | CUBETA | AYSEN | CHILE CHICO | 1.51 | 21.47 | 47.1875 | 384.313 | 337.1255 | 8.144381
TRANQUE DE RELAVE 2 PUERTO CRISTAL | INACTIVO | CUBETA | AYSEN | CHILE CHICO | 0.9 | 33.33 | 28.125 | 596.607 | 568.482 | 21.21269
TRANQUE DE RELAVE 2 PUERTO CRISTAL | INACTIVO | MURO | AYSEN | CHILE CHICO | 1.27 | 16.13 | 39.6875 | 288.727 | 249.0395 | 7.275011
TRANQUE DE RELAVE 2 PUERTO CRISTAL | INACTIVO | MURO | AYSEN | CHILE CHICO | 0.14 | 20.65 | 4.375 | 369.635 | 365.26 | 84.488
ACOPIO DE RELAVE PUERTO CRISTAL | INACTIVO | CUBETA | AYSEN | CHILE CHICO | 5.52 | 0.14 | 172.5 | 2.506 | -169.994 | 0.01452754
ACOPIO DE RELAVE PUERTO CRISTAL | INACTIVO | CUBETA | AYSEN | CHILE CHICO | 1.1 | 0.46 | 34.375 | 8.234 | -26.141 | 0.2395345
TK FACHINAL | ACTIVO | CUBETA | AYSEN | CHILE CHICO | 0.29 | 4.9 | 9.0625 | 87.71 | 78.6475 | 9.678345